## Sheet1
CBT | 시험 | 출제일자 | 과목 | 문제번호 | 문제 | 그림 | 문항 | 정답 | 정답률 | 문제해설
산업기사 | 건설재료시험산업기사 | 2020년08월22일 | 1과목 : 콘크리트공학 | 1. | 콘크리트 다지기에 대한 설명으로 틀린 것은? |  | 1. 콘크리트 다지기에는 내부진동기의 사용을 원칙으로 하나, 내부진동기의 사용이 곤란한 장소에서는 거푸집 진동기를 사용해도 좋다. 2. 콘크리트는 타설 직후 바로 충분히 다져서 거푸집의 구석구석까지 잘 채워지도록 해야 한다. 3. 내부진동기는 연직으로 일정한 간격으로 찔러 넣고, 그 간격은 일반적으로 0.5m이하로 하는 것이 좋다. 4. 재진동은 콘크리트에 나쁜 영향이 생기므로 해서는 안 된다. 해설이 아직 작성되지 않았습니다.해설을 알고 계시다면 오른쪽 해설추가 기능을 이용하여 해설을 작성하여 다른분들과 함께 해설을 나누었으면 합니다.로그인 후 오류 신고 및 해설 작성 하시면 포인트가 제공됩니다.[포인트 모으기 및 사용법] | 4. 재진동은 콘크리트에 나쁜 영향이 생기므로 해서는 안 된다. [포인트 모으기 및 사용법] | 정답률 : 71%
산업기사 | 건설재료시험산업기사 | 2020년08월22일 | 1과목 : 콘크리트공학 | 2. | 일반적인 수중 콘크리트의 경우, 콘크리트 표준시방서에 규정된 물-결합재비와 단위 결합재량의 기준은 각각 얼마인가? |  | 1. 50% 이하, 300kg/m3 이상 2. 40% 이하, 350kg/m3 이상 3. 50% 이하, 370kg/m3 이상 4. 40% 이하, 400kg/m3 이상 해설이 아직 작성되지 않았습니다.해설을 알고 계시다면 오른쪽 해설추가 기능을 이용하여 해설을 작성하여 다른분들과 함께 해설을 나누었으면 합니다.로그인 후 오류 신고 및 해설 작성 하시면 포인트가 제공됩니다.[포인트 모으기 및 사용법] | 3. 50% 이하, 370kg/m3 이상 [포인트 모으기 및 사용법] | 정답률 : 72%
산업기사 | 건설재료시험산업기사 | 2020년08월22일 | 1과목 : 콘크리트공학 | 3. | 매스 콘크리트에 대한 설명으로 옳은 것은? |  | 1. 굵은 골재의 최대 치수는 작업성이나 건조수축 등을 고려하여 되도록 큰 값을 사용하여야 한다. 2. 거푸집은 빨리 제거하여 수화열로 인한 콘크리트의 온도를 낮게 할 수 있도록 하여야 한다. 3. 벽체구조물에 수축이음을 설치할 경우 수축이음의 단면감소율을 10%이할 하여야 한다. 4. 매스 콘크리트의 타설온도는 온도균열을 제어하기 위한 관점에서 높게 하여야 한다. 해설이 아직 작성되지 않았습니다.해설을 알고 계시다면 오른쪽 해설추가 기능을 이용하여 해설을 작성하여 다른분들과 함께 해설을 나누었으면 합니다.로그인 후 오류 신고 및 해설 작성 하시면 포인트가 제공됩니다.[포인트 모으기 및 사용법] | 1. 굵은 골재의 최대 치수는 작업성이나 건조수축 등을 고려하여 되도록 큰 값을 사용하여야 한다. [포인트 모으기 및 사용법] | 정답률 : 50%
산업기사 | 건설재료시험산업기사 | 2020년08월22일 | 1과목 : 콘크리트공학 | 4. | 설계기준압축강도가 21MPa인 콘크리트로 부터 5개의 공시체를 제작하여 압축강도 시험을 한 결과 각각 22, 23, 24, 27, 29MPa의 압축강도를 얻었다. 콘크리트 품질관리를 위한 압축강도의 불편분산에 의한 표준편차 값은? |  | 1. 2.4MPa 2. 2.9MPa 3. 3.4MPa 4. 3.9MPa | 2. 2.9MPa | 정답률 : 49% | <문제 해설>평균값 = (22+23+24+27+29)/5 = 125/5 = 25표준편제곱합 = (25-22)2+(25-23)2+(25-24)2+(25-27)2+(29-27)2= 9+4+1+4+16 = 34표준편차 = 루트S/(n-1) = 루트(34/(5-1=4)) = 루트8.5 = 2.915[해설작성자 : 소라]
산업기사 | 건설재료시험산업기사 | 2020년08월22일 | 1과목 : 콘크리트공학 | 5. | 보통 콘크리트에 비해 강섬유보강 콘크리트의 가장 큰 특성은? |  | 1. 시공성의 향상 2. 공기량의 증가 3. 인장강도의 증가 4. 워커빌리티의 증가 해설이 아직 작성되지 않았습니다.해설을 알고 계시다면 오른쪽 해설추가 기능을 이용하여 해설을 작성하여 다른분들과 함께 해설을 나누었으면 합니다.로그인 후 오류 신고 및 해설 작성 하시면 포인트가 제공됩니다.[포인트 모으기 및 사용법] | 3. 인장강도의 증가 [포인트 모으기 및 사용법] | 정답률 : 73%
산업기사 | 건설재료시험산업기사 | 2020년08월22일 | 1과목 : 콘크리트공학 | 6. | 시험용 공시체를 이용하여 쪼갬 인장 강도 시험을 실시하였더니 90kN의 하중에서 파괴되었다. 이 콘크리트의 쪼갬 인장 강도는? (단, 공시체의 지름은 100mm, 높이는 200mm이다.) |  | 1. 2.53MPa 2. 2.86MPa 3. 3.02MPa 4. 3.24MPa | 2. 2.86MPa | 정답률 : 64% | <문제 해설>(90*1000*2)/(3.14*100*200)180000/62800[해설작성자 : 준비생]
산업기사 | 건설재료시험산업기사 | 2020년08월22일 | 1과목 : 콘크리트공학 | 7. | 콘크리트의 휨강도 시험방법에 대한 아래의 그림에서 지간의 길이(L)로서 가장 적당한 것은? (단, 치수의 단위는 mm이다.) | R0lGODlhCAGKAHcAACH5BAAAAAAALAAAAAAIAYoAhwAAAAEBAQICAgMDAwQEBAUFBQYGBgcHBwgICAkJCQoKCgsLCwwMDA0NDQ4ODg8PDxAQEBERERISEhMTExQUFBUVFRYWFhcXFxgYGBkZGRoaGhsbGxwcHB0dHR4eHh8fHyAgICEhISIiIiMjIyQkJCUlJSYmJicnJygoKCkpKSoqKisrKywsLC0tLS4uLi8vLzAwMDExMTIyMjMzMzQ0NDU1NTY2Njc3Nzg4ODk5OTo6Ojs7Ozw8PD09PT4+Pj8/P0BAQEFBQUJCQkNDQ0REREVFRUZGRkdHR0hISElJSUpKSktLS0xMTE1NTU5OTk9PT1BQUFFRUVJSUlNTU1RUVFVVVVZWVldXV1hYWFlZWVpaWltbW1xcXF1dXV5eXl9fX2BgYGFhYWJiYmNjY2RkZGVlZWZmZmdnZ2hoaGlpaWpqamtra2xsbG1tbW5ubm9vb3BwcHFxcXJycnNzc3R0dHV1dXZ2dnd3d3h4eHl5eXp6ent7e3x8fH19fX5+fn9/f4CAgIGBgYKCgoODg4SEhIWFhYaGhoeHh4iIiImJiYqKiouLi4yMjI2NjY6Ojo+Pj5CQkJGRkZKSkpOTk5SUlJWVlZaWlpeXl5iYmJmZmZqampubm5ycnJ2dnZ6enp+fn6CgoKGhoaKioqOjo6SkpKWlpaampqenp6ioqKmpqaqqqqurq6ysrK2tra6urq+vr7CwsLGxsbKysrOzs7S0tLW1tba2tre3t7i4uLm5ubq6uru7u7y8vL29vb6+vr+/v8DAwMHBwcLCwsPDw8TExMXFxcbGxsfHx8jIyMnJycrKysvLy8zMzM3Nzc7Ozs/Pz9DQ0NHR0dLS0tPT09TU1NXV1dbW1tfX19jY2NnZ2dra2tvb29zc3N3d3d7e3t/f3+Dg4OHh4eLi4uPj4+Tk5OXl5ebm5ufn5+jo6Onp6erq6uvr6+zs7O3t7e7u7u/v7/Dw8PHx8fLy8vPz8/T09PX19fb29vf39/j4+Pn5+fr6+vv7+/z8/P39/f7+/v///wj+AP8JHEiwoMGDCBMqXMiwocOHECNKnEixosWLGDNq3Mixo8ePIEOKHEmypMmTKFOqXDnSXz+BL/m5/OevZk2aA2/6Y8mzp8+fCmX2s2lz6EyXRP3J3Am0qdOnJfuRgyVLV7Jw3PTNQ+pvHbdx9GouZQq1rNmzFP3F0yVESixkapJhgteP371TYbpQ0kdNVLybBJVmO9YNnbt38oYO1bevn2OjaCNLRokU0SZ/4qr44pOun7xOW7ys6aMtlpNuQwv6mxclggkfK2A0gSezGyRNq7b6e/dysu/fHpX267SK3zkovwapqzstDhIohYylMsKtN8F+4VgASMDCwwMJ3xz+m6NkhwiYfP30pAPOvr1Fmf8AieKXjkWaPO1cxgtkpcskfLjYwExq14HTQgAa9BBEDEO0w49i/WjzQjX8XAGOexhm2JBj7yARxz7prCADGO44JkoW68izhy/CfHAHPgb1Iw4dTlARgAdtzDHPPw/GQw4xKiTDDxfjaGjkkdf9M8wIRJjTThWg+IHOg4I4ItM0fAzDAyvwBbbIBBhwIEACJ8CAjEvtaDEDDi8kAgcI3yApp4b9ZMOEIJns8UwXwPQhjkuT+DEUMnMUY4U1BOZUDAoFIGBAAAEs8MyDxbBACTPUXINIBtvM6Wl7/oyiRjz03BFEEcDEAY5j26gRCzD+XgDzyxPZWJfTPqF4AcgeVYCwgDYuxTIENo75s88SnX6q7GT+6KPPUPzwcoc3mZAzUzNocAGKPsNAgQ1gOZWDQgRDqHCBAx6Q808/t7BAyzzwjAOPE9ksa+9PEIoFjznccNONN91w840054Cjjjz6PLjPg/yQM0o7xdpEUzo0cMDGGlh0gQc9Mm0jRA9hhFEGMk10c+/JLBXLjzrBkCIGHLgIIzMvs7wCCyutqLLKLLTA8goqopyiCSaqyPJKLLboIgw0zmATCBV1BFKHG4DIs3A/3+wijDMOfhEnymCfdA84qFwSSzfj4HFKsam5xM8++tgD7zvuqHNOOeOEE07+N9U8w4wyyRQziymYFLIHHnbEIUcghFTiiSeo3MLMNOWgo0/YmG9U1Ev+yIMLIIUcw7E/+RjSTEdK6XOPPXLPM8853kCjyyylQIKHGH3EY2vmvE+EVD7qHDOKJK6Mk9hj4HCiDuo7JbU5P/nYI087upPV+/UQ3ZNNMKig0ks5Mj3YvD+58GJ9RkQJtLlRREGG/fuq1bVTXe7w0gkmpGTTZWD97NOKNfyAnwCf4hLHwIMYplgFLZQxjwcVqyB1Qccm7LG7AVpwJf6ghzEk8QlkhMMe4uPK+VxiDVUk6oIoBIlN+CETe4BDGKHABDbkkQ+cNEQpuxhQBVPIQ40gpR3+2LAFJljRmYg9xB/48IQ79tfDJmKkH+uIhi0yIQpt5MN54FqIWjShlPM58YvresxM1MeVftRPFKKgRVZOCJHH6EMavgCjHAuyD9LZo44DGQo+5LGMUZQCGel4FvsoErFQyGOOiPyHPXahBzYwghsD4Uc3KOGHYNwRKTzKYkT6AQ9yTCMPMEokDwvIj3oIww5twMQn9CCFVNQDHKHgRTeqdxFS6iMYe8CCFXwQgkuAcB8aYVs/usEJfHjxVsoAx4NE2ZOh7MMaazCDMATJD2l0oRHkuCLbajkUepTCCJ/ghtykkQVB1COAGVlMM3hRCDFsJSGdo0Qz2MhMyqjDE0T+OI1iHIiMM2zjJo55Ij+sEYcoCKMm/dNHN4gAC3RipCbFOAELGOCEKybEM3+ohSbrGRKkOCYfvnADHOywiwruYxG1qCVCXQIPTBChA7SoYCe4EI5groMJXOCFDaBgUQg6xht1aEEqNsrRjxhFH9lghBycMY94TKOC/kCFI1QqE3oMYw2IiEYmzFFBbfRAFz6cRgWKwQ9PbCEsBuEHPjbhgQasYBpEdWL7AiMxmhwTJ+DSyfiaFQ0+3AEViXEJV0cICUYQkiaOkUcq2qCHbdTxG/Ngn03MUQVe+DAaGZjGPkqRBXrsrh7E0AMURrYIuN61h87Lyebs6jzJFtAoRhH+Sj1q8QVQgDCPxqhHAQtIjzSYIi3OHMcjrDALfTClHtHoDfu0QYZoBLMcUGAEO7hQBHuIRSnfaMQZePEseWjCtIncHBbFiMXylvcew1BEIXSxsDHyAxrjYJ9MZhEGbaTFH+24RBcIAQ7hCAQfhrAu+/oBCTvEI5jV9EETLOCGsYQjFG8ARQMdEw9LRGOMqLWhscpxjWo4Ixmy8gUwjDEMXPACGMMoxjGIoeJhhPgXx1iGMYIxjGEQQ1bCkAYzeGEIO+jCuisVyIPIgQp21GQeolCBHNSxjyY32VlPdhbDWEjle+ACDYCoxrMwSRNw8IJYi+EEEqTBub0ChimpbR7+bPsxDmAwgzf+uEcoxmAKrr4ksZZIRlwHKBx+6CMabICBHByRiEYYghCCIAQjEDEIRlyiEpjYhCU0EQpQXIISkniEIiihiU6EYhSisMQfjECDOEDCF/XYIWL1gY57PEMRZ4jCEMYgCET4gQ1xiMMb2MCGNrQBDcAuQxnSkIYriEEMXZDDM/IhlPiVgxfq2IYuzkCBERhiFrUARjF2YYxkYCMb4AiHOMY9DnKkox3uaAc85lGPeyyMhfvsXzxgIYdSnEOMEIrHPeh5QbfxIxY9mMIV4ttehEbMiCstyvPqIggXfMKYp0WKPpZRgyk4gx7tXl095oFxjstDHvGARzz+Qh6Pd7DDDRAQAy445j7+vS0ZNhhCH/xAhz/cQQxgQEMVoJADH6RABCH4QAc64AEPnEAGM3gBDoKwBDQYAhKVCMUsqKG3b2jDCixQRorkQQ98LAVadU3hnSXZiC4Mwx2ogFh5yZjXM4sQH8mYAxtkcQ+7GqR5fm7GHJRwiXW4NilkHLA5YEGENKwD8Kq1qzcQ0QRDZLMfCduHPTAeD3m4wx3pwJvVsXENazgDGLiohSkkQYg9rGEMYKhCEohAggqMgAYk6AALZtADH2ABDoNwhCpe8YpjwHkg83AHPhoDmbCfTCn8WEcn5JCJe/OjyKp2yOa2MQg42CKy0bfJNzb+gQZLgE/6sLVHLdCAh19c8a5K+Qc6LNGEOSDjchYxuGPeBvl8IIMKX+AFyDl8jVykghSeIAmGsAYHMAAGAAlj5A/KYAiD0AinoAqq4AqZQArlEH2e0izjtwVgNhTbkGoqNQ+yEAeCcA7jo2qkkwtbcAj/tGcHwULjoAdRYAxdZEN3xw/ckAY9YArMdlrSlw/00Bjz4w/2wAlzMAo1NBaSxQ/zEAkKwAAHEAfgkg/n0AzEgAy2oAqPwAEu8C33IjHscAleAAp/Ij51xEQQQRTRQAdw8AvvxBV05RLaIAhl0AnwEGQLUWbzYAp5sAjQgHh4dRNfOAVyUA2wVUvlEAz+a6YMgLAI16AYCRdQ+8AKTGACd4ALRPAGBKJmHsUOSsAGeKQsK7UOnAAGm3BvqrEMdUgRb2MNepADrUAX6PcY8jAMUgAK6cCDB+ES9IALRnAG2tAYCPFa80ALY1AIz7BvuHhE3iALCyMPyXAGiIANxnU+4kMP0mAFJpAIv6gPcUAHcVUT7JAEbeBQn+IS9nALYnAGzCBIqkEJf0IR7sAJThAFV/AH32CGOZF8p9AGgeANDwQR6EALb8ADHEAJ8rBMB1EX5lAKXpAGzkB8GFZL4VAK1iAHN7AI2EBBxkcT9lAMQWACZAAOV6MPbuCNEZcORSAoc4JQNNEwkdAEm2D+TAjBD51QDsnoU+IQCIzgDeQwDoowBtoQQBJjE/uQDXZABsxQRzeZRxGyBmowDNQgCTvwCD0VhC0JDViABcFgXL2xlDc0DlLgAhtQBkppVwPWD+lwCBgQBLUwjevCD3IgB9/oD/CwB61ggezxGP2Qh2JQBuuIjzABC+yAl2l1DnPwcEKJD7IAB7qDWIpxDpYABo6wHF4ZSdqgBIWQDgrTDdpyOa/lGOgAClHABtvQchzhD9ygA3UwDO/EPy6xDpJQAx4wCEtkHUoxB3PAb+ozD4xwlytZSqlABojADMgYV/1wW5sUCq7AbGzDD6bQCmVkD7kgB5IAQKbpEP3wB6H+sG/w0Q/SUAXBMD+OQQ/0dQjWAJGVeUTa8AhCMUL9gA+78AMVcAZCohj5OAdwoJs1UQ+SwAq6+RtEMQ+FUASkUHcPdFfyk5720Afh8Fo1sQ/eUAgJw0LQwIDnmYnpuQ50EF868Q/3oAmM4IjbAAdY4AvooVcf4Q/TAApHsS5HoQ1qYAFOAAzoMUjqww9w4Ab6uRqP8AonhKLMEme58AaJ0Aw9xRD+EAyHFBHu8AfvED/qcAhbMQ+vMAezQJkXAQ6FUA9p1Qty4Bj1oApokAlBmZ5psQ2eoFoI9YUwoAKLQA7kqBr84AZusGer4QiyYJsJZ6YrcQ/G4AZ1EA119J/+EHQJ5pCe+FAI7ZBW4tAH49ANh5AJ6mCHFVEOb7Co/JMLc8AOwYAHg6BMXEYS2sCigbcOqbADNqAJ5sCOwTindYp+GUQJs2Cb+uAO6BAPxmUWjugP3xAJdgALkaVXQ1le/LAJ5pB44oVFlaAMB+oYpiAEfMAL7uBRfzg+ZISs6ZMPX6ALB8dJciACdXAIz9A2GmZeLHhD8bCCjtEOpeAEP0AJ05qMSpGj+tkP9HAJeaqm1loWxZIPuVAGiVA9IrSnCAVvYhEOEDdgZ4ZXMPEMfnChAYUNSgCUInSgJagy5KVwj2EKUcANxhJQqbABS5Bcfyd/u7Ww8bcYxiIMTwD+AXeADjSoRfxAB5ioEBkUCdDZHg8SDW6wAnZAF+35iG8zqCy0D/lwD/VQD/aAD/mwceyWtE11GPAAD+8gcu5QcteQBE5QDPOAD+FgCkWgAZvgDvBwta6jtPbQbvhwD/iwZX7WPhCCb+7wBGUwDZ71DrCgA0JAZvKnlxFDFA50rgzhiOxgCDUABaHgWTFrs/1wB/kJq/TwCKsguE/RD9zwBCEQAkaQBm4QB27ABiN1B3SwBmSQF1QgBWRQB3UwB3IQB23gBmYQBWJACHzQa27wBnGAn20AB3NAB60LB3DwB4ygB1/gBGogCImAvIWgB3cgB2swB3bgB3agB3tAB7r+Rqe8xgd7wAZjkAbACwdyQAd4wAd4sAZpwAZ0IAh7IAMiIARZEAdfoAItgAWEUAiDUAiIUAiA8AeAIAiCYAiL8AiaYAmiUAusAAqnwAqsUAvCwAu6AAzCUAzK0AzUkA3b0C/fYA7qsA7sgG7vUHlcpw6h4ANRQAzF6ZUukQdxsKP0EAk+imYbCRX+IAtzQA7uwA6VNzcfPHJTG3I37A7yMA9BTA9c1w5lIAz5oA/4sMRMqw9JzBhOvMT58G7NAjcF1z9w42dqlQ/5sMT38MX0EA9pC3Il9w5mbMbswA7lwA0W/A3qoA7oUA7icA7i8A3e4A3hAA7WwAzLsAzIYAz+xCAMv4Biv9ALs4ALu6AKnMAJnlAJkaAIeXAGa0AHc3AGX+AFWmAFUyAFTdAEUSAFTLAESfAcU5AEPdABO2BIoXpE/aDC2ZdBlYAL1mFEaNEPpBAJQqmx3aqwJ9sPnjBY5sVabOdR88dGBmeuA5usPPK3ewVb6aM+vJxFdUGGV+MYzuLF8/AOmZcNyzCdD/ALQ0mY8ePK8MSjszoQ9yAPlMsT/hAKkwB4ZjbMZKFXo2CTdxfDOcFaMOyH+tp2+PyGWKTPCzvPblfQBB3PnHMMNxAObLPOqrUHXwqr8yCrsNULd8mnJ+EPpcAJwQRCGN1DyLADDfrRNdEHEQ1P95D+Ri8xD+aACJTg0BiECpqAYAFVVAYBDT0ALCTtDya9o/dQCrXQD+hgBSHAAZ8A0yrhD6vwCT50cR/NQ88QBN+A1NfhD3ywwrB6D6ZQC/swCDRgCA+AgE9NEvxQCpvgQ58gDjZ9ENMwBN1A1arVB/lZziktC/SgA5iAD1vgB2NNEv1wCqLgQ7AAs2tdEM2gAytYETXBB3MNT/mQCq1QD0SQCvhQB4VAqPhCCqPgQ0tU2AXhDDmQDf88uP4ACJgIq/tQC6+gD1uwCO5wAyEqzjzRD6VQCsHkop49EM+wAzqN0UPRBw0Gq/2QC7NKCz9QBAQgCHB9Ev1gCqfgQ+NwD33+fUHOoAO9fV/lG6d0xQ+3MLn8YAyRwArjAJhOwQ9oFEyeoNa5LRDNcAPXMNpa9A99ULPBaCyyMArLnTKe0AkbIYbTzWfNAAPUAN82K9/0nYvG8gpHDSqjAArB5AvrsN40wQwqIA0EDk8G/sr7AAuhkN8YlAqBnYv6TNrkzVHK0AKmhdE7EQgHnpD80AoLzh7+oAqkEIw0AUyLe3eKK+HKQAOivdwr3uIxwg+s4An/ndGr8FsInkFuqRD7YAuEvd7OsAMeC+T/wOIWWBeswAlHbhL+wAqocIfmQEFaRAoNKuHQcAPfYuV8sAbG2SxbLttOEVUOzrgHeYercKjr7Q/+0iAD1nDh9a0Hbg6r/PAKRg4qp8DfNrsUC7EP8/CJns3nMvDjKu4P5TuX/RALMQ4cUcXR6HOda+0MMfDeQG7VarCj/vALoiDnTWHLl+BDxnB4e94MEwLoCP4HbPCfLyEMnsDqQOEPrhAKGrEPm2Atez4NNlANtn7PgvCq9e0Pu4AJHp7UshDmKVsTmuCPj7hSjhi33Q63DY0USEheGatwFStZ316yJVux8BZbIWTuSPgMNaDTim3pbWCBCc4JmA0V/UDjF6EY+yAHrEAO36CZ/MAO5KBu/cAO3OANnqUP1lAN1kBB6VDB07oP4LAN4IAe6mAN3cAbXrs3+3YP21D+DehgLOEwDuaAHvpQbrrTD+9AD55VF+1AQzUxtQfpGGsLhF2sTQnqzGu2QuLTP/i2q94pAwMO5PzgulkeD2hwBl0eFRtd70NxD56wB68QDc0gDgq5CV7gF+RQCXAQC9DjDM8wDfgARdOADe/QLOJQDdtgXOyQDd/wF/kADt2gDcZUD9LQDCefD//yDcaED9qgDUa2D99wDpbTLNiADerwIJ5HDRR0D8hQDNvgZ8HgCrwQWe3AC76wbPogDKIQC541DqwwC0E5D6VAabxRDaKQCv11QL+gDMZEDn1gAchwnO/QtTXhxOauz2sWB7mOZpwDE56BBUqw75VrCjPtO8b+4hL5UA1qF4Ts8AeqoM79UA/V8AgjHfVImleItT400baDunFhoRQfp1tK2MEPkg/pkA7WtQ/mIA7kYFzwMA3MoDv3kAy+MA1X9AwA4aWBr37BFvVBpY9aHTaY6unTVOiSrXOyWBFz50/eO2s92vjz908kP5D/QPKzN2dKv5AiXb6EGVPmTJo1afozlcnmTX7wbG3rx5Klv6DOrJjSF5RoP2HSQrbcGVUqSKggh1K9SlVrVqtYu3olGlasUKr7hI1I1s/eunTw+tX7Bi4dv2wmwGgSpGaPLFvi+HlLsuFAIZYi/SUThAmVrFzKcNnAQQ+qVMqVK/s7dWlqS6vUTH3+07c06L5q69DZqfeVXz9v9YJahh2TqkuttW2b5Gxbt9KrhW33Mwm8H7QUyqwGFdrP3CYyz/L103ePmKWk8V5FMBHIXWGT8rg5E0ZL1StRYLRQAx5b/XrapihtZskPH79793z7y2dt3rd76Pjsg4koaNohij0DD0SQJmdScMarfvgBpxpYcrDlNZHoKWYdUX7wQA500pNNtOMmS7BEmfxBRZLN/MEHlWqSs4ofeYYBbp94WCGRKHDo2QdEE38EMqpmWHDquH2ygSUZaTyhx8J/+FGGCQamAKZHfmpayp/VguSStlci2Wmot0JhxbWSiEommHx6POma3/rppR0nu6T+s8toaLBGzHc6cWaefn5R5Tnh5EGkgwH4YAc5Eml76rY6TfRnFkhsOmkefvhxZx9/enwwnHPgkYwzprrpR9OT+PmFx0UfZdVAf6S5gZpLwdkkG3b4Seqba0jqB0MfbHhCAmo0bbXYmfy55RGboOvFFHvODAqffBg559ICcbtHnXus+mcebVLjzlhx1ZPGhmHd6QYZNkHC5xRy+PlGDxDaaGeZEry5dlxx/cGlkRCXsicUU+QJiyR+2uHEnntICsswkOoZhRx8zKkGE2eu0jfjzbApgRhmgFlNqaUugYSTG6SgxR558mgCQB81ftQfW/wNMKhx3MJH5AfFuQaeZyn+pYceTcDA5Z05YUa65n/6uWYEX1YTlSh47FCgAEhI4kYME5ZJ2tg/wYSpn3JI0cXo+IKSJ5xrxhGK0nPWKaYbqF/uuut+7kFFlReeUcowGXPhYQhLYnlnly9YoAKaK+tmlZ9lPsntyWOkYTjLdhLxhqx/qcqnaLFKYjzj2np9F5xlcMgTKqaZyGANcvbhJxYIPmhlnnxD79KfYSQRrh94vtknKcNgb8cVaswx9Vjg+JmnFXuew71uq+qx55ZgWJoGB2xC5kcdTVrgoRaC1yGkBjeGjZ7VfnYZJCl7kPEEKND9iccbegjueyaW2llnHwLDTZ/oiMIPXxBDH2zSBg7+nqEldICCBzLwRD324Q1DuEAJ4NgH7AJYp34Agw/24Mc7FDeUkPnjG83gVVaW5iDWfENLvavKbHRzJt0E5zaOwg0Nc8iV2uDGJDkEyw+BKMMR+eMewbCHyIiijR5Uwx6l+MEMJiGncyDiBV5YRc6Cs0E6+WMZPGjENOphMIa5oxSleEc+5IG2dcCDHe5Qx/3UEY5xkGMVlBjGNLSBjWtMoxrXgMYymCENaTxDGcxQRjKeAY1nOIMZyVCGMorxC2AE4xfFSIYxLOkLX/ziF8EAhi+AMUpkJIMYvxBGMYphDGIgAxnMQGQzoEGNafixGtSQBjWsUY0/ZoMb4AgHO9r+wQ52rGMd6nhHPdYEO6hF7SVz08c24sE2MRGFGxxQAxlEQAlw8GMfl+DBCEZhKQBykUv94AYPIsACJ5ShDWTYghagcAQSnGAIRkhCG+aQhjK44Q1zKMMayvCDGODACUw4AhbgEIk5sIEObhCDF8KABjasIQ0UfYMb5qCHPeThDnXYwx/0cAc6vEEOfkhEIQBhCEIAwg9+CIQgABGImSqiEYf4gyAMIYg+CEIQe9iDHeAAB5POQQ52uAMc0tAGOLRBDWlQQ1TTMAc8qKEMYQADF8ywzy5oQQxkAENA12AGMXzhC2AAwxe+aoaLSsEETojDHgihh0AU4hGK4AIBFAD+hFo8JxxrMMEbkmGtcpoTSCxRBze+8Q1xiCMcrMjAIKIRDmpsAgksmMY5zKEOdaSDHelABzV+0AFEaKMd8QCVPuQBD3lsxB3xmEc8ZDsPetSjHvRQ2D3sUY975AMf9/jt84J3QH34Nh/ELS4+DriPfKypuPrQx291e1vb1rYesZVHbGULD3e0Y5huNKY6zoGOdZyDHHUcR2PT+41ucIMb2+AGNrJRjBFAQAZgwEIMHJCAQmyCEYTwQxiWsAZgxIMf4bhEDbaADVNpxbDGssoi/pCU1UAoCcJYXHD4UY44wIAXD3rwuE7iDRgw4h24iocoKkAM5JRqufrgBQp04Iv+nIEuxOIKyjWcUK2y9KMWkyDW0uKhiiLAQRzxWdWNz/kgRQzCPmHZRya0YKal7AMbhVABINKxriQrOXf9oASQt+IPc9ghUf2wzhjgkIyknMnLrCLKNqhwjaEYBh1AWIXIyCEHFoShQY2y8Ztjto824II7JekHG7TBj2N8wQ24CFWgBd1FfxhDCduByT66MIdLwSMSQKBDMfAR5Envqx+GKMX8TKIOHoTiFDQohZ9ALOlSBwkkzlDCh2DCjzX4oR/H6MEIdrEwLXUZZrMBIm10psQcZek292F2VfrBDDgYrSt/msAHuiCMfADa2LVOkJbAoQRoiIkl8VjBDNIAgzr+TINXleshrbnkYEb1ZksiifZXasbDGcIoXCzZxyD0cGaQdGMINSDFO7gF7mKdJBN3+BBy+AGKAmyAC8mA3gofpCgdxswf+rAHgFzSj8aSAxzgyFSG7WGNZ1CjG95gRz4kU86glIMb3dhGNrbRDX0srR/ZEEZTtuWP191biOSogBVWgUhXWEEL5agw3RhOaeXYQArLSKI7dpGBHjyDU6rTRzyeJyjfqK9RL6kHI8SgAyLA4RPyYEW3TXgHKaQgCnzgBTJikT/a5AMPWZhCE45ghBoEgyj7cIUf+vCFVmwqEubI14P84Qy2VuEJQ0gCJODRMHlP3dYhGU4WZpAFMhz+QQQD2dRTDNOPV2QhClJoQyjoYQtNobkTkcDEJk4hD3e45WVa8m52iY1kycMI2S9hkTiIQAd57MMdi5j5x93RhL7yAxalWGHY4IEDDsRgDlGYwQmiQfx+NEMQ9ODHI8KxtJH3oxuVsE9P0hEqzx/749aQRSpaAY1YHMI1AfIHcRiGNkCBW6gGcpAC13gLVsgDBwADV6CHVOAFkggQfJgEOKgDPDgDL2AE+5CHQtiqUTAwc1C4mygVNYAc+ikEefA5kNiCbCAKWTCF7EM+dpABCsiAHRACFlgBZtg4I6oHX7ADeLiHP/AG9jMMeBAEawgZRZG6+msVkZkbflCFQHj+BwB8EFDQgk6JgnvwOTTrAVkICkNoBaMzjHMYAgjQAAswgAFogXSADm04hUPgAFDIh0TIhcLCt1K5gkoIinqQhHj4Ci7oBk1ZBVC4nZGwB2kYhlbIgTXQBm3ICC0JhzaIgx/YA1x4hCYwhye5EqIQhl3wGz2EQn1xtn5ohzmAhAzKEUyIgqA4ByqYh5eAhyC4BaIoBFiQtH6whgagAT3AggsIADIIjZPAhyI4hHyohAk0wXsYAjcgCXlYBEEMi3xAglNgiWKAnHLyh0sogRMQAQN4ABVoATlIon5IBCVIBnKwB3bYhSxIFKwYB1Coh9X7mVJMGpbAh7DoB3Tog7T+eBl96AMVkJN0oIJnaQluOIE85Ic9cIVdPAc1yIEMEAAIaAEqMIdowYZisAE7QAc5qBATPIsYYBt6gARqDIpW+IEoyIhqeIWGeQnlOIMakAEiOIInYAFLkDw8SIXk4IdKEAesyIdMaAYQYYp6xEekQbNZ8D1vQgdAUByYqAYQOABd6Id0gAJ7EKJTMIBGeBA9eEkSiYcxqAEg+AABCIErmINl0IhAWIEnYAIwaAIMqIUMkw1x0IJWoIU1YIcPjEd+sIUwGIZOAAN0yAZTgEna4IdViINEQAQ8qAMZkIRi04NOmAd7QAdliIdEeBHJcwZaoEDcWIUrTEqY6RVQUAf+IfIHb6gDZVCKg5GCIjAEMpAHdDiDe+AUaRiCL3CCdeCHQOAFSduHWbgABEiAAhAAAUABaiC6H0iFkJsHXXACHHnCeIgCPDggTrgCY+iDdViaaFABWtiHeliEK2AFRFwUjciBHXiESlAEWjAG29GSVfCAJKACLniEeLAEdyMKe2iE48qwfjgFdyhN08wHVUhNqLAyMjgHoRgDFuAGfEiDPyCHMZgPf4AHJXgCediDLqAHQ9AFWuMHScEEQQgEEVABcvCHciiCZ+CH59AHP8iEJ/yHfACGdcgHfqAHa7CGSzAwf1gHZhg15qGGVtiExMQ3efCBHGCCIhACKSCDYrj+FLVgBme4hnJAP1zQBk3Jh034MCfxh1Qg0ALNGLUwhQR1mH6ABT4QlFEoBqIYB0p4hiooxmjggm5KhyaoKF38PW5ogRgYAhhggQrAgn0khx0IBXHIhlpwhjaYTNkgC6xYjXj4Ott40ePTCnaIhmvohmCKh/mIrhfzLeCyB3yoh16YBKSMyVdoh/S5ts4LIH+oB1NgB0njh00oBdi5ikvZh2N4t2LEj3aIhWpoJq2ohgvQATeAgzNIA09wC0AsgiNgAis4hjIQBJojCnJIBkhqBmVohmWAJGY4BmQ4BmNIpGVYBmPoBV84hqAzBk0KBmEghmAIBmVwJWWohmbwBVv+iIVZyAVduAVaeAVWqIVWeAVSGIRwWJR+QIVWjR6raFAaDaBeIYVazZF5MIRYWKNPPJti05LgKBUtacKz2YdVQAM4CIMvyAI8yMgBqsZDoARJOwloIBNWiIVWWAVVIAVUaIVTGAVVcAVZeIVZ4FcZnAVawIVd4IVd0AVdGKVg8AVXaoZnmIZHYoZniIZFmgZpqIadwwZrABfZSAV2SJ8a2YRb8bJ+mIdRsNiaiYY0KARXYIVX8FlVUIVVcAVbeAVTSAVZqAVd6AVe8IVVQoZs8IZvUAfamodRq7IWgzeNaJJv4yKQGFtXfZBCIAdSjFV68IR16DJ6CAdx2IZ8TQb+ci0GYlAGXoiFV/DbWqCFVjAFUwCFUOiERziERBiEQNiDO/iDPtgDN1ADO/gDWwiNpPQHUTgHy+WHPggHzXXVeeAEz72JLOEK3gA9iZvS4sqHeYitd3gHtjC5cRiH7ZBcQeuHUEAH5QWEIytfxtGITZDe6QWL3/icrDA35PAheoNCokiFdJhYfhiEcbDLB/OHedAEz+XH4yNTOPMHWEjNh32QQMjc9pWeediE9D28cXgOCl5gBPGHWnhg3AEJfZCDWei9SwmxXgkFAgGJfUiHNuvgVgEJW/Df6FmePbgBKKCCWXgSApaHC5bYGO6if4iF9LVhkGCHbWCveHBe95X+h+iFVSHOHX9whU6MNx8yjGNhlMmYn9ygNWj5iq4YIhvj4iFymDOWoRwSogBhlB26B1JQhyiW4s/bBGAIB2n4ht5bB3NAB3QwB3IoB3Mwh3Fgr8M9uW/whveyBmiIhmnoBvaihquFhlna2keiWmio0kmGBmmYBmq4JV7ipWvwJW/whm24Bmu4hlT+5FS2hlqipVq6pU6mhlnO2mZoBmfY5Gl4hmrABlja5KudWmZAV2dYJFueWqydBmzwhm5oBl0Ihljwg3UI4jkGEpDAgyNYgyBQg1rYBVooBVVIBVMYhVI4hVRABVEQBVRYhVaQW1U4BVMgBUqwhE1YBV+YBVD++IRRiN1WYIVU4ARLSAVagIVWgAVaoIVauIV/3QVKelp5LYZxRQZjeOhjGFeIlmhiGAZi0GhikOhhoFeo1QVcuIVbwIVc2IVdyIVgaES8tQRRqAVXWIV3NoVSMAVUMIVQ0IRK0IRQAIWdTQU8GIEReIEa+IYmpmZI8QdLkAVzyAZx6LkHuRRvyiAVGuMZ2g1vqyGHmV+rviGuBjSSmKBsYJOqtup8IAdvcIZEiGMOPjYvA4l4yIejNkE0Ex716M+2IeA3qzO5PhE1Xg+GWWPDYuukQdKokON/sbUf+ZzDVh6RMUXYGOwSseoV0V8A7GqvluPKxpIZEqBkg7Cs3okaHhIg0EZqB8Nsyr4MHNoXQMtiBjbt9t2KgAAAOw== | 1. 5d 2. 5d+100 3. 3d 4. 3d+80 해설이 아직 작성되지 않았습니다.해설을 알고 계시다면 오른쪽 해설추가 기능을 이용하여 해설을 작성하여 다른분들과 함께 해설을 나누었으면 합니다.로그인 후 오류 신고 및 해설 작성 하시면 포인트가 제공됩니다.[포인트 모으기 및 사용법] | 3. 3d [포인트 모으기 및 사용법] | 정답률 : 70%
산업기사 | 건설재료시험산업기사 | 2020년08월22일 | 1과목 : 콘크리트공학 | 8. | 공기 중의 이산화탄소 등과 콘크리트 중의 수산화칼슘이 반응함으로써 일어나는 현상으로 콘크리트 피복두께 이상으로 진행될 경우 철근의 부식을 초래하여 궁극적으로 구조물의 수명을 단축시키게 되는 것은? |  | 1. 탄산화 2. 수화반응 3. 동결융해 작용 4. 알칼리-실리카 반응 해설이 아직 작성되지 않았습니다.해설을 알고 계시다면 오른쪽 해설추가 기능을 이용하여 해설을 작성하여 다른분들과 함께 해설을 나누었으면 합니다.로그인 후 오류 신고 및 해설 작성 하시면 포인트가 제공됩니다.[포인트 모으기 및 사용법] | 1. 탄산화 [포인트 모으기 및 사용법] | 정답률 : 65%
산업기사 | 건설재료시험산업기사 | 2020년08월22일 | 1과목 : 콘크리트공학 | 9. | 콘크리트의 크리프에 영향을 주는 요소에 대한 내용으로 옳은 것은? |  | 1. 응력이 클수록 크리프는 작다. 2. 부재의 치수가 작을수록 크리프는 크다. 3. 재하시의 재령이 작을수록 크리프는 작다. 4. 배합 시 단위시멘트량이 많을수록 크리프는 작다. 해설이 아직 작성되지 않았습니다.해설을 알고 계시다면 오른쪽 해설추가 기능을 이용하여 해설을 작성하여 다른분들과 함께 해설을 나누었으면 합니다.로그인 후 오류 신고 및 해설 작성 하시면 포인트가 제공됩니다.[포인트 모으기 및 사용법] | 2. 부재의 치수가 작을수록 크리프는 크다. [포인트 모으기 및 사용법] | 정답률 : 47%
산업기사 | 건설재료시험산업기사 | 2020년08월22일 | 1과목 : 콘크리트공학 | 10. | 외력에 의하여 일어나는 응력을 소정의 한도까지 상쇄할 수 있도록 미리 인위적으로 그 응력의 분포와 크기를 정하여 내력을 준 콘크리트를 무엇이라고 하는가? |  | 1. 철근콘크리트 2. 레디믹스트 콘크리트 3. 프리플레이스트 콘크리트 4. 프리스트레스트 콘크리트 해설이 아직 작성되지 않았습니다.해설을 알고 계시다면 오른쪽 해설추가 기능을 이용하여 해설을 작성하여 다른분들과 함께 해설을 나누었으면 합니다.로그인 후 오류 신고 및 해설 작성 하시면 포인트가 제공됩니다.[포인트 모으기 및 사용법] | 4. 프리스트레스트 콘크리트 [포인트 모으기 및 사용법] | 정답률 : 71%
산업기사 | 건설재료시험산업기사 | 2020년08월22일 | 1과목 : 콘크리트공학 | 11. | 30회 이상의 압축강도 시험으로부터 구한 압축강도의 표준편차가 4MPa일 때, 설계기준 압축강도 28MPa인 콘크리트를 제조하기 위한 배합강도는? |  | 1. 33.36MPa 2. 33.82MPa 3. 34.52MPa 4. 36.53MPa | 2. 33.82MPa | 정답률 : 56% | <문제 해설>fck+1.34s=33.36(fck-3.5)+2.33s=33.82둘중 큰 값[해설작성자 : 이구역깜찍이]
산업기사 | 건설재료시험산업기사 | 2020년08월22일 | 1과목 : 콘크리트공학 | 12. | 잔골재의 절대용적이 0.29m3, 굵은 골재의 절대용적이 0.41m3인 콘크리트의 잔골재율은? |  | 1. 37.5% 2. 38.9% 3. 40.3% 4. 41.4% | 4. 41.4% | 정답률 : 55% | <문제 해설>잔골재율=잔골재의 중량/토사전체의 중량×100[해설작성자 : 이구역깜찍이 ]
산업기사 | 건설재료시험산업기사 | 2020년08월22일 | 1과목 : 콘크리트공학 | 13. | 시방배합 결과 콘크리트 1m3에 사용되는 물은 180kg, 시멘트는 390kg, 잔골재는 717.65kg, 굵은 골재는 1082.35kg이다. 현장 골재의 표면수량을 측정한 결과 잔골재의 표면수량은 2%, 굵은 골재의 표면 수량은 1%일 때, 현장배합에 필요한 단위 수량은? |  | 1. 145kg/m3 2. 155kg/m3 3. 205kg/m3 4. 232kg/m3 | 2. 155kg/m3 | 정답률 : 54% | <문제 해설>180-(717.65×0.02+1082×0.01)[해설작성자 : 이구역깜찍이 ]
산업기사 | 건설재료시험산업기사 | 2020년08월22일 | 1과목 : 콘크리트공학 | 14. | 콘크리트의 습윤양생에 관한 설명으로 틀린 것은? |  | 1. 습윤양생기간 중에 거푸집 판이 건조하더라도 살수를 해서는 안 된다. 2. 막 양생을 할 경우에는 사용 전에 살포량 시공방법 등에 관하여 시험을 통하여 충분히 검토해야 한다. 3. 콘크리트는 타설한 후 경화가 될 때까지 직사광선이나 바람에 의해 수분이 증발하지 않도록 방지해야 한다. 4. 습윤양생 기간은 보통 포틀랜드시멘트를 사용하고 일 평균기온이 15℃ 이상인 경우에는 5일을 표준으로 한다. | 1. 습윤양생기간 중에 거푸집 판이 건조하더라도 살수를 해서는 안 된다. | 정답률 : 72% | <문제 해설>습윤양생은 습도를 유지하여야 하기 때문에 살수를 해도 된다.[해설작성자 : 레미콘직원]
산업기사 | 건설재료시험산업기사 | 2020년08월22일 | 1과목 : 콘크리트공학 | 15. | 미리 거푸집 속에 특정한 입도를 가지는 굵은 골재를 채워놓고, 그 간극에 모르타르를 주입하여 제조한 콘크리트는? |  | 1. 숏크리트 2. 공장 제품 3. 프리캐스트 콘크리트 4. 프리플레이스트 콘크리트 해설이 아직 작성되지 않았습니다.해설을 알고 계시다면 오른쪽 해설추가 기능을 이용하여 해설을 작성하여 다른분들과 함께 해설을 나누었으면 합니다.로그인 후 오류 신고 및 해설 작성 하시면 포인트가 제공됩니다.[포인트 모으기 및 사용법] | 4. 프리플레이스트 콘크리트 [포인트 모으기 및 사용법] | 정답률 : 57%
산업기사 | 건설재료시험산업기사 | 2020년08월22일 | 1과목 : 콘크리트공학 | 16. | 시공이음에 대한 설명으로 틀린 것은? |  | 1. 시공이음은 될 수 있는 대로 전단력이 큰 위치에 설치해야 한다. 2. 시공이음은 부재의 압축력이 작용하는 방향과 직각되게 하는 것이 원칙이다. 3. 수밀을 요하는 콘크리트에 있어서는 소요의 수밀성이 얻어지도록 적절한 간격으로 시공이음부를 두어야 한다. 4. 이음부의 시공에 있어서는 설계에 정해져 있는 이음의 위치와 구조는 지켜져야 한다. | 1. 시공이음은 될 수 있는 대로 전단력이 큰 위치에 설치해야 한다. | 정답률 : 57% | <문제 해설>전단력이 작은 곳에! [해설작성자 : comcbt.com 이용자]
산업기사 | 건설재료시험산업기사 | 2020년08월22일 | 1과목 : 콘크리트공학 | 17. | PS강재를 긴장 정착할 때 즉시 발생하는 프리스트레스 손실원인에 해당하는 것은? |  | 1. 정착장치의 활동 2. 콘크리트의 크리프 3. 콘크리트의 건조수축 4. PS강재의 릴랙세이션 해설이 아직 작성되지 않았습니다.해설을 알고 계시다면 오른쪽 해설추가 기능을 이용하여 해설을 작성하여 다른분들과 함께 해설을 나누었으면 합니다.로그인 후 오류 신고 및 해설 작성 하시면 포인트가 제공됩니다.[포인트 모으기 및 사용법] | 1. 정착장치의 활동 [포인트 모으기 및 사용법] | 정답률 : 43%
산업기사 | 건설재료시험산업기사 | 2020년08월22일 | 1과목 : 콘크리트공학 | 18. | 콘크리트의 재료분리에 관한 내용으로 틀린 것은? |  | 1. 재료분리 현상은 운반, 다지기작업 도중에도 계속 일어난다. 2. AE제를 사용한 콘크리트는 재료분리 현상이 적게 일어난다. 3. 블리딩이 큰 콘크리트는 재료분리 현상이 적게 일어난다. 4. 단위골재량이 너무 많은 경우 재료분리현상이 크게 일어난다. | 3. 블리딩이 큰 콘크리트는 재료분리 현상이 적게 일어난다. | 정답률 : 65% | <문제 해설>블리딩 :덜 굳은 콘크리트에서 재료가 분리할 때 수분이 표면에 침출하는 일을 말함블리딩이 표면에 물이 떠오르는 현상인데 이 자체가 재료분리로 인해 일어나는 현상임[해설작성자 : comcbt.com 이용자]
산업기사 | 건설재료시험산업기사 | 2020년08월22일 | 1과목 : 콘크리트공학 | 19. | 외기온도가 25℃ 미만일 때 콘크리트의 비비기로부터 타설이 끝날 때까지의 시간은 원칙적으로 얼마를 넘어서는 안 되는가? |  | 1. 1.5시간 2. 2시간 3. 2.5시간 4. 3시간 | 2. 2시간 | 정답률 : 66% | <문제 해설>콘크리트 비비기로부터 타설이 끝날 때까지의 시간외기온도 25도 미만일 때 : 2시간외기온도 25도 이상일 때 : 1.5시간[해설작성자 : comcbt.com 이용자]
산업기사 | 건설재료시험산업기사 | 2020년08월22일 | 1과목 : 콘크리트공학 | 20. | 고강도 콘크리트의 설계기준압축강도는 보통(중량)콘크리트에서 최소 몇 MPa이상 이어야 하는가? |  | 1. 30MPa 2. 35MPa 3. 40MPa 4. 45MPa 해설이 아직 작성되지 않았습니다.해설을 알고 계시다면 오른쪽 해설추가 기능을 이용하여 해설을 작성하여 다른분들과 함께 해설을 나누었으면 합니다.로그인 후 오류 신고 및 해설 작성 하시면 포인트가 제공됩니다.[포인트 모으기 및 사용법] | 3. 40MPa [포인트 모으기 및 사용법] | 정답률 : 64%
산업기사 | 건설재료시험산업기사 | 2020년08월22일 | 2과목 : 건설재료 및 시험 | 21. | 시멘트 저장에 관한 설명으로 가장 적절한 것은? |  | 1. 통풍이 잘 되도록 환기구를 크게 설치한다. 2. 쌓는 높이는 13포대 이하로 하며 장기간에 걸쳐 저장할 때는 7포대 이상 쌓아 올리지 않는 것이 좋다. 3. 저장소의 바닥은 지상으로부터 10cm 이하의 거리를 두고 설치하는 것이 좋다. 4. 입하 순서와 상관없이 저장고 가장 안쪽의 시멘트를 먼저 사용한다. 해설이 아직 작성되지 않았습니다.해설을 알고 계시다면 오른쪽 해설추가 기능을 이용하여 해설을 작성하여 다른분들과 함께 해설을 나누었으면 합니다.로그인 후 오류 신고 및 해설 작성 하시면 포인트가 제공됩니다.[포인트 모으기 및 사용법] | 2. 쌓는 높이는 13포대 이하로 하며 장기간에 걸쳐 저장할 때는 7포대 이상 쌓아 올리지 않는 것이 좋다. [포인트 모으기 및 사용법] | 정답률 : 63%
산업기사 | 건설재료시험산업기사 | 2020년08월22일 | 2과목 : 건설재료 및 시험 | 22. | 다음 중 석유 아스팔트가 아닌 것은? |  | 1. 그라하마이트 2. 블론 아스팔트 3. 용제추출 아스팔트 4. 스트레이트 아스팔트 해설이 아직 작성되지 않았습니다.해설을 알고 계시다면 오른쪽 해설추가 기능을 이용하여 해설을 작성하여 다른분들과 함께 해설을 나누었으면 합니다.로그인 후 오류 신고 및 해설 작성 하시면 포인트가 제공됩니다.[포인트 모으기 및 사용법] | 1. 그라하마이트 [포인트 모으기 및 사용법] | 정답률 : 53%
산업기사 | 건설재료시험산업기사 | 2020년08월22일 | 2과목 : 건설재료 및 시험 | 23. | 다음 설명의 의미하는 토목섬유의 종류는? | R0lGODlhKQFpAHcAACH5BAAAAAAALAAAAAApAWkAgAAAAP///wj+AAMIHEiwoMGDCBMqXMiwocOHECNKnEixosWLGDNq3Mixo8ePIEOKDACgpMmTKFOqXMmypcuXMGPKnEmzps2bOHPqpEkQwMifQIMKHUo0o8+BR4sqXcq0qVOLSUk+nUq1qlWiUaNe3cq1q1eGWb+KHUv2atiFKQ2mRYpSoFa1KtmedCvXJN26cxOuzWr3rlSkfv9OPOu2ZE+0hvMGfrgS79GkexET1ntY4dvJft8Ktry44GPAoDVXRngWcmXToUdLxKwWLWjPFT9TFlx6NVjVBy/jpp1bctvevFM7Njz7Lmrjr//yXYuYZN+4m4FHL8xcL/TWwZGTjuw6+XbFjnv+/hYtnXTm07u7a98sm33nwdmlPiZenDzU7seVu17O2Xt5+8VNJ15jzuWVn2ItWWdgcgiidxFqx+UnHYCMsUTdcwz2Zd556gk43HMWqkZhf7AF1t5HtZmoYYIByveaTxp+91uB18GHnXsecpgjgxhNFheABAp4oIrV5XZdijiO+CB9O5Zo1JETOqhgRKzBBd6FTG4IkYQ66kciYzzGd2JsMxolEpdivrcbhVWu6aZ/YEF5I5I0XmnljEjSqaST3hXZIZxxMqfZkE0GGSCQN07X5pd32gXZeOn9eeeLjppoo4iJNornpUa29eiCjDaJo2VlYqmVoZ2WmmmiqGqa5ar+69UZo4KzytpjjTLayWd5qerK555lBSvssPcBSuyxyCbb0KLKNutsssw+K+20YkVL7bXYTmVtttx2K9S23oYrbkfgjmvuuZyO6GONrfaa2ICl+kkrgpD+Gh5t9Qq52pH5chfom0TGq+p/y2K6K6yHAqxobHDqBuiYwulro33t0Uklqwo7/CWbMMbYbqRasoervGCa2lmbEK836L4kVyzlvMSd2jGTqJJs737GuvsqZWgGhabGHqbspcQUIZqmqHTxl3TOGkUL4Yf0AetkxSGy6FuDqxLmr2cr8hoodP4up+6Lo1FNoNUhUwybaCtz6qLXTVPq6doN192lXBu1nWT+wTqeGnTeIDtk6Mcsl0m4lkYD9rPd8TGt8+KWIl0gmdUdHjmpvkYqteWJC35yvBGHaTDRxRJtcYvR2cw0m4Ev/GHIRcMLnuUIA/00bn6XDffVXc/5MuaGs8ourgSHyizaW7YuNdRcSggjW3Nq/GPrapr6vMmS245xqHxXf+/rIIk9O/GU14rw6uopybmkuc5a5ODk34zu/PSXLnn9+Oc/qv789y+6/wDMX7kCSMBrDbCACHTWARPIwGMtsIEQLMsDI0hBrzitd3g7Wdny9Z2M3YtiadGeZDb4LpGpjjoPExwHvfYpDGHvgcf7XdY05z3YjUpvPPMPDMPUOc/tbnv+PfybEHeYs9IkJoQ005z5rLeYI0bth4rrU+O41i8ZHkx2JaTbbUL3uA2xLWCZ+x8Qtze6EiFqPn6L0Ap78ynhLHFpk4uc+N5YxrsVL4hfHGKPlIdBOLouM2vU3eUgZq3r7c+QiJPb9Sa4Lq4BL2a8i1ogh4Y8MpbMOdBLI+PUlrQnHkaE7TMkDqPUx9nFLoOAYxisepY8x+3xZ2GMYw2xiEgfQiWJcqQl61jJsq9tbZN7RN+v2MXF/RVtYFf80wm7N7RkAsds8YvbFUGJvQ4BKZqDbKIzv6dBV27zj4/0kZrU90kbwmxngkxP7sQoKqed726iBBoLPXgx422RhIv+ZB7qhLglcp4TX5ac5QVPGMRv2oqK7sOmrLK0zGpiZ3n3NGgG6bjQguIOmfKroEahRb2NerQrE/yoSJcS0pGa9FsdPalKlVLSlbrUIy19qUzN5M2Z2hSmfPQkrXSYUFCpsHLY3NR7xCbMWHX0l/WBlx+RqlRoQpKJrCuiFXmY0dPZkn3ArAtVNzZOZgrNdw/V42zy+cyAFi9t3tMTWC8En7HtE3J7C+dQ2znVtaInj5wk60GpidaE7UitU6trUnXJPbha1WAeK2ozc1hL/eC1P3odZTw5mVbB0kiK//uqkTK6rLmsiINY8ytfHNm+Wbposp71ImQpeVbNXu6OtkH+6M0gus/CYnV1k7RfIo3a2Cne9bNz02ZUK1tMjhA1b0H9j0Jp2zR01jOKdg2ra2lKXKPu9qrT1ec7GWfOoxouRCgtJ2fN2Ex5NjSGxY2uNU0LRaThMEjgRV0efUnRiL4Ns6o90eC2a8xJCfS02t3ani4TX4Q+lb3Uk2dNC/NTsKX2Ue9MbX9ZM9z7FTFCpQMWcyO6PvrW1kooNG6hSjZHhmK0jjdN8UhiquIWc9jFMA5fSmNMY+zW+MbBRDCOdzxeHvuYqz8O8nqBh9uesU2nAjYNeZKsU79yM2y5/Sh6rWvN5Wb1M0uW0mHLKL0o8VejU14sLfUls+CaDjlZjtjbljOrXt9umIBhnu66ICy/QZUQy6LNopgDClSfjvKkA+XlfVv4vnQKUsLu6pKccadOQy8YggtcMoTnK7yZIVo2vSXRmgftxJE5OsQqjfQtCy3o22WaV5sWZYXM/GeTivqcPcR0+tAMWdBWd0zLhOtKj3c42xETusTF86HE+dfQ8XWaMn21DcPMTtLe18vHzZEmdRi46ekYgcruIviGbbNTX9a5jy5zT0/s242yWMg3PTe6Z6rudb+03e7e9YzjHWN409vVutyJvvfN7377+98AD3jA703wght8IAEBADs= | 1. 지오네트 2. 지오그리드 3. 지오멤브레인 4. 지오텍스타일 해설이 아직 작성되지 않았습니다.해설을 알고 계시다면 오른쪽 해설추가 기능을 이용하여 해설을 작성하여 다른분들과 함께 해설을 나누었으면 합니다.로그인 후 오류 신고 및 해설 작성 하시면 포인트가 제공됩니다.[포인트 모으기 및 사용법] | 3. 지오멤브레인 [포인트 모으기 및 사용법] | 정답률 : 53%
산업기사 | 건설재료시험산업기사 | 2020년08월22일 | 2과목 : 건설재료 및 시험 | 24. | 화강암에 대한 설명으로 틀린 것은? |  | 1. 내화성이 강해 고열을 받는 곳에 적합하다. 2. 조직이 균일하고 내구성 및 강도가 크다. 3. 경도 및 자중이 커서 가공 및 시공이 곤란하다. 4. 균열이 적기 때문에 큰 재료를 채취할 수 있다. 해설이 아직 작성되지 않았습니다.해설을 알고 계시다면 오른쪽 해설추가 기능을 이용하여 해설을 작성하여 다른분들과 함께 해설을 나누었으면 합니다.로그인 후 오류 신고 및 해설 작성 하시면 포인트가 제공됩니다.[포인트 모으기 및 사용법] | 1. 내화성이 강해 고열을 받는 곳에 적합하다. [포인트 모으기 및 사용법] | 정답률 : 58%
산업기사 | 건설재료시험산업기사 | 2020년08월22일 | 2과목 : 건설재료 및 시험 | 25. | 혼화재료의 일반적 사용목적이 아닌 것은? |  | 1. 콘크리트 워커빌리티를 개선한다. 2. 강도 및 내구성을 증진시킨다. 3. 응결, 경화 시간을 조절한다. 4. 발열량을 증대시킨다. 해설이 아직 작성되지 않았습니다.해설을 알고 계시다면 오른쪽 해설추가 기능을 이용하여 해설을 작성하여 다른분들과 함께 해설을 나누었으면 합니다.로그인 후 오류 신고 및 해설 작성 하시면 포인트가 제공됩니다.[포인트 모으기 및 사용법] | 4. 발열량을 증대시킨다. [포인트 모으기 및 사용법] | 정답률 : 61%
산업기사 | 건설재료시험산업기사 | 2020년08월22일 | 2과목 : 건설재료 및 시험 | 26. | 포졸란 반응(Pozzolan reaction)의 효과에 대한 설명으로 틀린 것은? |  | 1. 강도와 수밀성이 증대된다. 2. 해수에 대한 화학 저항성이 향상된다. 3. 재료분리가 적고 워커빌리티가 좋아진다. 4. 단위 시멘트량이 증가되어 수화열이 커진다. | 4. 단위 시멘트량이 증가되어 수화열이 커진다. | 정답률 : 52% | <문제 해설>시멘트량이 줄어들어 수화열이 낮아진다.[해설작성자 : 레미콘직원]
산업기사 | 건설재료시험산업기사 | 2020년08월22일 | 2과목 : 건설재료 및 시험 | 27. | 다음 중 암석의 가공이나 채석에 이용되는 것으로 암석의 갈라지기 쉬운 면을 무엇이라 하는가? |  | 1. 층리 2. 편리 3. 석목 4. 선상구조 해설이 아직 작성되지 않았습니다.해설을 알고 계시다면 오른쪽 해설추가 기능을 이용하여 해설을 작성하여 다른분들과 함께 해설을 나누었으면 합니다.로그인 후 오류 신고 및 해설 작성 하시면 포인트가 제공됩니다.[포인트 모으기 및 사용법] | 3. 석목 [포인트 모으기 및 사용법] | 정답률 : 42%
산업기사 | 건설재료시험산업기사 | 2020년08월22일 | 2과목 : 건설재료 및 시험 | 28. | 강에서 탄소의 함유량이 증가될 때 변화되는 강의 성질에 대한 설명으로 틀린 것은? |  | 1. 연신율이 작아진다. 2. 인장강도가 증가된다. 3. 경도가 증가된다. 4. 항복점이 작아진다. | 4. 항복점이 작아진다. | 정답률 : 50% | <문제 해설>C:인장강도,항복점 및 경도가 증가하지만 취성은 감소한다P,S :취성이 증가한다Mn:강도와 인성을 증가시킨다따라서 항복점이 커짐[해설작성자 : comcbt.com 이용자]
산업기사 | 건설재료시험산업기사 | 2020년08월22일 | 2과목 : 건설재료 및 시험 | 29. | 다음 중에서 폭발력이 강하고 수중에서도 폭발할 수 있는 다이너마이트는? |  | 1. 스트레이트 다이너마이트 2. 규조토 다이너마이트 3. 분말상 다이너마이트 4. 교질 다이너마이트 해설이 아직 작성되지 않았습니다.해설을 알고 계시다면 오른쪽 해설추가 기능을 이용하여 해설을 작성하여 다른분들과 함께 해설을 나누었으면 합니다.로그인 후 오류 신고 및 해설 작성 하시면 포인트가 제공됩니다.[포인트 모으기 및 사용법] | 4. 교질 다이너마이트 [포인트 모으기 및 사용법] | 정답률 : 72%
산업기사 | 건설재료시험산업기사 | 2020년08월22일 | 2과목 : 건설재료 및 시험 | 30. | 단위용적질량이 1.7kg/L인 굵은 골재의 절건밀도가 2.65kg/L일 때 이 골재의 공극률은? |  | 1. 35.85% 2. 42.74% 3. 57.26% 4. 64.15% | 1. 35.85% | 정답률 : 40% | <문제 해설>전체용량 1을 기준으로 둔다전체용량 - 용적밀도/입자밀도=1 - 1.7/2.65=1 - 0.64150943396226415094339622641509= 0.35849056603773584905660377358491= 35.85%[해설작성자 : 레미콘직원]
산업기사 | 건설재료시험산업기사 | 2020년08월22일 | 2과목 : 건설재료 및 시험 | 31. | 다음 중 아스팔트의 품질을 확인하는 시험이 아닌 것은? |  | 1. 연화점 시험 2. 잔 입자 시험 3. 점도 시험 4. 신도 시험 해설이 아직 작성되지 않았습니다.해설을 알고 계시다면 오른쪽 해설추가 기능을 이용하여 해설을 작성하여 다른분들과 함께 해설을 나누었으면 합니다.로그인 후 오류 신고 및 해설 작성 하시면 포인트가 제공됩니다.[포인트 모으기 및 사용법] | 2. 잔 입자 시험 [포인트 모으기 및 사용법] | 정답률 : 56%
산업기사 | 건설재료시험산업기사 | 2020년08월22일 | 2과목 : 건설재료 및 시험 | 32. | 잔골재의 조립률이 2.5이고 굵은 골재의 조립률이 6.5인 경우에 잔골재와 굵은 골재를 1:1.5의 비율로 혼합해 사용한다면 이때 혼합된 골재의 조립률은 얼마인가? |  | 1. 3.5 2. 4.1 3. 4.9 4. 5.6 | 3. 4.9 | 정답률 : 54% | <문제 해설>2.5*1 + 6.5*1.5 / (1+1.5)[해설작성자 : comcbt.com 이용자]
산업기사 | 건설재료시험산업기사 | 2020년08월22일 | 2과목 : 건설재료 및 시험 | 33. | 아스팔트의 침입도에 대한 설명으로 틀린 것은? |  | 1. 아스팔트의 침입도는 일반적으로 온도상승에 따라 증가한다. 2. 침입도 지수가 클수록 감온성이 저하된다. 3. 침입도 시험의 목적은 연성을 조사하기 위해서이다. 4. 아스팔트의 반죽질기를 나타내는 것이다. 해설이 아직 작성되지 않았습니다.해설을 알고 계시다면 오른쪽 해설추가 기능을 이용하여 해설을 작성하여 다른분들과 함께 해설을 나누었으면 합니다.로그인 후 오류 신고 및 해설 작성 하시면 포인트가 제공됩니다.[포인트 모으기 및 사용법] | 3. 침입도 시험의 목적은 연성을 조사하기 위해서이다. [포인트 모으기 및 사용법] | 정답률 : 41%
산업기사 | 건설재료시험산업기사 | 2020년08월22일 | 2과목 : 건설재료 및 시험 | 34. | 콘크리트용으로 요구되는 골재의 성질에 속하지 않는 것은? |  | 1. 골재는 깨끗하고 모양이 편평하거나 가늘고 길어야 한다. 2. 골재는 크고 작은 알맹이의 혼합정도가 적당해야 한다. 3. 골재는 강하고 내구성과 내화성을 가져야 한다. 4. 골재는 진흑이나 유기 불순물 등의 유해물은 유해물함유량 한도 이상 함유해서는 안 된다. 해설이 아직 작성되지 않았습니다.해설을 알고 계시다면 오른쪽 해설추가 기능을 이용하여 해설을 작성하여 다른분들과 함께 해설을 나누었으면 합니다.로그인 후 오류 신고 및 해설 작성 하시면 포인트가 제공됩니다.[포인트 모으기 및 사용법] | 1. 골재는 깨끗하고 모양이 편평하거나 가늘고 길어야 한다. [포인트 모으기 및 사용법] | 정답률 : 72%
산업기사 | 건설재료시험산업기사 | 2020년08월22일 | 2과목 : 건설재료 및 시험 | 35. | 다음 중 목재의 변재(邊材)와 심재(心材)에 관한 설명으로 옳은 것은? |  | 1. 나무줄기의 중앙부로서 비교적 어두운 색을 나타내는 부분을 변재라 한다. 2. 여름과 가을에 걸쳐 성장한 부분으로 조직이 치밀하고 단다하며 색깔도 짙은 부분을 심재라고 한다. 3. 변재는 심재보다 강도, 내구성 등이 작다. 4. 심재는 다공질이며, 숙액의 이동, 양분이 저장되는 곳이다. 해설이 아직 작성되지 않았습니다.해설을 알고 계시다면 오른쪽 해설추가 기능을 이용하여 해설을 작성하여 다른분들과 함께 해설을 나누었으면 합니다.로그인 후 오류 신고 및 해설 작성 하시면 포인트가 제공됩니다.[포인트 모으기 및 사용법] | 3. 변재는 심재보다 강도, 내구성 등이 작다. [포인트 모으기 및 사용법] | 정답률 : 63%
산업기사 | 건설재료시험산업기사 | 2020년08월22일 | 2과목 : 건설재료 및 시험 | 36. | 시멘트의 강도시험(KS L ISO 679)에 의해 시멘트 모르타르(cement mortar)의 압축강도 시험을 하기 위해 공시체를 제작하고자 한다. 이때 필요한 시멘트와 잔골재의 질량배합비율은? |  | 1. 1:2.55 2. 1:2.65 3. 1:2.7 4. 1:3 해설이 아직 작성되지 않았습니다.해설을 알고 계시다면 오른쪽 해설추가 기능을 이용하여 해설을 작성하여 다른분들과 함께 해설을 나누었으면 합니다.로그인 후 오류 신고 및 해설 작성 하시면 포인트가 제공됩니다.[포인트 모으기 및 사용법] | 4. 1:3 [포인트 모으기 및 사용법] | 정답률 : 59%
산업기사 | 건설재료시험산업기사 | 2020년08월22일 | 2과목 : 건설재료 및 시험 | 37. | 재료의 기계적 성질 중 외력을 받을 때 변형유발 정도를 표현하는 성질에 대한 용어는? |  | 1. 강성 2. 경도 3. 취성 4. 전성 해설이 아직 작성되지 않았습니다.해설을 알고 계시다면 오른쪽 해설추가 기능을 이용하여 해설을 작성하여 다른분들과 함께 해설을 나누었으면 합니다.로그인 후 오류 신고 및 해설 작성 하시면 포인트가 제공됩니다.[포인트 모으기 및 사용법] | 1. 강성 [포인트 모으기 및 사용법] | 정답률 : 55%
산업기사 | 건설재료시험산업기사 | 2020년08월22일 | 2과목 : 건설재료 및 시험 | 38. | 분말도가 높은 시멘트의 특징에 대한 설명으로 틀린 것은? |  | 1. 수화작용이 빠르다. 2. 조기강도가 작다. 3. 워커빌리티가 좋다. 4. 건조수축이 크다. 해설이 아직 작성되지 않았습니다.해설을 알고 계시다면 오른쪽 해설추가 기능을 이용하여 해설을 작성하여 다른분들과 함께 해설을 나누었으면 합니다.로그인 후 오류 신고 및 해설 작성 하시면 포인트가 제공됩니다.[포인트 모으기 및 사용법] | 2. 조기강도가 작다. [포인트 모으기 및 사용법] | 정답률 : 57%
산업기사 | 건설재료시험산업기사 | 2020년08월22일 | 2과목 : 건설재료 및 시험 | 39. | 용광로 방식의 제철작업에서 선철과 함께 생성되는 것을 물, 공기 등으로 급랭하여 입상화 한 것으로 콘크리트에 혼합하면 수밀성과 화학적 저항성 등이 좋아지고 장기강도가 커지는 혼화재는? |  | 1. 폴리머 2. 실리카 퓸 3. 플라이애시 4. 고로슬래그 미분말 해설이 아직 작성되지 않았습니다.해설을 알고 계시다면 오른쪽 해설추가 기능을 이용하여 해설을 작성하여 다른분들과 함께 해설을 나누었으면 합니다.로그인 후 오류 신고 및 해설 작성 하시면 포인트가 제공됩니다.[포인트 모으기 및 사용법] | 4. 고로슬래그 미분말 [포인트 모으기 및 사용법] | 정답률 : 58%
산업기사 | 건설재료시험산업기사 | 2020년08월22일 | 2과목 : 건설재료 및 시험 | 40. | 공기 중 건조 상태의 골재 500g을 물속에 24시간 담근 후 측정한 골재의 질량이 515g이다. 이 골재를 다시 건조로에서 건조시켰을 때 절대 건조 질량이 485g이 되었다. 이 골재의 함수율은? |  | 1. 3.00% 2. 3.09% 3. 6.00% 4. 6.19% | 4. 6.19% | 정답률 : 42% | <문제 해설>((515-485)/485)*100[해설작성자 : 레미콘직원]
산업기사 | 건설재료시험산업기사 | 2020년08월22일 | 3과목 : 건설시공학 | 41. | 보강토 옹벽에 대한 설명으로 틀린 것은? |  | 1. 전면판과 보강재가 제품화됨으로써 공사기간을 단축시킬 수 있다. 2. 금속재 전면판을 이용함으로써 골재의 절약하고 장거리 수송이 용이하다. 3. 충격과 진동에 약한 구조로 얕은 성토에 유리하다. 4. 부등침하에 대한 파괴위험이 적어 기초공사가 비교적 간단하다. 해설이 아직 작성되지 않았습니다.해설을 알고 계시다면 오른쪽 해설추가 기능을 이용하여 해설을 작성하여 다른분들과 함께 해설을 나누었으면 합니다.로그인 후 오류 신고 및 해설 작성 하시면 포인트가 제공됩니다.[포인트 모으기 및 사용법] | 3. 충격과 진동에 약한 구조로 얕은 성토에 유리하다. [포인트 모으기 및 사용법] | 정답률 : 44%
산업기사 | 건설재료시험산업기사 | 2020년08월22일 | 3과목 : 건설시공학 | 42. | 지반개량공법 중 연약지반을 탈수하여 지반의 밀도증가를 기대하는 공법이 아닌 것은? |  | 1. 웰포인트공법 2. 샌드드레인공법 3. 시멘트주입공법 4. 페이퍼드레인공법 해설이 아직 작성되지 않았습니다.해설을 알고 계시다면 오른쪽 해설추가 기능을 이용하여 해설을 작성하여 다른분들과 함께 해설을 나누었으면 합니다.로그인 후 오류 신고 및 해설 작성 하시면 포인트가 제공됩니다.[포인트 모으기 및 사용법] | 3. 시멘트주입공법 [포인트 모으기 및 사용법] | 정답률 : 51%
산업기사 | 건설재료시험산업기사 | 2020년08월22일 | 3과목 : 건설시공학 | 43. | 본바닥 토량이 1000m3이고 덤프트럭 1대로 운반하면 운반 소요 일수는? (단, 덤프트럭 1대 운반 적재량은 6m3, 1대 1일 운반 횟수는 20회, 토량 변화율(L)DMS 1.32이다.) |  | 1. 9일 2. 11일 3. 13일 4. 15일 | 2. 11일 | 정답률 : 60% | <문제 해설>본바닥 토량(1000) * 토량 변화율(1.32) = 1320운반적재량(6) * 운반횟수(20) = 1201320/120 = 11[해설작성자 : comcbt.com 이용자]
산업기사 | 건설재료시험산업기사 | 2020년08월22일 | 3과목 : 건설시공학 | 44. | 노상이나 노반의 다짐이 완료되면 롤러나 재하 된 덤프트럭을 주행시켜 침하량을 측정하는 방법은? |  | 1. 엘라스타이트(elastite) 2. 프루프 롤링(proof rooling) 3. 히터 플레이너(heater planer) 4. 마샬 안정도 시험(Marshall stability test) 해설이 아직 작성되지 않았습니다.해설을 알고 계시다면 오른쪽 해설추가 기능을 이용하여 해설을 작성하여 다른분들과 함께 해설을 나누었으면 합니다.로그인 후 오류 신고 및 해설 작성 하시면 포인트가 제공됩니다.[포인트 모으기 및 사용법] | 2. 프루프 롤링(proof rooling) [포인트 모으기 및 사용법] | 정답률 : 61%
산업기사 | 건설재료시험산업기사 | 2020년08월22일 | 3과목 : 건설시공학 | 45. | 댐의 위치를 결정하기 위한 지형적인 조건으로 틀린 것은? |  | 1. 집수면적이 큰 곳이 좋다. 2. 댐을 건설할 계곡의 폭이 좁고, 양안이 높고, 마주보고 있는 곳이 좋다. 3. 댐 상류에 구릉이나 산릉에 둘러싸여 내부가 집수 분지를 이루고 있는 곳은 피하는 것이 좋다. 4. 댐은 상류가 넓고, 다량의 저수가 가능하며, 홍수 시에 조절지로서의 역할을 할 수 있는 곳이 좋다. 해설이 아직 작성되지 않았습니다.해설을 알고 계시다면 오른쪽 해설추가 기능을 이용하여 해설을 작성하여 다른분들과 함께 해설을 나누었으면 합니다.로그인 후 오류 신고 및 해설 작성 하시면 포인트가 제공됩니다.[포인트 모으기 및 사용법] | 3. 댐 상류에 구릉이나 산릉에 둘러싸여 내부가 집수 분지를 이루고 있는 곳은 피하는 것이 좋다. [포인트 모으기 및 사용법] | 정답률 : 54%
산업기사 | 건설재료시험산업기사 | 2020년08월22일 | 3과목 : 건설시공학 | 46. | 공기 케이슨 공법에 대한 설명으로 틀린 것은? |  | 1. 장애물의 제거가 쉽다. 2. 케이슨병이 발생하므로 굴착 깊이에 제한이 있다. 3. 보일링 현상이나 히빙 현상이 일어날 수 있어 인접구조물의 침하 우려가 있다. 4. 시공 시에 토질 확인이 가능하며, 각종 시험을 통한 지지력 측정이 가능하다. 해설이 아직 작성되지 않았습니다.해설을 알고 계시다면 오른쪽 해설추가 기능을 이용하여 해설을 작성하여 다른분들과 함께 해설을 나누었으면 합니다.로그인 후 오류 신고 및 해설 작성 하시면 포인트가 제공됩니다.[포인트 모으기 및 사용법] | 3. 보일링 현상이나 히빙 현상이 일어날 수 있어 인접구조물의 침하 우려가 있다. [포인트 모으기 및 사용법] | 정답률 : 42%
산업기사 | 건설재료시험산업기사 | 2020년08월22일 | 3과목 : 건설시공학 | 47. | 아래 표와 같은 조건에서 불도저의 작업량을 산출할 때 사용하는 사이클타임(Cm)은? | R0lGODlhrgBYAHcAACH5BAAAAAAALAAAAACuAFgAgAAAAP///wj+AAMIHEiwoMGDCBMqXMiwocOHECNKnEixosWLGDNq3Mixo8ePHQGIHEmypMmTKFOqXMmypcuXMGO+NAgApM2bOEHWLLgzp8+fQB32HDg0qNGjQIsGUIq0qVOOSpk+nUpVYtSLJ5cSJEmUaEmBPU2CpThyq8iqE69mHBp269iDO6XGTdtV61u0D9ViZFsXbFm4d3kGpomwrd3DeBvqtVgz7Fm+iN1Grit1cN+5Y7n+TSy5c0XDbDfLFf11stCzdxtf5uzZstnNgt1WVmjY9OyEoLvWvv10sU7CwA8z5Q34bdvdrPsqJ5t1+WTItmkXpqx7dfLnH0OLbV27dezgmLX+Ir/uWyP0y3qzEoeL2m/47pzLr31dGvfC9dehBs/Pn6r8/gAG9V+ABOI0YIEIenRgggzO912DEOr3YIQUYrVfhRjSNaFVYjn2lVzsbUfWaxDdht9eF37m3XnemfbZeIrdl1SKIy7VnnJRNVbUiS76ZR1DPBpIo1XCCdbdjTY6J+N0yGmGpI6PtRcXbCENGRFmOxo3nZVENvnje9QVmR2X9e2nGo7CpeSViCWmVp2bWsIJ5pgbXllcdBrW6KWcX8bZo4V1oijdmmW2OGRpx1kHI5ZKOmhom4NCymWjfe4Jp11zKjhpjJHmRSibdq556Zmj+hmkUJsC2Zx7haYqIHn+rmbIGKyBymqrfbXequuKu/aK66O+6rpgsLIOSyyGxh5LYbLKQsjsfVSqtyVPq5bIlXuSTpvTs7M2Opx54HnaqZC5KqamZzkmCeydG8L3a1Xcjnjkju4umeJxZUVrY5SgUSnhuqddK1l4dZ4aoqXjJXxplbm26tx5pKr0qb+cYvqmmBbziTHDAJsrMJ5EOpioxhgz6pqjlN6kncN/pmxqyaXGWS/KJ+d1bsvsdgziy5bCnDHONXYsbrl3SsyhdqVCl9vG/7ocKrWgxvqTwdtK3ay2icV7NYFabw1g117zB3bYtApNNtdWny122mqX7TS0167848+1Ko2oip/ShCTGx2+Le+TCBD/KYpgcmv0b0ZD+nWa1Pu6N2M6zRW4o4xuNDZzimJtF7YOQO/7n4Ih3aziQgIs2MNboFo03q4BRXXHKLHeWeWACG53Zw6OnPtjMNAONKuCp3d3mbk+u/l3xdOau7ezvoiR7zdBLnjP0vbu+HPO+6043j9Iv3Lfx1Ktqpunfzy2e8u/uO/HHlbNNeqfOjzt+1M6633Z89t+Pl+X6+5d///4LHQCTw78BNiVHMkmgAhfIwAY6UCYGjKAEJ0jBigQEADs= | 1. 3.60min 2. 3.85min 3. 4.10min 4. 4.35min | 2. 3.85min | 정답률 : 54% | <문제 해설>아래와 같은 오류 신고가 있었습니다.여러분들의 많은 의견 부탁 드립니다.추후 여러분들의 의견을 반영하여 정답을 수정하도록 하겠습니다.참고로 정답 변경은 오류 신고 5회 이상일 경우 수정합니다.[오류 신고 내용]답 3.75Min 아닌가요?80/40 + 80/50 + 0.15(min) = 3.75위에처럼 계산해서요[해설작성자 : comcbt.com 이용자][추가 오류 신고]80/40 + 80/50 + 0.15(min) = 3.7515/60=0.25 0.25가 맞지않나요?[해설작성자 : comcbt.com 이용자][오류신고 반론]80/40 + 80/50 + 15(sec, 단위 조심) = 3.85위에 있는 선생님 처럼 15/60 해서 0.25min을 만들어 계산하면답 3.85가 나옵니다.[해설작성자 : 호감고닉]
산업기사 | 건설재료시험산업기사 | 2020년08월22일 | 3과목 : 건설시공학 | 48. | 보통 흙을 재료로 하여 1800m3의 성토 공사를 할 경우 굴착해야할 원지반 토량은 얼마인가? (단, 토량의 변화율은 C=0.90이다.) |  | 1. 1700m3 2. 1800m3 3. 1900m3 4. 2000m3 | 4. 2000m3 | 정답률 : 62% | <문제 해설>1800/0.9[해설작성자 : comcbt.com 이용자]
산업기사 | 건설재료시험산업기사 | 2020년08월22일 | 3과목 : 건설시공학 | 49. | 건설기계 중에서 셔블(shovel)계 굴착기에 포함되지 않는 것은? |  | 1. 백호(Back boe) 2. 클램셀(Clamshell) 3. 드래그라인(Drag line) 4. 모터 그레이더(Motor grader) 해설이 아직 작성되지 않았습니다.해설을 알고 계시다면 오른쪽 해설추가 기능을 이용하여 해설을 작성하여 다른분들과 함께 해설을 나누었으면 합니다.로그인 후 오류 신고 및 해설 작성 하시면 포인트가 제공됩니다.[포인트 모으기 및 사용법] | 4. 모터 그레이더(Motor grader) [포인트 모으기 및 사용법] | 정답률 : 48%
산업기사 | 건설재료시험산업기사 | 2020년08월22일 | 3과목 : 건설시공학 | 50. | 옹벽의 안정성 검토 시 고려사항이 아닌 것은? |  | 1. 활동에 대한 안정 2. 전도에 대한 안정 3. 유효응력에 대한 안정 4. 지반의 지지력에 대한 안정 해설이 아직 작성되지 않았습니다.해설을 알고 계시다면 오른쪽 해설추가 기능을 이용하여 해설을 작성하여 다른분들과 함께 해설을 나누었으면 합니다.로그인 후 오류 신고 및 해설 작성 하시면 포인트가 제공됩니다.[포인트 모으기 및 사용법] | 3. 유효응력에 대한 안정 [포인트 모으기 및 사용법] | 정답률 : 56%
산업기사 | 건설재료시험산업기사 | 2020년08월22일 | 3과목 : 건설시공학 | 51. | 1개의 간선 집수거 또는 집수거에 많은 흡수거를 합류시켜 배치하면 집수지거를 향하여 지형이 완만한 구배로 경사되어 있고 습윤상태가 같은 정도의 곳에 적합한 암거 배열 방식은? |  | 1. 빗식 배열 방식 2. 집단식 배열 방식 3. 차단식 배열 방식 4. 어골식 배열 방식 해설이 아직 작성되지 않았습니다.해설을 알고 계시다면 오른쪽 해설추가 기능을 이용하여 해설을 작성하여 다른분들과 함께 해설을 나누었으면 합니다.로그인 후 오류 신고 및 해설 작성 하시면 포인트가 제공됩니다.[포인트 모으기 및 사용법] | 1. 빗식 배열 방식 [포인트 모으기 및 사용법] | 정답률 : 59%
산업기사 | 건설재료시험산업기사 | 2020년08월22일 | 3과목 : 건설시공학 | 52. | 심빼기 부분에 수직한 평행공을 다수 천공하여 장약량을 집중시키고 순발뇌관으로 폭파시켜 폭파 쇼크에 의하여 심빼기 하는 방법은? |  | 1. 노 컷 2. 번 컷 3. V 컷 4. 스윙 컷 해설이 아직 작성되지 않았습니다.해설을 알고 계시다면 오른쪽 해설추가 기능을 이용하여 해설을 작성하여 다른분들과 함께 해설을 나누었으면 합니다.로그인 후 오류 신고 및 해설 작성 하시면 포인트가 제공됩니다.[포인트 모으기 및 사용법] | 1. 노 컷 [포인트 모으기 및 사용법] | 정답률 : 37%
산업기사 | 건설재료시험산업기사 | 2020년08월22일 | 3과목 : 건설시공학 | 53. | 지름 40cm의 나무말뚝 36본을 박아서 기초저판을 지지하고 있다. 말뚝의 배치를 6열로 하고 각 열을 등간격으로 6본씩 받았을 때 군항의 효율은? (단, 말뚝의 중심 간격은 1.0m이며, Converse-Labarre식을 사용한다.) |  | 1. 0.596 2. 0.696 3. 0.796 4. 0.896 해설이 아직 작성되지 않았습니다.해설을 알고 계시다면 오른쪽 해설추가 기능을 이용하여 해설을 작성하여 다른분들과 함께 해설을 나누었으면 합니다.로그인 후 오류 신고 및 해설 작성 하시면 포인트가 제공됩니다.[포인트 모으기 및 사용법] | 1. 0.596 [포인트 모으기 및 사용법] | 정답률 : 22%
산업기사 | 건설재료시험산업기사 | 2020년08월22일 | 3과목 : 건설시공학 | 54. | 시멘트 콘크리트 포장의 종류 중 아래의 표에서 설명하는 것은? | R0lGODlhLAFXAHcAACH5BAAAAAAALAAAAAAsAVcAgAAAAP///wj+AAMIHEiwoMGDCBMqXMiwocOHECNKnEixosWLGDNq3Mixo8ePIEOKHEmypMmTKFOqDACgpcuXMGPKnEmzps2bOHPq3Mmzp8+fQIMK5XkQwMqjSJMqXSrRqEGnTKNKnUpVJFSCV6tq3cq1a9GvXsOKHbs0q0CzZNOqXbsRLdqmWAdedTq3ZdyEM+/idSlX4cu+gB/SPBuTJVa+Z+XCTMxWpVuLMg0zZvxWcWXCYBHOnfz07maPnyVTDqy38cnHF41CXb1YcmTRRe2ylE24MGe6eA/Tnm3bL2nSqz3/5my6JOqKwUV/Rqy6dMfluQFfdpg8Luvm0ofDLk7yOHLa1V3+B74eO29D6HvBYwyvfDL67cS5W81cfnfn8a2rs4+u+/V76pa9Vl9+BWEHG27x8SZfd/Q1Vdh0Be52mXn3lYagY3BllyCEC2bkHUi9taVZheKNOJpGb4X43ocdfsSig385t12IAyLmHokXPhVjVhyaWGCFKzbYImhCRmRWaMCRqOSSEarnY3NIMlTTcHU5ydtf+w25XpFGttaffVeC2aSXYdroo44xKicgRTRyOZ6Wz7kJ55x0IvVinXjmadKdevbpJ0d8/inooBn+SOihiBopZ6KMMhpoo5AS+miklPY56UIUwjemdgHit+NesxlWJZnq9ZiilbaNymltXqZK56X+5wX6n6En3lcZggbClxxupgIIVng5gkqrjB3Cml5tX9o4q4VmCmcirzLumhiEdkn44LNJamoZshu+uuhIy2abYoIn5kohrtpidtiwx/EVrpDGqhUvmmv6pqFmymKrb66YspquYNHq9W6ZnzK5oKxp8hegq/f6SuutlIm5b7pTMquafcCSe155cM5Lb8IBN4zcquhe599oPeaW5ZnBKtztnB5LeeZtGkuLY3TQwosypmSWm6yVJdZY8LBDxvxzaEc6O2B8POI8rcC2Pu3ygdaFTPW/tb7c8bf92pveyu0ZCOat166qrqhev3kzu/mmPaq7Zq9l9MJmZupmbxMC/Hb+s1X71TN9dhvc38YaszV3pYhzd3jijMvNdeOQK/545JQ7LnjlmBs+eeacc7V456DbuXnopJc1+pJ7Ywx03TKbfS6BX8NdZJrTqUg73TRDFDjRNRJeuNZsrq171247rO/wOq6dN+/tAZ/y74smTTzWmj4vdJRjyn7y9L3aW/uNhjYtMu9u3Y5jvczzrOLluacdd+sW/419+hZuvPz3zZ8dau7LE6vf6UcDWO/gR73F7c43wJIQAalFst9daFzsciCpzFc90aGIWMybEMioM5j9hep/3PoK2DyoNfyRh3xKK5TAYEcwvrGqTXTb4PBGCLyqgFBl7yscDR8YQ+akUFH+nYqgVCo2IhpW8DuZotG51PYk6NUMg/dK2cAqxqL56e5vH3OhAIM2Nept0Wq6YmL/Wjaz35gwWyxzYhhRVz/kQfGHXoRaAQFYxjUyTTdQbBrZzDM2vy3GikGM45HKRrCrfdGJLXueHgmYQ+MlK3tabKQkHem7Fk7PfV2Mnwwfqb4JwhCTTLJe6Ua5ks+R8pQgoiMqV5lK9rHylcZRJSxnmRpZ0vKWKpwkLncZPFfy8pe9pB8whzkRA6Kvjnb75KYgaS2ksZCYgLLl4zSos+JdEkjShGYoL4hIbZFRmXf0HsOOqE0R+ZJwHGKPtSDDvs1UiZzl9FA2BckjU3UwjcSOu6Ep41nDLh1QSvdkUyTReEM88rOW5yzl9bh3NPAosJ8HLaY0wUnEN1oUkN2DZ0SDaVFGCjJ6x2zj7EApyo1mEKEdhWhKeygmhP1RlybVaDGxiMw1/ROIzMRfHGOqnZLydJf7/OkqgyrUUxK1qKM8KlJJp9Slgq58Q4mqVKdK1apa9apYzSpNncrVrsY0IAA7 | 1. 무근 콘크리트 포장(JCP) 2. 철근콘크리트 포장(JRCP) 3. 롤러 전압 콘크리트 포장(RCCP) 4. 연속 철근콘크리트 포장(CRCP) 해설이 아직 작성되지 않았습니다.해설을 알고 계시다면 오른쪽 해설추가 기능을 이용하여 해설을 작성하여 다른분들과 함께 해설을 나누었으면 합니다.로그인 후 오류 신고 및 해설 작성 하시면 포인트가 제공됩니다.[포인트 모으기 및 사용법] | 4. 연속 철근콘크리트 포장(CRCP) [포인트 모으기 및 사용법] | 정답률 : 54%
산업기사 | 건설재료시험산업기사 | 2020년08월22일 | 3과목 : 건설시공학 | 55. | 토량변화율 L을 나타낸 식으로 옳은 것은? | R0lGODlhbgAsAHcAACH5BAAAAAAALAAAAABuACwAhQAAAAAAOgAAZgA6kABmtjoAADoAOjoAZjo6kDpmtjqQ22YAAGYAOmYAZmY6OmY6kGZmtmaQ22adkGa2/5A6AJA6OpA6ZpBmkJCQOpCQtpC2/5Db25Db/7ZmALZmOrZmZraQkLa2kLb//9uQOtuQZtuQkNvb29v///+2Zv+2kP+2tv/bkP/b2///tv//2////wAAAAAAAAAAAAAAAAAAAAAAAAAAAAAAAAAAAAAAAAAAAAAAAAAAAAAAAAAAAAAAAAj+AF8IHEiwoMGDCBMqXMiwocOHECNKnEixosWLGDNq3Mixo8ePIEOKHEmy5MQVBQBMSIhyZcUOABSYFIgSAIABJwi6oGCzp80AHBR2cIlwJ9GJKAjMbOgh6MEWC3oCFTjCJVSfAkS8qPpip0+fLkd8XbkiQUmvX20qHdi0IYicW48OHCEzLlunDN++KLuUKoC1BWF+BTzQRYa5cvcigMtVYFuEgnuSTamy5FWbdQk+NogCKwbJBVs4iIB4YOSeOAW6sKB1a0/CI11UcJrUoNi0YTOXHrjigIgRUxu/2GwQbUyalBN7lE1bd0MUzu1STd31wgnht8cihL6C9Ey0sJ/+14Uqk+tOBSizDiSBdyB0hZep96VYE4B66QNbNGj9ogR/99EVRoFLtY1UX1o9SUAZggBMdRB7oe1XUGcMgmYageEdRGGD7c1nkH+2pRXgQoLJp5AJKNzn4YoSdTAiizAi1AID7R3ok4MxejiCiQ1dVuGPQAYp5JBpqVjQeQXZKFWHOZq0ggF4pcBkkzGOAJhhH6GEo0FaTvkCTDxCBNOLCRkl0IxeUgRiVwMqZOZ2YUJU4EOnqbXRhnUJhxBXMK0klkwtPACXcdplZxNZZlEZKFxtNeYjh9I9RtcLi2qWJkF68UXlC3hSpVyBjZ0GqKCWQqZdfco1qeeZEkbqFFedl9VV5005rdZadhk2iQJQEOo0226SrlTpXUXxhBlyh8ZY51q9nsnABr9Kd5qwpM6F4KfoebfpcBxQiGNvWu2kVGMffEaAClq1AMF2L8YH16YlbEBQrx2YyMJ1R2m60HsHvTlnky6EsEBiK2iAULN7JTphkEQNJdC/VK660JqmfbWlQyW+u+mjx23r8ccghyzyyCSXbPLJKKesMkMBAQA7 | 1. 2. 3. 4. 해설이 아직 작성되지 않았습니다.해설을 알고 계시다면 오른쪽 해설추가 기능을 이용하여 해설을 작성하여 다른분들과 함께 해설을 나누었으면 합니다.로그인 후 오류 신고 및 해설 작성 하시면 포인트가 제공됩니다.[포인트 모으기 및 사용법] | 1. [포인트 모으기 및 사용법] | 정답률 : 51%
산업기사 | 건설재료시험산업기사 | 2020년08월22일 | 3과목 : 건설시공학 | 56. | 아래 그림의 교대에서 D부분의 명칭은? | R0lGODlhyACgAHcAACH5BAAAAAAALAAAAADIAKAAhwAAAAoKCgsLCwwMDBISEhMTExQUFBkZGRwcHB0dHR4eHh8fHyAgICEhISIiIiUlJSYmJigoKCkpKSoqKiwsLC0tLS8vLzAwMDExMTIyMjMzMzQ0NDU1NTY2Njc3Nzg4ODk5OTo6Ojs7Ozw8PD09PT4+Pj8/P0BAQEFBQUJCQkNDQ0REREVFRUZGRkdHR0hISElJSUpKSktLS0xMTE1NTU5OTk9PT1BQUFFRUVJSUlNTU1RUVFVVVVZWVldXV1hYWFlZWVpaWltbW1xcXF1dXV5eXl9fX2BgYGFhYWJiYmNjY2RkZGVlZWZmZmdnZ2hoaGlpaWpqamtra2xsbG1tbW5ubm9vb3BwcHFxcXJycnNzc3R0dHV1dXZ2dnd3d3h4eHl5eXp6ent7e3x8fH19fX5+fn9/f4CAgIGBgYKCgoODg4SEhIWFhYaGhoeHh4iIiImJiYqKiouLi4yMjI2NjY6Ojo+Pj5CQkJGRkZKSkpOTk5SUlJWVlZaWlpeXl5iYmJmZmZqampubm5ycnJ2dnZ6enp+fn6CgoKGhoaKioqOjo6SkpKWlpaampqenp6ioqKmpqaqqqqurq6ysrK2tra6urq+vr7CwsLGxsbKysrOzs7S0tLW1tba2tre3t7i4uLm5ubq6uru7u7y8vL29vb6+vr+/v8DAwMHBwcLCwsPDw8TExMXFxcbGxsfHx8jIyMnJycrKysvLy8zMzM3Nzc7Ozs/Pz9DQ0NHR0dLS0tPT09TU1NXV1dbW1tfX19jY2NnZ2dra2tvb29zc3N3d3d7e3t/f3+Dg4OHh4eLi4uPj4+Tk5OXl5ebm5ufn5+jo6Onp6erq6uvr6+zs7O3t7e7u7u/v7/Dw8PHx8fLy8vPz8/T09PX19fb29vf39/j4+Pn5+fr6+vv7+/z8/P39/f7+/v///wAAAAAAAAAAAAAAAAAAAAAAAAAAAAAAAAAAAAAAAAAAAAAAAAAAAAAAAAAAAAAAAAAAAAAAAAAAAAAAAAAAAAAAAAAAAAAAAAAAAAj+AM0JHEiwoMGDCBMqXMiwocOHECNKnEixosWLGDNq3Mixo8ePIEOKHEmypMmTKD+WW1nOHLlyL1maY0mT5sCaLWfOzLlyp0ucNmX63EluZ82iQHkCNSqQZcylMY0eJTeO6jhxWLOGA/etasqFNMk97Sn25VihM8+urFqWKkxx4751Y9vzqDhwW795A8d3XLlwW7ll46ZNnLdr0rBlg+YsWTFixYwVGzYs2K9fu3bx2qWrV65cunTVusXrFSxamWPRmiXrVSxYrlCRasVKNqhOmChZyiSpUKE9fggd6qPnD66iJG0ufCnuJTi/3sqJm9ut27ds5LZhE6eN20BxtlD+jcqEipUmTJgcSZLUpxGkQI0I3aHTx88kXr4+y9rf6tQoTphkoolum1RyGyKLOAKHHZqQEkokbgSCBxx3LGKIHWusIQce88UhRxxrlIGGGmeM0YYaaYzBRBBg/ECCEm4AogQKX5ixhQdYLPiGG3Tc4ccghySCiCKQCHjJkZyEckoqseyiTU4MlXNNN+RoQ4442ZTDFThWgkNlNtuAw0w321BDDjTbKQNONs6UY02W2XizTTLfKIOdLeGIU8s4zcgyTi/DOAMLN7is0o0tuvhVzjIzKEECA0vYoEAQInDgRQwXWOHDB1ekQMEUNQhggiamYGKJJJRo4sknoZAyyqv+opiiSiqujGGBHGe4oMYv0BwzxA2o2ILGEsFU84wyzURjzTXYYMNNN4RxQ9hg1UHTii7SuOEHM95gQwcj2nQDjRmyWPcNX+hmldU47K5bFVoLiVOKMN/MEk4ysHzTyzHQxCLOM7qAkwsyzJySDDG9jKNMNdzAgs0zCRMjTTnOcFNNMuRUA86ZfkVTFTjlsBvyW8wx81IyT7DSBinP9BHJMXsAow0ftoiDijC/pHGLM10sMIhYVb0blUwrkaNMH6Bsc0kwcIFjyhzPiKVNJJJsMxZY5EAbTjeuwFLVMH+M0tVM1xyySXR+kSTyX0BTZVXbYv0E01owPSV0Sza9WzT+3XQjhQ1MxXSQhi3eeHIKN6D4Us40wogljjJyrOIMbjwsondbOMUUTSS2dMNKwlRlEkYxfomVDSWjiKNcQlfJUk03qKDSnDVwHJJl3eUkQ8co47g0Ek9NSTW38D3pRLxyScE0FN40TUNVMBjQEk4urGhzii57l8VLL9k04so2VBAyd/FQOlXON6O48o0ppFxVzixeHLP3St+E8so3y60UTiqfaMMJuOXIBiMk0Q2iiaUZjKDFN6D0lQYaZCXgaEVVikGFa4iiF90YRSzqMreXeGMWvSBHNJyQiJBFaRuwuIU3XiFBmOBiD88w3k244QlY/AQhYtnGJ/QwjU0k4kn+1NgDI7jRu4LApBp8KAUDHchEubEFGTL4RC2yIYxpgEN1AZyENfzyC0ggwy/V0EIjlLccbTBjHN6ARlmwYYpp1M0g5ABHNYp3EJhooxba8AYxqFQObPiCiEW8SdGy0YwlMnF8TpHb6tJSPoocQyzEEEEvxBGMOJHib+WoxAFkVw5lHAMu5MBGFRRBxolsxZBNTKVRYmKWmDTHLEp5yVAkEgt2CcMGyHCFM6BhiE50BRxLCAAWQDYymAhDBoAY2UQWqUpVfuMb27BOTHpRhi7QYRvcaEU4ZLmTu6DyIcEQizFcUIpmTGMQpThXOVrRBEPU4Bdigck4onELK9BheBL+aQk3m9nEKz0DDnCIQxu6oIuXRIIAAHAAMp5xA1HEBRcFJEcuOkEliowDE1hBRhCaAQ5QwAIct7CGOGo3ji0EghtlyQYztvGGN5SSnzCNiFiscYpVwKIVVAAFTNyggRN8YRvLiIBLrdGGNvxBEEKQgjXoCBFyGEMsydDCNB4xCmt04hThqAYMnkALIKTgGH4BhzLE0Qwe7MF3MU3rQ+YHk0KEQjpcmAIiRiGNY3CgFFkDwxVE0YgSdOFJ31RIS9RYjmbM4A2vmMYkWsENcHiiAQ7wgQwGkIhxHGMU3siFERLACKaq9bMIYUkydmGNaNgBFGLRBSGkAIM5HEMU4dD+khlewAQgkGAR4UjbRORHDmSgIBfUgIQvjgGIYnghDMGQBjO+kIRpDAYYfWAFGZKJHNBa9yBV+QQkWnEJRmwQJqIwwQNw8AVf+E0YTFACMvgY2IUo6hhMkEYkSJEMNpAiG2h4BSijUQVijIMbi1DGOPgAB3xe98AueRwUbuAEJjCCEmaSRhPIgItcJKETfqEFIuJAggqsgQ+hABlFhgETZqxAEMbABikU2I1fWKksy/jGNC4xjKx1gQ1RQfCBy1GMLtBABS+YARF8oAopkWEKhbDDDHLRElKwwQ5xiIMhGlGz9irkkeQ4hgp4sY1dRKMar1AGIkucB1m8ZGZlgJf+jj9LFW5sYxvdwWZz4gIMTXRiF4q6S57ggkUrJwQa0lkGFHixCWgU4w+qSFtdnIELaGxTLHsQg5/XrMpi2qQsIStKPK82NIqIQnXOsEEmsCENQtjCbeboBsimYQhpKEosdSCDmilNa5Nc40rO4EExrKGIEM45GswQBzHwMAtvAANj4aAGFqTgjb1gxRuxrbW0RfLFckQDB2tYwgwkIQg05CEOSWgDH1zQgTBgYQRYcEMZloCABHwhDWRY0BkCkY1p29sjoWiOMhpQAAzUAAc5+AENeFCEJWxhDVcgghKmYAWFY6EKWCADGsLQhTE0YQTBuLe0l0K8TbMSdzFRxkv+igGCTDAjGtEk0za+kSd2XQUuLmcX0NhlDSfkQuO15rg+x+cWqrjk4ytZBVySQYUFxjN5SHfKFnSBc5DIsmhSaYryzsJKc4BsHAX8hnes4R3VicNqzfDGOJwRDW4kYxzDwNgxsjGOGE/jF7UYehViCxR2NQMXulhg0svBhVukctYOLIc3rEGON2EDGcn2bzSCwQ0Bb+MZ4ahrOYahMWTEMRrm6MU3rOEKcUyjkM3IRjhE+l8R5hYabHdjM6JGjQIW5hvUAMdMkJEFQ75kHIrwwQpIYAsr8z0Wf/fsIa3xjHJAIxrU0MU2nLGLcCAjGN74ojZE/nlyNAMbaSTH4M3+EQ3DnN1LuOsz88ICcra0ZRzCmEJ1m0KOcEyCCXD4gxuI4ecskCKVqG6m+TLnlFZSfXjzI3VFww3GwAu2UGG3UAuvwAqu0AqrgAqdYAmU4AiM4AiR0AiIMAhsYANDsEQh4whaQH97415v4Ag59hWA13RR8gxOoANR4AVm4AZxAAd1sAeBEAjCQQiCcAiKYAjCgQiToAmWMAkbZETb4AN9cIJgIQtQ8FTrp4I6Vg68UASt4AzTIA3UYA1ZOBhvtnJ7ARjPBBg1YUTVcAORoIQKQRVbEApeAYWURg618AbcwEFnwRRjJnVGRA04EAlk9ITYVQ6uYAZn54ZvKAtusA3+BfENrWAKrTANgRQRgpcFa1BAMLFN+bMNZsAIskeIUQgLaVBvBJEMIJAEKIIMFAFeKSAJ3RENssAQMZELaWANnKhj5PAKa4CIN7ELhkAM0RAIiXCK5MANkRAEN7ADNkAKVuZKfJAKSKFWYzhpa1YLeNANwTN5g3ANyZAFmlARLTFPwPALyCBiDTF5Q+AM+8RPRwF1TVcOwtAHuMgSxiACNXACElALpyg3sOSHOBQOaaAJL1Vp5hAXx+ALwfAMVqOCuSMHskgTxXABOBAGNiA+wgcWUoGGClEVx/AF0RFTRfMJH/ABISAEa3Bq0Hhdx2AGmFc8weAE0hAOppAFhVT+khpBFdugBqkQDhy5En1gBcXgC48QAzkQNThXDsQABtIwFMRwBczADZLwBDGZEnNzC1zQDGn1F3XQWSGTfp7wjzlHDFoADUPRDDQQBV8QAoGQgiKxEtmACImgjx9BDoshDdHgDM/wDMfHGM3ADNDQDWjACLBUB34wkZTGY1WwDDL0DZ/gB3eQCtTYRJ2EBH/jlhsxDrtQB3JAB22QBnSgB3nAB3sQB3OQB44gDWgwCUVDDnNwB5K5ZrnzBcwgQ3WjKH8HDnmACoK5EeDwBomALMvADM8wDdRwDddgDdpwReKwB5SQad5wBYJwjhuXDGtwlORzE6okFsVgBpYoEuP+gAjaQDw+UTeCsAjtpwxuQAK34JzSJgxqQA2zFFNUkQ1j0AoyORHjQAigmBBr0QYwkAdqgAMUUAd0h3PEgAbSOZ8mUTeYwAVHKRLkoAiyKFgwkQk8YANBQAZJw5XS5gxh4AztCVMsIQ1ZYAjv4nSLsKAEgROK4g3fMBZ1mHPO4AWvaaApQQ6dYAWABBLl8AjJ8EDpyEyCJKOpFA1gYJhAehLk8AxssJWraRHkQAkxZER7l3S0ZnxbIGZFeqDksApSUAzO4mbYRCba8GZeqg3UoBjaoA3Z0CzZYA2oZw3Nsg3CqVmVIA3LMAzLoAy9gAsEiQu1AAwDWQu14AqpsAr+r5AKogAKpcA/mfAJzHClDRQNViA/jkoSYuENdTABJ5AETvADMAAEWuADPGAEPhACLIAEMLABKAAFSiADKdADMcABKJAESKACJNAEWbACOnAEH5AANfAFVeABPxAHY0ADQlAGWBACSlAHb8ABFrAFZMACJvAGe5AETXBUKjAF3UlrymYMt4mOYgE9S9AM1IAHeRAM0fAJwUANfYACoRANfVACr3ANzQALv6AMeLAErHANvRAFqFAN0BAHxpANn+AExaANpsADsdAN2mAM1MANq8AI0tANshAFr9Bla9AKe5EM0AAOztADQ4ANU1oNWcCtk2oS4jAGR3ANzyAKVlL+N80wBl90DcJVFdYQHb2gB5MUDWSACrf3N8RwBoW0DF5whuOTDb6wTdQQBucZDr7QDGORDZUQBVWwkCVbEtZQBcXQrRwJCjCwBaXgHfJUDX5wntsACsJwmkeqBqYgDtjgBqJgHdJAFb4ACMCgMILgCXrXfsdwX4tjCKUAFyuVj9eACcLQC01ApFVLEtdQBSSWuL8DDm1AA3MUE8RgCL5wFQybj8ewCMdxDX/QCs3hC2InDIjgPM0gCZfrFKuQB49EDI/gJ+HwDJFZN8+wCHVbDUrZoda1DV5AsmsmFvATTiGDC2wQNd+ADbG1aceACLQwDsywBpQQDswQjuDwCj/+sAzkwAxuIAvhwHJo9AqZIFK4EAW20Hi4kAzVwAzMgA3bYIujQA3U4Ao/kAzAg2Db8AVZ67gMyi5z0AOagAujcAJRwAmekAZ3AAumEAmaMAqQcAREIAmPoAMPEAeBwATaiAcXgACJcAlWAAFrkAdy0AeA8AUXIAR5MAciwABpwAZGkANbwARNAAZvUAYo8AFQwAW3qgKFFDw7xg1bcLb6GxJzYwoGoAFFYAMhIAIusAIlgAI9IAMj0AI3cAMs0AI00AIgMAI1YAM64ANHIFk7EAVYkAVCgARHcARCEARBUAMrAARMgARE8ARcUAZjcAVQQAZyMHFccAZ20AdvkAb+mbBAPHxd2mcFvICeB6YNU2AH3PBM6PLIkBzJgDHJ6lLJk0zJlRxzmjxziGxd2hcFBRXEv7MKW2B5UXrKqIzKukvI4FAFu9DJngwOYuAJnaxzqXzL/Del4lBeWuuM5DAKXVBjG4eWTDQOZ/ALvZxWYvENWPAzOReQWKTMbAAMycyRL9EJaWCirGkOpyTK3FgOamBe3kwS2tAGq2CR1nUVoFUObhBC45yW5AAKaLAd79wRGKp/bBDK07YS3qAGrgDLVVnNUFkOb/DK9ex0LsEKS+A8s4iC5TAH7rzPZ4YDrPCIDV0SKyEHhyzQHroTmyAGO3zQF90UdtALxLxj1fD+BZrQO0s60hpRDnWAPRytVuMQC2BADbrl0kJM0LRgYMP8DXLQ0yLt0m8gC/fMmi8Rhxuj0yNBDm0ACwCNYEXTDVlwakzNoHVgZt5MNGm5Ep2wBYA21LNYDntACzJkzziRltHABZWQ01e9ESuBBzY00w6BtvX8F6yABdjQhm/90uWAB6/g0xihT+LQC6TgUdHGoNkABasg1oS4Endg1HQNoVIoAzkABGHwN/BcDpwwd44NhXEtCjcE1y2xCmdQDaDU0haxEuLADXiAjH0N1+agB5Bw1Ke4EqmwB3mr2qv9EsCgBksd24NdDn7QCKtcEWZxCzkgB4XwCYn9O0TVCdH+LNyrHZ4nDYkv0QsZ8AWBgAr4g9HksAlJIHLUfRHlIAikNNkQyoTR4KMqYX1W8AdRXd6CRQjGHcQtIQtVgNPXnRFF4wteMIf0TRHkwIOCPdzHMAJF4AVigAwiTRNtYAmfPZSLcAjovNowwQqPgAmmsA0P3hOocAVuNOH2Rg6PMAj9LRHxZH4poQ1yUNvzPeCCJAp74NYcUTfxBJXkwApucOAyHlrlkAqAIJsqoRQoETLZsAdzROLSNg6bkIRM/jtUQQqQIOA/Po6ikAbREeXa+ReKQAhXPo7lAAt/FeM5VzSxUAfUkOL0XQ61wAZjM9JiUSQjGuZ19D50EDdyTg7+yYAHGMPlUk0LdMDXDc3aE1hAdh5atLAGz+HSMbEMYQDVic6jvlAGcwHoXf0XegAI4sBmYyYTTzd+SecWzwgUt3cmXYANvI1z4xAMYzAMRI6OubwUqKwWn14TtnAEa47plDoOfQAJdY6O0AAMxLAM1EBIxAAMszALsZALt3BTq+AKs7IK1B471h47qaAKqGAKo3AbdgYKpEAKhwoKo3AKqiAKqXAKU+ADbMfrTd1JcCCpaQUMqnALyuAIW2AKf5AEmQAMwmALZ4AHuZAKd6AKvxAMCA8MCi8MDB8MkEEZwhAMC08MxlDxxnAMydCbenmuWABYTJ1psnAGIGvNquP+DfPVDY5gCoryC5yASYXB4gKIO5lj66ytDF6g6u7e1dnRBCZtzTBBC7cADrDACs+RMa0wMUWTVWmNh/uXPOyHDFIQt1eN44zwBw/KT1QRDqOACdjQCZVATNJQClvEE3ziiBa92s9wBMUX2xnjBZbQHOg4DqhACd1QCppgNXGkDFbDQH+hDNQM12m/9rGt9WOwRfwkDpFACNAwC6Jwa1pCDSuaY3MTDspgDICv9jkP3tywBiHET+GwC66nOnU9Dps43NEQBNgb2/KEC2ugd4DONwJt2xCxEtRwBE6r+jDhDWTgd5heFzk+jjdODtfABIL/1k5BC2lAiWH+EtnQBFH+k/kHqg1ksAnZeeVSYgSPBP0YvU5NID92Lvw5gMzl/RLYUAeqWRdn3dcwcQ0zoDjanxwuQUHVJk/vnxxVcgO5sOqEKEvf4AdYkAgAIcvauHLlzB1EmFDhQoYNHT6EGFGhQXMFK1YU14mCq3ESPX4EGTKkwXHeLIWx4uXPpV7gCr60aJCiSJo1IZIjB3McOWaj6MzYocyiTaJFjR4kZ27cOGqb5GzhosfUr2s5rRKceVTrSKvIMMlxYmTLo2g4s25Fm3YhzHLjrs2C42RIFlHPvrFVm7fiy70FyYW7RUfIEzmemu2EqVcxWrZ+cUJjNegOGDSEXFnzyxfp2cUec5b+w0luHDZSZYxgaUQLm9nOrV0jJOdNWCo6UqiEoQRtWzjQnzm/dgi64rdabIgIoQMqmbicB38Dh34UdEFwyVRRcgPkCB9kvZ9Dl/mypC5BWqqwcZSrm+/P0d2nhfmZnDNPfcCI8WKoGLfpMaObHUebY/z4gQk8VjkmHJzeYzA6v7IZ5hRCnJgBDlusCcec0DTrLBxrhoFDhyDWoKUa9r5rMEXGetNQnGVYsaMKJNhIJRlssFKrOefKsQYVK2AAghNqcMRLRSMVG6oggsjZZpc8hLghjFissUYcDokSr5tnRtGCBR7WIGUZ3o4kU8XesiFmFj+QaKGFJ7YZqqhxpvH+RZIqXEAikV6uwUq4Mv90z7EWr8EEkwp2iZMmnKqRpQkMaJAjmHB22hFFQC9FsiKcrrmGBlaSIoqcT1w4IQxYmtmmI0xXPbIgbbT5gaOiygGjimJ2ao9VXRssiBtuihgFVJvKwYKPbvbaNVkGcfLGGyU00bGmcpwI5Btlr30PNHHEqcKTREUi5wpBrMW23Ndw2hYLTKKlqRwt5tDmInPn1augb76ZohJLIyonjDri3ZdegUcqBxxwqBhEXmnZuAPggR+WrpxwwtniDaPKkQMPhyHmWNpytiUDD2GlnaMObBTuOOWPQmOYXZromOMalFWmOTjRxjnjjpHbpeMNa2b+rjnohHoj5ww7An6onD3cqEZopxvCSg04kA5ujzWmeTrrhLBiIw2qGyqHjzSm+VbrmkN7A42vGSqnDzOkKdtsldEuY+21/BgDmrjl7hhtMeyeSJAwntmbb4hfesMLl0ciJAy9ATdcV5jm8AJyhMpJxAvCLY8cU4Nwso/ziiYhw5npNnvJt8ZWT5111xN7PfbWXbfKrP76Yp29DWePL3dwvpnYYHC84WYb47XZRptssLnGGmqqqYYaaqaZJpponvnlFyS4WBykciLp4hkcVe89Jt8u33apcIb3Bpz1velmm2zmx8aa+a+Z5nlp9r+eGWWQOQYAjWEMYgxDGMFA4C/+gCEMYhAjGL7oBS8kmAtc4IKCueCFLipoC1vQYha1mEUsRChCWIjwFa6ABSxagQpUsCIWswjhCll4ilKQooalMEUNQbGJTXRCE5mgxCII8YdDCCIPfAgEH+ogBznEwQ1vgEMbziCGMIAhDFT8AheuAAUpOOEHPzjAFwgSqlCYoA2f4IQndiiJSEACEpGQxCU0gYlIMIIRiigEIAhRiEEQwhCIKEQe5rCHQABiD3SAwxzuYIc3sKENaDgDJCVJhi58AQxagAoWsGAFKDwhCUk4ghGOIAQf8MAHQRgCEY6ghCdIAQpJMEIRihDLIgyBBzwYQhKIEAQg+KCUOSjlDnr+MEwfAEEIQghCEJDpgxvkoAhSgMoWonCEYrLyCUxQwhKY0IQmOCEJTIiCEpDwySdk8QlKqMIYzkCGMpzBnWpYgxrSkAY1oOENdKhDPufwhjjQYRCDeAQyuveRclzjEHCAQx3ysIc+6IEOdLADHvQAiEloQhKLYEQjHhEJSljiEpnoBCg+gYlLdOIUrVjFKUgBilCMohSpaAUrWjELXegiFzfF6S128Qtd/EIYwyDGAbMXjF/44hfEUMYzpDENaECDGta4BjbmN9VrPDUbyZvqVI23jW50lRvtE57B7gUOVaFvjBxTEu9URz7ZtTUmrOvL+SrlmNDUtTFW6U98bMcpO7bs7HZozdXlkFWpy1EEroX9Vl6JBtfX7UhTrrtIYxAr2cJO5EqACggAOw== | 1. 교좌 2. 흉벽 3. 날개벽 4. 답괘판 해설이 아직 작성되지 않았습니다.해설을 알고 계시다면 오른쪽 해설추가 기능을 이용하여 해설을 작성하여 다른분들과 함께 해설을 나누었으면 합니다.로그인 후 오류 신고 및 해설 작성 하시면 포인트가 제공됩니다.[포인트 모으기 및 사용법] | 4. 답괘판 [포인트 모으기 및 사용법] | 정답률 : 56%
산업기사 | 건설재료시험산업기사 | 2020년08월22일 | 3과목 : 건설시공학 | 57. | 터널의 보강을 위한 숏크리트(Shotcrete)에서 건식법의 특징으로 틀린 것은? |  | 1. 분진 발생량이 많다. 2. 리바운드(Rebound)량이 적다. 3. 운반거리를 습식법 보다 길게 할 수 있다. 4. 작업원의 숙련도에 따라 품질변동이 심하다. 해설이 아직 작성되지 않았습니다.해설을 알고 계시다면 오른쪽 해설추가 기능을 이용하여 해설을 작성하여 다른분들과 함께 해설을 나누었으면 합니다.로그인 후 오류 신고 및 해설 작성 하시면 포인트가 제공됩니다.[포인트 모으기 및 사용법] | 2. 리바운드(Rebound)량이 적다. [포인트 모으기 및 사용법] | 정답률 : 57%
산업기사 | 건설재료시험산업기사 | 2020년08월22일 | 3과목 : 건설시공학 | 58. | 다음과 같은 공정표에서 주공정이 옳게 표기된 것은? | R0lGODlh+ACCAHcAACH5BAAAAAAALAAAAAD4AIIAhwAAAAEBAQICAgMDAwQEBAUFBQYGBgcHBwgICAkJCQoKCgsLCwwMDA0NDQ4ODg8PDxAQEBERERISEhMTExQUFBUVFRYWFhcXFxgYGBkZGRoaGhsbGxwcHB0dHR4eHh8fHyAgICEhISIiIiMjIyQkJCUlJSYmJicnJygoKCkpKSoqKisrKywsLC0tLS4uLi8vLzAwMDExMTIyMjMzMzQ0NDU1NTY2Njc3Nzg4ODk5OTo6Ojs7Ozw8PD09PT4+Pj8/P0BAQEFBQUJCQkNDQ0REREVFRUZGRkdHR0hISElJSUpKSktLS0xMTE1NTU5OTk9PT1BQUFFRUVJSUlNTU1RUVFVVVVZWVldXV1hYWFlZWVpaWltbW1xcXF1dXV5eXl9fX2BgYGFhYWJiYmNjY2RkZGVlZWZmZmdnZ2hoaGlpaWpqamtra2xsbG1tbW5ubm9vb3BwcHFxcXJycnNzc3R0dHV1dXZ2dnd3d3h4eHl5eXp6ent7e3x8fH19fX5+fn9/f4CAgIGBgYKCgoODg4SEhIWFhYaGhoeHh4iIiImJiYqKiouLi4yMjI2NjY6Ojo+Pj5CQkJGRkZKSkpOTk5SUlJWVlZaWlpeXl5iYmJmZmZqampubm5ycnJ2dnZ6enp+fn6CgoKGhoaKioqOjo6SkpKWlpaampqenp6ioqKmpqaqqqqurq6ysrK2tra6urq+vr7CwsLGxsbKysrOzs7S0tLW1tba2tre3t7i4uLm5ubq6uru7u7y8vL29vb6+vr+/v8DAwMHBwcLCwsPDw8TExMXFxcbGxsfHx8jIyMnJycrKysvLy8zMzM3Nzc7Ozs/Pz9DQ0NHR0dLS0tPT09TU1NXV1dbW1tfX19jY2NnZ2dra2tvb29zc3N3d3d7e3t/f3+Dg4OHh4eLi4uPj4+Tk5OXl5ebm5ufn5+jo6Onp6erq6uvr6+zs7O3t7e7u7u/v7/Dw8PHx8fLy8vPz8/T09PX19fb29vf39/j4+Pn5+fr6+vv7+/z8/P39/f7+/v///wj+AP8JHEiwoMGDCBMqXMiwoUOE/vpF5OevYr9+DzNq/FcxYsWNIEOKHEmypMmFGP3R6zYNnDyKJ0lGpIfPX8ybOHMy7Fhxn7ty3rqBO4fvokedCSuy47JhhAcZqCh+RHqQp82L4MZJ9HiUqtevGS3qE5eICAoQI0aw+POtqD9+YAv6u7XBzzNMEmzUsxmX4Ed/98xJS6ZsGzp2+Pht5du3seN++7zpQWGhRRlEfdQM+YCCjrR9jPv6m0dtHj97jCQYu+iYYz97y9CcyNBhBg8ZLNTcOncRbuvfSD3qk6VDBx9l8O7x25ePnjg/Ml5kUrdV9L+t/HRVqBVRdMR9xs7+xPAh51SwcOqcVSISggamdKCnAp9fcl8/eZo4CGIHWu7beLrMsMQyGDlmkT2IlMBNR3FFpI8rHixRi2lSWVSPN46coEMvihVI34chAbbIBHAox5pfV/3zCwtFpNPaW/2gUoET9FQHlk3KhACGOdfZ9NZ1/FDEzy0agLCLfCAm+RA/0GygBDopceUjT/vwAgMh+SgWWk486bOLBycUYyNVV/UDzg9QoPMXV9cJ9FYpJcTQjW9K1slQPmtAMWdH/OQjDCWkcGOfURW1wkEuUnnlETqAsDDGNDDdWBE8XuwQzpgC9ZOPh/3wE40PX7hj56gKcaNCL71dNE0WHYiwgQr+r1C0GD1JZGGPRF+9doYEmdSDKZmdmrICor/2IkY4A13UTzQqZELqswNF1A8mQJzjJkfOsFGJNLvEgAM7uP5jHysqBEMnUhJ54yQ8MCq7ZYg9dSptRfYk8YU6W0oUTxgMJGOQP2lEwdu70H741j5NJOJbSvigM+guGzDTXabu7ODIuegmw0ALq+DSSzHg/BqiQOJkoo0+7pIjQyv9+dUPXQgAY1A/ubiACpIFg1jROjP8whdPnV7kzQnDnCgRP1gYUQ7BN/VDTAYOUKDBBx4I8qNJHdlTSAlwXFNTdkBs42Gy3diQwAGzzAyPEmTYw3TOv0XEDQzLbGmRpoJcMGf+tBEBQkEm4JSDDjrmnHNO4eSYM7g667TjzjvxyDMPPfTIA8878MgjTzyRwxMPPfXoA08qjzjCiCmiNJPPwfzos0+QyzGHspZAW3T3dcw4cAAMlMDDTyldvGN0RfzggcMgH7BiUJB+GGHO23Ab2A82LEgsl0T7HNNBFPKEy5E/nyBQAQoprMDCCiqogH4KKrDgAgwxxC9DDTz0YH8PO+iwQ/45FIdDDj0IghGMQAMVtEAF8aNBELAQhSQcIQlMiEIUoPAEJjDhCVKgwhXCYIY1wIENZQgDGMrQhje8oQ1hCAMTEBCAADxACr3Ywxvc9rMg1aIGrTBHDkzxL3+8Ygj+2IBe9BrDj2+8oG5y+Qc/WGGCI1SDeATpBy0gYAEa7EAGJxCBCEZQghGE4IsfCCMIxigCD4QxjB7ogBk/EIIxgoBqHkgjBziggQ50gAMbwEAFKjCBPlLgAnvcowUGOQEJSCACEaBABSjAyAlE4JASsAAGMFCAFgbAAB2AwB0UwzdjAMER+rCHEULxr35oAwnPEOIQwSKRdtBAGPtwk1Ti0YkTGGIe+bqIJhiQiXvkox6aC6Y83kHMdhjTHchsxzrUwQ52LFMd0GSHO5zZjmaqY3DmyGbhzkGOblRjGtKARjSqsY1taOMa2diGN7hRDWgwgxjJkEY1rmGNaTijGMz+QIYztvENY4wgAABQASW6AQgjgIsv/SjHD0ZAC3qYYwiRuIf3KjIOJjBjlSCiSD14cLNrXcQTHAiEPfDRQ3/wQQTF4KS0lMVSQlnlpR1ZDE/cdLeZSumlSfneW0ChgAjgoGj88MULusGpTgggACoQgxQYUANVnMg12lhCM1SJUTL5Ax9NSANJ3dSPbwihCvToCt/2IYUmlEOmME2rWj2C1rWmVadcaWlb6YGEHsjiHK/zRzpwAEuEwgIGJkgBCkZwAAXYoSjJ8ocvkEANqlbVK6pQQTaUBZpQCAAFhHAEJBwBjJa9ZRwzSMRWS7IzKE2sNfo4xjl+1o97COEKvOH+ajzS0bhs2EAJ85goPt5Ahnc49rFIYUcM4OAOo/QjGDwoQQhYQIMZDKImA+HHJnLQjLGRpB/cwEWi4tYVaWkCArLgm0Quko8rqGF1jOlHM2YQiUgBFzj6YMQDgGqffIijGtG4Rjey0Y6p9GMdSciDcn6rkJ7097TSC5c/XpeOJJzBHlxNVD94IYwORRcPMkgpgd/btHDUQAvysB1CxsuPT6BAYhvmsLiUoQNYiMw//riGDgqxlxSrmLT9mAUG2OBbBLvsHaBIgRDa0bIbO6QijOgAK9wLkQUHggtqwpmRc8UONZxtC9HQB9P6EY83QEAAHGDGdqe8kIr44gEaQIX+PsosDkzIYBBsInNwiLcPZ0yBAQhogw9Y4IdzZOkvooMGHEBQhzkoIA0StTFGLZIPYiCBASHQQCPqISt39cQZTqCAAbRQ3KfK+SY+4oc5/tABAQAAA9s4xyVgcIIoIEIVvfAFKdowgxvg4Re/1IIDlvxpiOxDHongQABMEA1I5CAJmXjGOehxD3u4oxqnSMML4uALMSzADu/gZK9BzWVS8ICFAAhAB8yhGHWMQgotEAEHOoCCJCCiG/ewCDEsAIJnvPjGHdmHNKx9VBTEox/pQAQLPLCBG0gBCSa4AAiCcAu3oSMHBkAEk7dNWn5MIw14cMJRAUCCdaSkH/VARzX+brGLb8hjdcnKBxkEEAd9aLvX/tCHLXJAgI2X4B0cucc4XoGFE7RgBylAAzLWER9/SKIAOaAOxWNysHrk4xICiMAAWhCPKY3X0qztBzA0sABW3JvDk2LEHJRgagCMoB2u6dQ80nFNdNxKpuY4QgEAMdqlX9ci3LjBBmbBgxT4lqZRmlKmHLQLEIiAG2uGuYPyoQkE4PED6VDr92SqXhc44Bffs/tIPrKPQhCADvNwxA3+HpZ+7IEAg5i4nP2RDyxMIBWxGMGlNmIKBFghxNbVfEZSQo0ZPAAY/eiGJtymkbdUI43DUDTc+KEMEuwAHe+wgje85xB7HIECs1C97o/+7A97YIHl8V5M8a/ziQbQwBtSVnFF2lEFBYBCMeLw1Ub6MQwLrMAZM93+Qyqiiwa8gBonkQ9sMABP0D2fFhGyUAE0gCzp5xD6UAgFQATsMGb6xxCawgYI0Ai5FxL8gA0ZkACv0ICP1Sn3MAYHsAi0w4H9cA45UACTgBEbWIEookS7kAFBAA4YIxJXJQkOQAQ9pnxKUhHMAAIyIA0MAi/74AsaMAMHJoMKMV7AQAIVQAsvJxMqYQcLAAadZmQRsQgI8AhFNhKdwgcIUAf0kINOGC39QA9dEABssCkxOH8VoUMGgAdh+F79YA44QAIXBYRqmA4vgAB7UHdp6Bcd2AH+FyAMX1d849ULDrACUKJ+FaEKCUAIFHhdoGAAJHANHFGIBdEni6AAXUAPwUEPb4AAiBCHcNMR8TAFG6AMnrZ5SjQPWkAAbYBenhgtwBABPUANqrh5/XANNrABxQB2/TAcFcAFq/OLYVER/kQBtyCCmtcR9ZAFEeBifpgUFbELB5AE/5aN0uMNS/AAn5AiTPcWrNAATBB5zLhtFZEPrIABRDAPd5gT82AFBsAHt/JYEVEJCMAD6wCOPWQPc3AAc/CDThgR1MACCZAJsgIWysABI0Ag/JgOM1AAjiCNOtgpz6ABCBAKR+OEa7gFBABWPpIr/SAKD5AE3KAs0dMRucD+ADwQDgLZQ0p0ej9ADrGoe/7gDYokJn0hEfkwBQLABlrWjh8iEfqQBxYgCpeIE/xADkgQAHmAcjLYD4XgAHkgfw1CEcgAAxQAizWpEx2RDjXwAxPoYzgREcXQAhgwDUgJXB7SEccXA2cVlzLhGrQwAUuQDngZN8vhBwrACIt4EhQBCQQQBrj0l6t4Wm8BD1+QAKfwlLmCD1RQAF+AdjlTEd1wAjYQeUGZhzHAAKmAMmNpMPEhS4zgAEzALhqpE/1ADRoQAa6wivwwCQugB/VIlh0hCw0gAih2gDLFD9XwAgdgCgVymjvBEYaQAC9wDlWYJFfRkzKgAE6lnFXhI/n+0AYEsAQ9Rn1cWBH3EAYESHr0wQ5PQABuYB+jkm+nuATtwJgl0Q/igAMJAJLjJZz9IAwSUACVcDX04Q/aMAIkYA3YuZF6pQIKwApqiZL5sAoUAAM495p18o7x8A7LODEXUQ91MABbEGUgAhmQcABB8A0WcT0xlX/BcRG+AAEqsA1rMl4qCmocQQ9cgACMYB/vMlOF2SDMUAZJwAN7AA0uV0OtIAE50A0HWnz8QA9YMABR4DbWdXX8cA6/0F9g0TpeAI10Ug6tcAmoQFRHGBzlIAMVsAl3KC2/VHRJ0g+U0ARkUAYakALH4F/Z0AMEcAnyCZsVUQ0lsACpEIvSQg3+j/ADFGALFKqD/MALHzAG/yYQ52AEEvACGdACwCBWsNkPu6CJUyUX6dAHW7AEZzAMVgki9bAX+YAHBGAHpqkYhSAAI2ANnWgn+xAKCIAEEOYf93AFAxAABwALaAhq7kAFB3CpBSIOXwAJ1VAKKLAD0LmkmfIOOkAAZMCeP5MMItACNeABKWAKiWcwxnULC7AFt1IR2IACDqAIr0Mq/tAOV7AAnWBd7/gHaoAFCnAK4IkT/WALFXACUFIg98GefQABuZCoItEpqvAAE8ALnRIt8qAL5aAOwRACKhAN0slof5AA7XUR9qAGBCAHNbKb9CER2lBGuuAfncIPxTABlJD+r02zBQIABzWBUCyFChSAjYoiEfbACQnggwq2UvxgBRQgDNK5D7uACG6wAVxwVhGBDRowAsYQPUcHBOLQoMZQAYewpzsREeeQAgXgdS7DGpHgAc6gfTnBZVCQAEfiI5ZmD0vgA+QgnfnwBhrQAATABN8gEfRABwPABtCVM+twBASwB7vpDPphsBrRKY3AAFVQtbPaEffQCSYQB98YFxKRCz14DWz1GsmAC3rQAYFAiPPRD+TADL7wBAWABvWwD65QATOgFdBKWriQARMQjUm0DSlgCC5rEkU0cMnwF1wlD4LgAC0wWYi7kfpwBwOwA2LDEcz3AxVQAAbwXNIZNP/+JQUb0A3cgAIIAAk7SSqa4ggJwAImqmB56AOA8L2kpQ+ccABsYIBRFA93UAFg4IvAoQ5EIACFgDISMQ/cMA2vIIWycLxryRP2MAYWkA2nQAAgIKbRcxHz8AUF8AlawlXvcARvQMAN4Q/lgAQIEI12AwoToAi+E7sIwQ+wIAEg8A151Rv+0AkJ0AY9SiaH0SnaYAMdoAs2QAGeoFJwM17fsAIgQAue1Q/z0ARfoLVl5gsUYAXwAJ7pYAReEFbq+xX8IA9rUAB18G8ytQ0kYAVHSR/8YAc1gAd8kAIOkAYrUIbxNoKXgAAksCBcdQ9VkAVme7D/ZQYPYAtGQVP+AA3+FOADsnALucAL0vC3faEY7bAEDtAJ+JAP2+Ar+pAJC5AGKRGgqBACEFABMiAIroABN6AVcqkOMzAAmBBLPaIPbCAHSjxi/LAKCmACCzJR+2kBBUAAB5AABNAD3vAiF/EKDAABxCAOQWAIuaAJJHAAmnCS89F92JAMzeANqFEAdnAdrfwi/kAJCTAD1iIQFHENT3TNn8gPegAAWYBeP1MR8WAJaRAGZZAGVCAIxdUanQIPMwAAfPAOTOAADrAAF6AH65B5zWw7/RAOOzABwyDQi+YP7GAFCvAHRUF5Z8sON+AApoAkU2IP79BM7WAOvvMiPWIKEnAC4AAOvIAKsKD+DMKj0AHqD+AQBAbQBuVqwlwSDilAAbJQxSexD5tgAFHwPGWGU3FDD3hwq75jXOIcE/xQCQTAAUY4plVVEYhQACcgDUmdEOewAhrQCrvLN1YBHBBsBQeACDVF00EdEfOgBAFABxKFb//ADjkgAGBQIzoNElriDA9ABbkVrAUzDRegAibK12AdEaPwAB+wGlcdN9dhDCHQAMhZ1/PXWnaQAJaAqUOkcgkQB3thJ98RDCqQAamwKWbNmwt2CxFQAtoA2Ux6Cx+QA8+jwSMLDinQAE5pJ3p7BQXgB99KZqynqnCgZfpKDj+gAJcw2k3zMhRgAcmn2qxUCxcgAcmneNb+kAEXEAqCbdeosAAaYKBg16R3cABjANXnqXFUYJ68DRl+QNXTgBP1YAUBEAWb/V7S8g00wAHHwNxkiRH8QAkIMAK70NXyXRHvgAXm/BLzKRHk0AETYAvRCVz+AAsJ8APicN0oiQ0kEAGaMGAwlxLSEAMOUAqwHS2tw99SsA4U/sDtUAQFgAe5Orr7wAkFoATscKIHaBH8IAkJgANADYxzYwG34BbhiQwdIAHh1cwqewINwKA82a5ZUACLMCiKpimJwABX0OJMRyitsQcDwAN4Zdxugg6X+QVhxZOdAg0hIAGgUGMh0Q/eMJpczSWPHOIhAQ44QACKUKqOQQoKAAL+9+3l0vM6jUAAGqAMypcPh0AAXJ7Yfuzn/KAKG1AB2tUY4wUPTSAAWLCPFegP5oACA3AxG1aWNWAAksCevfYanKAAMTANNK4oEZGOBAvgMMcPntAAFMAdiXsdo7A72IDfqwTBRgAAYCBRJ26F46ACDFAHi+nn3IUPiiABJjAOayJEEWEPTKAAoxDR7ngRtCABDkALDfsV/YgATrA0aZg1X0AAut2wGqkY1SACNSAO23cPbrDLRMdK4JADEIALcu7gfOEMFBDHWwHrESEJCIAJ+bB9mi4FCEDB4N4OX2AAT9BjhdgR+IAHBcAE0J4NoyBEwbgDIJANyi7p/DAMD8D+A+4QU7N6EhHBCRSAALqQn554EeMQAwYgB0GlBUK0D5GQANwT8kHZfU+QAHUgD/vwTQ16sPVwBAGABa7p8wHaKaFwABtwDJ+wBCTVgODgAwOQCbA+ZRYhDRrAAJAQD3WgCV1/ZNdxCg6QAZcq3jIoLfNwCQ3wASCAAtBOMAsGCAVwA5ei6Ox6EftwCAYAAq6wA7oLjlvBDkbgAIYQYrmYLEmYCqUwAaY2AcJg2RUxDSNAAI7Qx2SOD/AQDkIwABbAAIFw9lu7D43QjVbt9DqzD5fAAAwQAKZmAMsMnhfRCQSQiEeveMKgBoFwBUclAHSAyrJ4Ec8wAwewCfZwx+D+/rP7Xnz+8A6ZEAKzf1R+IC8pzw/wEAUFcAUHdqC1w9IN0g/wIAgWYABH9d65tXnUOIBQ4Fu8znT38AuwcAu6IAzY4PxUsQ/lUAsAgaNAADT++vlD+E9hP2IOkoTjp1DiRIoVLV40qE8cOHcI+10EGVJkxXy3jDwIEICEM38jQ/rTxw7cpAsA5ozDZ9DlTp7/+nUbkfIABCs5ex4NebAfsxgBfmDj17Klwn2GBlxKiLRnP3uhgLSQksveR61lJ/bjN88SBgAWbpHdKbUlPmJxgqyg8EBBhBpuaqX7iHCqWZ7+sIVwQMRHkD7z4BLuKRieNE5CBBBwkYcTr3L8Dor+o1EhmE7IIv29SsFixwgMhfCVPir3ID5SEgrISZdP8O7BEw3647cszoUNRsp4itXpj5YdFXa02tfvYG/YGLF5AFMPn72oj6u/7HdvlZURJp6QgWPmywwILO4o20dKARF3Eb9f5JfMVrt63H50kOY+lwTrJ55hGNnCAgUY6AGMQVhRRzrBLJJOH042qACNYfKRUEJ5UDnCgkE68k5A367x4I2o5DIxKXfg6OAJSrjxTKlzXsligQ7YiAEBTaZr8SyDJHQkAVSCBAm4fE5hAoYj7hCFlVT+oGOIBnRwhBsgK0KLlws6oOQehFbkrRw4MJiDOyQp8meZDF5oBZzoDlr+UyLB4pnDAUDW+c2nlqRzRxMpChCAhXA8qtNPCSdRQJVEFRKMH344ueAGT8yh0yN3JvFBgRyGmSorSJt5AQZX6PHtnwlVTeeOCh7Rh7og/bEGhAEm8EEPGmVtEaF34ogAj3i2tFPVfdJpw4AcHCMtUYPgceKCZx5VVTp6BinBDWj0YfMgfbix5IUVmvGoN3CGYEGZZsekE9J+5uljglB4NdEffGTppBMxFuCBHXpNxIeOBN6AZ0zqEgJunkQsCIXYOvs5RwwNIrmHWuDwMWSHS+wBjs0hgcOGBhZwiS7UfhqpQJRQh7SHGFnuIcsjesRggRqH61WKn3jsSMCTJP/+/TmrcqUZIY11OsynHW+uWYdDhPuh54sRrJGuzoySKQKDVvSxL1G0NMmBllilApI3n55BAQRhuu4HHiSEQMdOg+7BZIMYyvGun2MwCMTpXqUD/LdaCKhj5awkBdqicuXuB48TQA38FhpG4OAHSdxp9x9+gFkAElGDRKuYFhQIZZ+oLLaGBzxilaiffd6pZx555jm92lIUgOI1SHf5YJCuPRMHjAgE4GAb7/x5BwgctDRr1Yp486ifVAgQxPCpJEQKLcPVAUKOYTu8JAMx4tjAAUeqXogeLKCQp0QB+5EHChhIGavjR/vJZINaMvcnlhVUQEEKdsALk7WDDBkQxlT++AGHFhgDLvzYRy9Q4IQUROAYUuGHmIDTBgL8iEWfKxakDFIjhIlwMOSQhTO24QshWCAY0wGh3FQ1IRruph2oQIZuxuQMEBxJaPEwRz3y0YkEPIFDresHLSwAihXN8GCrQhgU5bKbfqwiAXkABzrc4Y6x1VBu0IuhCNnRjZxozxxJ6AI++EeJCJyhD3ToAzQGc5BsmIAL+zBIPYwwBXTARTrvuIY7xqCAXWgvH+7gmD9kAYE0wFBCYASjqkwIQ94E4wMYCAEFILCGnJSLipR8ZIeUAjh+1CMJIHgFxz6iCxJc0GOq8gUGgCCPOfZDHCzQgg5/sxvfQNKTkfRHJAL+kAEbNEELWjDFI6lIIMBhT4QUkU4qbCAKeETEH8TYQSgqwg9B7MAc+8hHdLjEBh2cAyHnUMEVCta63/SDDQnYBUL2QY+x9cMdMXiBNuxhj3rUY5/3AOg+/4kPguLjHv8EqEHvoVB85KOg+EjHGh4QgRdEghzbyYc+9rEPjW5UUtKBIFo8+lFljskVDrjAHJRBy1DcQBxdE2E/8mGJBphBjXaS6RU4cIt4zGMesZNHUOdBD6LSo59FlZ0/6REPeRDVn/30pz0AqggBCAAAAajqCtKhD66aTlJfNV0ozTbJfcjjCQyIAi7e0Q9SFMEZ29TDEeqhTDZ94gO6iIo2NiD+BqOY0CBzMMAtEOKNeexmH1MQgAuUMAQiEMEITHhCFKbQBCQgQQlPoAIVpiAFKDjBCUzwbBSiIAXNTuEKWbgCFo6pBSSMgAQ3QAIUrnDaM8BhDWqAAx3mEAc65KEPesCDHuwwhzncYQ9/CIQgEOEIRzAiEY5YBBwacNUJlGEUVghCO443jUa4wQI5qIaopCKHAERABjSwQRB4kAP25gAHOMgBD4AwhB/owL47GEIReIBeHvwACEEQAmOLkIQmVEEGA0gJAK5KgCCQIQ1seIMc6HCHPODhDnbYQyAAgQhJUMISoBDFKFCxilWoQhWoOEUqWDELNgxkAUEwhRmOMI7+iuijDhgwBC6+MSc2HQME5+PHNj4wBjE9zx+CCMAqgMOLdMS0DAI4AAMagIABVHkAVbUyAa6MVQEMQMspqWpVuSzmy1x5y16ucpetLACspiQAV20zmMXsZjNXWcsKVrAACjCAH6iDOv2ohQ0iEAAVvBCmCilElQ1gAC1ruaoE0LKVr9zlMKtZ0pKGdKQJUIA9p2TLWIWzm/OM4EoToMuRXrOXDzCAPANAyzboxjYtQQEEJAAFdSDHwcJhAzpIKh0suII8FPcPRQCgFQbpBjtEeNgI3KETmmAEIgwRCD7oYQ976EMgBuEHC98BD3z4Ax/i8IY52MHcdbCDhetAYT7+9MEPVIKDH6bNh2v/Fg90aEMa1MCGNZThDGu4LRvUUAYyjEEMYQADwsHgBjjMwQ9rsICCAyCBIMxABt/Imz+mYQoqFIAJ66TIHgywhEgkohB/CPcewO2HauvB3X5guYV9GwhCCMIPFbZwhmvehzzAARCLSAQe0lDbN7yhDQJXgxnIIIYveIELVBAtaU3bhSo4oQhPaIJ+fSCEHhTBCjpgc5c1cIATTMMi74BFJfjgggIE4njn4AEbpHMPI+QA42ZDCFWV7JOYIa8GRvAX3z82+BEG7pe7RHzinUjJIY2ymTUiZTNH2A4bBIAASFgFPFQhg2fEbDogVUcSGJAMPxr+JA0aUBdvMtUnoa3elwZj5ucFP/h+6AOgGcUH12wvj33WI6ixoycRibeGY1BBBKkfzG740YsPtCBuvjHHDlQkKTMgABVTuUdhZ2gIAZxCVv1YJBp0iES/Goxa2ZuHHSbgBEL4qx/ZcEEq+t546UwCAbCAi0HsAQUabOP8azIIZMABDriDZ9CHfjgFE5A/EPIIeBACBCAGaLIGGRCEGnkFB0iDToKgP/EHSRgAUMCpluAHNTiAUTCIfcg9w2qojSoZ1+GaxPk/zWmGOXCFdUAccMoCMqiHZauGavgpdMgCCkiG5OuHa1ABN7CHGJyVfpCGVHCGseEHdfgCM9ANP+r+EHGYgQVQBmiShRFgBeDgh3XwARGgmqr5k37gBB8hQvgpgnGZjuzLPd3gh3BCQXvQKHsgqHDqqihilyGZIUhZiMz5osjwB3kwh0Pzh0bQgFzQHn7Qh0W4ACnoghwoAC9AFYnwDFmQl0NTwodZBA9gBj/0h3wghmRoB3QghAeQAXVwlzkMBBqYhsAhhQxQBK4JDD/5hkEIRb8KhhDAA2b5h32oB3qww4+Zw3vQh3xIqHxwqNzzDDCEII3KlA1cF7QgKbTQnrhwIlmBBg7gg/ZRCmQYAglogBOQg2gQFX7ABzXwAW+AwU78jn5whhSQhANMJHuQAxGQgRSQgA0IhEv+9AhqYAExoAcCoQc4cCHPkCSlyAeF/MNtuAEcqIbuQAs67KiOQsEDtEaOYsaSgUbTOTzEcRdfch+MoCE2yYc8mABOOMAxWYdpUAZuqAc/VAh+oAUSYAX0gUdn4YdDAIFaOEBV4QdtyAMvkINSmAZz0B2EqIdD6IBe2JJ+8AYYkALM6RNIgQeYUYp4KIMDsATAYcEDVEexBKtn9AyOAslPih6hcR6dFBCD2A5/WIcgyIDOa5YvApxmiIEtKMh33MnSQAh4KAIVAAZJ2YeavAc8Yhx+kAUOAAOY8Y19kIUSCIJScIz8ewZhWAeO2oYycAAsCLzHEymvgqCPOkuuSsb+cOINhRwh++ClQEQSfHgGbJAOatgBIVCGsTEyCCqGGLCAX3Cev0QSCfkFDpgBaaid1xwTfZgGHKCBazg06dgHYpCBBhCDaIAHO9EHeioHSUCBBpCCcVgRrRxNknJEtDSdroKgjOINkHymi3DL+wAOdSAHkOKGILAAPIAKj9kHc5gFFUgBULipkhTOeFSVfDAFExgBXwDIVTkIeMgEEwgCaKiRQJSKfRCHPfgADpgCReCFYxCGWwAFROCBFyOF9hmTjBKisEo+cNJDrjFNjgIcjxmr8wNDAkkHLVAAEsADV8gGepCpdQiGQYCBBugCbVDMAj2/2hyCCeCCWoAZAuH+B3RYBSZYgCowp25ZkQrJBTUoAQJogAl4AAQIAAiYATwAB/txxHywh4Zk0ZgKSxi9xuAUTb+sF2ZqB0DgAQoQgBYIg0GoAynAgAlQATAQBzBU0iU1iHTwggzQgDooBVjghWGwhUmYAg/QACwQT1mBiY8AnHyQB2kohCqQgijYgjtQhW1wjBqZw+hQI49qF7KJRhiVUV4ZodiLwRulP3s4B1jgAhugAXy6ASlAymFBlER9lHaKB2J4gxiQgArYgAuggBAoAkc4BnY4iOgUjCMCJclTJhmVEEd8QZwCqY2qPRbEo4/xDdekSYs5QYzQB3mIB3hQh3i4KWQtUH8oB1hoYAVUyAROaAbdAQnPiJWgzL+SosboMVdwGteFkJRk5KpWHSmueoxjfU13DaNtNCF8zVde+hORyFal8Imv0lVIwkZScs9ArL2MOkvJayIkMpmMRRKZXaab4VglTLzgFM4Zvdme9dnzCwgAOw== | 1. ①-③-⑤ 2. ①-③-④-⑤ 3. ①-②-④-⑤ 4. ①-②-③-④-⑤ 해설이 아직 작성되지 않았습니다.해설을 알고 계시다면 오른쪽 해설추가 기능을 이용하여 해설을 작성하여 다른분들과 함께 해설을 나누었으면 합니다.로그인 후 오류 신고 및 해설 작성 하시면 포인트가 제공됩니다.[포인트 모으기 및 사용법] | 2. ①-③-④-⑤ [포인트 모으기 및 사용법] | 정답률 : 62%
산업기사 | 건설재료시험산업기사 | 2020년08월22일 | 3과목 : 건설시공학 | 59. | 말뚝기초에서 부마찰력이 발생하는 원인이 아닌 것은? |  | 1. 표면적이 작은 말뚝으로 시공한 경우 2. 말뚝의 타입 지반이 압밀 진행중인 경우 3. 지하수위의 감소로 체적이 감소하는 경우 4. 말뚝의 변화량 보다 지반의 침하량이 큰 경우 해설이 아직 작성되지 않았습니다.해설을 알고 계시다면 오른쪽 해설추가 기능을 이용하여 해설을 작성하여 다른분들과 함께 해설을 나누었으면 합니다.로그인 후 오류 신고 및 해설 작성 하시면 포인트가 제공됩니다.[포인트 모으기 및 사용법] | 1. 표면적이 작은 말뚝으로 시공한 경우 [포인트 모으기 및 사용법] | 정답률 : 48%
산업기사 | 건설재료시험산업기사 | 2020년08월22일 | 3과목 : 건설시공학 | 60. | 아래의 표는 장대교 시공법의 특징에 대한 설명이다. 다음 중 어느 공법에 대한 설명인가? | R0lGODlhLgFrAHcAACH5BAAAAAAALAAAAAAuAWsAgAAAAP///wj+AAMIHEiwoMGDCBMqXMiwocOHECNKnEixosWLGDNq3Mixo8ePIEOKHEmypMmTKFOqRAigpcuXMGPKnEmzps2bOHPq3Mmzp8+fQIMK5ZkQwMqjSJMqXSrRKEumUKNKnUrS6UGrVLNq3cr1qdeuYMOKVYq1YNmxaNOq5Xh2YFuIM93CFIi1pdsAbwmetRqTrly7eAM7rGsWsODBLwPX5XtYYWK/cu/mpduXb+W/LiE3fIw582TNBj9PfOuUsWCjovd6Va34IWHHTSXfPd34K+2nokGzBq2Xt8XXsG1rJK25tN/UMld3tpsbL+rMlOc27x19tvHU1EtLr120ulnqoX3+h6b5fXbwqx7bWkYNmf3C3eVZu2c4H/704/jb5z9/G33u+t+ZFh53FAH4XncXGccdcNoxR9+Azj1WFmP/WQchgbBdZ51nm0HXmGHzBaeghbUp2Fxf8YlXHnpFcTbgiB4Wpx9yKBLoGWHYbQaejviZpuFoJMZoW4g4phjhgSt+iOGOSRao32AzJsgigu8l15uAGZm4JJK3hTgleOoZeeJc5jH5ZZNAtqaXlV1uySOabr65330RktkmneZpiaebEx62p5zCmRlbnDLS9meZiKrYYo1+KupakHGS96SXZ14oHI1s7pnXoXUyeiGIfEqa3ITPPUrlfoR+SqGTkaEaKJz+y1HKpaAPvjrSpqlGZFlhHXoK4Z+4Atsdpi7GxR+g0dl5KqxrNevss8vSCu201K6Fa7XYZpvWtdp2621W3H4r7rhIhUvuuejeGm267LaLkbnuxisvXOu6RiZw8+Zrbb1p4qvvv2LBW9GInQoJ8MFQCcwqpwg3nJLC/cZqsMMUowSxrn9VrPFUF9Pr6MYgP8yvx7z5GvLJ6Y0M5Y7woezyRh1X+amlL9f8m8ppLmfzzu/izPPPCfsM9NDlCk300RYbjfTS6trK9NMmxQz11Ck7TfXVHUmN9dYDK31VptnpTKi/JhcGKmaJmg3dYjWOuqZsx5Z4dsEfF2wYs2qXaWz+3GmT/CXBYdeqG80sF/rkyvINCelnLf9aKeFW6z34oI/7PTOGgCue6GRsY5m5iC9qfmeVbVfmIORrmixrkgRr6vV4bQceuuByu/i34f3xmHh4Auo5q28M3ks7lYzLbneOlecs9npry9ln36n3bjx9Me7d6PWJMc7mnJc7tv3dzp36ea4XKysxYK9xiDrcR9aE8eTTYfm7gT8WuKt9KqV/fvGRS0mijQ+SX9amdx6GBW51w7mM96z3vsN1rX/UK5bswlTAkpnPcUr636yYF7sV+W5Rmdpe8hDDwMLVbmKoY9hu9Cce/uWucdFrHQHPRBzY2emDyBIdXEQIPRP6K1L+r0MTB2GkwEtlUFqNIpKHtAc5CrJsVSujnQFVNKa5LWh4SCQhCrOIJ1LZzoZWXF+91MND9mFxSGU8Y64sVTZmTZFrcHRjHOc4nCDS8Y7QeyMet6a1PfpRUXr849T6KEg8ErKQdDykDllXnOYh74TgQyRVFHk7zSXukT8MpCQHCMEDCVByC1IffzK5Sa1QUkziA56rKim2Uk7SjpLblPBShElGuvKVnXxVuDJXP9xkzH23jMopWeVAxZxuWD0MJi5H2KsLgvJ5avoK4NqozJUMk18sHBznNAjDaloTlticZYmW1CdSenMp18wlINcISU2ek5hifOfV0ilPntGznjb+uyc+X6bPfaKsn/4MGUADurGBErRiBj2ow9L5Rf/paotNMVgJu3c8Q4LzhzdrIDsXycwjqhNp18ToA/1mwG4m06N5suhH4VQs9G2RM58k492WWD1VUXNyRrojQ6EJo+th8JPhA1OhPMck16XNnfwcmTNb5VP21bA/nJNeTr1oUmQ2cqJY62dPk9VUoXaVRb1rXt0k5smTqrSjoxyqU6VpRh/+b6saJZ4FG8q1kE6wPQbCYDRt6SPK4M5UXJIh3qi2UxBVjz1AtV1UDTtT9/hIVJJiI0o3SjSDItWsWSSL2iIJR8uChLO/U2jSVirapJK2tP8EJ2oLqtrVIrS1rl0bKAiHQtva2va2uM2tbnfLW4jG9rfADa5woxIQADs= | 1. FSM공법 2. FCM공법 3. MSS공법 4. ILM공법 해설이 아직 작성되지 않았습니다.해설을 알고 계시다면 오른쪽 해설추가 기능을 이용하여 해설을 작성하여 다른분들과 함께 해설을 나누었으면 합니다.로그인 후 오류 신고 및 해설 작성 하시면 포인트가 제공됩니다.[포인트 모으기 및 사용법] | 3. MSS공법 [포인트 모으기 및 사용법] | 정답률 : 51%
산업기사 | 건설재료시험산업기사 | 2020년08월22일 | 4과목 : 토질 및 기초 | 61. | 흑의 전단강도에 대한 설명으로 틀린 것은? |  | 1. 흙의 전단강도와 압축강도는 밀접한 관계에 있다. 2. 흙의 전단강도는 입자간의 내부마찰각과 점차력으로부터 주어진다. 3. 외력이 증가하면 전단응력에 의해서 내부의 어느 면을 따라 활동이 일어나 파괴된다. 4. 일반적으로 사질토는 내부마찰각이 작고 점성토는 점착력이 작다. 해설이 아직 작성되지 않았습니다.해설을 알고 계시다면 오른쪽 해설추가 기능을 이용하여 해설을 작성하여 다른분들과 함께 해설을 나누었으면 합니다.로그인 후 오류 신고 및 해설 작성 하시면 포인트가 제공됩니다.[포인트 모으기 및 사용법] | 4. 일반적으로 사질토는 내부마찰각이 작고 점성토는 점착력이 작다. [포인트 모으기 및 사용법] | 정답률 : 59%
산업기사 | 건설재료시험산업기사 | 2020년08월22일 | 4과목 : 토질 및 기초 | 62. | 그림과 같은 파괴 포락선 중 완전 포화된 점성토에 대해 비압밀비배수 삼축압축(UU)시험을 했을 때 생기는 파괴포락선은 어느 것인가? | R0lGODlhBQG6AHcAACH5BAAAAAAALAAAAAAFAboAhwAAAAEBAQICAgMDAwQEBAUFBQYGBgcHBwgICAkJCQoKCgsLCwwMDA0NDQ4ODg8PDxAQEBERERISEhMTExQUFBUVFRYWFhcXFxgYGBkZGRoaGhsbGxwcHB0dHR4eHh8fHyAgICEhISIiIiMjIyQkJCUlJSYmJicnJygoKCkpKSoqKisrKywsLC0tLS4uLi8vLzAwMDExMTIyMjMzMzQ0NDU1NTY2Njc3Nzg4ODk5OTo6Ojs7Ozw8PD09PT4+Pj8/P0BAQEFBQUJCQkNDQ0REREVFRUZGRkdHR0hISElJSUpKSktLS0xMTE1NTU5OTk9PT1BQUFFRUVJSUlNTU1RUVFVVVVZWVldXV1hYWFlZWVpaWltbW1xcXF1dXV5eXl9fX2BgYGFhYWJiYmNjY2RkZGVlZWZmZmdnZ2hoaGlpaWpqamtra2xsbG1tbW5ubm9vb3BwcHFxcXJycnNzc3R0dHV1dXZ2dnd3d3h4eHl5eXp6ent7e3x8fH19fX5+fn9/f4CAgIGBgYKCgoODg4SEhIWFhYaGhoeHh4iIiImJiYqKiouLi4yMjI2NjY6Ojo+Pj5CQkJGRkZKSkpOTk5SUlJWVlZaWlpeXl5iYmJmZmZqampubm5ycnJ2dnZ6enp+fn6CgoKGhoaKioqOjo6SkpKWlpaampqenp6ioqKmpqaqqqqurq6ysrK2tra6urq+vr7CwsLGxsbKysrOzs7S0tLW1tba2tre3t7i4uLm5ubq6uru7u7y8vL29vb6+vr+/v8DAwMHBwcLCwsPDw8TExMXFxcbGxsfHx8jIyMnJycrKysvLy8zMzM3Nzc7Ozs/Pz9DQ0NHR0dLS0tPT09TU1NXV1dbW1tfX19jY2NnZ2dra2tvb29zc3N3d3d7e3t/f3+Dg4OHh4eLi4uPj4+Tk5OXl5ebm5ufn5+jo6Onp6erq6uvr6+zs7O3t7e7u7u/v7/Dw8PHx8fLy8vPz8/T09PX19fb29vf39/j4+Pn5+fr6+vv7+/z8/P39/f7+/v///wj+AP8JHEiwoMGDCBMm9MeQYb9+/Pox3GeP3z9+FhVq3Mixo8ePIEOKHElSoL+SKBFCfOgPnzxxx8TF4+dPoj99+lLq3Mmzp8+fJ3+WrOlvHzQ8X4bMmNFEVz2bEoVKnUq1asqgVj0+tNdJyZZd0qTJYiEhizJ9Df/100czq9u3cOPK/ccw1gYOi6yhu4evDIACNKylXduP7tzDiBMr3thvnZcCBlDYyAGmW58DYkLgeReVqOHFoENbZYl1YVqp/FhBkXTpj5wYFIRRspBsUwxjbUXr3j214UOFDm2ihlSnXsR7gi5E24QAGLoYlvCV5k29+tB++6IirIlR+09+ffz+OHxnhwW5UALMcJMyh1xh6/Dje6xp01/biAR9Y6/5sx8dPg/pk4kMjfCTSgAuLGOHHd1MJ9+DEJrE3TGEwAFHG2b8Ic5ADe2DTz7ZOYgSP3jM4U89qwDRRjr+rAIAJvKYYYg6EdZo40W72EBAAAAEgEAIvAz0EHb4oKWWT/wQMsY7qaRwRjsQwQIAK+u4wEg+It6oZWgM2dPGEUg0IEATlHRyTlUNBeUPLk/QIskQ1dhECwGk5DLCK95tqWdohfUzzjvU1MCBM9i9N9WQat5zxhW/qEPfmghYIcMX5TC056WgFUafMCMUIQ99BuUpYZYfPfRLDTMMogw57oCTiQL+AwShzWmY1ppYTapQIMY+Ahk6UHYGeYYSQ/wIw4UGL5DRyBkhCFCDMqTaKq1bNTmiACAS/VaQqHRxG1JD+ZAzjCBSNHFFH5pMs0+007bb2z5mCAAFMeN4e5CwQ6XpjzzpmLNOPVjy5+7A1O6zxgAFuJAKlouxhB/BEGdV0ywkWPDHNva+dRI/6/oa8cdC9ZPPL6zYQxe7VvnDTiKHPAXyy4fmtpg/yXwgxEww5+wTrYrx0wkDbNjjsc5Ej+SQYif5Mw4TC5SScdFQQ0gfKAl0gI2lUWd9I0P5uAFAE/ZgrfXY2+mLtD/h5EAAI8KR7XZBDd0zD8po9pNLAzEo8/b+3nDfdMoc7CB9Tx8RSFIP34ifnI4WELzCM1z+lOMEC7NCLXZ9J4utNUO8jBAAGvVoDhc/r3BQBT10u5utP/Nw08wxvyRzzaeiW56OGgUAIEIqMsfVjhgPiPI0xFxP44cKKtjwQwwovLFN71HrcwgEPQJQw9VxNVTKBChIsy7UEM2SRBWrYBMOOtvMAYEPzERUe870OAHA/AAQwEdOkPfTDhIBECHP8ATTXxREsArStCMMErAAFa6Br6KF4wQ8ot8KypE9f7jCAiiIxZCgxg9XnMABcghYP9JhhRpUQgmLYMf7YEaOMKwAAQHIgBDyAI/s6WMMFIhEPnoFNXwcYhD+bGiBNmziDjMoYRyrqEIrhqazfaQjG10YQCHQMQ8mUoUf2VDBC5LBq6yxQw2cqMQGeKEpeviBBLCABgzmYKSo0WcRBADF46yyj0McAA70sCLM1MEFSXBiA3hSSz40IYEpIIMGYZhb1hxSiQAkImnUYkg1cCCC9qWOYOy4AiNCAYE+8KUe67gEB8rQDSZYgYIcIg0kI1YTUgSADxW8hx4OwIZ7PCxq9BCDH4KRAgtM4QlI8EEJKJALeLSBDefAyqOKAsBLSWQVA5hD9v4BjRRAABYPyUjU+AGINEAjEiugARCG0IQTMIAY5mhDI1CXSpvQ5JJaakgrDhCH7L0jDQn+mIIKVwgzu0nBEu3AhjWuUY5yaOIDrNnCKnKjn86wkiGvQMAb4tKPTCygA4EkW1ESAQNGzM0h2ogBBkgwiHNohzRtQ9McJcYQWiTgDHF5xw8ksIhPua0m6JBDCtwAC2RsYxmR4EAD7ACOtq1kpULBCD+z0osGkGFd8BQJUXChgS6YY6k5IxY6GEGDIFyhDE0IwQbYsI73YE4t9dHHOrRhjWlcwx3c2QlpEmMMCXiBYXX7RhMgIAuW3LQm+ZDHN3BRCDgMYhO0KEd90iQQ97WkF2wQghKWMIQ8LENoO8FqVqCRgS2YLGXaoEIBoLDPqBLMHt7ohR7M0L571OMe+6D+iUSUap/3WKoeqsBCFwLhi2mEQgUduAM2pnWNDmzhHs0UyWzvYYcDJAAV2tRZtobkoXGMIgkUCEADPqGP5HLHFzIYhDXgQY995OMOBZBAIiFSq2+MwAp5NG1HZnsMDBxgDu7QY8SGxI92UOMRWcjBBQ5AgRv0QbHejVwaMnACGNhgCI8gByTAIIgtlOKWe2KHDZwAD80azR/nMMIBzFAp/UIsH/RAxyyoIIIFMIACOkDEMrzxUQ/T5R2akMIYGNCCL4ThD9GAhBrGQYspZEO+vImHDoaADoHxxDf2EEQBksANJNeoPhLJhziMUQkqrGABCZDAEEoBDXFIJ1jesQ/+r7Tlj3S0IQ2F8IAn4BGPeOyDEUkYRjj6gApDNTBC76jBD8hxpJ44JB+n4AAJjmHjPQXHHs9QBA0u0IAALAAKjpjFNrrr1221kTt9sm041KAIT6AgGGjlByIQQANUUIISykzubuShAx98o9BPhkguSpAASkjHyhHyxztysQgwzEBMDTCCHUZxjdA5ZI7CYizWlEaHTrACBb5AFCUUcIRhWOIR2vwzhOpBhBxUo9EdYQg1bjAAMLTDMMDWTZoCtA5iFGIIE4BMCJpgiFaQA8P5qok54OAHUmCACKMQhi2w4QgapMIenrAEVjZ4o3sgIQbMQDdH/ESGAuBAGknTuHX+gsIPdgRjEFaAAQMAMAEasAEX3MDHWa8iW3gowgmqAAEANhCDInBiEVAIRj44gYn8iBw0+5iCCoZxdIV8owwNcAEvdhhyW93kGZS4wgkOEAAHuEAMm1DGO/SlrZT04x3fME4uWjAKTbDhDHBwBDVIQQVZeAMPqjCx1MYwAlzIWiP28QYUCMABX4g72PPWhzqEMYozrMAABTiBFfJgimvgI7of0ZfoujQLLCihGZGjwhHaF9uHCCMHSLDDGxhYK3+UAQPQjTdB0vEFAoQAFR2TPWJ8c41EpOEIGliAAlRABkcYwzhQAQl9Frt5eRx0AEBwTz+kkYQYXAIcbSGGBw7+QIVgnLlWaWgAJr6nE3fk4QB3Qkun40mPaaQCCQYIAAFakIU/CENoRMm/8hFlNoKowxEgQAA44Arv1A/I0AMpcAWVUAqewAYVQAOvIB169yD+8AYJgAg7RBK+QQ5+MAETMAr5AD3xQXb2QGRzoAMUQAAP4AJ6gAzuYBy6ZxrcMQ5+oAEHQAS/8Fl0wQ/OMAhEsANFsAMywAW0cA8cgin94AcF4Aff9y324Q/aUAUDYAGbwBYTKG8MEQ/O8AltoAMToAAXIANjUArbgFwzJxQNYQ+3cAQI8ABbkA2d1hD8YA/u0A7qsA52Zih/Rx3+YAgFUAf3EFWWQhS8AAMFsAL+uMdYI3cydIEP3lAKWaABBrAAKSAFlQAN7RCCUIFUV4FW2dAHHMBqjaBY0vZstZVNUFVbMYgYiUAAbxCIIeFOzJADAgADwxAiDxJq4UIKTyABApAALMAGvAAPObGKHPFs4fAFDDAASwAMqKMpIad5g7g6oKIn/qAIBKAGYQMS2aIPs2CILxAMUHWFSMMP9BANhNADEGAAFtACfyANM6GIbsES15AFCmAASzAMxXgSqsQd79QhaGER1bgl/sAIAzAG7JRu3RIPkKABBCAEziBbTdcbYsM61WAKZrABCyABILAGy2AOgah5LMUQ8FALP2AAIfAH2vBO7+QhBSiQy0f+jU94Kf7gCAPABQm5EUTRD/AQCBZAAECADNnCh0LSD/TADY7wAgkAAA1ABaGADGOXGDbBkB0QADXgCurAfPyQDyDiEJiXOa2XNJdQAFJgU8dYE/XgCD/ZBdCQinxIE/3FC1vgAhTgADyAB6swDupnjN8yQogQfFZwDIE4WxihD/nAFmoyNJx4ZUlTCgdwBPGAMkHRD+RQBg5QAGRgDotVNnwJHJkTeIoABBZgADOwB7jwDUbYfxqTFvpQDFjgABcQCN6QJhGxFvfQXRxSkdEYlnShCgigAx3GGI1BCjZQABqgCFc1PGrWmfdCm92gCTOQABAwA4GADWfGnJk3W97+AAghQAApkAqKZBIQsQ/mpQ8hIo+/sZg2whCkcAAwEJUa4SdegAECIAGbMJi4th38gJspQyzYkApOUAEDwAKRIA3PyENSCRHX0AUMUABAoAv5kGYcY17kaYVz1SvQiJ1zAVEKsAL5FSyfyQ5pcAAAAAKa4GyHlx8pRZH7oA2T4AMXMAAbUAfGEDbCoaE6mTT68ApEgAAOwAW+EDCDOIfkaQ+HSX600hkTyYfDgAEe6iBQNgxXcAAPkAS/0EVc4pX2oAx6UAMPkAFToAc5+E5cIhHyMAkd4J2gkA694w/5YA/kiQ98EYLsop7rGQ0kkALt4CDZVA1ksAEDkAKsEA7+e6hS/FAPw8AGJ5BeWcAL7dAxjAgaN4ENc0ABBuADufCP80ae+4AT5kmmwLGk1EENKTACTZabNbEPtdADAjAANeA4kRpJtQMVzSAIJjAACzAEyJmediox/5APtUAEBwABYcALqZhNtckQ3aVUiPIZwSKqvCENKZABVYaq9UAKt+oBZIAMeFVBztorNQEPtwAEC+AAK5AH2bCNvCER8AAKKDCFe0AOUNUt2FGbyFqbOPE9WdKrwWYNLDABzqBM+qANbsAACMAEwfAUZZc90CNstBAGGVAAR8AJ1xCh0Boyz8AGE0AAORAKnEEUhRlbtdkdquRX+3qxouEP3TADFLD+DGmSDqlABARgAWbQIPyIowsBEZZSGPiQDX+gAX9BBEc2bVxyMvtgDVFwAAIgBMEgkSJToVboG2ajmnAzMOkwU0wHEd7wmgfwAZuQDriIs2fpD/RQCjqwAAvgAmkQDeQIOfwoD6qAAwpQAUxwDBZbE3LaJ+RpWyK5gyIIru1CtksAAbrAD+PgCjpQABxAB9Rwnqu0e6xjDGsgAQQwA5gwDgFDlP6ADWgQAQlABr5QVnL4pq/FFuRpr31bFMByEO4zLTdxBQnQBprgAw1gAVqQDGEziI9LLSczW9ZABxELAm7QDdlRqCo1EdLQBAMQAWZgDi95D/ZQJPlwmxxjmIf+6VinIY/bYrxnUzZk0CMDAAAnwAkq1LZV8Rv8IA1PEAABUAKy8IxiK1USgQ/JUAQCMFSaiRX5ULqfSiz52qzKh7JumxD9EAbyFwJnQAypab5SQRT6AA6UEAMIIAFXIAy/xr1oog/N4AcvoAAvMAlX5WQcM57mOSQmvH7zIcDUEoexNgYBgAPQgDrau6FEsQ+t0AMIsABMkAvrsErxOx/zewssUAAUUAfSIHOTCVXMynypGlumxa8pm72l4XoAwAX4E8U3MQsiAAAVwAjj4GTWQQ+xcAMAkAGJUL4TZyQLCzcQ8bcvozn+cAYBwAYZKBrYMQ6SwAIE0AGU8FEMPDr+69AIKTAAMGAKe5pSJnuyYGk5sZYGAqAGV3w2azEKPXAAB5AFwtBGu6Ev9QALS8AABuAEy8B8qMrG/ajCNMkPcgAAWFDH5TgOgTABB5AEn4DGfJiq1WAGF7AARQAJ4uAxdcp/arI3NSEIALAERpgpy0AFCzABbwANI1sdDZENTEAAFLAH0xCQR5g6ivjDFNgPjgAAR6CDcnGz+PAKO0AADrAI8yAh3zozDmEPyVAFBKABfdBhtAJPinihz5pVkiAARUAPh2FW4HAHFdAATuAJOSnN+WAMbpACEhsLefTHoaoQHOPNt+IPlkAAQdDOG6oWtsADtncJe4rKPtEP82D+CSlAABNgBt7gPhRtGvZCnhi9e/2wCQbAA/JQQTVhD70QAwDwAaIQW5pLFPJQCRaQAD3ACI6CnTVhmLjoRv3gCR7nDtkjEeHACC1AAC4wCvg3chHRDXuQAQkgBtMQOiq1okXDEKNgADUQOHAhEdiQBAWQAFrQuFB81e4wC0GwvHZwyIOIhn3rRqmQADTwblkREfuZDVVQAAxQBWUV01Sxk/wADnVQAQfgAX7AGW5MkBjshDbWD6vAADGwDtTCD/MwCjJwAC6ACN8wkFhoH8/ABBM8B8kQD/1wD96grq2n1hTpYQxhCxHgAulALfBACBMwAFSADViyEm8pD7cgAwj+EAOfoLBuSoyB+9mZ16sMUQwa0AJnMtkScQ5q4GJbAA7xURj08ApUgAEQsAbWgMRrTbXD8hAUSpvPWk0pgEqHsg/hcAbp1QeaCR88awkZMAAh4AgsktdWpx9PxjFvKqRrfDLcwAMnYA5VwQ/WYAUKsACIkF+SnTLsIAmhKASy8D/PttZbyZVRPSxqhhHF+7f+QA5IIAIbItg2vAIEkAGYINDUARX6YAxP4AAQcAfeEOJSY9+paB/oMAybsAd7IAecYA24XdMzrgQaIA1S0Q/nEAkZwABhkAyavBsBIg2IQAIE8AKmQDtv3I8ojQpXYAVyMOdgQAQx0ASvkMwaQw7+TCABqCYU5DAGEHAAdAAOsC1vdkO7BdADtCCkbW5WReEKPoAGyXAO7uAO4aAL1WwCquC2fO4AvbAz/JAOa5AADnAH+/TjXDMLLyAAGdAH09CtObMWDdENTmAANOAHjVAJlQAM4iAHCyACRiAMIUgt61AFD+ALO9MNY3AAIHAJh2PSOrEW3yAJIHCIomCEEw4ytN4SntAGb6AFRmAEKIACOSALhsACp3AGTYA9KdMP8mCZu+ATlWkAKvAK+CftVyEMVDABCRAGvTCYNW3HNaEOajAL8mANqvAJXMAFKjAKi5AD6QAMRSAK+MBS+CAHDgAL+acfmscSwhwc5sAGDJD+AaqQrNKY8h6v8izf8vpyD8JQBAMgAXOgDkvu8i6PqqaI8x0vjUb38S2PZafRD9mwBM3QDZvQB38ABVCQA6pgCBwgCsTQBnng0VexUlzDB02T8kw82A6hDmtwABPAXTxf9maP8/ygDp5AAgZwA5cgw1x/9i4/XSRsmPdw9/VAD/QgD/IQD+9Qh+3QDuygDumADuhwDuZADuQgDuHwDdyQDdZADdMgDdHQDMywDMrgDMvQDNUQDccwDMdw5FiBDVrADZswAkaAB3EQB5UgDpnAABtwCIDABTQy7fb6rPsQCAfLCroQC7Dg+7DQCqsw/KtgCqVwCqqACsePCqZwCqn+4AqxgAuuwAUGIAAVcAebYAqfsAmgQAqh4AmeoAnizwmboAmZcP6dkP6bsP6agAmXcP6YcP7yfwmWcAnxnwnrfwmVcAnmjwmYYAkAUUkgJk6cPn0iZOQBgAQ/5ji6pInTJk6dLHr6FKqTpkyaOGbKxMkTKE+bOn7MZEllpEiSGCU6xOfOHTx04sBZgwYNGS9dtFSBAmWJEiRDgPzw0WPHDRoyYrxooUIFCRIiPnjYkEFDBgwWKlCokMHChQ4ZIDCA8KTZvn9trU3pRosGpXrz5qkzZ2mCFFyMjpBrG1jwYMKB/R0+3I9fP8L+/u1zdGAAAgUJEFBGkOBAZQQHPHf+NpBAc4EElSk4GAAgAIABpAsUMGDggGwDBGIXIJCbwOwDr30TgG3bQPDcsH3PLv5at23jlxGsBhA9AHDlt18bQDB8Nm7aB7In/627NQEBAQYIQB9AwADzBDIfSLBAwfwF9Rs4eBBhQgT+ECJQkICCsTTgwIMPPgAhwRAWBEEEEkwwgSqqiKgFn7b6wYaHXpSZQQc87LBDDTR0kOATfFJhwpzCVhwMMRf/Oawwx/axJL4ZdmgqBhZQkEqFFqBa4QUbcrBBBhhiYKoEAtRzQAYfhjgCCB1y0GGHHXTQwYcrd+jBhx++/GGHJ4kgU4ijghDiBx524OGHIYYQYogiiAj+IggojUBiiSekiMKJPaEIAgYDAgiAARR6OGIKLK6YogknqFh0CiaOMLMIJYY6wgg8kyBzzjeFCKIHUX0g1QchkkDiiCOYaOKJJ6Cgogot0IhjD0D+KISRRhpZZBFGHpnkEk5AGYUUY0UpZZVWYJkFF2CKgUaaaaadhhpro6lmm2640abbbMC5x7G25AnjiVakmOACqXYA4oMFKHlnkjbSYbFeGPvBN7EYZfSHn00WqMIdeeCJBx53Dj74nXcSjkeegt8hWB5QHChgCFnakUceeuhpWB67MqZnHo/tIlnkeTZG2a6NRR4ZZXrqCTlml2em5x1VJjgABk660diee+z+kfnkmEneuB6jaV5544xHVhnmmY22px6f8clHH6v3wRprfbLmZzF88V3MRX37EdvFr/WNMTFsXsBjGGusKaechV0JYQ1ZwNBFH3v3RqzrfVv0px9SFjBjbxb9SYcJAWYYJp+/DYc8chnJzgeWFQYg4pd7YJS8c88/B51vF+lxA4U/2oExcH+goaGEOv5IR9zQIU/MlQWyAN0fddZgYAJU+EFsduH5bYeSEQ7wgpp9Ehu++cODNxz60FX/h2xslLAgjmnWWSfjaH4QoIprgHfe3sRgYaAJ4GXn+590vjhAAlAcl778zxHDRxs1HlAAjHOo54f9BHiv9T2uMGQrYOf+0qaPAu7jG6AQAgpkIAMe+OAFGqhCM8o2wMLMYgE7wIcBD9ePcHThABjYhD1EyMHI9WscfSjBCcZgCnawkIX9wsf68sU+wcyofvXqV9gUA73AObAWLDFEIBTxCnUwpi3Us2FggDEBHISQh/XyhhYQoIFU0C+Kn+vHNcKwAAx8ohxk+6IAA5cPsgUubPVq4xVXJLZ+7CNfhgncP/KRj5DZo42GQWManTGCGoRLjoBDhxcUUKJ5vCiNz0tdP6bxhPg9Qh4/fOT9XLS8sq3QMZic44t4GDiyxbF60oPiF78RAxrQY4WCIRs7pFAAClgih4fMJB79sQ9xXGIGB5hBCnH+mUvJmY18qXOjE4e3QWKGrhw3mEE8XmkYd0DiAB/4hB8518zJ4aMVOniACSChjXwck5vDG+ITD8OPfRRwmKJz4zvPuSJ06OAF65hm4O4xCQowYBLzcKI8oyiufujDFSMIwApMwcZPzpN2ROxbAdvYNa/5rYfTBFwyBTpQUAYGHT9QwTim2Y98bGIDCGgDPALp0AsFzhyZUEECjvAKQ26UpY4kpWJ0SL6vKQZrcXRkC7/GUmQOUx5UKEE2pskPWmRAAXBoRwBtOtB74AIK94nD/0xJVHiKy0V+i2dRFQPUoD4Uo1wNTD7KQIJprBSQ/+BQAaBwjgQS1R/1MMUIBED+gjmwo6NobQwR77XDIaruk2nTZVGnCth67QMOIHiGCA9jjSUY4AhrWewNSdgHDyhACsJQKWOnByM76rCNOzTfT/MoWuHtIw4dEIZkpxGFin2jlGjlBzOWUAAJ4GEd6WSt5z5Z2rGd9p27tONqgwu6fgCiAqkwJ2LKgQQB1MAbUs1s81yED2pwQgYEGIEorJjd4B42baLcV/DYV8S/hvKs8+QHJRRQCFcC0h52GEAGOmHOc34yH7bIQQEekARZ1OO9y3Ve8NyqGAUyk7X++MQB5AAP2fXDHYOowAUC8Vtl9rcf80jFCg6gAk+QQx/tRXD5vtrhA/fQneT9oj9MYYD+M7RDX/WYwwIgsAkDOxQx/TAHIDKwgDNI48QwTrFhTmm+xCxmcm51b1kZ6w9VFCAM7kiMPizhgAYEQps+/oc9gHGEAizADtJEcZLbx1844uuAd1Qz7VpRgCr49TDEEAEC8tAOKDfTH+jQhAgGMIE0kAONLY6zjP7BZjDCOdF7i4UBjKBVdCyBAFkIR5rVmK9+MOMKFkAAElhhDq8iOc7r7DC/gIhaXWpatLIwQA4M/Q0wHIAG1Qhgf4uoixjkVxLkQPSjzdfnwbj5eTzshz3sQT9TcxPWOBiHOtBwAAi0wtjcJNs9ckGDAGigEvdYn7AT/M5r82uU9ZDHkZtNTH/+7GIBK7hGIBiggDzQg9gDvdc0+LACAuTgFPG4t7iZ/F4oPi6VP/QHPuxR10f7wxkVSAAXHCABPrxj3cL1xz1sYYMCiAAO2HC0wIuZ5lS2KOBPzMfyRL5oamCAUAxYBMBdXb5+cAMQIRgAE4Jh7z+ufOQEv3fJJxdsxvZDGx8QwAHQgGY/96saV1DAAI7QVp+nMYiH3GWqqz7Hb6ggAFIQxy4vHrlkA6MJCWjAFLChw63bMOQ9PHnbYTSOGySAF6dtZjkkQQIDsMAS7nAy0eVu1jluc/AyQocQHrCMsTP5a+MYYwKeoAy2HD6XMx+8P9rxhATENpP5mscwsmAACcD+IRyMtrwNMS93f8CDCgGIRePhuA9lbCEDA3hBKwDar9RncvVt9wc9wiCASsg+sAmvBQoG4AAmQAP1vZ+d4O8FfRjdYw0A8IPWN00PV6Bgr4LIBnCpr93M9ktv0PeHPuoAgDic34b8aAciPkCAGvhCHpwe/7jvp33W9wMRAWAD99O/wNEHW0CCBmgALJiG/GPAKfOHSwCALdicAToMcBgEDxiAInAFPmvADuQqfxiFAECCeeAgf/CGKkgAA6gCbBA6D3RB3+sHWAgAHpCHBDslfogGJhCwM9AG43vB2Sk3uSObWwCAH4iHBMMXd3CFXusBVWgkH/xB5uI/nzsMXAj+gB54h3HDhjLwgAMAgmRgtSjkqiAEvnYbABWgl+g7DHwABkvbADrYhp4TQ2wjw9QLnF9IgAwQB+E5DHY4BA8wAB2oBQP7vTkkPygErMBJBgjAgG3AOBeZBi0yACagBlJSLkP8OUTsv2cYi2toMBjhB3oghtd7AC7gBkxcpkJ0QXypBg+wAGpoMLJ5oRVYABtYhHJQOVS0urfzQHzhBheggGdoocF6BiSgpT44B8aQPl1UJ7GZI17swMBBByaQgGZ4KHxph1SIAQKQgVRgOmaMvp6KO0Psh3WoAggwhmtEhz+oAAEYAVxQOU30wE4CR5OLhzJoAF54osOBEXyIhiz+QMAhgIWakkcx9Kp6PCV76IMGMIWG4pdQrIQRIIAfqAVySC6E3LRxfEGy0QdHcIBLmMJ7uYdHoIAAEAFiaEGMRCdoJMfAyQQHaIRwa8Z1Igc+uIACmAFUoB+WVElNkjJdTAUI4IOLfKJSqgdOwAEECIFBsIbK60nVq0NMrAUJaIMQUqZ+2QduaIMHMAAqUIZyKkiVJCWM7IUKGAN7OKUfc4YmKAAEAANtcLOwREVUOi+5fERVix7DGYYNoIJ6SEt/OIdN+AECsIA0WDu71EV9MYyukcMH86SNeq9k8IAjqEGdooYrOAAKwIJciIc3ekoKPDjGXMY0GqqLKqZcqxf+ZfiAEUyMZlACA5gAQNCq1PlM0HTGZswdorvNwOKHbigHvQkoyWqosgnJtoCGEQCCS+IHZ/CBAuCAmGvM2izBTqLO6qTOmbTO7DQueSADJGiEZNg94VwnfHiZerAiw7GGE0gBc4gHUmCBCLCCXdCHMJRO+8nO+8TP6hTHs5GyvumHdJABASAADFADYFApZDsMexCGRoCDM0iDM8iDHjScbmABBlADLZiAAmCDblieiWJMr3EjfdijEa2arTHRrWmndvpQirKaEbWaq2GnrsEaimKnFP2pnvoxijqboswX0eTPUvoaGgXSUpLRGq2axahRGaWafLgHkaEHeWiHdGD+B3HQBmuohmhghmQ4BmVoBmQgBmEIhmAQBmJIBmVIhmDoBV3IBVzABVuYBVqghVmIBVlgBVZYBVVIhVIIBVAIBVEQBVD4hIkYiYnIBEqIhEd4BEdQ1EV9CUMghD1ogwpQDQAQAAmoAlugB8MLHD/cANUQAATYgBywBYEChxYYgCUJgAUYg0LoBFeQhVgYBUuQBEqIiIwoiUpQhEIohEAIhEEghEI4hER1BESFhEdohEgo1kiYBEqYBEmIBEugBGddVkqoBEvABI4wCE/AiFAYBU+41lAghYMwhVU4BW5FhVVAhU9AFlQwhXZNhVZoBVdYhXdtBVQ4BVZ4BXhthVf+iAVYeAVXqNNVMIVSOAVliddWuFNVGAVNuIRLmISXgARKgFZJmIRMuASYgIlA4IM8uIM4WIMyEIMpIIIdyIEcoAEXWIEfOYEQ6AAO4IANCIEgSQENqIAIcICbZQDR4AzLuAzP8A6f/YzYANrh0A3cONXiIIABOI/ygA5PfQFj8Mx/eAdBsIAGwAEl0QFYqAbHMZx4sILySFoBeI0FaIAHWIDskI3r8I7aoI7cUNrciI3O+FnYGA7skFv4qIzSmA8FqA8GWAAGQEDAZQC/LY366FsHmDcFGNzElY+9vQ8H6FvD/dvFHVwEbAC/RcC+vVyy9VuyXYDh+A7cEN1TjY3+pFWOU72O1/AOni1cBuAyB4CAB5Dd/JCACZgAARkLDLgArdgADMgAl92AreCADwgBEQgB4h2BETABFVgBFWCBFziSGbiBG+iBIDACVTmCJEiCNAmCHFiA1SAUYNoEYJOdfLgECWiAPxAHYJCBG2ir52sRZQiDK5CDOaADPdCDOtCDPfCD/gWEQQCEQPjVQdgDOYCDOaiDObBfBPYDQziEQiAEQeDVQeBVQTgERUCEQgAEPYADOGADNFADNniDOKCDPOADPgAEQfgDPuiDjbWDOXADNEgDOHiDNEiDNWADEQHhNDADMeACKgDiKZgCKQjiKbACLeiCLwgDMRCDMBj+gzHwAi24Aiqwgi34Ai/wgjD4AiUOAzD4AjFAgzMgAzMoAzIWgzEYYzMwAzegA/vFAz0wYUJAhF9xBEi4hE9AhWWhhVvwhWNoBmdwhmeABmiIBmqwhmzIBm1IZG3Yhkb2hm/4hnAQh3Egh3EQh0k2h3RIB3Q4B3TQ5HVoB4SBGIWJh1JmGpURmXhQhysojwRYgT4gJ2VEDHcgAgAAg87UBzGgAEqoKdGRh3cwmnq4h7ooT6gZZmWDmpARmpCJh3kQ5nuA5p9RtmO+B32gmnsIGXTLmJJxZnrwmaiRGmSeh1K2i4YpZ4JhGXhYmIRRmHZm545xmIxZ53VgB3dYZ3X+hpiHgQeHeYeCgQd8hph/1pim2Rhlu+ZqhlFOI06yus4YK6g/UIADuIJjaKSVOgx1WIECAMnAWQML4ITz5BuGNq/bzE/iNKwdcsaSpseiUqzqvCj0OkhkOjTczCiIMqy6HOlOIsOSVrHqUQY6KIRscCc8OgcVcABXoJwuEAFZUDfaoWlzw6PCy03R2cd8ss6aTiyW3ibEwiWbrqNSCtF2kp2V7qr2imlRcrKiHC54UKGbFpt3CIIFCIWCQgYnUR58ccr6zEQF4s8fQyCsqRpoZiCNHLlQciJx9Gs4q7BkYqB12pd6qIMCcAFVKIUXMIA9YLbi1GtzWyx+sGaVAxv5OxosO7oHfIhOPozqFumaC8FRs+EkBmtGfgA39uI9GOEGOpgBGFCBEygDb2iyvN5sPjy0gmKow/ipfWDSZcMHfEDuPSrtlJNL8QscfJgHfBBRBjomx2CMOgIeftijNcQuAgSbfmgHaBiGYVgGc/gae1ju4Ca/Q0PuewBLvyEpwfZs67buGKVPqBxrf8gHe9gar9nPT+K0PSIbsU4M0k4u6tyHaHbvleQc89ujE61RBOduq3mxsDS4nIqoNtoH01YnUDzSq4vRhFu4sgmbwLaQB/9EUIwun1qMfMDvqmmn8S5Nu0qM4SasoW4piUJp5HanOvoZbAZwfwgIADs= | 1. ㉮ 2. ㉯ 3. ㉰ 4. ㉱ 해설이 아직 작성되지 않았습니다.해설을 알고 계시다면 오른쪽 해설추가 기능을 이용하여 해설을 작성하여 다른분들과 함께 해설을 나누었으면 합니다.로그인 후 오류 신고 및 해설 작성 하시면 포인트가 제공됩니다.[포인트 모으기 및 사용법] | 4. ㉱ [포인트 모으기 및 사용법] | 정답률 : 52%
산업기사 | 건설재료시험산업기사 | 2020년08월22일 | 4과목 : 토질 및 기초 | 63. | 주동토압을 PA, 정지토압을 PO, 수동토압 PP라 할 때 크기의 비교로 옳은 것은? |  | 1. PA ＞ PO ＞ PPP 2. PPP ＞ PA ＞ PO 3. PO ＞ PA ＞ PPP 4. PPP ＞ PO ＞ PA 해설이 아직 작성되지 않았습니다.해설을 알고 계시다면 오른쪽 해설추가 기능을 이용하여 해설을 작성하여 다른분들과 함께 해설을 나누었으면 합니다.로그인 후 오류 신고 및 해설 작성 하시면 포인트가 제공됩니다.[포인트 모으기 및 사용법] | 4. PPP ＞ PO ＞ PA [포인트 모으기 및 사용법] | 정답률 : 61%
산업기사 | 건설재료시험산업기사 | 2020년08월22일 | 4과목 : 토질 및 기초 | 64. | 흙의 다짐 특성에 대한 설명으로 옳은 것은? |  | 1. 다짐에 의하여 흙의 밀도와 압축성은 증가된다. 2. 세립토가 조립토에 비하여 최대건조밀도가 큰 편이다. 3. 점성토를 최적함수비보다 습윤측으로 다지면 이산구조를 가진다. 4. 세립토는 조립도에 비하여 다짐 곡선의 기울기가 급하다. 해설이 아직 작성되지 않았습니다.해설을 알고 계시다면 오른쪽 해설추가 기능을 이용하여 해설을 작성하여 다른분들과 함께 해설을 나누었으면 합니다.로그인 후 오류 신고 및 해설 작성 하시면 포인트가 제공됩니다.[포인트 모으기 및 사용법] | 3. 점성토를 최적함수비보다 습윤측으로 다지면 이산구조를 가진다. [포인트 모으기 및 사용법] | 정답률 : 38%
산업기사 | 건설재료시험산업기사 | 2020년08월22일 | 4과목 : 토질 및 기초 | 65. | 흙의 다짐 에너지에 대한 설명으로 틀린 것은? |  | 1. 다짐 에너지는 램머(rammer)의 중량에 비례한다. 2. 다짐 에너지는 램머(rammer)의 낙하고에 비례한다. 3. 다짐 에너지는 시료의 체적에 비례한다. 4. 다짐 에너지는 타격수에 비례한다. 해설이 아직 작성되지 않았습니다.해설을 알고 계시다면 오른쪽 해설추가 기능을 이용하여 해설을 작성하여 다른분들과 함께 해설을 나누었으면 합니다.로그인 후 오류 신고 및 해설 작성 하시면 포인트가 제공됩니다.[포인트 모으기 및 사용법] | 3. 다짐 에너지는 시료의 체적에 비례한다. [포인트 모으기 및 사용법] | 정답률 : 60%
산업기사 | 건설재료시험산업기사 | 2020년08월22일 | 4과목 : 토질 및 기초 | 66. | 말뚝기초에서 부주면마찰력(negative skin friction)에 대한 설명으로 틀린 것은? |  | 1. 지하수위 저하로 지반이 침하할 때 발생한다. 2. 지반이 압밀진행중인 연약점토 지반인 경우에 발생한다. 3. 발생이 예상되면 대책으로 말뚝주면에 역청등으로 코팅하는 것이 좋다. 4. 말뚝주면에 상방향으로 작용하는 마찰력이다. 해설이 아직 작성되지 않았습니다.해설을 알고 계시다면 오른쪽 해설추가 기능을 이용하여 해설을 작성하여 다른분들과 함께 해설을 나누었으면 합니다.로그인 후 오류 신고 및 해설 작성 하시면 포인트가 제공됩니다.[포인트 모으기 및 사용법] | 4. 말뚝주면에 상방향으로 작용하는 마찰력이다. [포인트 모으기 및 사용법] | 정답률 : 54%
산업기사 | 건설재료시험산업기사 | 2020년08월22일 | 4과목 : 토질 및 기초 | 67. | 말뚝의 재하시험 시 연약점토 지반인 경우는 말뚝 타입 후 소정의 시간이 경과한 후 말뚝재하시험을 한다. 그 이유로 옳은 것은? |  | 1. 부 마찰력이 생겼기 때문이다. 2. 타입 된 말뚝에 의해 흙이 팽창되었기 때문이다. 3. 타입 시 말뚝주변의 흙의 교란되었기 때문이다. 4. 주면 마찰력이 너무 크게 작용하였기 때문이다. 해설이 아직 작성되지 않았습니다.해설을 알고 계시다면 오른쪽 해설추가 기능을 이용하여 해설을 작성하여 다른분들과 함께 해설을 나누었으면 합니다.로그인 후 오류 신고 및 해설 작성 하시면 포인트가 제공됩니다.[포인트 모으기 및 사용법] | 3. 타입 시 말뚝주변의 흙의 교란되었기 때문이다. [포인트 모으기 및 사용법] | 정답률 : 61%
산업기사 | 건설재료시험산업기사 | 2020년08월22일 | 4과목 : 토질 및 기초 | 68. | 두께 6m의 점토층에서 시료를 채취하여 압밀시험한 결과 하중강도가 200kN/m2에서 400kN/m2으로 증가되고 간극비는 2.0에서 1.8로 감소하였다. 이 시료의 압축계수(av)는? |  | 1. 0.001m2/kN 2. 0.003m2/kN 3. 0.006m2/kN 4. 0.008m2/kN | 1. 0.001m2/kN | 정답률 : 36% | <문제 해설>압축계수= 2.0-1.8/ 400-200 = 0.001m2/kNe1-e2/p2-p1[해설작성자 : DL인]
산업기사 | 건설재료시험산업기사 | 2020년08월22일 | 4과목 : 토질 및 기초 | 69. | 사질토 지반에 있어서 강성기초의 접지 압분포에 대한 설명으로 옳은 것은? |  | 1. 기초 밑면에서의 응력은 불규칙하다. 2. 기초의 중앙부에서 최대응력이 발생한다. 3. 기초의 밑면에서는 어느 부분이나 응력이 동일하다. 4. 기초의 모서리 부분에서 최대응력이 발생한다. 해설이 아직 작성되지 않았습니다.해설을 알고 계시다면 오른쪽 해설추가 기능을 이용하여 해설을 작성하여 다른분들과 함께 해설을 나누었으면 합니다.로그인 후 오류 신고 및 해설 작성 하시면 포인트가 제공됩니다.[포인트 모으기 및 사용법] | 2. 기초의 중앙부에서 최대응력이 발생한다. [포인트 모으기 및 사용법] | 정답률 : 52%
산업기사 | 건설재료시험산업기사 | 2020년08월22일 | 4과목 : 토질 및 기초 | 70. | 흙의 투수계수에 대한 설명으로 틀린 것은? |  | 1. 투수계수는 온도와는 관계가 없다. 2. 투수계수는 물의 점성과 관계가 있다. 3. 흙의 투수계수는 보통 Darcy 법칙에 의하여 정해진다. 4. 모래의 투수계수는 간극비나 흙의 형상과 관계가 있다. 해설이 아직 작성되지 않았습니다.해설을 알고 계시다면 오른쪽 해설추가 기능을 이용하여 해설을 작성하여 다른분들과 함께 해설을 나누었으면 합니다.로그인 후 오류 신고 및 해설 작성 하시면 포인트가 제공됩니다.[포인트 모으기 및 사용법] | 1. 투수계수는 온도와는 관계가 없다. [포인트 모으기 및 사용법] | 정답률 : 45%
산업기사 | 건설재료시험산업기사 | 2020년08월22일 | 4과목 : 토질 및 기초 | 71. | 도로의 평판 재하 시험(KS F 2310)에서 변위계 지지대의지지 다리 위치는 재하판 및 지지력 장치의 지지점에서 몇 m 이상 떨어져 설치하여야 하는가? |  | 1. 0.25m 2. 0.50m 3. 0.75m 4. 1.00m 해설이 아직 작성되지 않았습니다.해설을 알고 계시다면 오른쪽 해설추가 기능을 이용하여 해설을 작성하여 다른분들과 함께 해설을 나누었으면 합니다.로그인 후 오류 신고 및 해설 작성 하시면 포인트가 제공됩니다.[포인트 모으기 및 사용법] | 4. 1.00m [포인트 모으기 및 사용법] | 정답률 : 46%
산업기사 | 건설재료시험산업기사 | 2020년08월22일 | 4과목 : 토질 및 기초 | 72. | 연약지반 개량공법에서 Sand Drain공법과 비교한 Paper Drain공법의 특징이 아닌 것은? |  | 1. 공사비가 비싸다. 2. 시공속도가 빠르다. 3. 타입 시 주변 지반 교란이 적다. 4. Drain 단면이 깊이 방향에 대해 일정하다. 해설이 아직 작성되지 않았습니다.해설을 알고 계시다면 오른쪽 해설추가 기능을 이용하여 해설을 작성하여 다른분들과 함께 해설을 나누었으면 합니다.로그인 후 오류 신고 및 해설 작성 하시면 포인트가 제공됩니다.[포인트 모으기 및 사용법] | 1. 공사비가 비싸다. [포인트 모으기 및 사용법] | 정답률 : 45%
산업기사 | 건설재료시험산업기사 | 2020년08월22일 | 4과목 : 토질 및 기초 | 73. | 흙 속의 물이 얼어서 빙충(ice lens)이 형성되기 때문에 지표면이 떠오르는 현상은? |  | 1. 연화현상 2. 동상현상 3. 분사현상 4. 다일러턴시 해설이 아직 작성되지 않았습니다.해설을 알고 계시다면 오른쪽 해설추가 기능을 이용하여 해설을 작성하여 다른분들과 함께 해설을 나누었으면 합니다.로그인 후 오류 신고 및 해설 작성 하시면 포인트가 제공됩니다.[포인트 모으기 및 사용법] | 2. 동상현상 [포인트 모으기 및 사용법] | 정답률 : 66%
산업기사 | 건설재료시험산업기사 | 2020년08월22일 | 4과목 : 토질 및 기초 | 74. | 흙의 연경도에 대한 설명 중 틀린 것은? |  | 1. 액성한계는 유동곡선에서 낙하회수 25회에 대한 함수비를 말한다. 2. 수축한계 시험에서 수은을 이용하여 건조토의 무게를 정한다. 3. 흙의 액성한계·소성한계 시험은 425㎛체를 통과한 시료를 사용한다. 4. 소성한계는 시료를 실 모양으로 늘렸을 때, 시료가 3mm의 굵기에서 끊어 질 때의 함수비를 말한다. 해설이 아직 작성되지 않았습니다.해설을 알고 계시다면 오른쪽 해설추가 기능을 이용하여 해설을 작성하여 다른분들과 함께 해설을 나누었으면 합니다.로그인 후 오류 신고 및 해설 작성 하시면 포인트가 제공됩니다.[포인트 모으기 및 사용법] | 2. 수축한계 시험에서 수은을 이용하여 건조토의 무게를 정한다. [포인트 모으기 및 사용법] | 정답률 : 40%
산업기사 | 건설재료시험산업기사 | 2020년08월22일 | 4과목 : 토질 및 기초 | 75. | 어떤 퇴적지반의 수평방향 투수계수가 4.0×10-3cm/s, 수직방향 투수계수가 3.0×10-3cm/s일 때 이 지반의 등가 등방성 투수계수는 얼마인가? |  | 1. 3.46×10-3cm/s 2. 5.0×10-3cm/s 3. 6.0×10-3cm/s 4. 6.93×10-3cm/s | 1. 3.46×10-3cm/s | 정답률 : 45% | <문제 해설>V4.0*10^-3 * 3.0*10^-3[해설작성자 : 아루이칸]
산업기사 | 건설재료시험산업기사 | 2020년08월22일 | 4과목 : 토질 및 기초 | 76. | 분할법으로 사면인정 해석 시에 가장 먼저 결정되어야 할 사항은? |  | 1. 가상파괴 활동면 2. 분할 세편의 중량 3. 활동면상의 마찰력 4. 각 세편의 간극수압 해설이 아직 작성되지 않았습니다.해설을 알고 계시다면 오른쪽 해설추가 기능을 이용하여 해설을 작성하여 다른분들과 함께 해설을 나누었으면 합니다.로그인 후 오류 신고 및 해설 작성 하시면 포인트가 제공됩니다.[포인트 모으기 및 사용법] | 1. 가상파괴 활동면 [포인트 모으기 및 사용법] | 정답률 : 56%
산업기사 | 건설재료시험산업기사 | 2020년08월22일 | 4과목 : 토질 및 기초 | 77. | 어느 모래층의 간극률이 20%, 비중이 2.65이다. 이 모래의 한계 동수경사는? |  | 1. 1.28 2. 1.32 3. 1.38 4. 1.42 | 2. 1.32 | 정답률 : 52% | <문제 해설>아래와 같은 오류 신고가 있었습니다.여러분들의 많은 의견 부탁 드립니다.추후 여러분들의 의견을 반영하여 정답을 수정하도록 하겠습니다.참고로 정답 변경은 오류 신고 5회 이상일 경우 수정합니다.[오류 신고 내용](1+0.2)/(2.65-1)=1.375 [해설작성자 : .][추가 오류 신고] 1+e = e= 1-n/n=0.25 [해설작성자 : 부르스리]
산업기사 | 건설재료시험산업기사 | 2020년08월22일 | 4과목 : 토질 및 기초 | 78. | 포화점토에 대해 베인전단시험을 실시하였다. 베인의 지름과 높이는 각각 75mm와 150mm이고 시험 중 사용한 최대 회전 모멘트는 300N·m, 점성토의 비배수 전단강도(cu)는? |  | 1. 1.62N/m2 2. 1.94N/m2 3. 16.2N/m2 4. 19.4N/m2 해설이 아직 작성되지 않았습니다.해설을 알고 계시다면 오른쪽 해설추가 기능을 이용하여 해설을 작성하여 다른분들과 함께 해설을 나누었으면 합니다.로그인 후 오류 신고 및 해설 작성 하시면 포인트가 제공됩니다.[포인트 모으기 및 사용법] | 4. 19.4N/m2 [포인트 모으기 및 사용법] | 정답률 : 24%
산업기사 | 건설재료시험산업기사 | 2020년08월22일 | 4과목 : 토질 및 기초 | 79. | 2면 직접전단시험에서 전단력이 300N, 시료의 단면적이 10cm2일 때의 전단응력은? |  | 1. 75kN/m2 2. 150kN/m2 3. 300kN/m2 4. 600kN/m2 | 2. 150kN/m2 | 정답률 : 51% | <문제 해설>전단응력하중/면적300/10=30전단응력을받는면이 2개30/2=15[해설작성자 : 아루이칸]
산업기사 | 건설재료시험산업기사 | 2020년08월22일 | 4과목 : 토질 및 기초 | 80. | 통일분류법에서 실트질 자갈을 표시하는 기호는? |  | 1. GW 2. GP 3. GM 4. GC 해설이 아직 작성되지 않았습니다.해설을 알고 계시다면 오른쪽 해설추가 기능을 이용하여 해설을 작성하여 다른분들과 함께 해설을 나누었으면 합니다.로그인 후 오류 신고 및 해설 작성 하시면 포인트가 제공됩니다.[포인트 모으기 및 사용법] | 3. GM [포인트 모으기 및 사용법] | 정답률 : 57%
산업기사 | 건설재료시험산업기사 | 2020년06월06일 | 1과목 : 콘크리트공학 | 1. | 콘크리트 표준공시체를 이용하여 쪼갬 인장강도시험을 실시하였더니 95kN의 하중에서 파괴되었다. 인장강도? (단, 공시체의 지름은 100mm, 길이는 200mm이다.) |  | 1. 1.0MPa 2. 3.0MPa 3. 5.0MPa 4. 7.0MPa | 2. 3.0MPa | 정답률 : 79% | <문제 해설>2*P / ㅠdl (단위 N,mm)(2 * 95000) / (3.14 * 100 * 200) = 3.0MPa[해설작성자 : 화이팅]
산업기사 | 건설재료시험산업기사 | 2020년06월06일 | 1과목 : 콘크리트공학 | 2. | 콘크리트 구조물의 유지관리를 위한 콘크리트 강도 검사법이 아닌 것은? |  | 1. 반발경도법 2. 초음파속도법 3. 중성화 깊이 측정법 4. 코어 공시체 강도에 의한 방법 | 3. 중성화 깊이 측정법 | 정답률 : 69% | <문제 해설>중성화 깊이 측정법은 강도 검사법이아니라 중성화(탄산화) 측정법임[해설작성자 : 고구마]
산업기사 | 건설재료시험산업기사 | 2020년06월06일 | 1과목 : 콘크리트공학 | 3. | 콘크리트의 배합에 대한 설명으로 틀린 것은? |  | 1. 배합강도 결정을 위한 콘크리트 압축강도의 표준편차는 실제 사용한 콘크리트의 20회 이상이 시험실적으로부터 결정하는 것을 원칙으로 한다. 2. 콘크리트의 배합강도는 설계기준 압축강도보다 충분히 크게 정하여야 한다. 3. 물-결합재비는 소요의 강도, 내구성, 수밀성 및 균열저항성 등을 고려하여 정하여야 한다. 4. 단위수량은 작업이 가능한 범위 내에서 될 수 있는 대로 적게 되도록 시험을 통해 정하여야 한다. | 1. 배합강도 결정을 위한 콘크리트 압축강도의 표준편차는 실제 사용한 콘크리트의 20회 이상이 시험실적으로부터 결정하는 것을 원칙으로 한다. | 정답률 : 75% | <문제 해설>콘크리트 표준편차는 30회이상 시험실적으로부터 결정하는 것을 원칙으로 한다.[해설작성자 : 고구마]
산업기사 | 건설재료시험산업기사 | 2020년06월06일 | 1과목 : 콘크리트공학 | 4. | 숏크리트의 시공에 관한 설명으로 틀린 것은? |  | 1. 숏크리트 재료의 온도가 10℃~32℃범위에 있도록 한 후 뿜어붙이기를 실시하여야 한다. 2. 숏크리트는 타설되는 장소의 대기 온도가 32℃ 이상이 되면 건식 및 습식 숏크리트 모두 뿜어붙이기를 할 수 없다. 3. 건식 숏크리트는 배치 후 60분 이내에 뿜어붙이기를 실시하여야 한다. 4. 아치 및 측벽부의 숏크리트 작업에서 1회 타설 두께는 100mm 이내가 되도록 한다. 해설이 아직 작성되지 않았습니다.해설을 알고 계시다면 오른쪽 해설추가 기능을 이용하여 해설을 작성하여 다른분들과 함께 해설을 나누었으면 합니다.로그인 후 오류 신고 및 해설 작성 하시면 포인트가 제공됩니다.[포인트 모으기 및 사용법] | 3. 건식 숏크리트는 배치 후 60분 이내에 뿜어붙이기를 실시하여야 한다. [포인트 모으기 및 사용법] | 정답률 : 64%
산업기사 | 건설재료시험산업기사 | 2020년06월06일 | 1과목 : 콘크리트공학 | 5. | 콘크리트의 크리프에 대한 설명으로 틀린 것은? |  | 1. 부재치수가 작을수록 크리프가 크다. 2. 조강시멘트를 사용한 콘크리트는 보통시멘트를 사용한 경우보다 크리프가 크다. 3. 재하 시의 재령이 작을수록 크리프가 크다. 4. 물-시멘트비가 클수록 크리프가 크다. | 2. 조강시멘트를 사용한 콘크리트는 보통시멘트를 사용한 경우보다 크리프가 크다. | 정답률 : 50% | <문제 해설>아래와 같은 오류 신고가 있었습니다.여러분들의 많은 의견 부탁 드립니다.추후 여러분들의 의견을 반영하여 정답을 수정하도록 하겠습니다.참고로 정답 변경은 오류 신고 5회 이상일 경우 수정합니다.[오류 신고 내용]물-시멘트비가 작을수록 크리프는 큽니다.[해설작성자 : 오함마][오류신고 반론]물 - 시멘트비가 클수록 크리프가 크다 ---> 맞습니다.[해설작성자 : 허위답변 좀;]
산업기사 | 건설재료시험산업기사 | 2020년06월06일 | 1과목 : 콘크리트공학 | 6. | 고강도 콘크리트란 설계기준압축강도가 보통(중량)콘크리트에서 얼마 이상인 콘크리트를 말하는가? |  | 1. 30 MPa 2. 35 MPa 3. 40 MPa 4. 50 MPa 해설이 아직 작성되지 않았습니다.해설을 알고 계시다면 오른쪽 해설추가 기능을 이용하여 해설을 작성하여 다른분들과 함께 해설을 나누었으면 합니다.로그인 후 오류 신고 및 해설 작성 하시면 포인트가 제공됩니다.[포인트 모으기 및 사용법] | 3. 40 MPa [포인트 모으기 및 사용법] | 정답률 : 86%
산업기사 | 건설재료시험산업기사 | 2020년06월06일 | 1과목 : 콘크리트공학 | 7. | 블리딩으로 인하여 콘크리트나 모르타르의 표면에 떠올라서 가라앉은 물질이 무엇이라고 하는가? |  | 1. 타르 2. 모르타르 3. 레이턴스 4. 실리카 퓸 해설이 아직 작성되지 않았습니다.해설을 알고 계시다면 오른쪽 해설추가 기능을 이용하여 해설을 작성하여 다른분들과 함께 해설을 나누었으면 합니다.로그인 후 오류 신고 및 해설 작성 하시면 포인트가 제공됩니다.[포인트 모으기 및 사용법] | 3. 레이턴스 [포인트 모으기 및 사용법] | 정답률 : 84%
산업기사 | 건설재료시험산업기사 | 2020년06월06일 | 1과목 : 콘크리트공학 | 8. | 프리스트레싱에 대한 내용으로 틀린 것은? |  | 1. 간장재는 각각의 PS 강재에 소정의 인장력이 주어지도록 긴장하여야 한다. 2. 프리텐션 방식의 경우 긴장재에 주는 인장력은 고정장치의 활동에 의한 손실을고려하여야 한다. 3. 프리스트레싱 작업 중에 발생되는 위험을 예방하기 위해서는 인장장치 뒤에서 작업을 감독하여야 한다. 4. 각 PS 강재의 처짐에 의한 길이의 차를 없애기 위해서는 고정장치 사이에 간격재를 두어 각 강재의 처짐을 가지런히 하던가 고정하기 전에 미리 PS 강재를 적당하게인장해 두어야 한다. 해설이 아직 작성되지 않았습니다.해설을 알고 계시다면 오른쪽 해설추가 기능을 이용하여 해설을 작성하여 다른분들과 함께 해설을 나누었으면 합니다.로그인 후 오류 신고 및 해설 작성 하시면 포인트가 제공됩니다.[포인트 모으기 및 사용법] | 3. 프리스트레싱 작업 중에 발생되는 위험을 예방하기 위해서는 인장장치 뒤에서 작업을 감독하여야 한다. [포인트 모으기 및 사용법] | 정답률 : 74%
산업기사 | 건설재료시험산업기사 | 2020년06월06일 | 1과목 : 콘크리트공학 | 9. | 다음 관리도의 종류 중 정규분포이론을 적용한 계량 값의 관리도에 속하지 않는 것은? | R0lGODlhMQAhAHcAACH5BAAAAAAALAAAAAAxACEAhQAAAAAAOgAAZgA6OgA6ZgA6kABmkABmtjoAADoAOjoAZjpmtjqQ22YAAGYAZmZmkGa222a2/5A6AJBmAJBmkJCQkJCQtpCQ25Db/7ZmALb//9uQOtuQkNu2Ztu2kNv///+2Zv/bkP/btv//tv//2////wAAAAAAAAAAAAAAAAAAAAAAAAAAAAAAAAAAAAAAAAAAAAAAAAAAAAAAAAAAAAAAAAAAAAAAAAAAAAAAAAAAAAAAAAAAAAAAAAAAAAAAAAjSAEsIHEiwoMGDCBMqXMiwocOHECNKnEixosWLGDNeHNEAgMePHgVo0EiypMmTKFMmBAHS4wAIKhGSmLBgoAcEDGIezJBzYAgFI3US5ElwhIOgCUMg8JgzA9OJRH3WZEgiwwGBJCh8EMixZcurQ3uWEPFga0OOEUpwQCrRqUcDZh+GSFABg0WiLNNG7ECAbducJCQUiHv2wobBFaMqFUvVgsCoUMVmENkwa1COMCUGXmCW4wHCBzeE1BB4NESWHgPYLSFatdDXsGPLnk27tu3bsgMCADs= | 1. 관리도(평균값과 범위의 관리도) 2. 관리도(평균값과 표준편차의 관리도) 3. x 관리도(측정값 자체의 관리도) 4. p 관리도 해설이 아직 작성되지 않았습니다.해설을 알고 계시다면 오른쪽 해설추가 기능을 이용하여 해설을 작성하여 다른분들과 함께 해설을 나누었으면 합니다.로그인 후 오류 신고 및 해설 작성 하시면 포인트가 제공됩니다.[포인트 모으기 및 사용법] | 4. p 관리도 [포인트 모으기 및 사용법] | 정답률 : 79%
산업기사 | 건설재료시험산업기사 | 2020년06월06일 | 1과목 : 콘크리트공학 | 10. | 서중 콘크리트에 관한 설명 중 틀린 것은? |  | 1. 콘크리트는 비빈 후 즉시 타설하여야 하며, 지연형 감수제를 사용하는 등의 일반적인 대책을 강구한 경우라도 2시간 이내에 타설하여야 한다. 2. 일반적으로 기온 10℃의 상승에 대하여 단위수량은 2~5% 증가하므로 소요의 압축강도를 확보하기 위해서는 단위수량에 비례하여 단위 시멘트량의 증가를 검토하여야 한다. 3. 하루 평균기온이 25℃를 초과하는 것이 예상되는 경우 서중 콘크리트로 시공하여야 한다. 4. 콘크리트를 타설할 때의 콘크리트의 온도는 35℃ 이하이어야 한다. | 1. 콘크리트는 비빈 후 즉시 타설하여야 하며, 지연형 감수제를 사용하는 등의 일반적인 대책을 강구한 경우라도 2시간 이내에 타설하여야 한다. | 정답률 : 64% | <문제 해설>서중은 1시간반 이내에 타설하여야 한다[해설작성자 : 레미콘직원]
산업기사 | 건설재료시험산업기사 | 2020년06월06일 | 1과목 : 콘크리트공학 | 11. | 보통포틀랜드 시멘트를 사용한 콘크리트의 습윤 양생 기간의 표준으로 옳은 것은? (단, 일평균 기온이 15℃ 이상인 경우) |  | 1. 3일 2. 5일 3. 7일 4. 14일 | 2. 5일 | 정답률 : 72% | <문제 해설>암기하세요조강- 15도-3일,10도-4일, 5도-5일보통- 15도-5일,10도-7일, 5도-9일고로&플라이- 15도-7일, 10도-9일, 5도-12일[해설작성자 : 레미콘직원]
산업기사 | 건설재료시험산업기사 | 2020년06월06일 | 1과목 : 콘크리트공학 | 12. | 프리스트레스 도입 즉시 발생하는 손실의 원인으로 틀린 것은? |  | 1. 포스트텐션 긴장재와 덕트 사이의 마찰 2. 정착장치의 활동 3. 콘크리트의 탄성수축 4. 긴장재 응력의 릴랙세이션 해설이 아직 작성되지 않았습니다.해설을 알고 계시다면 오른쪽 해설추가 기능을 이용하여 해설을 작성하여 다른분들과 함께 해설을 나누었으면 합니다.로그인 후 오류 신고 및 해설 작성 하시면 포인트가 제공됩니다.[포인트 모으기 및 사용법] | 4. 긴장재 응력의 릴랙세이션 [포인트 모으기 및 사용법] | 정답률 : 57%
산업기사 | 건설재료시험산업기사 | 2020년06월06일 | 1과목 : 콘크리트공학 | 13. | 30회 이상의 압축강도 시험으로부터 구한 압축강도의 표준편차가 5MPa이고, 콘크리트의 설계기준압축강도가 28MPa인 경우 배합강도는? |  | 1. 34.70MPa 2. 36.15MPa 3. 37.60MPa 4. 39.05MPa | 2. 36.15MPa | 정답률 : 72% | <문제 해설>28+1.33×5 와 (28-3.5+2.33×5) 중 큰 값[해설작성자 : 연구원고양이]
산업기사 | 건설재료시험산업기사 | 2020년06월06일 | 1과목 : 콘크리트공학 | 14. | 수중콘크리트의 시공에 관한 설명으로 틀린 것은? |  | 1. 정수 중에 타설하는 것을 원칙으로 한다. 2. 콘크리트를 수중에 낙하시키지 않아야 한다. 3. 콘크리트가 경화될 때까지 물의 유동을 방지하여야 한다. 4. 밑열림 상자나 밑열림 포대를 사용하는 것을 원칙으로 한다. | 4. 밑열림 상자나 밑열림 포대를 사용하는 것을 원칙으로 한다. | 정답률 : 79% | <문제 해설>타설은 트레미나 콘크리트 펌프 사용이 원칙[해설작성자 : 연구원고양이]
산업기사 | 건설재료시험산업기사 | 2020년06월06일 | 1과목 : 콘크리트공학 | 15. | 외기온도가 25℃ 이하이고, 콘크리트를 2층으로 나누어 타설할 경우 이어치기 허용시간 간격의 표준으로 옳은 것은? |  | 1. 1시간 2. 1.5시간 3. 2시간 4. 2.5시간 | 4. 2.5시간 | 정답률 : 54% | <문제 해설>아래와 같은 오류 신고가 있었습니다.여러분들의 많은 의견 부탁 드립니다.추후 여러분들의 의견을 반영하여 정답을 수정하도록 하겠습니다.참고로 정답 변경은 오류 신고 5회 이상일 경우 수정합니다.[오류 신고 내용]25도 이하 2.0시간 25도 이상 1.5 시간입니다.그러므로 3번이 정답입니다.[해설작성자 : 철도][오류신고 반론]이어치기는 30분 더해줘야 합니다 2시간+30분=2.5시간 4번이 정답이에요[해설작성자 : 토목 아자]
산업기사 | 건설재료시험산업기사 | 2020년06월06일 | 1과목 : 콘크리트공학 | 16. | 콘크리트의 슬럼프 시험방법에 대한 설명으로 옳지 않은 것은? |  | 1. 슬럼프 시험은 윗면의 안지름이 10cm, 밑면의 안지름이 20cm, 높이 30cm의 슬럼프콘을 사용하여 시험한다. 2. 슬럼프콘에 채워 넣은 콘크리트는 각 10cm 높이로 3층으로 나누어 채워 넣는다. 3. 나누어 채워 넣은 콘크리트 각 층의 다짐은 25회씩 똑같이 다진다. 4. 슬럼프콘에 콘크리트를 채우기 시작하고 나서 슬럼프콘의 들어 올리기를 종료할 때까지의 시간은 3분 이내로 한다. | 2. 슬럼프콘에 채워 넣은 콘크리트는 각 10cm 높이로 3층으로 나누어 채워 넣는다. | 정답률 : 64% | <문제 해설>슬럼프콘에는 콘크리트를 양을 기준으로 3층으로 나누어 채워 넣는다.[해설작성자 : 연구원고양이]
산업기사 | 건설재료시험산업기사 | 2020년06월06일 | 1과목 : 콘크리트공학 | 17. | 콘크리트의 진동다짐을 할 때 내부진동기를 아래층 콘크리트 속에 얼마 정도 찔러 넣어야 하는가? |  | 1. 0.05m 2. 0.1m 3. 0.3m 4. 0.5m 해설이 아직 작성되지 않았습니다.해설을 알고 계시다면 오른쪽 해설추가 기능을 이용하여 해설을 작성하여 다른분들과 함께 해설을 나누었으면 합니다.로그인 후 오류 신고 및 해설 작성 하시면 포인트가 제공됩니다.[포인트 모으기 및 사용법] | 2. 0.1m [포인트 모으기 및 사용법] | 정답률 : 79%
산업기사 | 건설재료시험산업기사 | 2020년06월06일 | 1과목 : 콘크리트공학 | 18. | 매스 콘크리트나 하정기 등 온도가 높을 때 시공에서 온도 균열을 방지하기 위해 지료의 일부 또는 전부를 미리 냉각시키는 것을 나타내는 용어는? |  | 1. 프리쿨링(precooling) 2. 프리웨킹(prewetting) 3. 파이프쿨링(pipecooling) 4. 프리스트레싱(prestressing) 해설이 아직 작성되지 않았습니다.해설을 알고 계시다면 오른쪽 해설추가 기능을 이용하여 해설을 작성하여 다른분들과 함께 해설을 나누었으면 합니다.로그인 후 오류 신고 및 해설 작성 하시면 포인트가 제공됩니다.[포인트 모으기 및 사용법] | 1. 프리쿨링(precooling) [포인트 모으기 및 사용법] | 정답률 : 71%
산업기사 | 건설재료시험산업기사 | 2020년06월06일 | 1과목 : 콘크리트공학 | 19. | 콘크리트 비비기에 관한 설명으로 틀린 것은? |  | 1. 비비기 시간에 대한 시험을 실시하지 않은 경우 그 최소시간은 가경식 믹서일 때에는 1분 이상을 표준으로 한다. 2. 재료를 믹서에 투입하는 순서는 강도시험, 블리딩시험 등의 결과 또는 실적을 참고로 해서 정하여야 한다. 3. 비비기를 시작하기 전에 미리 믹서 내부를 모르타르로 부착한다. 4. 비비기는 미리 정해 둔 비비기 시간의 3배 이상 계속하지 않아야 한다. | 1. 비비기 시간에 대한 시험을 실시하지 않은 경우 그 최소시간은 가경식 믹서일 때에는 1분 이상을 표준으로 한다. | 정답률 : 71% | <문제 해설>가경식믹서일때는 1분30초이상을 표준으로 한다.[해설작성자 : 수수]
산업기사 | 건설재료시험산업기사 | 2020년06월06일 | 1과목 : 콘크리트공학 | 20. | 다음 주어진 자료에서 절대용적방법을 이용하여 구한 단위 잔골재량은 얼마인가? | R0lGODlhzAClAHcAACH5BAAAAAAALAAAAADMAKUAgAAAAP///wj+AAMIHEiwoMGDCBMqXMiwocOHECNKnEixosWLGDNq3Mixo8ePIEOKpAigpMmTKFOqXMmypcuXMGPKnEmzps2VBgGM3Mmzp8+FOgsG/Um0qFGOQwcmPcq0qVOFSwNEfUq1qtGoU61q3RoSK8aUApeaVOoQK8qwFZOeDVuSLNeMXi9OVes2a06gbO0mbOuW4NCget8+jGtxrt+6DXWKXau38WGhiAXLvTs5J9+/aPFm3vwYoeO+BwHXHSuZIeG0oYXylQp1MWelqyGqJd1ZNOvXpVNDbk1b9dnAgXmfvD2RLme6mHHn3t2541+wwSNG90z9dezky6s3R0pZeV6Vftf+7oVa3Sv26YJPoza9fXx30O/fJ4/7PHZ25vBJsm+vvT36+LQxBt9/XKlHEnjkJeaZeEdhdx9+3j1oVW8S5kdghRg+ZWCGHL61YYcgVvVhiCQyNWKJKP50YoosjrRiizB69KJpAobnYH/1iTYbWN9dduCONuYnYnzF6baZbQkemZli/JVn3363zRdZgURKZFhfSLqnpFRjGbfgcMQZ6Z6US6ZXpXSh+VimZlvqaKN4V/ZX3pRIAkYhUTOyuV2AUBJnG5NCCnknjee1uWaYRa3I4Jtd6pnaeaQBGiGXv1VGZpR+BtpTnlbCVil5Nx6246JnDmbokl5eyB2EG532Gab+1BHIo5Zj0olWoSaWKpuCmmYapqr+Jclcnafm2BSnwsppl1i/CjcrskF6Gq2vve4E7ZeksqonTrJlq2K1Luoao2SDfqvtuOiu2mS67Fa2brvwdnpuvPSaOm+9+CaLaL786gtsv+1eCzC8AuPoqZsHg/mdpsaNqrB0T4LmrVMFi0mmpPs2lyV+G7NVmKBemnkvmlguHLJ8ETZMWXAsG1xaxSiviTG3zWZ83HGz6XvmyVSOvGvJmPLsW6gJd6xRub8iTbG4E7MGqY9CO6rxkSx9bDG4V4lrKtG3Mqq0zTVn9e+5YnuoNa+wPupuzIs9LKacgY7d1dlQZjl21S7z/Or+sC6DfSzdyc7sbNPL1ogbsHzuGTFVMAtLs34/F90qiI0PHGPllreIeeYpbs55iZ5/HmLoondIeukZno56hZjTzGOOakIcoNz0qm6z0VEuziuxqx+ubtl+Gv62bn/2buGqy255L3DhTcp56C1TOy3JPmeuqNtFY//0cHcDPrDt2jEP+WO6P+/94Fd7LfWeh67eOoAc67r3pe6fD/dzMb+7vsfG70t7j9GTXP9EAr4Bkst+BhwdAhNougUyMHUOfCDrIijBBxWwgkOqHgYpR0EAXidxaQKTw76mM7hproP+k1jKyKe/btnLhBPUIFAQFDZa2Y16w4NhC3NzwRrmbYf+72obs0ooocq15GAME97/VHgz2HApbRy6Hgn9BkRsYe+F0psPk8p3n9bRUIeU8hbtUsVEp1GxiyjMYRW9E535AU1JGGugDAe3GrxZsVxtDFykdtOWOEYRhRfam2UeFzk+WsaMS1zaHPfyRTV6MJFs8mO6eoihPdYujRsU2RozGcNNctKCmPykVigpSjyFspSMOyUqFenJEC5qVnesI/eCJ8IfJUxazjvgIrEIrSGakXhc7E7H6FdEVTZxhzfCDOxwx8YpAQ2S5mplnwBYFt91TTmCfKYw2zTFXO1ykI0cjB0zRbRuPhOExZNez/TXNKzBBZdhbFRxLJk2hKlzK17+fNY4h/YwQElSmsfz1XXc2aBQcm0914wjLB0ZUCnhSpMEFU4Zy0JDZdYsiOE7FayMpUuABiuifrOo3mwJT0q9MZd/+yY47RZOr+lOoe20FkhNqdINmrOgNV3lOmeqU4iitKfLISVQCWjMoUaTp0adUFGTypN8vrKdrpvlqJJYy+whbnG9meIYizrSQpKTiclz5hJDdakAMjSgMvpoJPnmIGaqDKTACynTpjk8aB4upu2DI1hteMxq7s+aYWQn2pDq0psWdqDXXFjKlOicL03roU/sYy6lGMwzHq2kZ53hQr1aV+Vp0Wl5zKlVrfrSL/qTio1pqWWJ+FH6idSvHt3+prp++U+4gjFusLXVRbeY259qtq2ygxNZJLVPfuJxsBg9lLGGKNnpvC9+nK3NL2klv+ISKnYmxWxinchb5K72tyzdbGHHI75Y2vW2woSmUHsqz8mJlqnejC18cSrf+SZqqfYFyXrz+xX88rex7/3vpvwr4Mu+FzwjlGWjprrYqj6SpIOcHnWbismoDWi4e/0hYfnG4YP26ryeE1oyMdzEsLZPVhlllYfPaNfNEdc+wySxD9NnYfQaaHuCTWuAN0paMjIYbK+rL38UVlaJKea0AGbnFW+G4rz8NTGq9a5GeSfQLYK4g3GKZ1aD9mRCbhjIunUths+bwo+Ul7aoxSFwMsFYZIFKt7Zr8y1rtVzHMZOWjnEt4auoPEvydVfH9T3zNuEsV0Z6+brhlfB2PfbnJH/5waONVZej7Gi0VZaoOxZle+n76ALLNNOe1i+BQ201IZPazKM+dZGMe5NWu/rVsI61rGdtWFXb+ta47khAAAA7 | 1. 665kg 2. 715kg 3. 765kg 4. 815kg | 2. 715kg | 정답률 : 58% | <문제 해설>단위용적: 1,000,000 * (1-공기량) = 930,000 cm^3물의용적: 152,000 / 1 , 시멘트용적: 300,000 / 3.15 , 굵은골재용적: 950,000 / 2.33잔골재용적= 단위용적-물의용적-시멘트용적-굵은골재용적잔골재량 = 잔골재용적*2.60[해설작성자 : 연구원고양이]
산업기사 | 건설재료시험산업기사 | 2020년06월06일 | 2과목 : 건설재료 및 시험 | 21. | 시멘트의 분말도에 대한 설명으로 틀린 것은? |  | 1. 분말도가 높으면 응결이 빠르고 발열량이 많아진다. 2. 분말도가 높으면 초기강도는 작으나 장기강도가 크다. 3. 분말도가 높으면 블리딩이 적고 워커블한 콘크리트가 얻어진다. 4. 분말도가 높으면 풍화하기 쉽고 건조수축이 커져서 균열이 발생하기 쉽다. 해설이 아직 작성되지 않았습니다.해설을 알고 계시다면 오른쪽 해설추가 기능을 이용하여 해설을 작성하여 다른분들과 함께 해설을 나누었으면 합니다.로그인 후 오류 신고 및 해설 작성 하시면 포인트가 제공됩니다.[포인트 모으기 및 사용법] | 2. 분말도가 높으면 초기강도는 작으나 장기강도가 크다. [포인트 모으기 및 사용법] | 정답률 : 69%
산업기사 | 건설재료시험산업기사 | 2020년06월06일 | 2과목 : 건설재료 및 시험 | 22. | 혼화재인 고로슬래그 미분말에 대한 설명으로 틀린 것은? |  | 1. 매스 콘크리트용으로 적합하다. 2. 콘크리트의 수밀성, 화학적 저항성 등이 좋아진다. 3. 알칼리 골재반응의 억제에 대한 효과가 크다. 4. 혼합하는 양이 많아질수록 굳지 않은 콘크리트의 응결이 빨라진다. 해설이 아직 작성되지 않았습니다.해설을 알고 계시다면 오른쪽 해설추가 기능을 이용하여 해설을 작성하여 다른분들과 함께 해설을 나누었으면 합니다.로그인 후 오류 신고 및 해설 작성 하시면 포인트가 제공됩니다.[포인트 모으기 및 사용법] | 4. 혼합하는 양이 많아질수록 굳지 않은 콘크리트의 응결이 빨라진다. [포인트 모으기 및 사용법] | 정답률 : 60%
산업기사 | 건설재료시험산업기사 | 2020년06월06일 | 2과목 : 건설재료 및 시험 | 23. | 잔골재의 함수 상태 시험결과 절대 건조 상태에서 1100g, 공기 중 건조 상태에서 1120g, 표면 건조 포화 상태에서 1152g, 습윤 상태에서 1170g이었다면 함수율은? |  | 1. 6.4% 2. 5.2% 3. 4.6% 4. 3.6% | 1. 6.4% | 정답률 : 56% | <문제 해설>1170-1100--------- = 6.36 1100[해설작성자 : 맞을려나]
산업기사 | 건설재료시험산업기사 | 2020년06월06일 | 2과목 : 건설재료 및 시험 | 24. | 조립률이 3.0인 잔골재와 조립률이 8.0인 굵은골재를 1:2의 중량비로 섞을 때 혼합 골재의 조립률은? |  | 1. 3.0 2. 5.3 3. 6.3 4. 8.0 | 3. 6.3 | 정답률 : 68% | <문제 해설>3.0:8.0 을 1:2 => (1*3.0+2*8.0)/(1+2)[해설작성자 : 연구원고양이] 1 2----- * 3.0 + ----- * 8.0 =6.3333333333 1+2 1+2[해설작성자 : 아루이칸]
산업기사 | 건설재료시험산업기사 | 2020년06월06일 | 2과목 : 건설재료 및 시험 | 25. | 아스팔트의 인화점 및 연소점에 대한 설명으로 옳은 것은? |  | 1. 연소점은 인화점보다 25~60℃ 정도 낮다. 2. 아스팔트를 가열하여 고체상에서 액상으로 되는 과정 중에 일정한 반죽질기에 달했을 때의 온도를 인화점이라고 한다. 3. 인화점 측정 후 다시 가열을 계속하여 시료가 적어도 5초간 연소를 계속한 최초의 온도를 연소점이라 한다. 4. 아스팔트의 인화점은 원유의 종류, 제조방법, 침입도에 의하여 다르지만 대체로 100~150℃의 범위에 있다. 해설이 아직 작성되지 않았습니다.해설을 알고 계시다면 오른쪽 해설추가 기능을 이용하여 해설을 작성하여 다른분들과 함께 해설을 나누었으면 합니다.로그인 후 오류 신고 및 해설 작성 하시면 포인트가 제공됩니다.[포인트 모으기 및 사용법] | 3. 인화점 측정 후 다시 가열을 계속하여 시료가 적어도 5초간 연소를 계속한 최초의 온도를 연소점이라 한다. [포인트 모으기 및 사용법] | 정답률 : 64%
산업기사 | 건설재료시험산업기사 | 2020년06월06일 | 2과목 : 건설재료 및 시험 | 26. | 이형철근에서 표면의 마디를 만드는 이유로 가장 적합한 것은? |  | 1. 부착강도 향상 2. 인장강도 향상 3. 압축강도 향상 4. 충격강도 향상 해설이 아직 작성되지 않았습니다.해설을 알고 계시다면 오른쪽 해설추가 기능을 이용하여 해설을 작성하여 다른분들과 함께 해설을 나누었으면 합니다.로그인 후 오류 신고 및 해설 작성 하시면 포인트가 제공됩니다.[포인트 모으기 및 사용법] | 1. 부착강도 향상 [포인트 모으기 및 사용법] | 정답률 : 75%
산업기사 | 건설재료시험산업기사 | 2020년06월06일 | 2과목 : 건설재료 및 시험 | 27. | 토목섬유의 주된 기능이 아닌 것은? |  | 1. 혼합기능 2. 배수기능 3. 분리기능 4. 보강기능 해설이 아직 작성되지 않았습니다.해설을 알고 계시다면 오른쪽 해설추가 기능을 이용하여 해설을 작성하여 다른분들과 함께 해설을 나누었으면 합니다.로그인 후 오류 신고 및 해설 작성 하시면 포인트가 제공됩니다.[포인트 모으기 및 사용법] | 1. 혼합기능 [포인트 모으기 및 사용법] | 정답률 : 71%
산업기사 | 건설재료시험산업기사 | 2020년06월06일 | 2과목 : 건설재료 및 시험 | 28. | 르샤틀리에 비중벽의 0.7mL까지 광유를 주입하고 시멘트 64g을 가하여 눈금이 21.9mL로 되었을 때 이 시멘트의 비중은? |  | 1. 3.00 2. 3.02 3. 3.05 4. 3.14 | 2. 3.02 | 정답률 : 71% | <문제 해설>64/(21.9-0.7) [해설작성자 : comcbt.com 이용자]
산업기사 | 건설재료시험산업기사 | 2020년06월06일 | 2과목 : 건설재료 및 시험 | 29. | 다음 중 천연 아스팔트에 속하지 않은 것은? |  | 1. 록 아스팔트 2. 블론 아스팔트 3. 샌드 아스팔트 4. 레이크 아스팔트 해설이 아직 작성되지 않았습니다.해설을 알고 계시다면 오른쪽 해설추가 기능을 이용하여 해설을 작성하여 다른분들과 함께 해설을 나누었으면 합니다.로그인 후 오류 신고 및 해설 작성 하시면 포인트가 제공됩니다.[포인트 모으기 및 사용법] | 2. 블론 아스팔트 [포인트 모으기 및 사용법] | 정답률 : 71%
산업기사 | 건설재료시험산업기사 | 2020년06월06일 | 2과목 : 건설재료 및 시험 | 30. | 화산회 또는 회산사가 퇴적 고결된 암석으로 내화성이 크고 풍화되어 실트질의 흙이 되는 암석은? |  | 1. 혈암 2. 응회암 3. 점판암 4. 천매암 해설이 아직 작성되지 않았습니다.해설을 알고 계시다면 오른쪽 해설추가 기능을 이용하여 해설을 작성하여 다른분들과 함께 해설을 나누었으면 합니다.로그인 후 오류 신고 및 해설 작성 하시면 포인트가 제공됩니다.[포인트 모으기 및 사용법] | 2. 응회암 [포인트 모으기 및 사용법] | 정답률 : 72%
산업기사 | 건설재료시험산업기사 | 2020년06월06일 | 2과목 : 건설재료 및 시험 | 31. | 다음 중 폭발력이 가장 강하고 수중에서도 폭발할 수 있는 다이너마이트는? |  | 1. 교질 다이너마이트 2. 규조토 다이너마이트 3. 분말상 다이너마이트 4. 스트레이트 다이너마이트 해설이 아직 작성되지 않았습니다.해설을 알고 계시다면 오른쪽 해설추가 기능을 이용하여 해설을 작성하여 다른분들과 함께 해설을 나누었으면 합니다.로그인 후 오류 신고 및 해설 작성 하시면 포인트가 제공됩니다.[포인트 모으기 및 사용법] | 1. 교질 다이너마이트 [포인트 모으기 및 사용법] | 정답률 : 81%
산업기사 | 건설재료시험산업기사 | 2020년06월06일 | 2과목 : 건설재료 및 시험 | 32. | 목재의 함수율(질량비, %)과 압축강도의 관계를 나타내는 그래프에서 A점을 무엇이라 하는가? | R0lGODlhuACxAHcAACH5BAAAAAAALAAAAAC4ALEAhwAAAAAIAAgIAAgICAgQCBAQCBAQEBAYEBgYEBgYGBghGCEhGCEhISEpISkpISkpKSkxKTExKTExMTE5MTk5MTk5OTlCOUJCOUJCQkJKQkpKQkpKSkpSSlJSSlJSUlJaUlpaUlpaWlpjWmNjWmNjY2NrY2trY2tra2tza3Nza3Nzc3N7c3t7c3t7e3uEe4SEe4SEhISMhIyMhIyMjIyUjJSUjJSUlJSclJyclJycnJylnKWlnKWlpaWtpa2tpa2tra21rbW1rbW1tbW9tb29tb29vb3GvcbGvcbGxsbOxs7Oxs7Ozs7WztbWztbW1tbe1t7e1t7e3t7n3ufn3ufn5+fv5+/v5+/v7+/37/f37/f39/f/9///9////wAAAAAAAAAAAAAAAAAAAAAAAAAAAAAAAAAAAAAAAAAAAAAAAAAAAAAAAAAAAAAAAAAAAAAAAAAAAAAAAAAAAAAAAAAAAAAAAAAAAAAAAAAAAAAAAAAAAAAAAAAAAAAAAAAAAAAAAAAAAAAAAAAAAAAAAAAAAAAAAAAAAAAAAAAAAAAAAAAAAAAAAAAAAAAAAAAAAAAAAAAAAAAAAAAAAAAAAAAAAAAAAAAAAAAAAAAAAAAAAAAAAAAAAAAAAAAAAAAAAAAAAAAAAAAAAAAAAAAAAAAAAAAAAAAAAAAAAAAAAAAAAAAAAAAAAAAAAAAAAAAAAAAAAAAAAAAAAAAAAAAAAAAAAAAAAAAAAAAAAAAAAAAAAAAAAAAAAAAAAAAAAAAAAAAAAAAAAAAAAAAAAAAAAAAAAAAAAAAAAAAAAAAAAAAAAAAAAAAAAAAAAAAAAAAAAAAAAAAAAAAAAAAAAAAAAAAAAAAAAAAAAAAAAAAAAAAAAAAAAAAAAAAAAAAAAAAAAAAAAAAAAAAAAAAAAAAAAAAAAAAAAAAAAAAAAAAAAAAAAAAAAAAAAAAAAAAAAAAAAAAAAAAAAAAAAAAAAAAAAAAAAAAAAAAAAAAAAAAAAAAAAAAAAAAAAAAAAAAAAAAAAAAAAAj+ALsIHEiwoMGDCBMqXMiwocOHECNKnEixosWLGDNq3Mixo8ePIEOKHEmypEmRPC5IiMBgQcsFCRTEXBCBAgQHDyLopMCTZwUKFi5cwKBBw4YLGYx+GKEChYkUL1qkYEH1xQsYMFq8kMFVxgwbOMLm8JEDRw4dOXbo2LGDB48eO3wEARKkrl0hQYToDULkyJIjRPQKIUKY8BAhhw8fWXwEiZIlUSJHhhJlyZImTjI7gdKlCZEiJwfOyADDagsWKlawiNpCxYgKMlSkaKriBAoSJ556kHDiRArcIkKAAOGhgwcND0ZgqDBhZQQIEpxDWDCBwQMGDRIgMGCgQAECCwb+FDhgAIF27gUGCBhAAACAAe8DrCcgAICB9wcKMHAvQECAAQEAUN8/CwCQ3gDssVeAAN/pJ0AC/amnoAH1AYBABqF14UMKDDWRA0NU2MAQEj90oYVCUQTBkBZjQWEFFVpowYVAWkyhRRQ+/DBFFFNQQYUVV0wxBRRPUBEEDlFg0cRkUEDhRBNQYDaDEptl1gRmTSyhBBJBwNAXEkk45thlUTwhhAcZ5rDCiDUwBMUJDBWBQ0NzMmTDhwvVgKdCRQjR0AtRLHQEDAxxAUKGNZDA0BIiLgSFCgwd0ehCkyqkp507MIRXQzBwppARkDJ0aGg2KLqQEm06GqpCSNBAZ0P+MtzAEA46mKhQYH8+sVAThDIUAqIjjOgqQScW9OiIMjS0p0IvVIpQDssidARoDLXgaUJLvNDQBhneYKpCR8zg5qoJIZHsrA3NkOlCOKzLJxANteDEQtmu+GtoNdyrkBLiLvQEuQghkSqlDV3KbrQHFUFEQyxci5ASvS7UQZpw0nsuigAflISzCHF8kMEKmRXnwgypMMVCSUSsEJqh6cDhqRcnNEXGBiHhsUGyYjorwgYd4SdDLBSb0KANsXxSqSP2q9AULDCkxM0F1UkpzwWlNXK8Tquc0Kgn1SACQ0kMnFAUay4k8Kt2Sp2QyIL+vNALJ+8bQ0P6moQ0vVQTdKz+2VATVOus7q6d90A+N7RCoPtqfdAURtvdAQ8/yGVXXXj9kIMKReSVF16cD7bDCIJtvrleROSQQhFDFKGw6p+p3lgLWxKRRGOMITGmCi+EqcTuu2v5mBJXbXnZ8FdmyURbUVhZ/JNNMIGZCUVothmRTAqhghNRNPkElE8yj0TjJd0A/kGMZhFo9k8wSRkSKCjR5PRWarkEDy9wuYTtjC1mRF8rKPzDET9oi1va4gMfgOAEPngLtNSyg7TwIAcjIAEObmADr8zgghicQW5uUIMZyAAGH/SKCGdwgRZ88CpYSSEMZqCCClSwNFixigtaEytuhSYHJliU2hByBZoV5Aj+gxtI4BKygxIt5AcqotcSGrKDKyxkCjxoCNfshoJFKS0he+NTEAXSt4HYYIgHyUEPIuU2hczAYeSDgdAQkoXxjeRuClmC2BCyhRaMKGcEY0gNdniQL8aJWguZAeKwpTiDRMGNIsHBt7B1RYRYwY6C6qJA+NhHSbKNTyQLJBprBkmFXGFiocFBsOg1x4NooZOMRBulKBm1LX6mYFI4FSoTUreSQLBDjTyIFHxIkKep0lJgNAgOorgQ1KVrkwVBQiENAsqT5GCKCFlCLg0yhZexSpJdYGVBbPC3kBGTT0nUpNm0xRBEhmQHH7AiQ6ZQsWv+MiEgW9s3h1bGhAhynEX+y4gNNhCCpg3kBP4kSA7MORA5MiQK1kyILxmyxS7EEyHDvBpDzijLhjSzIiGQwf5+YEcbaOAHPNDANgkqEGkelJcDsdk7EfLQMAazIH2CFTIJggRyLoSkDUkAFKjQhSzY8QKgyUIIyIWDdpYrZgipQkIRsrGV9vGlAp2ntOqJEBjMa1+zRAg0JwIDEhQBCTzgkAeYcIUr4GCKNjAqQpowzYJYAaUCcUJDoUqQGtBVIFYrZiaZdVVCrmirE4lAdCLwAyoY4GRU+MHXBuKDEEABCU1AQmPkd6UlFGFu2ctMk8qqBZ46QV7Zq+yStucEKwThrgJpYkFmFDWpHoQHVDX+yBL2ihAq0EAJC3GCNgdChVFaRAIewEwRXBCFBwTqCkFo3AwkQIEEDJUFvlEBC07DghEw4AUrkM1spqKa6ZqAAi+4DW5MgAIVSFe6IaiAVHyDgt6wNwUneIEEpHIb3+SmN7MZjQak+wLpZpcquJNBBkDwQdmYlwXZPY0KTFCCFzxlNuY9sApOE4Ho+jfCLHABC0wAAQWbF8Ip+C8MKoARDFghRlwgFAZw69MSCNQELWiANg26ELJtckc26kISdjuQbvLQoZK0gQ80VSInJkQLL2jCFVhrIi7k+ApFsGlCsFDLiWSAM1joApzge4UoXGBZlwsCA5ZKEBorBAvLpGn+KQ+CWiAzNJwJ2V9DTjBIhBQhqwfBqa9CUBcY5LALFXgBDxxQkBuAgAgSuGhBmLBmY7VgjeRra9TotMUcwBkhREBCQ1RghVPNTVQZycADHpCAn5FQAksU6KFUcAGFSvIKAU1IE5DasXQF2bUGyUtDUhBLcKWZIIClyJALEjdVZ5MCsm40QbAA1y4s4ddebAhYZmVEPh2hISbgKZ+a3YVgh4QHOUSCAzQdaRCRuWbKJgiP8YrasZBx0zNNKZ4NomeO7GCxEvDhEmhtECqcuyBNRRdD241rmMbWICrQFaukvLWDyOACHqBABTxwgiRo5JZdEAEGHpZugVhBrQc5m8D+F5JXhZQ8IQrbdBNO5YJ8EqQFEPjzQGqwAWRjZAeK4kIKJIBMk9a4ioLqOF4pzdCCEwRXJVN4QlImRWBTILZEOAEIAEkRnHeBCzNYwLAL0oRPK+TjI8Lmurtw8mehNuVAi7dAiDDvgngbJDoYZRAGUMhnM+QKQI8jNrGpA6MPJAd+F8gRhsCwOh/kCLFOSL03YvUtIGEAihaIEhJ/EH+DTejZlLYk3V3MgxdEBYavGbQFQtAZ+KAFO3jAvyOyg4lloQvPobpAroD5FhR7rWNvaNkP4gN4LYQJ12aIDELPdUkTJPJx3YAFGHACDVSAthTRgXq1QoEBjEAGFmYBCR7+EJsWZCUrrLnKd6/S3wljWAUzDLSGW4OaE+CuNTPAAAzML12qIDjDNaAABrgSQ6zEIIUygAEbMAPTNV0phELYRwI1oBVWURqmcRowoHoRJmHeBwMucAIPEBURlgKzYQK20QI0hxAl0CkPkANeFngOEVKDUVMLEAJCoDp9QgQ8UAJLEARI8Be2owS0kwQ+QAJDIFlF0Bizgz8+wwJIQBhIEISoQwR/UQTPFlmWIVlIYASS9RlIkAIt0BhKmD/TcgRagQRCsD+2M4ZJKCk2kIRkSIRHYARLkAJMuDtggj/3A4YqYBm8k4NPsiVHgEgUUCL91AUhsHoQsQP6wgMJsFX+EIM19IIDJ8Jkq3UFH9KIAuGIV9cDKjIjlMhYlxZy5LYQMUB8ZYZ5yNcF+1QDVOABNyABmzgRhDgQTnABDBB8BSWIs0eLXSApWaAFWbAFuRgjuggjmccFWoAFuliMWZCLWGcDWXAFWJCLx/iMMnJJCYF0C5ECfSUto9cFeoZNDrEDIjUQKDAAO4QELbcQWdBsS4ADzRgjV9CLMbIFJ8KIMXJiWsCLwqgFnbZHXJAF9+iMzJgFWAB4cSKLCsEC1xhy2YhInncRO+ABQpMDCbBYBTV6M+M0NiCMzliMvngiIiIjMXKMH8kFWIB1NQCPH+mLIJkF7RInCzkQKqB2XVD+Uy5XZhrwASRgfFXXAULzAwvwAFxHkc32NBipkR6pi5l3khnJjlxAA8rokSk5jLp4FhK1EKCHT+VEbyIiBBvAjQ/BA42zBB0AANomELyyTmWjEBuDlBvpi0dJlLx4jEv2FT1Vj7r4lsjoR50Hb2bTdgQBPlbAAFYwIxUgcxrRkAUxAwJQRnb3RHwpEAIDjxmZi5DJkT01mfwYI1iQjziwj8b4kVcQjSiIdlQJiinFcAgBPjyAAZ/ZBSNQZQdhPSRQjl0QBCWQMTmQTjSVgQRRlgtBBc12BDWgke6Ikm2ZlMcIJFxgAzbAi2oJkluAl5i0a6QpeY1JegaBAVchAxX+UAEzgBUESRAn4Fu/YgK/gngF4QPjQwI2FFf8VhBXAHIGYQQzUJfuyIsmSYom4plJ6UQ1cAO6OJTMSYxZsHsGEVMlA5OLeVMH0RpYYQMvMEMrdxAOUG3JEgGpJgFKpyHfSBAy4JMDwVZ3R5iYFpy9GJkfmXm76IwAaYzJaQN1iZQrOqBnB30H8ZKnkpAY4aEDUQQ6+mUEwQORJwQJUAWuiJMCYYtOYANLxo9DqYu5aAU8wAXt+JklqoudlgPB2WnQ+KQy0ncDqXJWqaCfZwEdEAKt6QHDsXUFYQI20AEbwCFO4FssEDM/gJsFUQFbxy8NsUgIYQQ18HpbIIxcMKj+gSojXQADM7IFJ8YF9liPPTUDriKo7+iLMzJtCyEEKNgFLDCdXQAF2FRlMvAbMJACHeR7ldcAMrAjQWACR6AvJFA3O0ABORA5ZMEDPpBogMcDNuCCbpFAA5RAOcIDIVBAgOcDbMEDbdEWNoACPzBMtuoWyBqtYVU6PxA50JqsO7CqJmCrtAoXBeQWQcCBmFpAOfKtZOEDMvACQiBAcCFAbDEWGfBFacEWBPSsMeAByNpA9DpADaQDG4ciOPAABVBITgApOYYCPPAtJiBlPsABodcCEkBuVKCm9nR7B9EELTl0CnEiP2CqCZEjDOEENGoQKOghe4pyNxCIDZYQVcT+qFxgMjbXBRLgsT8AAqH3AwUwKUYaBZRXoGM3LAvRFmkTJxSLECxgZEODqLsSeTUgAQtQACSwigWxAUegi8cSAm3SBDGLV8jnBAMASUlQnVCQd0sndsoidDggSdOypxGKLe1ZEHzaBRogAQ9wARxAAh6wASWIECmQgS1QAW1iBRMwAyPgLGdFfDQxe9X5VgxBBEaaeXpkpGyhKRmrqZzqhX+lEUFQbQLhA1SFnhYrECRgACJyBdloiyKXR+widDewRcYENAfJSTNpEj7QAUhLUwOwcVdgmgbBBfCZTJiHTTdgpGERKVJbEC1wuxrDu/QGbBIgewOBA0B1ETywAWP+WRASkABK0EMr8ru9FLx0graSpDrxorw9g6OEcwIQ0EhBMAIPcJYVsQMXAIolAAAzwL0Mgbp7pyyW5Loj+3lt+zDoe6ce8AIkMAIpsAHZyEQVMFM28A8O2bMIxybSxkSWtG6vuxAt0GloybwFYU5CEECZ+hA70MDRxBJsd1Coi3l4ZHKS1LqNW7kvAGnnO7slkRKk+QL2W51N4GKnArQKsXdCZ6ngxDCpVi6yuTIZkhIZep0b8LYDwbMWqSy2ZieSZAScmxAtEMCHl412uhAgwMEMSWIK0QIU4LEJ4cEDAQWVW7RdEAXXi0QMYatO878C1SHYBE1RcDFS2QUGkMX+0Qe4O0ADYrFHXoFDBjACOzADWJq2YFEDyrnI+FoWNdCflayc3DQD2zoDaTtBYDFBYcEDIwAtYWEDD7QcZWEDP4AbmGwDkPzKn+x+0JLKrqycqRwVyAoWrZy2kMwDIMCUrayckKwD3dkBMuDImLxHwrwD69m5ZNxtoFQAI0xyF/BFdwItYFEWxhqROaDLjVwWoVwDHWCsOUBBqRwW7aLJPbBHrQvOszwWJJCsaZEDJ4AAAKACDfQDJXACpAyt/nwW5qWv4HwDYjFBMLACDQTOBd3NOOADI7BH6IzOe8QDaUsCaBHRoJy2jKxoPfDMwiEQDDBGN6cBnBoCIooQzdb+BJkKRivErF60Rcg6IsdLEDbAqUoAxQNRSzg0ECYQKglwxBYBpAqxBaQIANBrECdNTQ3VSEiwATeiNAR6nii4thMFk0hQnVrAAQUhygMRBBVwwAnwnVWHAZwaBAWAU7bIBGb7o6ZiTT9AvD4mLZnaKaeixgMBTTzQTm3qAz2QAHbclRgAk1DAABDAxQbhvQOhBLmHvA+wGuv51gMXKSL9NladjXgtczlATh7w1ylI0gzhAP8QeLbYBNgULRoQARWAATrqA5K7RUcw101sEMDTdATRipNUMSHA2Q3BAxlgvgURBRMgAIjdBaO92OCJOErD2gyhFpHSZkl2o3RTEET+oAHOqgG9wgCEhxEh5du7CQMhsACADJ4ModZUPBApLBBCQE48YKRlESnhbRDWQi92LRCANQRNABgDIQFuLBE7gAG9lhBO4ANHkAAbehC2aGaWQhAHSW7rzRA60MJ92mbyIt803LwF0xBHIhBQYAIa0EipCZNRAANXUAECINYDMdr7+9skK7moBUAME9sFkS0V/sEcoQEvkxtI0ADXGATzm1svUAUsQAC8lNZjV0otUE88IL5EyykIqkYMMYoTEX+uIgS2qwU14Ftd8AM9rhBNYEdBkAASkBDD3QVO0GYQ7tAH2QOSFNNmk6k1wKnZwqmAiBBYXjQaYAXi0tMyAgX+rcZYGECkCuEEyWIFL0ABQE0Q8IsQUNBQO6QCYq2ryx3XIbffh4mgSZwQivYDuYEAdDsCV0ACEWB0JABK4rIBOiCMS4ABQLsDEvCGWfIkxOMESLCpUBADAxA01AMFUgAFS2CQTGAlTKAEzrMESSCyuUMl3dM9WEIFhAKFQZADVHBtVHAl2SRI7yM9mhEFHRQFmJEZT5DtTiIEOaAFm/Ht3n4lTvDtKSAE3V4lyaMFXXYEKrC9SNtZs5cFUAA+RNAsHVQDMqCcPqAAz9JMc7IBNbCPjKM0NvAAJuACEzZdKzAVsrEC9dwCM5B/DhAD6xVdJgAbFiZdU8ECU3ECEVD+G9NlXtn1YSoQA9ZtQiiAnQ4GA6txAjCAARQwf/ZXgKixGhmAAS0AUBKGGt5nwB5QAzK/8/UnFRbPGwjWAi0wQ/3VX1mRbx64XSZgAriRAjBwA1uLELZqBSCQ3diLA5F1BFVkQsRIBRQQTgYUupN4BVRQL1y0AG3LWlBgLdNpsnMsBUsWBI3iROfTBTpw8JQB70vWWVBwMpMLBXBfEE7QZeu6bEASI11gZDgQb1YQBUhwAkGAPkSiPMKuBK75wbjlAR7DAAmA+h2QADDQilkwaAI1+gRBBTYlbp1IEBJcZpROEDfwelBgegixA0E2vplqA2KMEE5wv74S4zZuAnX+MgJLoAUdMObkZAIysIfz1N8gLmUegAGh22xJqixc8EgezAM4LfiShAS7PxAyELsxPt9doGhBEOaHOjEpYHEPzRDV9kwG4QNbnhAAQUVFF4JdiABgUbAgCoUNCzbR4VCiDS4qWkgs6EMGRoU7bnAsiMQHyIIynpBcAkMLyS4eGu64QNCJhi4nfFjpUIQlyx8WoJC0cqIhAwtKGgolqSQHyyU9iphYApJHDJY8bLBE0mOnDCcoX6wk6bIjhoIcYHRpwWPBTpZBMPwEeSWhQhIFZhxl6WSHQyUtLvzo4iSIjRFHSPo4S5IHDqx7WcLoCjIlFpYgGvqYUJDEiC4mGAD+YUsySAW4HKm4uFxAQxSFKVg+uarQxoITPzyATcH4MFXFukEi4bH1pOQXrElaVsijQ0EbvEOz9EHBOMcorht6SLBxYd4aCnNQSMJliwmxSA8nBukjNsgjwR83QdkiMkixz+079IFhOkYp5gseWYCByK7wD6MmuiNIBhKo4OKKLJQogQUV5iLpB/Q48sE3jtrbaj6MlFBhOPruI1EhHyoQEaMoBnKIBQOce4GlKBDkISEutNCCiy6yoMKJG7JgqYcYK9QQIw5ZegE+kKCQQUmQQgCpBsBKxOgH0kgiUCIlNFiOoItIQmKpLmS4ggsstOAxCzS5WA+kH7RLr02MRNr+iYWoJIPhTpA2kOiHHFgIYS8YTOhATCq7CEKDK0hywjqHeJDAsC5GoIIkLXxYiQcuqFCTCx2vmMIKOTEKAkGQdDCVIyQcIwkGJ+e8kCMRJCJhCBVSAIwCDB4wlMqe9pPoilgViiCxL5ckIoocmqiiixtx1HGlkXhKFaPFWFJiSpJwANahA3eC0iEVZBAihb1KOLQhHh54QQccbIC3BhxymFcHGy54910bcKjBhh86UIAFHziYQd4b8qUXB4Vh+GBCG9STF4cb9s3hhhDotYHeGmqYoeB3e0jBgxpyWCwHk3cw2YYdUiDBhxkOpjfmeW14QYXF+p03hx122HdnDhT+nhheihXOwQazUDZ53h108IFeHmhSSAUVREhBC5u6GDJdgtyawtK7MHJigQey3UkFI3jaSQj3pCpSoiWC2MkGsDj6lqVwCzJBhgh8yEIFSoel0i0PJZrCUYlCCICEr6NUYW6OaNiJh6w5yqFaiVbdydWkAHdoVoVYgEGDpTpIIAXD0wXiLZKoOL2hHyh4wASWToAzyp0QY6lyrCJ6zytwGwphhBNGiKKFiBbXOogLBneI9VYRqEAhxwkqoga4WbJcIh+c40gH5OfslSPN8dwJuYJ4yOEFD5JgYSl0tSbohwtSlMh5kJTYQACdOKphCSJ2ghx0ONeR7DXkCOHDCGT+SMKEASrEfAo5wQ5mYIKLkAB+8bsSSArHkiNIoEsT8YETJseR72FkeyzhGVbaJhEF3q+BBXlgQYpQoxPc5X8XjA7zGmI/kpBAAsizGhB4EAIrOKF2HBmV9l7YBatwEIESSZJXFnUckADhetCJgRAUQgQkOOR19HPIFBjCEhSM4ALwWYkRDBABBARhC0R4okMK6LojSoQHHwHTCh0yPo4sgQVSYEl9DqWrDjiga53BgAS8SAEdKgQKLCJJC3YwgMUdgQEGQMAGrrCEOcombUv8QRINGMeGzEBPBmqBUcKitQ3IjiCzggEIjHAECqgrAq8inAVJkoUVRKECEthfEBj+4IAIbGAKS6jjRNI2QolI0Illa2RBRFgpKkqEQizhU0FeQIQGHOEKWhCZQuQXTYJE4ZoY0UILrsADBICgUipAwAiEYIUuNOFYIFkcZTAiBFCKUiEz3MkMcOmQJTSuMg1JiQsekAIb8ECCMGAVSECwBA+UiQsziF5BgpABcnaBCrokiQlYkwIAkMUDYqrUEpgpkRJKBAgtVVcnCXKkSHa0CUtsSUOIwAIWtKAFKrDBDShgAgiQpAcUEAISRpAjLQhhLQURQgUOCRKcauoKTiBBAiJQICtoy007wRxKbiiZsYLkBlOkzgymJ5ECJXAJH5SIDCRglNFYoUwkgKsPGHD+ghi0AAY+fcELYOCCF/w0Ajgo7AsIC1if+hQDEuLBCB5AAAdowAQzaIEMWkACGfTrBjN4wQxo0DGOxbJgHeuYDFBbAxjAIAQdwGxrZTvbGaQgBDRrbQsE+1cYYBYFHpiBDVIbAxjIAAaFBWoIBGtc2Ro3tDFgAQYy27HjzrawMsjAPhUSgyhkUyIVgOsCfqIFQCmEChXwARKCQIQgBEEIQiDCe9srAiXAlwhFeO994VuEIqgACT9AAhKI0IIKDAAACAgAAhKAAAiANwQbOEELUGtcG8CABz3Q2dJ0prMf8CCUMwgCD3jgAx+M+Ac++EEQXNYCtZ3Yw0VQghGI8Db+IdiAiwFGwhGWgAQl7PgINwVwEY4gZCEjoQj+KwIMhHCEAB9BCEPgohF8LEiC4EAGOwjB1wRK5YJcIKJdIEELsjCFDXjVB2ecHUu4cM+CLEFtFWZBK0FwgQpQQAISoEAFHvAACTDgARH4JQQkUAFC/1ICDniAAxhw52E2YM97RrSfExBpPldAAxvANKYTuQENaAADmQY1piXw6Q1kgNSY9sClPVCBU4d6Ax3AQAjI8k8GTOGqYpEBEmJYEAaUAAMe6ABnupACC5T5MhI4JeHa6pArrGCqYLsiRoA0Lcoh5gQiRh/6dGCypNXMoUmL1wxyULAWXLYFHEMtaQuWA8X+CS3doJOaCkCggsI21qcWqVkLZq2QDdAzCjHpwgyiAFeF4OC4L6hwSb6MqAoMtCFVWHZD0rnWhjRhBxRvCCkVElaQqI0pXqVcXnLQLYcIWyEdCNUSstsFFRQBaukKggSYsDpXgkQgaDWQwHOXNpgqJAgaJ8gS1gYSriTFBR0Fs0MwsAInQLgLIkDAqOEnhAiokiNZWp0KgAQSJ8QA6UCPH5vt6M//XAXnLCwNRqigc5LcLSMMGEA2ZQCvCwaBkVhqnUP6xhImnV2ZLBHCOZvZ84IYgewFgQE1OfJIpHP5ghx5ncMVgoWIK+QKVUPJDLYOksMThJ9V6TwSOh9wkiv+hAkqSDtGHP94icS8o1YAKUe0AEmOKIHtnN9JELhnQpl2QQl6bAgNOtoXyTuQ9bmPQLK9VfmCXH7zGFmCDUrvybYskQcBZA/2qVp8mbyg8cfnCQS434Ur0B4jU1gB33OAceqTRAjJvEznlTB6gZIECjCYfkE+AP7DRKCLcRE8h5g9v2uIK1g4iQA+cRK7R+k9pdiJ/iEJKZCBZ8OIXeM/hRACCUg9h8CCmuMIK0gBAlQIJ7CBDXSI0dM96Ag9PNqW8ZsCGDDBhiC4C8RACkivJbMvIVgvKxICD3ACJSiC+MKvItMxJAiBIbsvIhgCH3iy+zqCHziBIMixI5Cx98r+r/tSASiDLyGYpSIwggCDjxxIgShYgiawgiiIgimgAihwgkqpgS9hPyI4iy0gCLCoAnrSpv2pQ4KyE2jhCO+iwYYIgmLZgRqgAXc7RNXCqJ/bGI6pgbkrmh5QnhqYGEcUGs+qgQ6ggaLZmHjBmRzQgRGgmMoRGht4xBrgARSQgM+qgR0QsRMrGhz4gRQAAR7ol33RF4nJGNdCDFPsl0eEgYzBASyTsNQSrUYMLhy4ABi4AeYqrhlQxBfAgVoKRIeIuRhsjcxRPIyAghzAw/TYiSOAP5/rvCNgjG2UiByQFJBwAeWbvC6wwEDMwPG7ApMDiRPIvy7gpHzsgt7rAiH+WEDX6b0lALsu6IHx6wKVOKhqbIghuDuQsBqWcD6SaIIbwMaCIDyNCkBBlL8ELAgccEeFmAIWQLp4pEEheEiQ8ECOwLwlwQEKTMedSLKqGMeQGD0c+D/qUAGr44jVO0kKCMmCmIKVxAito8gSZInRIwLUqJCO3Ikd4EmJgIIVCEoYYsiGEIIJGL8oYL6FQEeHYIIaACM52okBAzyP7IIkGL0eqEqPagGE9MkLRMm2pAKilIiWpBsbgEmHyMit2UhxYsENQcuEjEooahaS2L+rhKqGIwku6EqCwEsD0UvsSZv0q5CBHMwZyEm1e0u7UcyCAAKgXJ3HZDn2IwgmkD7+ymwL8+uTwJwTfwTJ1SHJhfxMKynMhqC8nRApRnnJpNyJIQhIE+k9JIDN8WuCE1jHnvzMrcGAtrQCu5Q4FLjIwOAWlhjMwKuKBhw9G2jLJkiBzcSIGaxGIdCA27S8x6yI55MIH5nOLnDNffrLgviB9+QL+gNPAXwBEVSIuOQ/8mxLltuJlWqIbjRNgijII1iin2OKA3SIHWjPmiwIe1RMvDKBEKjQFDCBzRiBESCBEuBQExiB4AkeEvCAERABDziBD9gMEiABC93QEAiBzSgBFuVQDm3RDQWBEwiBErDQFSUBEFhRExVRIeXQGO1REQgBEBiBDwjREVBSJB0BD4D+URCA0RA40SQNUSoVgSb1AC0F0g8AgS7t0hD4AA/oUioFgTRN0+C50uV00zeF0ziV0zml0zplCQ24AA0YPYwggih1FBbQgBItEQ1wjBmQgAngR4loAQ+onREARLaoSxBYHPUpFDvdCSAggROrAN65jw74gR+ogf0jAgyQRQbIO5IYAQBYijhTAh+AzidhgSFAL4IAKhcQT9MYgRkQgguIkRyoABxQnvi01GEzDC5gGRLZgX0bmxbAIyN41NxpAATQCQ3QIrSwDyHokhRADRhYqizAgLJyvwtYiR+woDHcAi0gjGEFiYHAESjIqPugNgwQof18jigIgSZ4gB3Aqoz+ADmSECwi8I0RKAIuyAIe4E8ZbAIpeAGyUAGC5YJ/U1fx2ZEtmIIEOBQheADKuJBvDY0TsAIsSAApAQGw6IHYYwmAuawIIAgMaIJF2YEDeA4V+CUDYA3/ENiIlYgY4IKumQIEoBIe2IA7uRAQ6NcEciUJEAIf8Jwu+AG3YwkMSIwdsAwNYBAuEKbnIAElmALl6gIWINiu2QCtwNmGuAgreNinIpEQ2LysaYIKAFeOaAAZyAEfcAAUIAKQCoK+3E8nuJEnQLYo1IIr+IHMYAsYYAguwNeXIoiPBQFqG1uC8NgdGYIHKBEQ8BD/sAC2UIIHuIAJAJgHgAHzCKHnMIH+H8iCLGgC2cksIMGBgy0IFqiBLKAnG4SBTdGCKdi3x02Q2iBXf3SIHLgA94ovpmWBFCOBUyWJBbgLEGABIQAC1jwMDpBCELgKJcCAJxyBseRTD9CxGeCTfVECJGABk9VdFgBSKiEMEuAAKv2JRhmBoi2bgihZ33WI491GEYBQjAhRU3mBDwgB+NXdABbgASbgAjbgA0bgBFbgbfFInFrgOp0BIAWpCMKIHYBfFziBDojRDCaBshICBrgeVzRQhWgBsX3gx9XR8WUBD7iIFBg6hUCBZJIBEHaWGvYBt+sASOqADBgJgCsI0jzhOBWCSswBIBgJFFihDIzHDmABHqj+glDhARVIFZUtiBbIAdl5VJMMYjp1AhCItQ5wDBhAgFiRAQNIgRxw2oLQAdvqABCAgWp5oBQIghLAATZD3i2eU+btAitIAgkAjFtRCBhwABgggizggjjrAPjTQ+CBoBXIYMcNODzG2Q44FhKAGxXolR1YgiuwAhzZgihwGc9TARD1gBSYEBLQgBOwzCB4IB+QMPIVUEmeUyHYgczCiCK4ABW4AAog0ySVUkAqp9A6Jig4gsQkiCFIY1PmgAuYDr2V5eWcgQ8wAdOB0feRTyAgAiAwgRcoghO7oiBIgQ3wgAzlUA9oEyorgg2QkBbISe17ZjqNORxwXibEgQpg0BxziDaFGIKCca4ZYAEHUIgK4MkWYIEdAB04Cc53flM+ARI16do44oFq3SFxNq4ZaC1uVogH4NQusIAgWIIKIIG1EVaF/kwTyNEMNQEVuNUu2AGJ3iIMIC4ZCCwXaJ+OkICx+hL3el36JWlZTqEn6emgfuCAAAA7 | 1. 항복점 2. 탄성한계 3. 섬유포화점 4. 절대건조상태 해설이 아직 작성되지 않았습니다.해설을 알고 계시다면 오른쪽 해설추가 기능을 이용하여 해설을 작성하여 다른분들과 함께 해설을 나누었으면 합니다.로그인 후 오류 신고 및 해설 작성 하시면 포인트가 제공됩니다.[포인트 모으기 및 사용법] | 3. 섬유포화점 [포인트 모으기 및 사용법] | 정답률 : 65%
산업기사 | 건설재료시험산업기사 | 2020년06월06일 | 2과목 : 건설재료 및 시험 | 33. | 시멘트의 강도 시험 방법(KS L ISO 679)에서 모르타르의 제작 방법 중 배합에 대한 설명으로 옳은 것은? |  | 1. 질량에 의한 비율로 시멘트와 표준시를 1:2의 비율로 하며, 물-시멘트비는 40%로 한다. 2. 질량에 의한 비율로 시멘트와 표준시를 1:2의 비율로 하며, 물-시멘트비는 50%로 한다. 3. 질량에 의한 비율로 시멘트와 표준시를 1:3의 비율로 하며, 물-시멘트비는 40%로 한다. 4. 질량에 의한 비율로 시멘트와 표준시를 1:3의 비율로 하며, 물-시멘트비는 50%로 한다. 해설이 아직 작성되지 않았습니다.해설을 알고 계시다면 오른쪽 해설추가 기능을 이용하여 해설을 작성하여 다른분들과 함께 해설을 나누었으면 합니다.로그인 후 오류 신고 및 해설 작성 하시면 포인트가 제공됩니다.[포인트 모으기 및 사용법] | 4. 질량에 의한 비율로 시멘트와 표준시를 1:3의 비율로 하며, 물-시멘트비는 50%로 한다. [포인트 모으기 및 사용법] | 정답률 : 74%
산업기사 | 건설재료시험산업기사 | 2020년06월06일 | 2과목 : 건설재료 및 시험 | 34. | 콘크리트 내부에 독립된 미세기포를 발생시켜 콘크리트의 워커빌리티 개선과 동결융해에 대한 저항성을 증대시키기 위해 사용되는 혼화재는? |  | 1. AE제 2. 지연제 3. 기포제 4. 응결경화촉진제 해설이 아직 작성되지 않았습니다.해설을 알고 계시다면 오른쪽 해설추가 기능을 이용하여 해설을 작성하여 다른분들과 함께 해설을 나누었으면 합니다.로그인 후 오류 신고 및 해설 작성 하시면 포인트가 제공됩니다.[포인트 모으기 및 사용법] | 1. AE제 [포인트 모으기 및 사용법] | 정답률 : 74%
산업기사 | 건설재료시험산업기사 | 2020년06월06일 | 2과목 : 건설재료 및 시험 | 35. | 재료의 역학적 성질에 대한 설명으로 틀린 것은? |  | 1. 강성:외력을 받을 때 변형에 저항하는 성질을 말한다. 2. 소성:외력을 받아서 변형한 재료가 외력을 다시 제거하면 원형으로 돌아가는 성질을 말한다. 3. 탄성계수:어떤 재료가 비례한도 내에서 외력을 받아 길이변화를 일으켰을 때의 응력과 변형률의 비를 말한다. 4. 푸아송 비:탄성체에 인장력이나 압축력이 작용할 때 그 응력의 방향에 변형률이 생기는 동시에 그 직각의 횡방향에도 변형률이 생기는데 이 두 변형률의 비를 말한다. 해설이 아직 작성되지 않았습니다.해설을 알고 계시다면 오른쪽 해설추가 기능을 이용하여 해설을 작성하여 다른분들과 함께 해설을 나누었으면 합니다.로그인 후 오류 신고 및 해설 작성 하시면 포인트가 제공됩니다.[포인트 모으기 및 사용법] | 2. 소성:외력을 받아서 변형한 재료가 외력을 다시 제거하면 원형으로 돌아가는 성질을 말한다. [포인트 모으기 및 사용법] | 정답률 : 69%
산업기사 | 건설재료시험산업기사 | 2020년06월06일 | 2과목 : 건설재료 및 시험 | 36. | 아스팔트 침입도 시험에 대한 설명으로 틀린 것은? |  | 1. 침입도 항온수조의 온도는 25℃가 표준이다. 2. 시료는 기포가 들어가지 않도록 천천히 혼합하면서 녹인다. 3. 시료는 부분적인 과열을 피하고, 연화점보다 90℃ 이상 높지 않도록 가열한다. 4. 일정 온도로 유지된 시료에 규정된 침이 일정 시간 내에 진입하는 길이를 1mm 단위로 측정한다. 해설이 아직 작성되지 않았습니다.해설을 알고 계시다면 오른쪽 해설추가 기능을 이용하여 해설을 작성하여 다른분들과 함께 해설을 나누었으면 합니다.로그인 후 오류 신고 및 해설 작성 하시면 포인트가 제공됩니다.[포인트 모으기 및 사용법] | 4. 일정 온도로 유지된 시료에 규정된 침이 일정 시간 내에 진입하는 길이를 1mm 단위로 측정한다. [포인트 모으기 및 사용법] | 정답률 : 56%
산업기사 | 건설재료시험산업기사 | 2020년06월06일 | 2과목 : 건설재료 및 시험 | 37. | 콘크리트용 골재에 요구되는 성질로 틀린 것은? |  | 1. 마모에 대한 저항성이 커야 한다. 2. 물리적으로 안정하고 내구성이 커야 한다. 3. 시멘트 풀과 잘 부착되기 위해 표면이 매끈한 것이 좋다. 4. 잔골재의 유해물 함유량 한도에서 염화물(NaC1 환상량)의 한도 최댓값은 0.04%이다. | 3. 시멘트 풀과 잘 부착되기 위해 표면이 매끈한 것이 좋다. | 정답률 : 71% | <문제 해설>표면이 거칠어야 잘 부착 된다[해설작성자 : 레미콘직원]
산업기사 | 건설재료시험산업기사 | 2020년06월06일 | 2과목 : 건설재료 및 시험 | 38. | 골재의 단위용적질량 및 실적률 시험(KS F 2505)을 실시한 결과가 아래와 같을 때 이 골재의 공극률은? | R0lGODlhIwFHAHcAACH5BAAAAAAALAAAAAAjAUcAgwAAAAAAOjoAAJA6ZpC2/5Db/7bb/7b////bkP/btv///wAAAAAAAAAAAAAAAAAAAAj+ABUIHEiwoMGDCBMqXMiwocOHECNKnEixosWLGDNq3Mixo8ePIEOKHEmypMmTKFOqXMmypcuXJwHInEmzps2bOHPq3Mmzp8+fQIMKHUq0qNGjOQ0CgMm0qdOnIZcWlAq1qtWrWJVqzcq1q1eWVAeG/Uq2rNmMYxWkPcu2rduDaddSDDvW5lSZBOWKrZmXr9q+eAXqFeyXME3BUxHntVg38OC3aLdGFrs4scLBcRFKpUpXsWbJnkNzBg0xsOeljyFfzKyxM2XLN0OT/gv3dGXMpDfPrEybd+2Erv+mVl2R9WTZdhfTNa208NbRrx8n78s7uG/Ln18LJw7SOEbrvcP+Qw//W/ZtwOOzI7ctunzE4Ki5f/QO9zDw3rt1siePfrp26cAlJd5+/BXYEHwGysfYbHPhVxpzwzGUnnsdgWeeQwhGqOBD9DWoWGP2XbaQf9oleGF/IBZmYYK4/WfihhJ1OBF0Fq4oInbrGUYijieWOKGJLdqmIYwSMvheYjVeVyR2zPXopIy+ccbXkDzuppZzRB7J40YpNonTiFhSaOReId6npJNZMgVlmmy2WeGYbsYp54xwzmnnnWaeieeefJaIZp+AxrlmoIS2OWihiMJ4aKKMErcohs4lh5mV4lGql6RkWpmadV9m6ieK8eno2JYxLkimZk3qWVqdGBq5WZ7+tKX36o2ffrgkmrL+aaNus34313jGyUWlmMMSm92l57X3Il5lJkvrsj7qWp1fNpYKq2Q//vjnrbXOGGZ0sPI6IJAEosftctO5BiCw5aGLWqrPkuqiedo6eCW8xh7HYo/qmsuvs9Wdq6qO3V65l713hbqfhsVWula9s9Y7m3TNZrqjxPdi/OKBA2+n7Kq/ThntwiN6iPC8WrHLsbzdFazey82l62XJssYWb8LfBoyybiXTWe7J1KHcc8ccflstzKyy/CS4UXK7ssWc7jw0nCrrnLLQNze8ZV1KT2ozqv5RSSOO7uYsKqX8IUjytV1jDTTTGbeqNIfYDjpskEjHq7D+fmx37F3VGGuNro/4Ah3howea7XKnfUMN4ddyF3cZ5Bmnenjj+lq7Mb2Ndv4V2lNv6/noZCFO+ulZmY766lCpzvrrMLkO++wryU777SbZjvvuUSUt4dciu1swpmfzSy2oXMvbMOinipr3Z1pXpbvTo+UKrZ69gpY9gGPe/enYoYsYfeu+R568x+NSHPdvyMJ9PcvtYzux02aO/9T07MtvfYsQMz/y0Sm6mbS2dite9Ys7+Dtbmarnr325z21Q+5h7AmeyBlaMaYCTz6EUV8DCie5Z0WOc2p4XPvZADGFVU00CFdiZV3EPbCqaWYB2xDkXIUAAAAhAAYjWve+hSmfBRzPLCl8WKoWR8Iibw572KJMAAyggAQM4QLeERSso7c199nPKEEVImb0xrj5hew/lasWuJgoEAQT4l5iAOMXT5GduZdliFdF3xBdGDozAM5cZFYDGD1pMNI+LH9e6lMWWbHGMXSyh48rmv0VqySBmhKIUC1nI/1TSKkM83Q1zuEOuvDFNmeSdKE3Fw1Gacj7lO6UqM5fEVbqSlC57pSxh6cdZ2pJ+SMmlLnfJy1768pfABOYth0nMYhrzmMhM5uoCAgA7 | 1. 25.3% 2. 32.1% 3. 67.9% 4. 74.7% | 2. 32.1% | 정답률 : 52% | <문제 해설>1-18/10*2.65=0.3207[해설작성자 : 공대생]
산업기사 | 건설재료시험산업기사 | 2020년06월06일 | 2과목 : 건설재료 및 시험 | 39. | 연속적인 대량의 콘크리트 타설 시 작업이음(cold and construction joint)의 방지 또는 콘크리트의 운반시간이 긴 경우 효과적인 혼화제는? |  | 1. 지연제 2. 감수제 3. 발포제 4. 방청제 해설이 아직 작성되지 않았습니다.해설을 알고 계시다면 오른쪽 해설추가 기능을 이용하여 해설을 작성하여 다른분들과 함께 해설을 나누었으면 합니다.로그인 후 오류 신고 및 해설 작성 하시면 포인트가 제공됩니다.[포인트 모으기 및 사용법] | 1. 지연제 [포인트 모으기 및 사용법] | 정답률 : 79%
산업기사 | 건설재료시험산업기사 | 2020년06월06일 | 2과목 : 건설재료 및 시험 | 40. | 다음 석재 중 일반적으로 압축강도가 가장 큰 것은? |  | 1. 화강암 2. 정판암 3. 안산암 4. 사암 해설이 아직 작성되지 않았습니다.해설을 알고 계시다면 오른쪽 해설추가 기능을 이용하여 해설을 작성하여 다른분들과 함께 해설을 나누었으면 합니다.로그인 후 오류 신고 및 해설 작성 하시면 포인트가 제공됩니다.[포인트 모으기 및 사용법] | 1. 화강암 [포인트 모으기 및 사용법] | 정답률 : 77%
산업기사 | 건설재료시험산업기사 | 2020년06월06일 | 3과목 : 건설시공학 | 41. | 유토곡선에 대한 설명으로 틀린 것은? |  | 1. 유토곡선의 기울기가 (-)이면 절토구간, (+)이면 성도구간이 된다. 2. 유토곡선의 기울기가 (+)에서 (-)로 되는 극대점에서 흙은 좌에서 우로 운반 시공한다. 3. 유토곡선의 기울기가 (-)에서 (+)로 변하는 극소점에서는 흙은 우에서 좌로 운반 시공한다. 4. 평균 운반거리는 전토량 2등분 선상의 점을 통하는 평행선과 나란한 수평거리로 표시한다. | 1. 유토곡선의 기울기가 (-)이면 절토구간, (+)이면 성도구간이 된다. | 정답률 : 66% | <문제 해설>- 성토+ 절토[해설작성자 : 준비생]
산업기사 | 건설재료시험산업기사 | 2020년06월06일 | 3과목 : 건설시공학 | 42. | 다져진 토량 38400m3을 성토 하는데 흐트러진 토량 30000m3이 있다. 이 떄 부족 토량은 자연 상태 토량으로 얼마인가? (단, 토량 변화율 L=1.25, C=0.8이다.) |  | 1. 42000m3 2. 24000m3 3. 18000m3 4. 7800m3 해설이 아직 작성되지 않았습니다.해설을 알고 계시다면 오른쪽 해설추가 기능을 이용하여 해설을 작성하여 다른분들과 함께 해설을 나누었으면 합니다.로그인 후 오류 신고 및 해설 작성 하시면 포인트가 제공됩니다.[포인트 모으기 및 사용법] | 2. 24000m3 [포인트 모으기 및 사용법] | 정답률 : 55%
산업기사 | 건설재료시험산업기사 | 2020년06월06일 | 3과목 : 건설시공학 | 43. | 보조기층, 기층 등의 방수성을 높이고, 보조기층과 기층 위에 포설하는 아스팔트 혼합물과의 부착을 좋게 하기 위해 점성이 낮은 역청재료를 살포한 얇은 층을 무엇이라 하는가? |  | 1. 택 코트 2. 실 코트 3. 아마 코트 4. 프라임 코트 해설이 아직 작성되지 않았습니다.해설을 알고 계시다면 오른쪽 해설추가 기능을 이용하여 해설을 작성하여 다른분들과 함께 해설을 나누었으면 합니다.로그인 후 오류 신고 및 해설 작성 하시면 포인트가 제공됩니다.[포인트 모으기 및 사용법] | 4. 프라임 코트 [포인트 모으기 및 사용법] | 정답률 : 70%
산업기사 | 건설재료시험산업기사 | 2020년06월06일 | 3과목 : 건설시공학 | 44. | 교량 가설 공법 중 동바리를 사용하지 않는 공법은? |  | 1. 벤트 공법(Bent method) 2. 새들 공법(Saddle method) 3. 크레인식 공법(Crane method) 4. 가설 트러스 공법(Erection tuss method) 해설이 아직 작성되지 않았습니다.해설을 알고 계시다면 오른쪽 해설추가 기능을 이용하여 해설을 작성하여 다른분들과 함께 해설을 나누었으면 합니다.로그인 후 오류 신고 및 해설 작성 하시면 포인트가 제공됩니다.[포인트 모으기 및 사용법] | 3. 크레인식 공법(Crane method) [포인트 모으기 및 사용법] | 정답률 : 50%
산업기사 | 건설재료시험산업기사 | 2020년06월06일 | 3과목 : 건설시공학 | 45. | 중력 배수가 곤란한 모래질 지반의 지하수위를 저하시키기 위하여 파이프 선단에 여과기를 부착하여 흡입 펌프로 물을 배출시키는 강제 배수공법은? |  | 1. 치환 공법 2. 프리로딩 공법 3. 웰포인트 공법 4. 샌드드레인 공법 해설이 아직 작성되지 않았습니다.해설을 알고 계시다면 오른쪽 해설추가 기능을 이용하여 해설을 작성하여 다른분들과 함께 해설을 나누었으면 합니다.로그인 후 오류 신고 및 해설 작성 하시면 포인트가 제공됩니다.[포인트 모으기 및 사용법] | 3. 웰포인트 공법 [포인트 모으기 및 사용법] | 정답률 : 64%
산업기사 | 건설재료시험산업기사 | 2020년06월06일 | 3과목 : 건설시공학 | 46. | 침매공법의 장점이 아닌 것은? |  | 1. 유속에 상관없이 시공할 수 있으며, 협소한 수로에 적합하다. 2. 육상에서 터널 구조체를 제작하므로 수밀성이 높다. 3. 단면형상이 비교적 자유롭고 큰 단면으로 할 수 있다. 4. 수중에 설치하므로 부력작용으로 자중이 작아 연약지반 위에도 시공이 가능하다. 해설이 아직 작성되지 않았습니다.해설을 알고 계시다면 오른쪽 해설추가 기능을 이용하여 해설을 작성하여 다른분들과 함께 해설을 나누었으면 합니다.로그인 후 오류 신고 및 해설 작성 하시면 포인트가 제공됩니다.[포인트 모으기 및 사용법] | 1. 유속에 상관없이 시공할 수 있으며, 협소한 수로에 적합하다. [포인트 모으기 및 사용법] | 정답률 : 52%
산업기사 | 건설재료시험산업기사 | 2020년06월06일 | 3과목 : 건설시공학 | 47. | 얕은 기초에서 외부의 하중에 의해 발생된 과잉간수압이 모두 소산된 후에도 발생되는 침하를 무엇이라 하는가? |  | 1. 즉하침하 2. 탄성침하 3. 1차 압밀침하 4. 2차 입밀침하 해설이 아직 작성되지 않았습니다.해설을 알고 계시다면 오른쪽 해설추가 기능을 이용하여 해설을 작성하여 다른분들과 함께 해설을 나누었으면 합니다.로그인 후 오류 신고 및 해설 작성 하시면 포인트가 제공됩니다.[포인트 모으기 및 사용법] | 4. 2차 입밀침하 [포인트 모으기 및 사용법] | 정답률 : 67%
산업기사 | 건설재료시험산업기사 | 2020년06월06일 | 3과목 : 건설시공학 | 48. | 압축강도 시험에서 10개의 공시체를 측정하여 평균값이 30Mpa, 표준편차 1.5MPa일 때의 변동 계수는? |  | 1. 5% 2. 8% 3. 10% 4. 15% 해설이 아직 작성되지 않았습니다.해설을 알고 계시다면 오른쪽 해설추가 기능을 이용하여 해설을 작성하여 다른분들과 함께 해설을 나누었으면 합니다.로그인 후 오류 신고 및 해설 작성 하시면 포인트가 제공됩니다.[포인트 모으기 및 사용법] | 1. 5% [포인트 모으기 및 사용법] | 정답률 : 57%
산업기사 | 건설재료시험산업기사 | 2020년06월06일 | 3과목 : 건설시공학 | 49. | 건설기계의 기계 경비 중 기계 손료를 옳게 나타낸 것은? |  | 1. 운전경비+운전비+운송비 2. 감가상각비+정비비+관리비 3. 감가상각비+운전비+관리비 4. 감가상각비+운전비+운전경비 해설이 아직 작성되지 않았습니다.해설을 알고 계시다면 오른쪽 해설추가 기능을 이용하여 해설을 작성하여 다른분들과 함께 해설을 나누었으면 합니다.로그인 후 오류 신고 및 해설 작성 하시면 포인트가 제공됩니다.[포인트 모으기 및 사용법] | 2. 감가상각비+정비비+관리비 [포인트 모으기 및 사용법] | 정답률 : 65%
산업기사 | 건설재료시험산업기사 | 2020년06월06일 | 3과목 : 건설시공학 | 50. | 리퍼로 암석을 파쇄하면서 불도저 작업을 할 때 1시간당 합성작업량 식으로 옳은 것은? (단, Q:시간당 리퍼불도저의 작업량(m3/h), Q1:시간당 리퍼의 작업량(m3/h, Q2:시간당 도저의 작업량(m3/h)이다.) | R0lGODlhbAAzAHcAACH5BAAAAAAALAAAAABsADMAhQAAAAAAOgAAZgA6ZgA6kABmtjoAADoAOjo6ADo6ZjpmkDqQ22YAAGYAOmYAZmY6OmY6kGZmkGZmtmaQtmaQ22a222a2/5A6AJA6OpBmOpBmZpBmkJBmtpC225Db/7ZmALZmZra2kLa2/7bb/7b//9uQOtuQZtu2ZtvbkNvb29vb/9v///+2Zv+2kP/bkP/btv/b2///tv//2////wAAAAAAAAAAAAAAAAAAAAAAAAAAAAAAAAAAAAAAAAAAAAAAAAj+AGcIHEiwoMGDCBMqXMiwocOHECNKnEixosWLGDNq3Mixo8eFLx4AABBgwoqPA0OOLHkSpUYWByqcfJGBQEuQHG4SdCFBp0CYMmfQtOkSYwwGFgp+KODwRQSfJygcPJqU4NKiF0swLRijgQeHMkB8FWiiAkKtBruOxSpRxoWqShdANNEh7NqCbuFalctWYgwHJA6ihXgiwYiEfwMbHNwXYmLBW5tGCNET4ePFkRs7vFywBF+BKDokPFH5xQafAjkT9DywBEmpmhHmPfih6lEAnwuWJShDw2G8b2lXdSHVhQG9sVcXaGEAgILDMSDoZJFboN2DdDEzdw5d+k+iH6r+J0/dIEHgwiRM3J1B3aAMFQlTpC1/3rx69xjWj/8Z86SJAb8R1B5GQPkH4EEt6LefQCoBgABuBg2IUYMPivdCgAsqdIIBAcD2k3gZbdjhQDDAF4MIGUokYVHGraRgSiKRZNKCbo0kgGIp8hfUUKjlmCFVSmXmY4qMDaRWWgyMpOSSANw45EazGRTekymq1pqQE93G5JZcdunll2By6aSRgEFG5Y9lLiaell2OeaZFUSqF3JuaabXdczNE1yOdbHVl3gzo3cfnQDLs6VGBM/yHYUcNskQRC3MW1OiMFFEI4UeI8jgRpAplWpOhhHHooUZAWoVlQ5xahlSQgwpUJHmyL3YaqatYHslnnHupOCuuA03Jp5W0MsSmmIoBO8OrVBqLLEOpppVmZ6cOqWxuoTE767StvTYkrwLVllqSIBbULHCRejsDceceN6SdzeGpp4DhCjjrscu1211LLIAXb2x+1pfeeisiNC5X9AFqn34y5PckoopGuK91oDJ8oEEJnmmpeAFXGmOFBl3YKqCiwuuRiB6WmCeKH4v7cEYtkhTrmzU2iWPKNNds880456zzzhEFBAA7 | 1. 2. 3. 4. 해설이 아직 작성되지 않았습니다.해설을 알고 계시다면 오른쪽 해설추가 기능을 이용하여 해설을 작성하여 다른분들과 함께 해설을 나누었으면 합니다.로그인 후 오류 신고 및 해설 작성 하시면 포인트가 제공됩니다.[포인트 모으기 및 사용법] | 1. [포인트 모으기 및 사용법] | 정답률 : 81%
산업기사 | 건설재료시험산업기사 | 2020년06월06일 | 3과목 : 건설시공학 | 51. | 관의 지름 D=10cm, 관의 길이 L=80m, 관 길이에 대한 낙차 h=1.0m일 때, 관내 평균유속을 Giesler 공식에 의해 구하면 얼마인가? |  | 1. 0.5071m/s 2. 0.6071m/s 3. 0.7071m/s 4. 0.8071m/s | 3. 0.7071m/s | 정답률 : 41% | <문제 해설>관내 평균유속 v = 20*sqrt(D*h/L)
산업기사 | 건설재료시험산업기사 | 2020년06월06일 | 3과목 : 건설시공학 | 52. | 본바닥 토량 500m3을 덤프트럭 2대로 운반하면 운반 소요 일수는? (단, 1대 운반 적재량은 4m3, 1일 1대당 운반회수는 5회, L=1.20이다.) |  | 1. 12일 2. 15일 3. 18일 4. 21일 | 2. 15일 | 정답률 : 70% | <문제 해설>1번.500*1.20 (토량 곱하기 L) 는 6002번.1대 운반 량 4*5 는 203번.2대 운반 량 20*2 는 401번(600)나누기 3번(40) 는 15 [해설작성자 : 야매쎈세]
산업기사 | 건설재료시험산업기사 | 2020년06월06일 | 3과목 : 건설시공학 | 53. | 모래층에 널말뚝을 설치하여 물막이 공사를 하려고 한다. 이 때 예상되는 분사현상에 대한 설명으로 틀린 것은? |  | 1. 분사현상이 발생하는 한계의 값을 한계동수경사(ic)라고 한다. 2. 분사현상은 침투수압이 모래의 유효응력보다 큰 경우에 발생한다. 3. 분사현상의 방지 목적으로 널말뚝을 더 깊게 받아 침투경로를 길게 해 준다. 4. 분사현상을 방지하기 위하여 느슨한 모래로 대체하는 것이 효과적이다. 해설이 아직 작성되지 않았습니다.해설을 알고 계시다면 오른쪽 해설추가 기능을 이용하여 해설을 작성하여 다른분들과 함께 해설을 나누었으면 합니다.로그인 후 오류 신고 및 해설 작성 하시면 포인트가 제공됩니다.[포인트 모으기 및 사용법] | 4. 분사현상을 방지하기 위하여 느슨한 모래로 대체하는 것이 효과적이다. [포인트 모으기 및 사용법] | 정답률 : 72%
산업기사 | 건설재료시험산업기사 | 2020년06월06일 | 3과목 : 건설시공학 | 54. | 연약 점성토층을 관통하여 철근콘크리트 파일을 받았을 때 부마찰력 값은? (단, 지반의 일축압축강도(qu)가 30kN/m2, 파일 지름(D)이 50cm, 관잎깊이(L)가 15m이다.) |  | 1. 253kN 2. 353kN 3. 453kN 4. 553kN | 2. 353kN | 정답률 : 52% | <문제 해설>부마찰력=π*D*L*qu/2 π*0.5(5cm)*15*30/2 = 353kN [해설작성자 : DL인]
산업기사 | 건설재료시험산업기사 | 2020년06월06일 | 3과목 : 건설시공학 | 55. | 구조형식에 의해 교량을 분류할 때 아래에서 설명하는 교량은? | R0lGODlhMwFGAHcAACH5BAAAAAAALAAAAAAzAUYAgAAAAP///wj+AAMIHEiwoMGDCBMqXMiwocOHECNKnEixosWLGDNq3Mixo8ePIEOKHEmypMmTKFOqrAigpcuXMGPKnEmzps2bOHPq3Mmzp8+fQIMKHXoQwMqjSJMqXZrRqEGnTKNKnUo1JVSCV6tq3cq1q8OsAsF6HUu2bFSxYgvOHBgzLFaXbBlehSozwFy4bhOu1YvX6N2WcQNjfRs3bVi8dt/OVUyXL8zEh1/mLdqWbmW2jyFPjoh2YlqncBdr1jt4cOPNoL9CTH0679/MkFmTDmx4sujaqNXqXii6tO2ivjkDl2hZsubbvI/rbo1c7ujkiVvHDv57uuHmdZVjBgx983HuCnv+C9a+OzLs8MOFe6/uGjpo8H63j07dHTdt8tO3w6YfH2Hz2fOtt9x4donnH3UBCmhfQ505l99zkZlHYHnRDcjeg5RR+NRluX2313uA1WbcfODhR9+B7d0nIIVg9dbgRS+i92BduF2XHo3jnciRbB0umGJ/DzEn339PWZhgjfhVaFtmxWUno4Yo6pgeihtJJ6VGPB7J2Ij8QVifYFYiZhKQWZFZ5ISeTTkbkPqVSKV/51FJpFo0fWnlimC252Oe7M1JZ1sTiqhidS0imOaZ7qnpIaBvdvjmlY0+aeagBTLa5XV7kXenl09WGmd5Op5WaI4UxUhZpqMCqKiBG8Knmlz+i71GaniN7YlaibLi+SiivCr5HJkc6topmsR92murYno6YqTMOodkm8mapp6qinanbLTWVhtcpsMKa9a34IbbkanilmvuuYdCie667LaroLvwxnsuufLWa69W9N6r775I5cvvvwCP5G/ABBfclLYGJ6zwtIb+6ZtkoTo5q2P7MflVXyS6GmiQEouZK6fyMdbttW4iu6yjgH684MAA+gklq9R6aat1s7528qsOatnyxMc2262LN5a2MsIkXwgpgjADVyaTJa9poqPEomczd5v6eOVnOAdJp6doVs0g0W6BWPOW0SYNqqEzZ0kkt1971x9iLg+XqrR/GpvtpDKPnXP+w3wuiuHQlfJWZtcXP+a1eYwKfrbRcAsu3ouDYwR0kow33fOz0WksYdSFcQ6r4erhjaFItVrueY5lL3363oM3SbXe2XrrMewkt766wGHTzrZFs48cdNRoSWyy3aoeHjvIWR8Nua41bax17j0ef6rwDEvKN+bPDz+l8SOvfF7cyyOv7u7Wc0/+3mSTjW3fZmOftfPb0h6z+BA2OWOdv9JPOIt80b15gvOr1tzA1hf8Na92phsfonCkn9WxDHE20p/vBOgkW7FpexXMXt0S6K2pfIZ4ngOcuhZGwhLOb2YmTCHBHqjCFhaMhS6MIb9gKMMa1ouGNsxhu3Cowx6ai4e3Pgzitx7IJb7ByVIWE6IS3yestUkuShxcohJZtjbq1SeJUsyiAK11NJbsT4tg/CLFbuc0ygUujGAE4qISd6YTMRCNaQQbSLo0QTj6EIbSKRX00mfHOPbsd2SkFPz6uEQWxodNFsRf/QiZRSoKCYJRdNz6GKlDNVLykh6xJCY3ebA/cvKTIdEkKEe5GjmS8pRe9CQqV6nH4Q3llbCMpSxnScta2vKW52OlLnfJy1768pfADKYwNxkQADs= | 1. 현수교 2. 아치교 3. 사장교 4. 트러스교 해설이 아직 작성되지 않았습니다.해설을 알고 계시다면 오른쪽 해설추가 기능을 이용하여 해설을 작성하여 다른분들과 함께 해설을 나누었으면 합니다.로그인 후 오류 신고 및 해설 작성 하시면 포인트가 제공됩니다.[포인트 모으기 및 사용법] | 3. 사장교 [포인트 모으기 및 사용법] | 정답률 : 70%
산업기사 | 건설재료시험산업기사 | 2020년06월06일 | 3과목 : 건설시공학 | 56. | 터널 굴착공법 중 TBM공법의 장점에 대한 설명으로 틀린 것은? |  | 1. 기계굴착이므로 주변 암반에 대한 이완이 적다. 2. 단면을 분할하여 굴착하므로 지질변화가 많은 지형에 적합하다. 3. 여굴이 거의 발생하지 않으므로 라이닝의 두께를 얇게 할 수 있다. 4. 기계에 의한 굴착이므로 작업환경이 양호하며 낙반 등의 사고위험이 적다. 해설이 아직 작성되지 않았습니다.해설을 알고 계시다면 오른쪽 해설추가 기능을 이용하여 해설을 작성하여 다른분들과 함께 해설을 나누었으면 합니다.로그인 후 오류 신고 및 해설 작성 하시면 포인트가 제공됩니다.[포인트 모으기 및 사용법] | 2. 단면을 분할하여 굴착하므로 지질변화가 많은 지형에 적합하다. [포인트 모으기 및 사용법] | 정답률 : 63%
산업기사 | 건설재료시험산업기사 | 2020년06월06일 | 3과목 : 건설시공학 | 57. | 아래에서 설명하는 옹벽의 종류는? | R0lGODlhMwFGAHcAACH5BAAAAAAALAAAAAAzAUYAgAAAAP///wj+AAMIHEiwoMGDCBMqXMiwocOHECNKnEixosWLGDNq3Mixo8ePIEOKHEmypMmTKFOqXMmypcuXMGMaBECzps2bOHPq3Mmzp8+fQIMKHUq0qNGjSJMqPQhAptOnUKOabDpTqtWrWLM2pFqQq9avYMPG9DqQrNizaNN+NBuArdq3cONuZbr1JkGvVPHWLKswZ9u7frvuFYyToU7ANPmW5drUrUC/evEivovY7uLCcxW3Hdx4sua/EjEbprvQLOPKn/NmfszUreTSoxO+Pg26c2zWfWF/dui4K2Xff3uDxg3R9OrfuYFvtkl89nHjw3dHJ50c4ezEqoM/f4w5b3fk1gP+l248GLV3y5Ety656G7xs9dGZE6+9fTFg9/HFvxftHLdq4fNJFtl60ikXkW3T0SccgIbBVx1+DwYYYHkMvvaQhfNdOF5izXGH3VzyDUebh+AtqJ91ikGH4HIQUsRggSYethxnuuXGGHY7EQbdgaGlyBqACI4opGacnVggdboFSSSOMrbWJIEGngSkiCiGZuRMV1b532gjskjkl0h6mOVlDpKnZIcrsVVhmWNmyB59lXE40YtRuknbltVlt1qXLWpE1mlDumlliDX2Kd2CZDr4pp4J0lnncYlS6F+CyjE6o5xUCkrpk+GJFl+moFJaqKaPTvmooaJmuOKOPInpKZb+Te64GV+9/fmpgeWJmCOUvL75o2cS8nhqqXURWmWvkL7KEqeUOaqqor7O2aCytBbKLKy5RkiqXNx2C5ea3oYr7rdhjmvuuVaBi+667DqlbrvwxpvSu/LWa+9a5d6r777SRsvvvwCPuu2tf0IbJ6O53ijfmoT2N3CICtOIbH7UHixotpClNqGcMfI5I6yoXmxtwv6W+LDGqR6aGsm8WurjxIhqmPKxoerpMJIuCyvwzN9Z/OB5gXVpbLkRc5gexL+5tq2amA5LWsGKWtgzwT83l2PQkJ5MpkU3U9d1pyyLSXOwSqdMb74Elo0zynt9bbKXk/o2oLY8Jx3p0JFujJz+28jyLWvOcILdtq+O5rzi21STXfV0GAa6c8dGiyTkhy/vFzR6d0scd6VNC4xhjaxW5XjgfCuOOKgVol1cm5dKiibFznrktsf9Drz3fe6d2frrga/daLZwzyzyhgYfmSeYiRPf9JOx2o2r8sDTTrPat9dt+vQkOh3yprW33rmOSL9eusraWtq1rXVNPCr1YH7+vNnOlxz78DoLXzKwui7cntbxb231/cCBWps6VzTMNQtV4bPckprXPeP9jHXXQmCxgEc4CO4Md9zBF9cO9r3taQ98FJRfwEZIwnzNr4QoPNfZUsjCe62whTCE1wtjSEMVqq6GOOzWDHPIw7jssIf+QETLD3fHODZVy3ING9PUXHU0mxkwiFIZoo7wc6dfZW1s0XIf7bYIxXTdkD1afNnhUJS65DRsUV77YheXpUbkNUqMwuNTBO2zG09NTYprVAkeg4Mx+ADNbOizXQDrCCGptTGPKBkixmSGJxcVJ36tQhzTTohI2R2yItkZ4+oqlpGM0a+SMMGjHXeVyVRF8oPeE2AHq4dKUJZEirKi4qReFLMekW9pl3Sl5NQYSxgBijfY4qTvThdMytlPlxpEJSenREuQqPKZq+QdMqWUy2laMyR7vKY2k+nBbXpzI9n8pjg3CMBxmhMj4TynOq9IyXW6s5BKiac850nPetrznvgPzOdP3snPfvrznwBlV0AAADs= | 1. 켄틸레버식 옹벽 2. 보강토 옹벽 3. 부벽식 옹벽 4. 중력식 옹벽 해설이 아직 작성되지 않았습니다.해설을 알고 계시다면 오른쪽 해설추가 기능을 이용하여 해설을 작성하여 다른분들과 함께 해설을 나누었으면 합니다.로그인 후 오류 신고 및 해설 작성 하시면 포인트가 제공됩니다.[포인트 모으기 및 사용법] | 4. 중력식 옹벽 [포인트 모으기 및 사용법] | 정답률 : 64%
산업기사 | 건설재료시험산업기사 | 2020년06월06일 | 3과목 : 건설시공학 | 58. | 비탈면 보호공법 중 돌쌓기 공법에서 줄눈에 모르타르를 사용하고 뒤채움에 콘크리트를 사용하는 방식은? |  | 1. 메쌇기 2. 찰쌓기 3. 정층쌓기 4. 부정층쌓기 해설이 아직 작성되지 않았습니다.해설을 알고 계시다면 오른쪽 해설추가 기능을 이용하여 해설을 작성하여 다른분들과 함께 해설을 나누었으면 합니다.로그인 후 오류 신고 및 해설 작성 하시면 포인트가 제공됩니다.[포인트 모으기 및 사용법] | 2. 찰쌓기 [포인트 모으기 및 사용법] | 정답률 : 64%
산업기사 | 건설재료시험산업기사 | 2020년06월06일 | 3과목 : 건설시공학 | 59. | 시멘트 콘크리트 포장과 비교한 아스팔트 콘크리트 포장의 특성으로 틀린 것은? |  | 1. 국부적 파손에 대한 보수가 곤란하다. 2. 주행충격이 작고 운전자의 피로감이 적다. 3. 양생기간이 짧아 시공 후 즉시 교통 개방이 가능하다. 4. 잦은 덧씌우기 등 유지관리비가 많이 소요된다. 해설이 아직 작성되지 않았습니다.해설을 알고 계시다면 오른쪽 해설추가 기능을 이용하여 해설을 작성하여 다른분들과 함께 해설을 나누었으면 합니다.로그인 후 오류 신고 및 해설 작성 하시면 포인트가 제공됩니다.[포인트 모으기 및 사용법] | 1. 국부적 파손에 대한 보수가 곤란하다. [포인트 모으기 및 사용법] | 정답률 : 64%
산업기사 | 건설재료시험산업기사 | 2020년06월06일 | 3과목 : 건설시공학 | 60. | 다음 중 콘크리트 댐이 아닌 것은? |  | 1. 아치 댐 2. 중력 댐 3. 어스 댐 4. 중공 중력 댐 해설이 아직 작성되지 않았습니다.해설을 알고 계시다면 오른쪽 해설추가 기능을 이용하여 해설을 작성하여 다른분들과 함께 해설을 나누었으면 합니다.로그인 후 오류 신고 및 해설 작성 하시면 포인트가 제공됩니다.[포인트 모으기 및 사용법] | 3. 어스 댐 [포인트 모으기 및 사용법] | 정답률 : 65%
산업기사 | 건설재료시험산업기사 | 2020년06월06일 | 4과목 : 토질 및 기초 | 61. | 포화점토의 비압밀 비배수 시험에 대한 설명으로 틀린 것은? |  | 1. 시공 직후의 안정 해석에 적용된다. 2. 구속압력을 증대시키면 유효응력은 커진다. 3. 구속압력을 증대한 만큼 간극수압은 증대한다. 4. 구속압력의 크기에 관계없이 전단강도는 일정하다. 해설이 아직 작성되지 않았습니다.해설을 알고 계시다면 오른쪽 해설추가 기능을 이용하여 해설을 작성하여 다른분들과 함께 해설을 나누었으면 합니다.로그인 후 오류 신고 및 해설 작성 하시면 포인트가 제공됩니다.[포인트 모으기 및 사용법] | 2. 구속압력을 증대시키면 유효응력은 커진다. [포인트 모으기 및 사용법] | 정답률 : 29%
산업기사 | 건설재료시험산업기사 | 2020년06월06일 | 4과목 : 토질 및 기초 | 62. | 아래 그림의 투수층에서 피에조미터를 꽂은 두 지점 사이의 동수경사(i)는 얼마인가? | R0lGODlh0gCyAHcAACH5BAAAAAAALAAAAADSALIAhwAAAAgQCBAQCBAQEBgYEBgYGCEhGCEhISEpISkpISkpKSkxKTExKTExMTE5MTk5MTk5OTlCOUJCOUJCQkJKQkpKQkpKSkpSSlJSSlJSUlJaUlpaUlpaWlpjWmNjWmNjY2NrY2trY2tra2tza3Nza3Nzc3N7c3t7c3t7e3uEe4SEe4SEhISMhIyMhIyMjIyUjJSUjJSUlJSclJyclJycnJylnKWlnKWlpaWtpa2tpa2tra21rbW1rbW1tbW9tb29tb29vb3GvcbGvcbGxsbOxs7Oxs7Ozs7WztbWztbW1tbe1t7e1t7e3t7n3ufn3ufn5+/v5+/v7/f37/f39///9////wAAAAAAAAAAAAAAAAAAAAAAAAAAAAAAAAAAAAAAAAAAAAAAAAAAAAAAAAAAAAAAAAAAAAAAAAAAAAAAAAAAAAAAAAAAAAAAAAAAAAAAAAAAAAAAAAAAAAAAAAAAAAAAAAAAAAAAAAAAAAAAAAAAAAAAAAAAAAAAAAAAAAAAAAAAAAAAAAAAAAAAAAAAAAAAAAAAAAAAAAAAAAAAAAAAAAAAAAAAAAAAAAAAAAAAAAAAAAAAAAAAAAAAAAAAAAAAAAAAAAAAAAAAAAAAAAAAAAAAAAAAAAAAAAAAAAAAAAAAAAAAAAAAAAAAAAAAAAAAAAAAAAAAAAAAAAAAAAAAAAAAAAAAAAAAAAAAAAAAAAAAAAAAAAAAAAAAAAAAAAAAAAAAAAAAAAAAAAAAAAAAAAAAAAAAAAAAAAAAAAAAAAAAAAAAAAAAAAAAAAAAAAAAAAAAAAAAAAAAAAAAAAAAAAAAAAAAAAAAAAAAAAAAAAAAAAAAAAAAAAAAAAAAAAAAAAAAAAAAAAAAAAAAAAAAAAAAAAAAAAAAAAAAAAAAAAAAAAAAAAAAAAAAAAAAAAAAAAAAAAAAAAAAAAAAAAAAAAAAAAAAAAAAAAAAAAAAAAAAAAAAAAAAAAAAAAAAAAAAAAAAAAAAAAAAAAAAAAAAAAAAAAAAAAAAAAAAAAAAAAj+AKsIHEiwoMGDCBMqXMiwocOHECNKnEixosWLGDNq3Mixo8ePIEOKHEmypMmTKFOqbAhESEEeTFbKnEnT4pARKgpqyFGzp8+fBoNkIFGQwQ2gSJPKFOKhRMEGNpRKnTqSqVOCEmhQ3cpV45CmBSfM6Eq2bEQhHEaEPWq2rduDQzgQJThB69uFQ+4q/Xp1oIUYehPqCFFwhsvAMod8EBFkCJAnQCD0QHxwBgSCRjYApqxScQYXMWjEQAEBCOfCEwgmwbD59EnFHmLoSHIjxgS2rqvMsEDQSYaxuU0OCVECiA4jQ4xYsJubRuqBTD4HF764x4oSPYBM0DHdxvOBGmD+TC+5hMMBChAUTEhPo8QIEiI+eJD/AcSHEPZD6MevX0QI//qBIEJ8/zUVgnyTlURDBQVlIN54IzXBgQIeDPgBCgfQ0IILK6BwQgkmlHDCiCKOiEKIJ6CgYgoqqliCiCKquAIHELDwg0k1fCeQZhCOxMQHE6AgAgcrRGeaSDXMZdKCOj3YI0hG3GccEEYksdxIITSAknMNOvmkR0OAUIIRKJSQxBTShQREAwO0RlKOBW3g5Zcc8TXFFAIlIZlIPDAwwAkn0SBBl3R+xFdBEDAHUgkeFBHooASFVyiYH/RVBRN1jUQDoI8SOmmdYA30xARRiUQDCgXRkBdINVwmKo/+n2506EBOZKWppSg44GZHNLgq0BMZ7BqrTR4oWcWoNWiK6kA0RqXDCjbkIEMMCV5kg6+XwjosRooZ+4StpvY1Ag0i3MAECSq4wEEJLXzA00VcihrsthnNKpATEyQbrkA6LMcBCjq00AMPKuiQwwQtYNQrQUzISS+3HqglKrghbSqQEDTkMJQOMTgxhAxD5ACBCwrrGJ2wD0c0RAciSDGxvhVbWoULOQzBlg1OABFCqRYJyrCDKVuElghR0JqpqcYqRERG8Qp0ctAVfRWCywJBQTFIp26p4xMczAn1Q1+JQBCyymrdIMpfMxT22Fd/BAOnJnnHMGtpS1TEBxLfS+r+SB9kwJ1JNzRgWpU9/Fa3yhX2lq9IPTSQgMwizTAABzHc8OLRhztURIV4CtRE2x390IACio5kgwUoDBFFDzRkIEPmYN/X+bGgd1QCpCYdbBwNQAAxL+wNGcE5rRAAF5INy5okgwVRDFEkExwYD7xCSeBNdRVQFB/SDz1weEMPP3yvAw886GC++eT3oD7547e/Qw4D71A+Dz/ERBANCrhAwwqWV4Db9AkhwmKgQKsIlI4jOphBDGAAgxe4YEMuiOADXcACCbKAgQx8AQwWCAMXdFCCL2hBDHxQkBwogAQqEsEIxAJAvHyABEX7VaKmc4MCvKgEHawA2lookLuVYHb+tTogZbzjmB88oQgXSBgPEaIYSz1hhsFZUPdQYAQj/G6JBrmbCXpTO8Q4hwlNcBQRMCBELBqBOGODYm5uMAH7VaEIXcPiQaJkqSB2xwJOGEhmdsjDMzpRja6hAQUw47CpBEEIPgDCD7jnA/AlcpHc48FhBGKDannkRyOIYRWasLfgyG0gSACaVIbQrhaIxgY0sEEMZjADVM6ABtPCzQ8wMBQRqGAGf9NIlESQx6phzjWtIkgoSTaVGDTgfw+hgQpEgAEOcKApJ4iBDb4nNA6EYHbfKmNgrqXJI2RAiVJpAQN4JpFKCuEGMljmBzaQgQ2gsAXfW5VD4gKCsU3gdZ7+hEAv37gBYkrFPGKTFQ5m4IIRWKCZGfjACnD5gyMlpHoheMJAoFABberlWm5MQiGV4gQOJKCeEOGBPBkSBB24gAQbAFI7RbCCF8zGIFEiweyi8MvTcHMgGuVjTW6AgXeRRH0teFYFODABCzhTBTTogaN4UClNNqEC0rOpjpAQx6kIIaAq4c4QVFkCDlSgqB4gqgjcKIVO5uaTAkGCBnRKEyBg1SdGiIEIJqAAuFUBX2x1y03ztFGl+MADUsGBBQijxwZg4AZGOOsENFmEKyqlB4BVSpRCkFEFKAACBziABUogA5/e5VpN0KMopfJXqQjhA1scyBQ8QAMmFMFyE2j+wAEKUAAFdMAFluwKRgfiTX8+NrJJSUIISCBRpxnQIB6bQQk20AADJKABG1gB77ZyreK+0bFJ6QEHpLIEFe7TCRDwmkGeMAQYeMACDIBAAiTAgRPk8ifVxWmapALZUSYOOhDIa29+EAMXeKABDHgABDBAghZ4diW7FYgVfZtd4CJlOCIgoNNYKJDZOWQKkFlBfDhggQlUoAPokkFuSXKDB7jRCBhgMFK0KxUjgCAEmnTCXzIiBSYgYaswuE4GJMDjhKLABiP9SIKrsGCq9KADUvkRjEVFYY7caQlD6IEOXnACD2TAAxew5kJz4FCN2CAC1jUCB1RMEvI1hMUcXcz+9bJZkickQQhAyIENSiCCDlhgAxtYVyUxYoMGnLifKdHBCT5gUYH8wMFAYcJ/NPmE46YkCksowg9ONYJ1agADGxABCm6wg0k+JHD7FPMLUrKhFgC2CDrowRN+wIOC/GC7aQ6BhI8FyJW4GQlxjsEK4EMcEnCARUn1NEJo8ADrUlW8phIBCVZQBRJ8KEUlkN6Rk3wfRktAvyahwhRcK+friCCsYS2B/pR6kF79mdkoiQEJQkAyCugABiBQoAuSMJD6KgUJ1R5IFK49lTvFBAk+YBcKDuSBDrxQujr4QV7MLVoyh4RrRvgBkjFQhR4AZgkxuJFA7J0UJngABJqkKT7+L2JhkDAhClFIAhEsfp0PrNOZKNWRmLGtEQ9ME1AUBwJwYuBQjiOFCS/W5BQmQHOpHPEGLBhSA3Sk0RIIeyRAiKZL7HIYS/7gA1JxQr4FQgUKFJ0rTHAB7i7VYRGkQDZPp8mhqf2BfVZhxsG5AbaWcAGjZmA9E1iXC24wBDeuxAdYV8oS6qPJKuiQhhI48ZgHcoMVhMACD5jABDDwAdwqPCVrV4rHlzyQCSB7KtpWSBFERu8ecqCMNkPBBhyQngdsNqklkTh3ZadaCTh8IuRt6BCW0BApIIf3Din8QWpgYtGieyFJMCkHJHCAATRgsAvt8kauTu1r1v72CVkBDG7+AIMMvKsIJ8jzM13g900BXyAxwMAC0uuBEU9kYaDkADgh4oTuAUkBDWjAAzJAzotkPimDB3LXJxEZAAFhlQCb0QPsdAIk8AFe8gPrUS1UIAQxYAEKsAE1cH4WEV8KBmgY4QQ3UGdflxCAl2Qft09TYHsRQQUe4iEfgAMCEQT/0V8oEANUUAVDICJCsAQo4AHcEQU04AJCwAQ/4AL9RxE10AD7hETYVxP/hxSD9wHWVQUq+BA8kAFfpWkaYAEzwARJ8EAvoAILFRNCsAJEwARLkAQ24AJL0AO4JARC0AM5cANHoDAPgBmUQxVAoAEmKIUDwUk0VwQ7oAInYAEoNAP+RgAEMKACLbACK6ACKAADH5NS7BQfIsADORADJVABEdBeMZB2EdErmmRFI2gSPgcUgxdRRhNVDeEC38ZM3IEEA3MDJ9ACrAYEkSYERuACKSAEQ7A0VRAwG3ICK5BYfAYBYTZae0FYHUd4+tZFCeEEGzAB7GQA/4MEMQAzBGEDxycQLVACP4AEMnACQcA0D7CEypgUOXAB7/UTUsNo9xQRTiACIDBwGvBeSkBNBvFuBTEEBOU9U1gRxJZR85UUUWIAzAgUYTNr+1ZoB1EESJAEQ1AEflcFEXkQTGCMY1MEQoAEFSmQ+sRb6QgURYABk7MXwyMQDdkdDWBdjdWENLH+AgqQE0kRNrMDBU0WSMgoX6VYEpbxeQqRA6BYLx5gfRWWkzYFAaOoLUlBBCsgJzmQSjmgAzgwh9NkA1ipA5OUAxZQIScAA0kVkBbRAwPEZA7pFvCnYNiFFJoIP+OjSAPDPT3QSAnHMC2AAh2QARyQAZRXAj1JEDqwdcdSU5xBAxGAGSMJFD8QAsBIES5xAyrwcrRUKXunlRFxdQlZBdoTHJZBEI0FlDUhAxBwhBbBBByzXBUAARAwAQo1A3wXZAaRAwNiXSvJmdjymVQRAgcAORzhhl1lgQ0wYCiQVLBZcSlZBXqCTJwxA3c4ELg5FRxgAIg2EjpAZx5AVxWglyL+VG8Z8FbfAoO2SRBjBJMz4QIPMHIqIYcrcH8KIAEWYAEQwAFAsE/HNB3M6ZmJ6Y6ZSRPd1wAFMAADQADXlgReCAHtuJzYIgT56RNMFVhzZgFsUgATUAAbMBs3eBqWcaFElgGjhhLldWAIoTNdMQQxoAIgAAH/CQEVUHlA4HeQZhaiiZ+g6RE58AEVxRDU1xaoNiOYZQAKsKIu8ANG8JFU0Zl6JCkqIYZVwI0tgAMr0AJ+JwR5oxdMkAMpACQJkAAMEAEfoAI+sARiCRQzcJjOuZYksQIMoBWb5QEPcCGKclUeEUE8oJGvcQMuUAIfIAH6R40pcANCUHo/EQNjt0f+K+F4b1cEUdcSMyBPQBB4G6GALNUhZxkSQhAwA+JVFNCVP9Z3NDEDOlIETHkSQFABRsCHFCgQMOBQp9URV8guHpRb6jMTbjhoGVB3GOABKoB2RHo8gxqqb7IYRwFYQ2AXfjoQYdIRPSACJaAiu5IDz1QQN2A+Q+kRcTiHM5AC3+YBFaABHhCJObAEu6oRN9CrfzkRQpADGlecA7GqGwEE/RUDYWg8ykUDNfAB0tMeEfAZ7kcSUNYDa7huFkABe0kC2zcEbpcRY0pI5SoSQhACB2sRN7AhHrICslFxFFs/QOACf6NzKNBhJECariZ9YJJAJyUfeqlp42YEwicRgir+TAvaE0PwVhkRcSpyAzTAOyYVhLJRolUABCI0PkFYaCFDAzeAlT1Ap4YihzBQJvExHyOAQ1PJqRDhqfuUBGb6E1elrhaBVP24A08JGmKTAx4UA/DjAiqgtZiRQBlzAzhAPytwAo4SElFWonjKAR/wTCWAVDxAkSVnEM4BqFY7o+VZAd2YEUywAu43Z1VQqfyynvLXXyLLEJXKAxWYAItnEkBQG0KilxygrDWoA0BAkQZxAxXgRlS1sCAxBBlgALDGEaDoiIURA7qmAjcgfRo3Ty0wIPMXjWDihigAAuyUZxdSOUe7BEDIG3p0elRBAghgV5oSVSLwAg0lbgUBBJP+OhE6MJxFu68YcU6Ox5cVYAG2JAMiIAFAkARFAwQdoJxAEQMMQJ4hYaegYQJR5Y8VowKYuAIaAL8WYQQRKyQiAJ/3gQJiawEuEKY+gQMbAKINUQOt5mXQYhDWGxIucAK1mwMWfBAYwycrcJ0WoKcZEIlKIQQnBZYb5JqpJBqyK7s2sJUQYFjwMZyRexFC0H8/UIM2cLsTQYskkLdnF5td9QAWLE+VapkI9I1942HrsgIyoMN3AYIkcAEQwAD6152qkhETbBA/sIYUFH0CwQNn+QMvwEwf0AJgaRAloAESoK+MxwIvcgL8KxE6oAJElX9LV4NoWxY8sLlTDAHiSwP+oDsRQeCQPQADdxkCGMAAHrADDDEDd0cBBYNMI0KVBDwQg8FSKKCXA6FzIAFn6zkBCYAA0KVQM+wWN2yBBZAAB8AAIfzAksvACXEDFkBbFKcQRqACJKBrhlMQC/UEUmADInAYPCACEbRBDoUBDZABk/FjfKIuGXAAPmoBF3KgbwEEL9A3rVcAFeACrgxT7Ct6DrECFTACLfAh7icDDfgBuGE5JXAdLXAk2xGMIkAEIvBekGEq55UAA+CjEFAwnHFOdxpbCzBgF4JYAhEyINEDKPCIH8ACBZGs2+uR9RYDLSCGQtKhDigF5LLHI6UDHoAD7koENtsRyfFm6nkBvOn+Fki7VSsAeaOzxu3VzR8BBDaAtKy0a5nWAnnxBDAgbv2lAg61LiRgvSXgdjSAUB4wBCgwGZm4XDzREnJEEGJbJhkQnEs3ZsWaEu46GQp9A0GAToU7EKBREDBQz3dqBCTAIFWAphDwY/wT1QfxAysgZyrAThGwmhpwAtOFEkCwrDbwLAHlihsEZPD00C3gxjWQBCKgFT8wAmWyAm4VzHBdEE/AM0kgaWvYVRXgnh4AxzmAwHXyAxxzAsYDlzLAjUhrsdHGA8QUAxyAPNByIaC9RFt1EFAQaf7qAkLiARrwTCGAEzuQ2m3Gij4QTTtQwcajawCjA8Q82f14lkuAayT+m8YHhWkmsHckZBKpDVknUD4KNRAzMCAblKrOTRAbLBEmPQNvyyh49kKReANOXGYcEgMn8C5XFaQheL3TM6wfeAThMwNubGX3IRcwYAPBTRJJ8AM+4Gko4FIzoM7lTRBLoN8OkeBie52c+0J5y1B16ogwMNtYVNsXkYYCAaYqCQNdMwTh86/f5kyaZkqSJBKVXcpwzd8WIde0ywSplFhfwQGwqQST9o1WZgFZhkPxRNKo+zVCwIoRsU4e4AFAAB82wAQ8sALxbRBQZgNCzpfNRAIsQLbziRErAOJydN4V0dAh+AMscAI7gAR7ht7Wu0wYMAESkJ3EDN95jBBMXt7+QoCe2GsBv3FEfWcEhjGzJiUCUgwBEoABIQAtV34QThDHLWTmEyEFJcADNhACqkoDwm0RToAERjBlITABVEyNI7BQj14FR0HmS0TpEsEEDIADyuFQPCADcSsSRFjWGPAACrAA1CgCMGBJkg5Ars6yH7YC53cDIfDNIlEE7bEBEaAA6yXNd8m9cF3sErEETlwCCRDWKFF/MkkAAAAAAfA41o5F2N69JQCyKzEELpABkFcABvB8BXPrZa6NFAEEO6BIcGYctTgwLeEDPDAwBA8+4NM7vdNQCt9QiqTwB8/wDd876gOXPSBPTrAZNuOKdBWc0oy4eR40p3oRKKwDN1D+8jdQAye/tqiUSlhZtC6PlTZQA0RrrSxf8jhgA6ddtDAv8zTASj3f868kYV+IEBR4AhwWnH5cAtQMNYq4EuEaEklQ6Axhp3i6mtLMUhQ+HiFfKEvg7QxhHBoG70XVuRqrgYUSBIJ7GlFfESRPtIeOhRbQAVkfGPz1KUiQ9vMk2rUbK1t/EfYzBYCKBAM/MCJVEPbuNEtgHEzwsBWxBMM+PUGAumXYtiVqjNWZLhvSZU9AAp61BDnwAkQ1152O3o8PPHWPEYtJsSggn5T0a8VcjmlF3wADfIReAnOOASswrRBx9xFuEH1PEU+QA5S3TlcSjLhK0dwsEO46A0ngA67+mVgkbISQuQJLLxFG0KG9v65+jr0lMHkqmgEpkBeyaQKQKMK64aUKdyo8cATKlasysGsqoPsOYQS72/u/PxE/8I0BXIM3wJElOx8AEYKEDiQxXMAIceKEiRxGaJz4MKFBhRIwiFTBmFHjRo4ajbjoGFLkSJIlTZ5EmXKjkBkqQw4h8SEDBxVGqgCxUcPFBxI0ZuRIIgSIkA8xdNxAUkXKjRUtVKCYkcRlSCQgp17FmlXrSSExtlYRMiFECgschmhcMoNGRxJANDKZoQKIQxE/vlb5eFfvXr4jhazd2oNDCRQhVkjNyEQGjI4icmzsoWIECRGM7yJ50VfzZr0svyb+ITLkx1yOSIp0FLKE45QfPYTsrcpZ9myXf2nfNpnEMm7evcEC9h28SmzhxTcP2W0cN3Hlzb8KkeF8uVXp1acGAb7ZyIoQKl7fIHEjOHPr5blm15yDA4sfUXhYaGHBh2/y5u2LHNJSdg0MK4pAocEFJ2BYYQgZDpoBBhtU26y++x7UKL/ZhkBBhBJsiOGHKWxYwYYN1PtAhA924MxBCCHsijYngHBBhRaAkOKFFW5ogYkVYPDhBPEapO5EH4NITrMljPjBhBZuQKGIDXqY4YYoVKCBiRN65MtEH+1LUbYeUEABhiKSMEEEFJy4oT0ZfoBCQc6OoPLK+4YAzokhmOD+a4nWkphCiiJyQGKKJZ6QIgknpvhyrymEUMKJ4dp007z8kNDBhREsWIEHH3gAYjRNW+uhBx4+/TQHHUD1tAdOPQVVVB1WRfUHHjp9FdVOPdUhBxxGnTXXTi/11AcgZODgAxRsyGGFRk8cIkMTKmiAgAxaWCHaFlhoAdppo1VhBRSeQuGEFLbNltppW3DBhWnBZcFcFlYwt4UYpiWwqXZX+Lapau/Ft1x6m/oggQMk+KAFFI5FsaUfbHAhBBqEEOIHoR4OYggjihhiCCEsFiKIiy+OWIgkKlatiSRM+xgjJ6RiArQnLq6CCSTofEJkIYp4uYmURzZiiNCMWOLiHw4hFgFKHnRQgeAHh9jR6KmSyExpLJ2+igeop6a6aquv5i0gADs= | 1. 0.063 2. 0.079 3. 0.126 4. 0.162 해설이 아직 작성되지 않았습니다.해설을 알고 계시다면 오른쪽 해설추가 기능을 이용하여 해설을 작성하여 다른분들과 함께 해설을 나누었으면 합니다.로그인 후 오류 신고 및 해설 작성 하시면 포인트가 제공됩니다.[포인트 모으기 및 사용법] | 2. 0.079 [포인트 모으기 및 사용법] | 정답률 : 51%
산업기사 | 건설재료시험산업기사 | 2020년06월06일 | 4과목 : 토질 및 기초 | 63. | 다음 기초의 형식 중 얕은 기초인 것은? |  | 1. 확대기초 2. 우물통 기초 3. 공기 케이슨 기초 4. 철근콘크리트 말뚝기초 해설이 아직 작성되지 않았습니다.해설을 알고 계시다면 오른쪽 해설추가 기능을 이용하여 해설을 작성하여 다른분들과 함께 해설을 나누었으면 합니다.로그인 후 오류 신고 및 해설 작성 하시면 포인트가 제공됩니다.[포인트 모으기 및 사용법] | 1. 확대기초 [포인트 모으기 및 사용법] | 정답률 : 56%
산업기사 | 건설재료시험산업기사 | 2020년06월06일 | 4과목 : 토질 및 기초 | 64. | 흙 속에서의 물의 흐름 중 연직유효응력의 증가를 가져오는 것은? |  | 1. 정수압상태 2. 상향흐름 3. 하향흐름 4. 수평흐름 해설이 아직 작성되지 않았습니다.해설을 알고 계시다면 오른쪽 해설추가 기능을 이용하여 해설을 작성하여 다른분들과 함께 해설을 나누었으면 합니다.로그인 후 오류 신고 및 해설 작성 하시면 포인트가 제공됩니다.[포인트 모으기 및 사용법] | 3. 하향흐름 [포인트 모으기 및 사용법] | 정답률 : 58%
산업기사 | 건설재료시험산업기사 | 2020년06월06일 | 4과목 : 토질 및 기초 | 65. | 평균 기온에 따른 동결지수가 520℃ㆍdoys였다. 이 지방의 정수(C)가 4일 때 동결깊이는? (단, 데라다 공식을 이용한다.) |  | 1. 130.2cm 2. 102.4cm 3. 91.2cm 4. 22.8cm | 3. 91.2cm | 정답률 : 64% | <문제 해설>정수 * 루트 동결지수 = 4*루트520 =91.214=91.2[해설작성자 : comcbt.com 이용자]
산업기사 | 건설재료시험산업기사 | 2020년06월06일 | 4과목 : 토질 및 기초 | 66. | 수직 응력이 60kN/m2이고, 흙의 내부마찰각이 45°일 때 모래의 전단강도는? (단, 점착력(c)은 0이다.) |  | 1. 24kN/m2 2. 36kN/m2 3. 48kN/m2 4. 60kN/m2 | 4. 60kN/m2 | 정답률 : 50% | <문제 해설>전단강도= 다짐도(0)+수직응력(60kN/m2)*tan(45º) = 60kN/m2[해설작성자 : DL인]
산업기사 | 건설재료시험산업기사 | 2020년06월06일 | 4과목 : 토질 및 기초 | 67. | 흙의 다짐에 대한 설명으로 틀린 것은? |  | 1. 건조밀도-함수비 곡선에서 최적함수비와 최대건조밀도를 구할 수 있다. 2. 사질토는 점성토에 비해 륵의 건조밀도-함수비 곡선의 경사가 완만하다. 3. 최대건조밀도는 사질토일수록 크고, 점성토일수록 작다. 4. 모래질 흙은 진동 또는 진동을 동반하는 다짐방법이 유효하다. 해설이 아직 작성되지 않았습니다.해설을 알고 계시다면 오른쪽 해설추가 기능을 이용하여 해설을 작성하여 다른분들과 함께 해설을 나누었으면 합니다.로그인 후 오류 신고 및 해설 작성 하시면 포인트가 제공됩니다.[포인트 모으기 및 사용법] | 2. 사질토는 점성토에 비해 륵의 건조밀도-함수비 곡선의 경사가 완만하다. [포인트 모으기 및 사용법] | 정답률 : 39%
산업기사 | 건설재료시험산업기사 | 2020년06월06일 | 4과목 : 토질 및 기초 | 68. | 풍화작용에 의하여 분해되어 원 위치에서 이동하지 않고 모암의 광물질을 덮고 있는 상태의 흙은? |  | 1. 호성토(Lacustrine soil) 2. 충적토(Alluvial soil) 3. 빙적토(Glacial soil) 4. 잔적토(Residual soil) 해설이 아직 작성되지 않았습니다.해설을 알고 계시다면 오른쪽 해설추가 기능을 이용하여 해설을 작성하여 다른분들과 함께 해설을 나누었으면 합니다.로그인 후 오류 신고 및 해설 작성 하시면 포인트가 제공됩니다.[포인트 모으기 및 사용법] | 4. 잔적토(Residual soil) [포인트 모으기 및 사용법] | 정답률 : 56%
산업기사 | 건설재료시험산업기사 | 2020년06월06일 | 4과목 : 토질 및 기초 | 69. | 실내다짐시험 결과 최대건조단위중량이 15.6kN/m3이고, 다짐도가 95%일 때 현장의 건조단위중량은 얼마인가? |  | 1. 13.62kN/m23 2. 14.82kN/m23 3. 16.01kN/m23 4. 17.43kN/m23 | 2. 14.82kN/m23 | 정답률 : 64% | <문제 해설>15.6*0.95=14.82[해설작성자 : comcbt.com 이용자]
산업기사 | 건설재료시험산업기사 | 2020년06월06일 | 4과목 : 토질 및 기초 | 70. | 10개의 무리 말뚝기초에 있어서 효율이 0.8, 단항으로 계산한 말뚝 1개의 허용지지력이 100kN일 때 군항의 허용지지력은? |  | 1. 500kN 2. 800kN 3. 1000kN 4. 1250kN | 2. 800kN | 정답률 : 73% | <문제 해설>100*10*0.8=800[해설작성자 : comcbt.com 이용자]
산업기사 | 건설재료시험산업기사 | 2020년06월06일 | 4과목 : 토질 및 기초 | 71. | 채취된 시료의 교란정도는 면적비를 계산하여 통상 면적비가 몇 %보다 작으면 여잉토의 혼입이 불가능한 것으로 보고 흐트러지지 않는 시료로 간주하는가? |  | 1. 10% 2. 13% 3. 15% 4. 20% 해설이 아직 작성되지 않았습니다.해설을 알고 계시다면 오른쪽 해설추가 기능을 이용하여 해설을 작성하여 다른분들과 함께 해설을 나누었으면 합니다.로그인 후 오류 신고 및 해설 작성 하시면 포인트가 제공됩니다.[포인트 모으기 및 사용법] | 1. 10% [포인트 모으기 및 사용법] | 정답률 : 55%
산업기사 | 건설재료시험산업기사 | 2020년06월06일 | 4과목 : 토질 및 기초 | 72. | 절편법에 의한 사면의 안정해석 시 가장 먼저 결정되어야 할 사항은? |  | 1. 질편의 중량 2. 가상파괴 활동면 3. 활동면상의 점착력 4. 활동면상의 내부마찰각 해설이 아직 작성되지 않았습니다.해설을 알고 계시다면 오른쪽 해설추가 기능을 이용하여 해설을 작성하여 다른분들과 함께 해설을 나누었으면 합니다.로그인 후 오류 신고 및 해설 작성 하시면 포인트가 제공됩니다.[포인트 모으기 및 사용법] | 2. 가상파괴 활동면 [포인트 모으기 및 사용법] | 정답률 : 65%
산업기사 | 건설재료시험산업기사 | 2020년06월06일 | 4과목 : 토질 및 기초 | 73. | 아래 기호를 이용하여 현장밀도시험의 결과로부터 건조밀도(pd)를 구하는 식으로 옳은 것은? | R0lGODlhDwFzAHcAACH5BAAAAAAALAAAAAAPAXMAhQAAAAAAOgAAZgA6ZgA6kABmtjoAADoAOjoAZjo6kDpmZjpmtjqQkDqQ22YAAGYAOmYAZmY6AGY6OmY6kGZmOmZmtmaQtmaQ22a222a2/5A6AJA6OpA6kJBmAJBmOpBmkJCQZpCQ25C2/5Db25Db/7ZmALZmOraQOraQkLbb/7b/27b//9uQOtuQZtu2kNv///+2Zv+2kP/bkP/btv/b2///tv//2////wAAAAAAAAAAAAAAAAAAAAAAAAAAAAAAAAj+AG8IHEiwoMGDCBMqXMiwocOHECNKnEixosWLGDNq3Mixo8ePIEOKHEmypMmTKFOqXMmypcuDAGLKnEmzps2bOHPq3Mmzp8+fQIMKHUq0KM+CAF4qXcq06cSkBKE6nUq1qlKpArFa3cq1q0etWr2KHUu2IdiyaNOqzYp0rdu3W8/CnUv3pdy6ePOWvKu3r9+NfA/CqBnAwouvMGUODLuYJtvGNSErvoH1ZluGjC//5Rj4oI0OCwbOiFAgY87HjzMbhJo5bGXUlBeq1rx68WbOtBOWaEBQBoIVD2e/tk18dlTYx2mzTp7QOPLasW9r7HxwN8EaD0gElz2ZeGqHM2H+RvcefThCsN2fMx8v3SJ1g9YH+gZ+8XTW7s7HuyYfmb1w5ubFRFlSy6nXXkTvFRTfDS4YwBtLzpk3YG7c9ecff6kROCF5Bz5FYXUzBYABYDbJ1pyA66V4n4UUBuidVBom2KFZH8L3YEIzeJDBeZhxCN124tEY5HowvmibhirOCKSP1d2YEAs7DrkafpI51tySUZUoJX+TDScgkgYqKSSTNjIEpUT7KfTfiZaFOWCb7BWHVIwXiulhkmUiJIMBAUgQJURWGiecluARCh5qYB5q551kEmSDBgUcZpANG5Dw2Z+LJlZgpiLJeMNgMmEqkAyh3XAmp6jaVeNDMlwg0Kn+qcaqkqcMkfqqqLLmOhKtC1FqaQm46iosYnhCtGcAFCSQwrDMfsRrs9BCuGq01EpbbLXYovRsttw6O2234Hp7bbjkAvZtuei6d2667CK4brvw9jhuvPSq+W69+HJoHAsyBaDdDSXE5G++5dI6mpM3yFCBpBRJmF5lhPYHMYpxtljll+/mNyyvLJRGUAz/ViThlj96iWHFKgo6b5Hg8jofQSgwzKO9xUlsImzh4ewmnOWdfLPGuvL66J81hCDvlRiOXHJyLH+HNJGINgp1t892PBDIGLnIVnpD2iyZ1Dxv2vR9E4rd8rvY/RtzffoZufPRMzcctc5lb+gms9taV3T+1m1DBiBOND99Z9MuJopytNvCQMALWMOt2abuaso1yRfn3PPcURsOtKzbpr224wDibGiSab7JYuBM+8wanVI3uy3ADBit7nFKt0ayymNWXifZrN+N972fCkBfRxNb+eOclguO+vIab57r6zVUQDC8r08fb/XWt4t99uluz33BwH/fffjigz9v+dqTj/7Z56+PrvfuYwt//NTOTz+09vPNpcMRB5rlkcdTTYnGBrnlrWhsBjwgxSSnGBj5r1hAyx/bWoe7OrFsOaU73NNMdh7AWdAsjMlg3A63ugIej3m7ulmGHrjBLFGsQIbbXZAIlzrUOcx3JhShlByYM6Vl7Fv+NAABAlRwAj5lwAYmMKIKR/gaH4ZOTk6LoROd1rcDYoZrHOzg/1w4udrQcGlcPB+tZPAABSyrBQEw4w1aILzZYY5AC+waC0soxRXR7ItUnBKcLOc89ziwii7c3RRT5JwaQIA+hkTkIUVWRTxS7nHfOQsCL8ND06Goj0tE3uhI5BgC+gyFC0mkQER5A1J6iIAL5OEmn4jBtkyyhiTc2Srbx0Dj6dGWXXui7+JUyEWW0pemfGTfMElCW8JQkG8DpDB1OcITVuyVmWSR1nZJK1Ja05fNZCUXk0c6MLbSbWvyJKCopEBuajJ5YBKUoTJYvNbpiyHXVOTwAOXKlGXzmVv+jA0CY6i7Qd4ukxZz57fYmcvcaVA+B/iXbxSaUHNVzna1tFcFFVXOOJ7zboOS5iwrih5zmu2guTEOqACQgT0BwF8mJen99NJFxxFzpfhTH0xjSsuZVkuCNo0VTnOKqp3yNFM+/amdgipUJRG1qB06KlLbo9Sl3qapTv0LVKPal6nuMJD7M57XyLa1ALIpPOJsnuTAlspsZhFRIUxhTaczrgpm8ZgEpSfdBOjBsxrUR2e9oNtAwisXzHNPwQKpl7Yat3ZGEZ9geyMsmTi11hAWgI3VpgyJ5U4YiMoGwLrn1LpKwZPpVZ9eRZojzXlL5bxtYsx865ye81KX9uoDkjL+QZRkIAK57RWObp2jFdPUUiqG9asW4mMLRbdaS37UmSB1491aNUoHzLa2aGrkXpc5t29C9qBi+xIL2VpYgc6VSRAVV+ssO6qGfipk9ERlgDzY3Z5JMrHKhGIHT4dcv3n3g6zl6n2jOy7yfspjNuCAzCAo38jdsqzulezMoClQBu9yvlpSbQ39qVyQ1mACL8jR4mZQKeUp2LgWVU/p4Pph6IgzOOQEcYgfatbFftHB+qusAQYwAhMAYADoxRJo8XpPdhZpnxoc4Fp1OC0iP3O7jl2rgR8ckuKRtphP5qyHl8izA2NUTbMU68rUul+qpsqqXq4LmMM8lzGT+S1mPvMkWtKs5rSwuc1l6ahR5kznOtv5znjOs56FAuc++/nPgA50twICADs= | 1. 2. 3. 4. 해설이 아직 작성되지 않았습니다.해설을 알고 계시다면 오른쪽 해설추가 기능을 이용하여 해설을 작성하여 다른분들과 함께 해설을 나누었으면 합니다.로그인 후 오류 신고 및 해설 작성 하시면 포인트가 제공됩니다.[포인트 모으기 및 사용법] | 1. [포인트 모으기 및 사용법] | 정답률 : 60%
산업기사 | 건설재료시험산업기사 | 2020년06월06일 | 4과목 : 토질 및 기초 | 74. | 말뚝기초의 지지력에 관한 설명으로 틀린 것은? |  | 1. 부마찰력은 아래 방향으로 작용한다. 2. 말뚝선단부의 지지력과 말뚝주변 마찰력의 합이 말뚝의 지지력이 된다. 3. 점성토 지반에는 동역학적 지지력 공식이 잘 맞는다. 4. 재하시험 결과를 이용하는 것이 신뢰도가 큰 편이다. 해설이 아직 작성되지 않았습니다.해설을 알고 계시다면 오른쪽 해설추가 기능을 이용하여 해설을 작성하여 다른분들과 함께 해설을 나누었으면 합니다.로그인 후 오류 신고 및 해설 작성 하시면 포인트가 제공됩니다.[포인트 모으기 및 사용법] | 3. 점성토 지반에는 동역학적 지지력 공식이 잘 맞는다. [포인트 모으기 및 사용법] | 정답률 : 52%
산업기사 | 건설재료시험산업기사 | 2020년06월06일 | 4과목 : 토질 및 기초 | 75. | 주동토압계수를 Ka, 수동토압계수를 Kp, 정지토압계수를 Ko라 할 때 토압계수 크기의 비교로 옳은 것은? |  | 1. Ko＞Kp＞Ka 2. Ko＞Ka＞Kp 3. Kp＞Ko＞Ka 4. Ka＞Ko＞Kp 해설이 아직 작성되지 않았습니다.해설을 알고 계시다면 오른쪽 해설추가 기능을 이용하여 해설을 작성하여 다른분들과 함께 해설을 나누었으면 합니다.로그인 후 오류 신고 및 해설 작성 하시면 포인트가 제공됩니다.[포인트 모으기 및 사용법] | 3. Kp＞Ko＞Ka [포인트 모으기 및 사용법] | 정답률 : 72%
산업기사 | 건설재료시험산업기사 | 2020년06월06일 | 4과목 : 토질 및 기초 | 76. | 그림에서 분사현상에 대한 안전율은 얼마인가? (단, 모래의 비중은 2.65, 간극비는 0.6이다.) | R0lGODlh2wCJAHcAACH5BAAAAAAALAAAAADbAIkAhwAAAAgIAAgICAgQCBAICBAQCBAQEBAYEBgYEBgYGBghGCEYGCEhGCEhISEpISkhISkpISkpKSkxKTEpKTExKTExMTE5MTk5MTk5OTlCOUJCOUJCQkJKQkpKQkpKSkpSSlJSSlJSUlJaUlpaUlpaWlpjWmNjWmNjY2NrY2trY2tra2tza3Nza3Nzc3N7c3t7c3t7e3uEe4SEe4SEhISMhIyMhIyMjIyUjJSMjJSUjJSUlJSclJyclJycnJylnKWcnKWlnKWlpaWtpa2tpa2tra21rbWtrbW1rbW1tbW9tb21tb29tb29vb3GvcbGvcbGxsbOxs7Oxs7Ozs7WztbWztbW1tbe1t7e1t7e3t7n3ufn3ufn5+fv5+/v5+/v7/f37/f39///9////wAAAAAAAAAAAAAAAAAAAAAAAAAAAAAAAAAAAAAAAAAAAAAAAAAAAAAAAAAAAAAAAAAAAAAAAAAAAAAAAAAAAAAAAAAAAAAAAAAAAAAAAAAAAAAAAAAAAAAAAAAAAAAAAAAAAAAAAAAAAAAAAAAAAAAAAAAAAAAAAAAAAAAAAAAAAAAAAAAAAAAAAAAAAAAAAAAAAAAAAAAAAAAAAAAAAAAAAAAAAAAAAAAAAAAAAAAAAAAAAAAAAAAAAAAAAAAAAAAAAAAAAAAAAAAAAAAAAAAAAAAAAAAAAAAAAAAAAAAAAAAAAAAAAAAAAAAAAAAAAAAAAAAAAAAAAAAAAAAAAAAAAAAAAAAAAAAAAAAAAAAAAAAAAAAAAAAAAAAAAAAAAAAAAAAAAAAAAAAAAAAAAAAAAAAAAAAAAAAAAAAAAAAAAAAAAAAAAAAAAAAAAAAAAAAAAAAAAAAAAAAAAAAAAAAAAAAAAAAAAAAAAAAAAAAAAAAAAAAAAAAAAAAAAAAAAAAAAAAAAAAAAAAAAAAAAAAAAAAAAAAAAAAAAAAAAAAAAAAAAAAAAAAAAAAAAAAAAAAAAAAAAAAAAAAAAAAAAAAAAAAAAAAAAAAAAAAAAAAAAAAAAAAAAAj+AMUIHEiwoMGDCBMqXMiwocOHECNKnEixosWLGDNq3Mixo8ePIEOKHEmypMmTKFOqXMmypUuJYGZwjJIAA4kTIVRgaKBj4xUiL4MKNchEBBOOFzxsEQMGy4cKSDbqqDC0qlAkHpZwRNJABRgxMBj03Cikg9WzLYlwUNKxRQImWCKE6AgEBNq7KY+E+NoRg4oeFZ503OEBr+GSQTZg8RgEA1TGJQ5LDrlEg44rWKpUuYK5yxYsnLd08cIXjBfPW/h6IWhjrkcdrifL3oikQIUGDCDgVpBAAYMGDRIgOIAAgQEDCBL0ZoBgQIHkBwxEMCCgQYHjyBkkOFAgwQLe34X+C09OfrtxBAUgxDZ4BIiPHjx0yLdBv36NGjp42KiRg36N/fvRkIMOM8Sw2GwsIVFBD0swwcQSSBxhBBFHEEGEEED0AB8PGgIBRBA9fBhEEfn1AGIQOtjQQw7wrThDDjXQMEMNM8wgoww14jgDjjLIAIMMKnxg1kFbsNBCCywkmSQMLzDJ5AstpHACDDHM8MKVWMLQwo8vzFAFgiwBEUEUGfFFkg52YbREDmBK5kMDR110AgB01lmnAHUmAARGPKR5kQ5DtomXmE6AyUNhGJkQgVaC3tVDA1F9ZCZHPSB6EQYReLBao2cB4QBbGfFgQAB4UldAcAFEoFEPflaEBAT+FyCwJ6dWBUFBExsdkUOGQQQhooka+dAqRUtE0EAFQtBqlRAUkIkgqxkNEamyVQHRQKEb5QADDTB0G0MOS2kExHquMkrtUNaam9EPMtCXow2CiTtCRkmoe+5L1uKK4LgZIWGvGFQwQQVBW/x7L10MgDobtGoGURAN6FUghUBHdHCADQeH5Cm2sx2aEYQEeaGBTCjMBQYDGygRQAoZfwQEAwYbxkOgFiUxbUFKiCBGChh0AUYJVInBwwwtTLEz0TkQASWbLTv0cpwd01zREkcg1IBAJrTgRRgzeHBFBTKIsRoWdgVhQAMcIsB00wtZmwSYPUhNUYQHdaCCQCT09AX+EReI0YCZSMAgEAR3i0HAC2wzBAQEHMsGxAf9Vk1wBzIJxIJrMGxQhaoDXRH2Fwn01AUAgieu0NNg1hV5QSQ4PBARCAixBQYsiLGBuUy0wFQCNDBVQNimJ/RyzHgxfBHdAyERwQzx9SDQBgWQsIFAOmzQgwpMgKG7GJSLsQUAtQePEA8RQC2b8RYhL1AUOQx4Qw58HeEDQUjUAJQYE4uhoUBDOCu+QUHQwBAMdYKIwEBfBGHCzc4SHzANgQEGYAADKkABClqwAhW4AAYwkAENbMADG8AABzRQOoi8gAQjEEEIQOCBFoIAhSH4AAhCEAIV1jAEHqhA+B4SgbEQZAn+97tLBzjQph/UoAUyOBKSlgilIxmJBSpogQlAgBMNRCQIDqjACGgIgi56IAQjIMEKu0hGMnqABJJ7SAdmRZAqDAwmODGBClIQAhTMAAaTuggJ5Pa/YTFkZvkziQZcNxAw9CiNEAGAAUoQgQhgYAMAaEAYNpICS/1vINODiA0oEC6TLKggPGiAAjBgtIi8IAI9+IIYrtCCCAQxI1u8ZEH4qBAbVKCTJbkAIQdSAQQUcCI2SMBidIAA82WkhrIkiCUbUoMKZAElljGIBhrwyoi0EAsQIIFHTmCCZA6Elgmx5YFM4oEBFuQEELBIEBIAgwZcwSM09KZAlsmQZn7pJBX+2KVAakDPiJggAWvjSAp0Jk9wIqQGFLinSU6ASIEQoQgXIcLVPtJCeYqhnwqpwZhQosEPhIAEL5yhCUIwUhCIIIUoreEIwkgCE5AAhiQogfRSoIIZtvQENFXBHE/A057yNAU0pamSlPiCC2hzCTP6zw38EyMcMM8GOoCBDvpzAxwsNQfvy2r7asDGqhj0IDWQQLxMsgFzIsgDflyIChTaKCJCBKFvJGtAGzKEF9xsCV98KQ1D0NOPqsAEGMMIGCFyhATUQFmZfEgz33mSC/BADE4ILEOekIK7vvSDLfygZltYgRU4gQilXAgUmGSQk0JEBgLoJq2s+NZbooQClTv+CRDiuhAizFUMYYRICg6AAWWxVrEW0AJKMPDY0xHECSeQQR4FggQiIOG50G2uMQ+SR6rhUiArfQj5IBABswoqsQ7JQQX8VxIM7KkKL3ibQRaYkCrA4CYngK8KcKKCeG2qIDUIAfD4B4SxDmSwDiEBBAxQga626asGycEFiPcRCgSWvA8ZQQkdYoPiQqQKm4rnQ7TQAtoKCsEF0YEFGOwRCjivIFGYAYn5t+KMdFEgM/QntTAaTg2MsyQRsPBAhHCC6TaECTuiz9BkgMCCPKEGJ17IFOIVY4j8klYgJkgNMiDck0RTDFZIiBbuuxAntEhDHPIvQcCAhCo/pMkPYZn+sqI8kBxoYLkiqQCbnrCBHXrvCE54AgbUnJEeIYQJJhCzQTT8kBPc+MMRscEFzJzLwDIaDClIQASCEFqCHMEFbG3IE3JLECIwAQo52ICPCYJmh5igcYiGiIKzbOUkF4QJDCqIuQDV4oUIoQEdQPVAgEACc5W6ISeodKofouBAlgQCO4CICnqnECYEIQlOoNoRlsBlusYpLMmGMbkYkoLrNgTOLGGzQG5QgVprRAKxhQgQdC0QGYjgrylAwUt1XBB2N2BeByG0Q1SgyoQMAa0gCFcOIGABO7eExgiZwaJQIucdNy5pCEHCoQkSBSD5MCFSyE9BjrBfg3gA34WutkH+loCFFvQ2CCVQoAfSHe6IIFTQcfZhO7sgEC/MQJ8+esHFJbKFdHdAn+DmHkEfYoJMI2SOYmjBDwSyhcKAgQQYrEIONhiBrEGAAYWjaKIDM9wks3dnIHCdDqBggrIu5AgwFwMSYiCGIUCgwAYZQQa8O5AvRqQERi+IDdyymhVgeJJmkUECUqA7EgCgA60knAgMEBJxi6GZ7A5Jw8VAhBRMlwkK2PZCkLCADOjTIE8wVxUYSvkNIM7jIDc1Y/9MAUkfVgU09x4IkICB/Yagt2IIQXExwGiOON4GFhg1SDDgw7QvJIkOSQEahceBWTXlIB9IPbAnfhAhCIDHwp2kCab+Tmq3PnkE3tbI7y8g/I/0UCBgIMJinkDF/MkgBl+PCBKEQP1CBl0gH/Vn/V+NAB78yAta0AMo0AMXMC1QJxCShQF0txGON3W6tnoekWMC8QQ8kHdPkAMNtRC9Rz8lYGgo5gEAcAF5NxAjwGcOcQKxd3Qo8ztisxMXcABsQQMUAAEdAAYmMCQr8E3mFhENiAHG9xHENRBFEDO2JXIIAQYhwHI/hAKnN3IFUU0kYILA9kwK4SvmAgVD4F1f4CtqFymrt4M8GBFT94Ml5kMzEAIbCBYnYGwEA3qRJxEUkCwkiAIRcQIQOGwUNmIosQH0NhBeIANgBGEDYQO/RRFBwAL+VIgQGEgQOeFPbNgmCAdWERB/IFEBknUQIjcDEKV2LTBqQ/CIBREDGCB9SPCGuSeFDGECoIggjqdRYHgpO1dPBoYQwmKKCOFcCgECWWdqZCgZ4MVMFFB+ERiLGwFuMGBwEKGL/iSIYPKLDIEDk8hRzDYQ6iIDC5gQS4AAHnBbKFYBRNQEMLCDHoCMC9ECvXgYDRgBCnNsXRVW2KIFL0B3/5EQutJiUYAFKoAArkYQO6CABfEBuziFyhKJCTYB6mUSjkVx1TQQBzIC+zgQxCgRSDADwkUEKFBtyugQS8ADIcACwoiOEaEDFLCOJIEB3GgQUsQQDykQQmADRngQQDD+YQaRkQ3RAwnAXTcAZSFJAZT4ERbQhxUBiCNIFN82kwG5EBlAARPwkrLheCJJkiNRARZWBJ9HeSwkk+mDABpQfjygAPoEAqioEDJQARIwkDvZkx6RAUmGJkUmEFIANDW4EUGwkCcwAnyBBQ8ZAmEpPACgWpxCkCFWAVAZZ0DJEUOwA7Y4EEOzEDgEEV4QASc5Gw04kigxAh3gASYQRi5lAjyFAicwRyigUymQJDy1AkdpEECSZENwjEhiJEfSJDHQJCoAA0fUJLb5AhiQk5SXBU8QBVDgm8AZbQ2iF0DgIEtwnBByBBFyBMp5BEHwiiQBmASRA66kElSwFF7gBJr+gQWgQQVSICHD6SBUwJsd8JEho0VAIAQ/QAS+EiIoogO+8iEcoiH0GS5UUAM4AFXysZ/8qQM9IAM+0J854AM/sANAsAM8wAMwco0vIZ1t9gALeRgskJhjpgEraVHWJIYQCiYkQKGFZIkYehENCAERahgmgJYFAQYUwHYhWhG/p45g0mMQsQVg06IummjBCCYmYJ6dEwFNaKNh+FblE6M7GBcsCqRBqlgLhyAncJANsQUU0HFI6hCtOKRMiqIEoQUrOqVJSmFWOhsy+hBYQAFYyaUK4aD7lKMIsqMQoQUTcKRmyhANyHVMyqNu6QARGacGMZnQ2RJh6hBR0ACRqaf+BOGUEZCBh/GnDREFeEqociqG3RWjdioGgTqojso9kMqgeKGoDFGpl6oQbkVshyqpEAEFgvqpCeGMCyGSWFoVnNplp4qqdRMRPAABfcoSJ7CDniqre0qrEOCkk/GqCmGqluqoTskAiGoYuQoRT8AAl8irAuF4O8AAJbqpk9qsugmt3xSSDKCpd7GsD7Gr2hqt3LqJYDqpUwABefqpDdgAybqpO7g5hYmq0koBt7oSwpoQTwABF0qvkAqskpGvCPEEDjCv7CqGEPCu3zqpToA247qtquYARkCqD7Gv/fqpoRpeDqCwaAGuDuEEDrB0D2s7CMuxZyGwB7Gv8zOy6Wj+rrJxoswaAbPIq453AwnLoboqsyOLqRDBAzypo60qEFUAAVUpq47XAwwws8o6qUOrtKiKpvqTAR46FCZgsgRBBQ5wsZcKtUCgASGgRC7wmi8QtljSAi6QJbeJJS8QAz/Stj7ytlyitldCJd7yIzvSLXSLI7ipqwxgsFsrERvJAwiaoPExVYabH4bbPu+juO3TuIz7uFhlVTZAVe1jVfnpHzuCIzWgIzJQtPoaOjsLtbLkBGIRuo5KsH7rqKJ7SRa7s44nS6jruo7asOt6qa97SVDAr6ZLqFFAAU77qZBDqFbwAFrrqGmFpEO7sg+7uv8TqL/7t4T6BA0gssvrqKa/qrzjyrziE6ipS6jaGzxS0Lc7GwL9FqfFUqyEOgIRwB0NYADPQRzwOxzyC7/XUQDRIb/kURwCUAD76xzO4b4AXL/cYQD3exzGQcDXMcADXL8ArMAJ/MAGoADfoR0SDBy4ccERQAEF0L16mn5DEARHMATq+cE/QMImHAQlLMI/4ANAwCE/4CFB4AMJiqA7kB/xccOIewMKOlU5gMM1vMMD0j6Ja7jvw8NGLMQ9XB+Ty1Q2krkwkAJSubOfen8ZExAAOw== | 1. 1.01 2. 1.55 3. 1.86 4. 2.44 | 2. 1.55 | 정답률 : 49% | <문제 해설>분사현상 안전율 F = ic/i = {(Gs-1)/(1+e)}/(Δh/L)[해설작성자 : comcbt.com 이용자]Gs: 모래의 비중, e: 간극비[해설작성자 : 여]
산업기사 | 건설재료시험산업기사 | 2020년06월06일 | 4과목 : 토질 및 기초 | 77. | 비교란 점토(φ=0)에 대한 일축압축강도(qu)가 36kN/m2이고 이 흙을 되비빔을 했을 때의 일축압축강도(qur)가 12kN/m2이었다. 이 흙의 점착력(Cu)과 예민비(St)는 얼마인가? |  | 1. Cu=24kN/m2, St=0.3 2. Cu=24kN/m2, St=3.0 3. Cu=18kN/m2, St=0.3 4. Cu=18kN/m2, St=3.0 해설이 아직 작성되지 않았습니다.해설을 알고 계시다면 오른쪽 해설추가 기능을 이용하여 해설을 작성하여 다른분들과 함께 해설을 나누었으면 합니다.로그인 후 오류 신고 및 해설 작성 하시면 포인트가 제공됩니다.[포인트 모으기 및 사용법] | 4. Cu=18kN/m2, St=3.0 [포인트 모으기 및 사용법] | 정답률 : 41%
산업기사 | 건설재료시험산업기사 | 2020년06월06일 | 4과목 : 토질 및 기초 | 78. | Samd Drain 공법에서 Uu(연직방향의 압밀도)=0.9, Uh(수평방향의 압밀도)=0.15인 경우, 수직 및 수평방향을 고려한 압밀도(Uuh)는 얼마인가? |  | 1. 99.15% 2. 96.85% 3. 94.5% 4. 91.5% | 4. 91.5% | 정답률 : 32% | <문제 해설>=1-(1-연직방향의 압밀도)(1-수평방향의 압밀도)= 1-(1-0.9)(1-0.15)= 1-0.1*0.85=0.915=91.5%[해설작성자 : 강]
산업기사 | 건설재료시험산업기사 | 2020년06월06일 | 4과목 : 토질 및 기초 | 79. | 가로 2m, 세로 4m의 직사각형 케이슨 지중 16m까지 관입되었다. 단위면적당 마찰력 f=0.2 36kN/m2일 때 케이슨에 작용하는 주면마찰력(skin friction)은 얼마인가? |  | 1. 38.4kN 2. 27.5kN 3. 19.2kN 4. 12.8kN 해설이 아직 작성되지 않았습니다.해설을 알고 계시다면 오른쪽 해설추가 기능을 이용하여 해설을 작성하여 다른분들과 함께 해설을 나누었으면 합니다.로그인 후 오류 신고 및 해설 작성 하시면 포인트가 제공됩니다.[포인트 모으기 및 사용법] | 1. 38.4kN [포인트 모으기 및 사용법] | 정답률 : 25%
산업기사 | 건설재료시험산업기사 | 2020년06월06일 | 4과목 : 토질 및 기초 | 80. | 점토 덩어리는 재차 물을 흡수하면 고체-반고체-소성-액성의 단계를 거치지 않고 물을 흡착함과 동시에 흙 입자 간의 결합력이 감소되어 액성상태로 붕괴한다. 이러한 현상을 무엇이라 하는가? |  | 1. 비화작용(Slaking) 2. 팽창작용(Bulking) 3. 수화작용(Hydration) 4. 윤활작용(Lubrication) 해설이 아직 작성되지 않았습니다.해설을 알고 계시다면 오른쪽 해설추가 기능을 이용하여 해설을 작성하여 다른분들과 함께 해설을 나누었으면 합니다.로그인 후 오류 신고 및 해설 작성 하시면 포인트가 제공됩니다.[포인트 모으기 및 사용법] | 1. 비화작용(Slaking) [포인트 모으기 및 사용법] | 정답률 : 54%
산업기사 | 건설재료시험산업기사 | 2019년04월27일 | 1과목 : 콘크리트공학 | 1. | 콘크리트의 수밀성에 관한 설명으로 옳은 것은? |  | 1. 가능한 물-시멘트비를 크게 하면 수밀성을 높일 수 있다. 2. 습윤양생을 하면 수밀성이 좋아진다. 3. 수밀성이란 콘크리트가 경화한 후에 유수 중의 모래나 교통에 의한 마모, 충격 캐비테이션(cavitation) 등으로 콘크리트 표면이 침범당하는 것을 말한다. 4. 일반적으로 감수제나 AE제를 사용하면 수밀성이 현저히 나빠진다. | 2. 습윤양생을 하면 수밀성이 좋아진다. | 정답률 : 70% | <문제 해설>수밀성: 물이 밖으로 세지 아니하고 밀봉되어있는 성질.1. 물 시멘트 비가 크다면 수밀성은 낮아진다. 이유: 물이 많으니까.3. 위의 설명 참고.4. 감수제나 AE제를 첨가할 경우: 물이 줄어든다 = 콘크리트 안의 물이 들어갈 공극이 작아진다는 의미로 수밀성은 좋아진다.[해설작성자 : 아님말고.]
산업기사 | 건설재료시험산업기사 | 2019년04월27일 | 1과목 : 콘크리트공학 | 2. | PS콘크리트에 사용되는 강재에 요구되는 성질이 아닌 것은? |  | 1. 인장강도가 높아야 한다. 2. 릴랙세이션이 커야 한다. 3. 응력부식에 대한 저항성이 커야 한다. 4. 직선성이 좋아야 한다. | 2. 릴랙세이션이 커야 한다. | 정답률 : 68% | <문제 해설>릴랙세이션 : 강재에 인장응력을 주어 그 변형을 일정하게 유지해서 장시간 방치할 경우에 응력이 감소하는 현상.[해설작성자 : comcbt.com 이용자]
산업기사 | 건설재료시험산업기사 | 2019년04월27일 | 1과목 : 콘크리트공학 | 3. | 콘크리트 시방배합 결과, 굵은 골재량이 1000kg/m3, 잔골재량이 700kg/m3이었다. 이 배합에서 골재입도에 대한 보정을 실시하였더니 굵은 골재량이 1100kg/m3으로 증가하였다. 보정된 잔골재량은? |  | 1. 600kg/m3 2. 640kg/m3 3. 660kg/m3 4. 700kg/m3 | 1. 600kg/m3 | 정답률 : 55% | <문제 해설>굵은 골재량 : 1100 - 1000 = 100kg/m3잔골재량 : 700 - 100 = 600kg/m3[해설작성자 : 과년도문제집]
산업기사 | 건설재료시험산업기사 | 2019년04월27일 | 1과목 : 콘크리트공학 | 4. | 팽창콘크리트의 팽창률에 대한 설명으로 틀린 것은? |  | 1. 콘크리트의 팽창률은 일반적으로 재령 28일에 대한 시험치를 기준으로 한다. 2. 화학적 프리스트레스용 콘크리트의 팽창률은 (200~700)×10-6을 표준으로 한다. 3. 공장제품에 사용하는 화학적 프리스트레스용 콘크리트의 팽창률은 (200~1000)×10-6을 표준으로 한다. 4. 수축보상용 콘크리트의 팽창률은 (150~250)×10-6을 표준으로 한다. | 1. 콘크리트의 팽창률은 일반적으로 재령 28일에 대한 시험치를 기준으로 한다. | 정답률 : 67% | <문제 해설>콘크리트 팽창률은 재령 7일에 대한 시험값을 기준
산업기사 | 건설재료시험산업기사 | 2019년04월27일 | 1과목 : 콘크리트공학 | 5. | 골재의 단위부피가 780L인 콘크리트에서 잔골재율이 39%이고, 잔골재의 밀도가 2.62g/cm3이면, 단위잔골재량은? |  | 1. 545kg 2. 597kg 3. 745kg 4. 797kg | 4. 797kg | 정답률 : 68% | <문제 해설>780÷100×39×2.62[해설작성자 : comcbt.com 이용자]제일 쉬운 방법은단위부피*잔골재율*잔골재의 밀도 = 단위잔골재량780*39*2.62=79,700.4=797[해설작성자 : 윤뜨]
산업기사 | 건설재료시험산업기사 | 2019년04월27일 | 1과목 : 콘크리트공학 | 6. | 경량골재 콘크리트의 시공에 대한 설명으로 틀린 것은? |  | 1. 경량골재 콘크리트의 운반은 하차 쉽고 재료분리가 적은 운반차를 사용하여야 한다. 2. 경량골재 콘크리트는 일반 콘크리트에 비해 진동기를 찔러 넣는 간격을 크게하거나 진동 시간을 약간 짧게 하여 재료분리를 방지하여야 한다. 3. 경량골재 콘크리트를 타설할 때 모르타르가 침하하고, 굵은 골재가 위로 떠오르는 재료 분리현상이 적게 일어나도록 하여야 한다. 4. 거푸집에 접하지 않는 면의 마무리는 마무리 작업 후 콘크리트가 굳기 시작할 때까지의 사이에 일어나는 균열은 다짐 또는 재마무리에 의해서 제거하여야 한다. 해설이 아직 작성되지 않았습니다.해설을 알고 계시다면 오른쪽 해설추가 기능을 이용하여 해설을 작성하여 다른분들과 함께 해설을 나누었으면 합니다.로그인 후 오류 신고 및 해설 작성 하시면 포인트가 제공됩니다.[포인트 모으기 및 사용법] | 2. 경량골재 콘크리트는 일반 콘크리트에 비해 진동기를 찔러 넣는 간격을 크게하거나 진동 시간을 약간 짧게 하여 재료분리를 방지하여야 한다. [포인트 모으기 및 사용법] | 정답률 : 57%
산업기사 | 건설재료시험산업기사 | 2019년04월27일 | 1과목 : 콘크리트공학 | 7. | 콘크리트의 탄성계수에 관한 설명으로 틀린 것은? |  | 1. 물-시멘트비가 작을수록 탄성계수는 커진다. 2. 시멘트의 수화반응이 진행되면 콘크리트의 탄성계수는 커진다. 3. 일반적으로 콘크리트의 압축강도 및 밀도가 클수록 탄성계수는 커진다. 4. 압축강도가 같으면 보통콘크리트와 경량골재콘크리트의 탄성계수는 같다. 해설이 아직 작성되지 않았습니다.해설을 알고 계시다면 오른쪽 해설추가 기능을 이용하여 해설을 작성하여 다른분들과 함께 해설을 나누었으면 합니다.로그인 후 오류 신고 및 해설 작성 하시면 포인트가 제공됩니다.[포인트 모으기 및 사용법] | 4. 압축강도가 같으면 보통콘크리트와 경량골재콘크리트의 탄성계수는 같다. [포인트 모으기 및 사용법] | 정답률 : 63%
산업기사 | 건설재료시험산업기사 | 2019년04월27일 | 1과목 : 콘크리트공학 | 8. | 콘크리트의 재령에 따른 압축강도 특성에 관한 설명으로 틀린 것은? |  | 1. 포졸란 재료를 사용한 콘크리트의 압축강도는 장기재령에서 강도가 증진된다. 2. 증기양생을 실시할 경우 조기에 높은 강도증진 효과를 얻을 수 있다. 3. 염화칼슘을 혼화재료로 적당량 사용할 경우 단기재령에서 강도는 저하되지만 장기재령에서 강도가 증진된다. 4. 재령에 따른 압축강도 증가는 초기재령에서 강도증가율이 크며 시간이 경과할수록 작아진다. 해설이 아직 작성되지 않았습니다.해설을 알고 계시다면 오른쪽 해설추가 기능을 이용하여 해설을 작성하여 다른분들과 함께 해설을 나누었으면 합니다.로그인 후 오류 신고 및 해설 작성 하시면 포인트가 제공됩니다.[포인트 모으기 및 사용법] | 3. 염화칼슘을 혼화재료로 적당량 사용할 경우 단기재령에서 강도는 저하되지만 장기재령에서 강도가 증진된다. [포인트 모으기 및 사용법] | 정답률 : 66%
산업기사 | 건설재료시험산업기사 | 2019년04월27일 | 1과목 : 콘크리트공학 | 9. | 일반 콘크리트의 비비기에서 가경식 믹서를 사용할 때 비비기 시간의 표준은? |  | 1. 1분 이상 2. 1분 30초 이상 3. 2분 이상 4. 2분 30초 이상 해설이 아직 작성되지 않았습니다.해설을 알고 계시다면 오른쪽 해설추가 기능을 이용하여 해설을 작성하여 다른분들과 함께 해설을 나누었으면 합니다.로그인 후 오류 신고 및 해설 작성 하시면 포인트가 제공됩니다.[포인트 모으기 및 사용법] | 2. 1분 30초 이상 [포인트 모으기 및 사용법] | 정답률 : 80%
산업기사 | 건설재료시험산업기사 | 2019년04월27일 | 1과목 : 콘크리트공학 | 10. | 프리스트레스트 콘크리트에서 프리스트레싱할 때 콘크리트 압축강도의 기준으로 옳은 것은? (단, 프리텐션방식의 경우이며, 실험이나 기존의 적용실적 등을 통해 안정성이 증명된 경우를 제외한다.) |  | 1. 25MPa 이상 2. 30MPa 이상 3. 35MPa 이상 4. 40MPa 이상 해설이 아직 작성되지 않았습니다.해설을 알고 계시다면 오른쪽 해설추가 기능을 이용하여 해설을 작성하여 다른분들과 함께 해설을 나누었으면 합니다.로그인 후 오류 신고 및 해설 작성 하시면 포인트가 제공됩니다.[포인트 모으기 및 사용법] | 2. 30MPa 이상 [포인트 모으기 및 사용법] | 정답률 : 59%
산업기사 | 건설재료시험산업기사 | 2019년04월27일 | 1과목 : 콘크리트공학 | 11. | 평탄한 운반로를 만들어 콘크리트의 재료분리를 방지할 수 있는 경우에는 운반거리가 최대 얼마 이하까지 손수레를 사용할 수 있는가? |  | 1. 100m 2. 150m 3. 200m 4. 400m 해설이 아직 작성되지 않았습니다.해설을 알고 계시다면 오른쪽 해설추가 기능을 이용하여 해설을 작성하여 다른분들과 함께 해설을 나누었으면 합니다.로그인 후 오류 신고 및 해설 작성 하시면 포인트가 제공됩니다.[포인트 모으기 및 사용법] | 1. 100m [포인트 모으기 및 사용법] | 정답률 : 71%
산업기사 | 건설재료시험산업기사 | 2019년04월27일 | 1과목 : 콘크리트공학 | 12. | 일반 수중콘크리트에 대한 설명으로 틀린 것은? |  | 1. 물-경합재비는 50% 이하이어야 한다. 2. 타설할 때 완전히 물막이를 할 수 없는 경우 유속은 50mm/s 이하로 하여야 한다. 3. 단위 시멘트량은 370kg/m3 이상이어야 한다. 4. 대규모 공사의 경우 밑열림 상자나 밑열림 포대를 사용하여 시공하는 것을 원칙으로 한다. 해설이 아직 작성되지 않았습니다.해설을 알고 계시다면 오른쪽 해설추가 기능을 이용하여 해설을 작성하여 다른분들과 함께 해설을 나누었으면 합니다.로그인 후 오류 신고 및 해설 작성 하시면 포인트가 제공됩니다.[포인트 모으기 및 사용법] | 4. 대규모 공사의 경우 밑열림 상자나 밑열림 포대를 사용하여 시공하는 것을 원칙으로 한다. [포인트 모으기 및 사용법] | 정답률 : 77%
산업기사 | 건설재료시험산업기사 | 2019년04월27일 | 1과목 : 콘크리트공학 | 13. | 콘크리트의 배합강도를 결정할 때 필요한 압축강도의 표준편차는 몇 회 이상의 시험실적으로부터 결정하는 것을 원칙으로 하는가? |  | 1. 30회 2. 50회 3. 100회 4. 120회 해설이 아직 작성되지 않았습니다.해설을 알고 계시다면 오른쪽 해설추가 기능을 이용하여 해설을 작성하여 다른분들과 함께 해설을 나누었으면 합니다.로그인 후 오류 신고 및 해설 작성 하시면 포인트가 제공됩니다.[포인트 모으기 및 사용법] | 1. 30회 [포인트 모으기 및 사용법] | 정답률 : 80%
산업기사 | 건설재료시험산업기사 | 2019년04월27일 | 1과목 : 콘크리트공학 | 14. | 콘크리트의 비파괴시험방법에 속하지 않는 것은? |  | 1. 반발경도법 2. 초음파속도법 3. 구관입시험법 4. 충격공진법 해설이 아직 작성되지 않았습니다.해설을 알고 계시다면 오른쪽 해설추가 기능을 이용하여 해설을 작성하여 다른분들과 함께 해설을 나누었으면 합니다.로그인 후 오류 신고 및 해설 작성 하시면 포인트가 제공됩니다.[포인트 모으기 및 사용법] | 3. 구관입시험법 [포인트 모으기 및 사용법] | 정답률 : 55%
산업기사 | 건설재료시험산업기사 | 2019년04월27일 | 1과목 : 콘크리트공학 | 15. | 관리도에 대한 설명으로 틀린 것은? |  | 1. 제품 품질의 변동은 우연한 원인에 의한 변동과 이상 원인에 의한 변동이 있다. 2. 관리도는 계량 값 관리도와 계수 값 관리도로 구분된다. 3. 관리도에서 연속 6점 이상의 점이 순차적으로 상승 또는 하강할 때는 공정에 이상이 있다고 보고, 그 원인을 조사한다. 4. 관리도를 사용하여도 우연한 원인에 의한 변동과 이상 원인에 의한 변동을 구분할 수는 없다. 해설이 아직 작성되지 않았습니다.해설을 알고 계시다면 오른쪽 해설추가 기능을 이용하여 해설을 작성하여 다른분들과 함께 해설을 나누었으면 합니다.로그인 후 오류 신고 및 해설 작성 하시면 포인트가 제공됩니다.[포인트 모으기 및 사용법] | 4. 관리도를 사용하여도 우연한 원인에 의한 변동과 이상 원인에 의한 변동을 구분할 수는 없다. [포인트 모으기 및 사용법] | 정답률 : 69%
산업기사 | 건설재료시험산업기사 | 2019년04월27일 | 1과목 : 콘크리트공학 | 16. | 콘크리트를 제작할 때 혼화재의 1회 계량분에 대한 계량오차로서 옳은 것은? |  | 1. ±1% 2. ±2% 3. ±3% 4. ±4% 해설이 아직 작성되지 않았습니다.해설을 알고 계시다면 오른쪽 해설추가 기능을 이용하여 해설을 작성하여 다른분들과 함께 해설을 나누었으면 합니다.로그인 후 오류 신고 및 해설 작성 하시면 포인트가 제공됩니다.[포인트 모으기 및 사용법] | 2. ±2% [포인트 모으기 및 사용법] | 정답률 : 67%
산업기사 | 건설재료시험산업기사 | 2019년04월27일 | 1과목 : 콘크리트공학 | 17. | 한중콘크리트로 시공할 경우 가장 주의깊게 고려해야 하는 사항은? |  | 1. 시공의 용이 2. 화학적 저항성 증대 3. 초기동해의 방지 4. 수화열 저감 해설이 아직 작성되지 않았습니다.해설을 알고 계시다면 오른쪽 해설추가 기능을 이용하여 해설을 작성하여 다른분들과 함께 해설을 나누었으면 합니다.로그인 후 오류 신고 및 해설 작성 하시면 포인트가 제공됩니다.[포인트 모으기 및 사용법] | 3. 초기동해의 방지 [포인트 모으기 및 사용법] | 정답률 : 78%
산업기사 | 건설재료시험산업기사 | 2019년04월27일 | 1과목 : 콘크리트공학 | 18. | 고로 슬래그 시멘트를 사용한 콘크리트의 습윤 양생 기간의 표준으로 옳은 것은? |  | 1. 7일 2. 6일 3. 5일 4. 3일 해설이 아직 작성되지 않았습니다.해설을 알고 계시다면 오른쪽 해설추가 기능을 이용하여 해설을 작성하여 다른분들과 함께 해설을 나누었으면 합니다.로그인 후 오류 신고 및 해설 작성 하시면 포인트가 제공됩니다.[포인트 모으기 및 사용법] | 1. 7일 [포인트 모으기 및 사용법] | 정답률 : 63%
산업기사 | 건설재료시험산업기사 | 2019년04월27일 | 1과목 : 콘크리트공학 | 19. | 해양 콘크리트의 염해에 대한 내구성 설명으로 틀린 것은? |  | 1. 염화물의 작용을 받을 경우 반복 응력을 받은 강재의 피로 강도가 현저하게 저하되는 경우가 있으며, 이를 부식피로라고 부른다. 2. 고로슬래그 미분말이나 플라이애시를 적당량 시멘트와 치환함으로서 해수의 화학작용에 대한 내구성이 큰 콘크리트를 만들 수 있다. 3. 해안선으로부터 250m 이내의 육상지역은 염해에 대한 대책이 필요하다. 4. 염해에 의한 손상이 가장 큰 부분은 항상 해수와 접하는 해중부이다. 해설이 아직 작성되지 않았습니다.해설을 알고 계시다면 오른쪽 해설추가 기능을 이용하여 해설을 작성하여 다른분들과 함께 해설을 나누었으면 합니다.로그인 후 오류 신고 및 해설 작성 하시면 포인트가 제공됩니다.[포인트 모으기 및 사용법] | 4. 염해에 의한 손상이 가장 큰 부분은 항상 해수와 접하는 해중부이다. [포인트 모으기 및 사용법] | 정답률 : 50%
산업기사 | 건설재료시험산업기사 | 2019년04월27일 | 1과목 : 콘크리트공학 | 20. | 콘크리트의 반죽질기를 측정하는 시험이 아닌 것은? |  | 1. 비비 시험 2. 리몰딩 시험 3. 블리딩 시험 4. 슬럼프 시험 해설이 아직 작성되지 않았습니다.해설을 알고 계시다면 오른쪽 해설추가 기능을 이용하여 해설을 작성하여 다른분들과 함께 해설을 나누었으면 합니다.로그인 후 오류 신고 및 해설 작성 하시면 포인트가 제공됩니다.[포인트 모으기 및 사용법] | 3. 블리딩 시험 [포인트 모으기 및 사용법] | 정답률 : 74%
산업기사 | 건설재료시험산업기사 | 2019년04월27일 | 2과목 : 건설재료 및 시험 | 21. | 골재의 단위 용적 질량 시험에서 시료를 용기에 채우는 방법 중 충격에 의한 경우를 설명한 아래의 표에서 ()안에 알맞은 수치는? | R0lGODlhKQFaAHcAACH5BAAAAAAALAAAAAApAVoAgAAAAP///wj+AAMIHEiwoMGDCBMqXMiwocOHECNKnEixosWLGDNq3Mixo8ePIEOKHEmypMmTKFOGBMCypcuXMGPKnEmzps2bOHPq3Mmzp8+fQIPeRAhApdGjSJMqpVj0YNOlUKNKnTryaUGrVLNq3cqVqNeuYMOKXYp1YNmxaNOq3Xg2QNu1cOPKTdi2LEyCd93ijblQ5t68bl8KtOr36+DDgwXrTewSMVHFWAHT5WuWMmO8fxUztAs5s1mFhB1/dnrVYF3RpCO+RT069EPXT8+eXtywqWvMoPtKXE1bt+nDLUcjXg37d2rhyHETtvxY8vHSvXlDH578MnTprVmy5l2YMeS83Gv+96buuDhd5cbTV2789fbu6tOvZ2b/3Db82dhpR9Z8Prdq3/6NZ19wotnXH3m4qVdgf7HNJJ6AloGXYG2deRdcZAg6RSBrqjHXXWDuLTjZVbGVh5yBzRFol2EgMmdiRTQFKNuEmymnHYuL2XajQ/mBVKJ1Ik7E13I7EmdjiPA9GJ2LGf0Y34dPcugfiinSF2OV3xXm5IpJrhRgjgpW51yQOGKE5HgQmWfhhsB1KSVSW6ZHnIPrsVnmhFRKiWF8As5nZ5hpPvdfawCixp2H730pp5hCChrdoBnqyad+XL55oIZa3tUglHXeGN6aRX16KY+FYprglaVuR+NmFa66HX/+LHJK4piQaiTqnX7u2CJ9WOoqq6uNYmrnr4qiaelcyCab1mzKNussWsw+K+20VEVL7bXYGmVtttx266Wj3oYr7kXbjmvuuaSCi+667ALbY7vwchuthKw6Gdhn0h1Ka325EgmrsJ56diy9nWL3J68C95vqo6BtWGmUgE6HooGh1ljrl7eqy+CJx8rHqIyBujkwv5fmaSzDs4KsH3X5MjlprIUS2x7HJ7cX8MuGffiwxhyeSfPONON86osDhmzx0UtK9u7MIvZo767vcuaovwgDSrXD6OF8dcX1Cqejdvq66LN6Y0NddcO+Yo122Tym/TXEIoPrdMJJ5hssmHotXbL+ePbqDWnG6TbZoa4dW004zGiWO3hjPxZN4eFknte3hy4fCLhpEdJpMar1/vvyppSpWfesnpOMN9dmxr1yn3HPLbLd33aU34xTZ+0u0hgTmndfmhc+NOuGVq4g6KUrrLrEfsIY+O0QA92xwU+WCP2JvQ9PaXd+H3650L6n/LHZKlZP+oV3Whkx7BdjNvufbKUp/MLAGg+q31AfpXiY98erv7f57+//tf37nwCdFcABGnAuBTygAtWSwAU6MCwNfKAEtRLBCVowKtZSEYR4RTDesadlhCNYB7GUvKQ9DXNlg9K+EoY+H3nwX/lDXeLuEyz6MeyENVNVavrWvdbpMH7+N4RcD5U3KlxRbXffo92g5gQYNSmxTPj52WRa5RWwoZB9eBoZSZgIQyjia3xn0tumeEe2F3FvTRtrmm6IxLQcIs1kQJQdubzYpuUdL2imApEUe/bGNHrHTXFSUsHOVqf14OojdanetsZoRyBN8Yy506NshMg5Mx5ydTWrZOqKGDum0BGJ4LsZJJlCJyfyzGjbM+QdAYZFIpbkLZzKIJgWeUr5JQpBTyRhGYuFOzAK8XXvs+EtBSkp9dXRknx0pS7VmMwi7slrMnOjIKN5SmG+Zm1Vm9cXU6ipVVqqUiLsZrEaFLHXbXKIl5Sm4Dh5vtxsTVRifOEvzSnPFlbzffX+wWctrdlLXzpPnRcMKFQqKNCCpoSgBk3oFtOp0IaeBKEOjWj7ainRinoEohbN6DDjqNGOzlFQ5sPmEX+YSduNcIXzk18HifVENj2MeBOj4lq0qbtP/i6LiMMhkozEyzYCtJk2jSJQZ4q4SF2RktmMnylRWDD43ZFKUWPlB3dpHJ0isKh466fXqLpLqyqTohliaTWpKkKwboWmf+xV+NR2pClqEFTXE57ORIrOQSZtVWHcajnFgtasbtRQmOzqL/kp0iIdR5Mqu94XSarTeXalr3Ac5ORCGNjmuQ+lHx2lJ5GJOkbqVbNnxWpkLWe60YoumrAUX/kYCr7P3ma0yKyJq1Qg+80IlfZNossnZr1prEluFpOvjdznrgpStvJsSMmRIRi1KNvElVKctjOaHj97zBwit7lwYigXCUnPa2JMn9jF03LSd8Z3AoiwB2WtR9dL3p+y973wQy9814vR+c63vvZ9L37zS1/18ve/+/2vRhMplAIb+MAITrCCF8zgBstXwBCOsIQfEhAAOw== | 1. 10mm 2. 50mm 3. 80mm 4. 100mm 해설이 아직 작성되지 않았습니다.해설을 알고 계시다면 오른쪽 해설추가 기능을 이용하여 해설을 작성하여 다른분들과 함께 해설을 나누었으면 합니다.로그인 후 오류 신고 및 해설 작성 하시면 포인트가 제공됩니다.[포인트 모으기 및 사용법] | 2. 50mm [포인트 모으기 및 사용법] | 정답률 : 61%
산업기사 | 건설재료시험산업기사 | 2019년04월27일 | 2과목 : 건설재료 및 시험 | 22. | 콘크리트용 혼화재료의 주요 사용목적으로 틀린 것은? |  | 1. 굳지 않은 콘크리트의 성형성 및 워커빌리티 개선 2. 경화한 콘크리트의 강도특성 개선 및 내구성의 증진 3. 시멘트 경화체의 수밀성 향상 및 강재부식방지 4. 콘크리트의 잠재수경성 및 알칼리 골재 반응의 향상 해설이 아직 작성되지 않았습니다.해설을 알고 계시다면 오른쪽 해설추가 기능을 이용하여 해설을 작성하여 다른분들과 함께 해설을 나누었으면 합니다.로그인 후 오류 신고 및 해설 작성 하시면 포인트가 제공됩니다.[포인트 모으기 및 사용법] | 4. 콘크리트의 잠재수경성 및 알칼리 골재 반응의 향상 [포인트 모으기 및 사용법] | 정답률 : 60%
산업기사 | 건설재료시험산업기사 | 2019년04월27일 | 2과목 : 건설재료 및 시험 | 23. | 시멘트의 응결(setting)에 관한 설명 중 옳지 않은 것은? |  | 1. C3A가 응결은 지연된다. 2. 습도가 낮을수록 응결은 빨라진다. 3. 온도가 높을수록 응결은 빨라진다. 4. 일반적으로 풍화된 시멘트의 응결은 지연된다. 해설이 아직 작성되지 않았습니다.해설을 알고 계시다면 오른쪽 해설추가 기능을 이용하여 해설을 작성하여 다른분들과 함께 해설을 나누었으면 합니다.로그인 후 오류 신고 및 해설 작성 하시면 포인트가 제공됩니다.[포인트 모으기 및 사용법] | 1. C3A가 응결은 지연된다. [포인트 모으기 및 사용법] | 정답률 : 59%
산업기사 | 건설재료시험산업기사 | 2019년04월27일 | 2과목 : 건설재료 및 시험 | 24. | 지름이 30cm, 길이가 3m인 재료에 축방향으로 인장을 가했을 때 변형을 측정한 결과 지름이 0.2mm 작아지고 길이가 8mm 늘어났다면 이 재료의 푸아송 수(Poisson's number)는 얼마인가? |  | 1. 0.2 2. 0.25 3. 4 4. 5 | 3. 4 | 정답률 : 50% | <문제 해설>가로변형율/세로변형률0.08/0.02 = 4
산업기사 | 건설재료시험산업기사 | 2019년04월27일 | 2과목 : 건설재료 및 시험 | 25. | 양질의 포졸란을 사용한 콘크리트의 특성에 대한 설명으로 옳지 않은 것은? |  | 1. 블리딩 및 재료분리가 적다. 2. 수밀성 및 화학적 저항성이 크다. 3. 조기강도가 크다. 4. 발열량이 적다. 해설이 아직 작성되지 않았습니다.해설을 알고 계시다면 오른쪽 해설추가 기능을 이용하여 해설을 작성하여 다른분들과 함께 해설을 나누었으면 합니다.로그인 후 오류 신고 및 해설 작성 하시면 포인트가 제공됩니다.[포인트 모으기 및 사용법] | 3. 조기강도가 크다. [포인트 모으기 및 사용법] | 정답률 : 50%
산업기사 | 건설재료시험산업기사 | 2019년04월27일 | 2과목 : 건설재료 및 시험 | 26. | 골재에서 일반적으로 밀도가 클 때의 특징으로 가장 옳지 않은 것은? |  | 1. 공극률이 작다. 2. 내구성이 크다. 3. 조직이 치밀하다. 4. 강도가 작다. 해설이 아직 작성되지 않았습니다.해설을 알고 계시다면 오른쪽 해설추가 기능을 이용하여 해설을 작성하여 다른분들과 함께 해설을 나누었으면 합니다.로그인 후 오류 신고 및 해설 작성 하시면 포인트가 제공됩니다.[포인트 모으기 및 사용법] | 4. 강도가 작다. [포인트 모으기 및 사용법] | 정답률 : 71%
산업기사 | 건설재료시험산업기사 | 2019년04월27일 | 2과목 : 건설재료 및 시험 | 27. | 시멘트의 분말도가 높을 때의 성질에 대한 설명 중 틀린 것은? |  | 1. 응결이 빨라진다. 2. 초기강도가 크다. 3. 수축 및 발열량이 작아진다. 4. 시멘트가 풍화되기 쉽다. 해설이 아직 작성되지 않았습니다.해설을 알고 계시다면 오른쪽 해설추가 기능을 이용하여 해설을 작성하여 다른분들과 함께 해설을 나누었으면 합니다.로그인 후 오류 신고 및 해설 작성 하시면 포인트가 제공됩니다.[포인트 모으기 및 사용법] | 3. 수축 및 발열량이 작아진다. [포인트 모으기 및 사용법] | 정답률 : 60%
산업기사 | 건설재료시험산업기사 | 2019년04월27일 | 2과목 : 건설재료 및 시험 | 28. | 다음의 석재 중 압축강도가 가장 작은 것은? |  | 1. 화강암 2. 현무암 3. 응회암 4. 안산암 해설이 아직 작성되지 않았습니다.해설을 알고 계시다면 오른쪽 해설추가 기능을 이용하여 해설을 작성하여 다른분들과 함께 해설을 나누었으면 합니다.로그인 후 오류 신고 및 해설 작성 하시면 포인트가 제공됩니다.[포인트 모으기 및 사용법] | 3. 응회암 [포인트 모으기 및 사용법] | 정답률 : 68%
산업기사 | 건설재료시험산업기사 | 2019년04월27일 | 2과목 : 건설재료 및 시험 | 29. | 시멘트가 풍화하였을 때 일어나는 성질의 변화에 관한 설명으로 틀린 것은? |  | 1. 비중이 증가한다. 2. 강열감량이 증가한다. 3. 초기 강도가 저하한다. 4. 일반적으로 응결시간은 늦는 경향이 있다. 해설이 아직 작성되지 않았습니다.해설을 알고 계시다면 오른쪽 해설추가 기능을 이용하여 해설을 작성하여 다른분들과 함께 해설을 나누었으면 합니다.로그인 후 오류 신고 및 해설 작성 하시면 포인트가 제공됩니다.[포인트 모으기 및 사용법] | 1. 비중이 증가한다. [포인트 모으기 및 사용법] | 정답률 : 63%
산업기사 | 건설재료시험산업기사 | 2019년04월27일 | 2과목 : 건설재료 및 시험 | 30. | 어떤 목재에 대하여 경도 시험(KS F 2212)한 결과 흔적이 깊이 0.32mm 찌른 하중이 21N이었다. 이 목재의 경도(N/mm2)는 얼마인가? |  | 1. 6.6 2. 3.3 3. 2.1 4. 0.7 해설이 아직 작성되지 않았습니다.해설을 알고 계시다면 오른쪽 해설추가 기능을 이용하여 해설을 작성하여 다른분들과 함께 해설을 나누었으면 합니다.로그인 후 오류 신고 및 해설 작성 하시면 포인트가 제공됩니다.[포인트 모으기 및 사용법] | 3. 2.1 [포인트 모으기 및 사용법] | 정답률 : 33%
산업기사 | 건설재료시험산업기사 | 2019년04월27일 | 2과목 : 건설재료 및 시험 | 31. | 습윤 상태에서의 모래가 600g이고, 표면건조 포화상태에서 590g이다. 절대 건조상태에서 580g일 때, 이 모래의 표면수율은 얼마인가? |  | 1. 1.5% 2. 1.7% 3. 1.9% 4. 2.0% | 2. 1.7% | 정답률 : 62% | <문제 해설>(습윤 - 표건) / (표건) * 100(600 - 590) / (590) * 10010 / 590 * 1000.169...* 1001.694...둘째 자리까지 반올림 = 1.7[해설작성자 : 준비생]
산업기사 | 건설재료시험산업기사 | 2019년04월27일 | 2과목 : 건설재료 및 시험 | 32. | 골재의 기상 작용에 대한 내구성을 판별하는 시험은? |  | 1. 골재 안정성 시험 2. 골재 형상 시험 3. 단위용적 질량 시험 4. 골재 유해물 함량 시험 해설이 아직 작성되지 않았습니다.해설을 알고 계시다면 오른쪽 해설추가 기능을 이용하여 해설을 작성하여 다른분들과 함께 해설을 나누었으면 합니다.로그인 후 오류 신고 및 해설 작성 하시면 포인트가 제공됩니다.[포인트 모으기 및 사용법] | 1. 골재 안정성 시험 [포인트 모으기 및 사용법] | 정답률 : 58%
산업기사 | 건설재료시험산업기사 | 2019년04월27일 | 2과목 : 건설재료 및 시험 | 33. | 다음 암석 중 변성암에 속하지 않는 것은? |  | 1. 천매암 2. 대리석 3. 편마암 4. 현무암 해설이 아직 작성되지 않았습니다.해설을 알고 계시다면 오른쪽 해설추가 기능을 이용하여 해설을 작성하여 다른분들과 함께 해설을 나누었으면 합니다.로그인 후 오류 신고 및 해설 작성 하시면 포인트가 제공됩니다.[포인트 모으기 및 사용법] | 4. 현무암 [포인트 모으기 및 사용법] | 정답률 : 52%
산업기사 | 건설재료시험산업기사 | 2019년04월27일 | 2과목 : 건설재료 및 시험 | 34. | 스트레이트 아스팔트와 블론 아스팔트에 대한 비교 설명으로 옳지 않은 것은? |  | 1. 스트레이트 아스팔트는 신장성, 방수성이 풍부하다. 2. 스트레이트 아스팔트는 연화점이 낮고, 감온비가 작다. 3. 블론 아스팔트는 융점이 높다. 4. 블론 아스팔트는 탄성이 풍부하다. 해설이 아직 작성되지 않았습니다.해설을 알고 계시다면 오른쪽 해설추가 기능을 이용하여 해설을 작성하여 다른분들과 함께 해설을 나누었으면 합니다.로그인 후 오류 신고 및 해설 작성 하시면 포인트가 제공됩니다.[포인트 모으기 및 사용법] | 2. 스트레이트 아스팔트는 연화점이 낮고, 감온비가 작다. [포인트 모으기 및 사용법] | 정답률 : 60%
산업기사 | 건설재료시험산업기사 | 2019년04월27일 | 2과목 : 건설재료 및 시험 | 35. | 아래의 표에서 설명하는 토목섬유는? | R0lGODlhJgFdAHcAACH5BAAAAAAALAAAAAAmAV0AgAAAAP///wj+AAMIHEiwoMGDCBMqXMiwocOHECNKnEixosWLGDNq3Mixo8ePIEOKHEmypMmTKFOqXMmypcuXMAcCmEmzps2bOHPq3Mmzp8+fQIMKHUq0qNGjSH0WBBCzqdOnUEEyJTg1qtWrWLMu3aq1q9evLKsKFAu2rNmzGcmSRcu2rVuEat/Knfs2Lt27eL3apWrT4E2+Ncc2zCmzb4Cqfw8DNqwwsdjAgiNHfkxTJkPHgKn61TzWMGLPljdDJNwZ8mfTokOrXr0W8cG1CafCDu2a9sLZnCezlvyYN2fcXFe/Tq14eHHRtYOPlmw8efHWyo/vDg4beOHEyKdTxh77t/bvzGX+O5Rd+TBm5bPFNxfOfDBOuL5tR2/N+Hr50uWtE18fvr/E3scB6Jx60hF4G4CCkQcde7rxJx2D490WX4O5tVfgRAjGphN+M01oXocc1vcaaOHdJyBr9zU2YXIL8kaiXyYaN96GH+aHIogVFkjjTuhhVB14Ip1YIo5CqihfgB9u5ZxqP3p4nUZNXvjgg/oRt11gVZI2JZJH1gjZgdgVKaZ3PuJIJZfUybikhWAyFmWRwtH3pX1mwochgwOymeNDeaL5HJBt1nlZl/5VuOaWER3aZ4vtMeooRVq+SWaIgo4Y5qRjEmpnjtxxuVejae532XtsLrrfp4VO919jf51mI4T+g7JKpH1/0qpndFLmFtdnqQnqamUZbmoplnQaCOpSInqpFqmBpiijsFrKmiyuFAorra/TUruntky616mouKKa17jkwiRuueima9K56rbrLkfsvivvvKtuS++9+BoJa7788htvvwDT+2/ABLeLaoqPFmtmtDD2deWcyo4a5otJMvlilN66eTHFlu6ZIcPfNrzmwFN+DK69PbIXLKL6Yvwspi8PdmutUlYZrqFWnuwfowGeV1iNi0GsM84KLyu0zCFO5jNXio7GLNOAIstxh3OCnK12C8+no2uHahiykvtKhaeEDrrMJ9mmqridZV1DOWmcuqpKII8zbzr3jjTCxSz+xgjrPevQUpPq85Uty+0iaXT7PXLKaO5qbd2nImrz2YcTu2KdLHbso5pv99qtZumFxLPRFUXL8H9Pn2432Y1zXqrTl3quqdSlp/506VrPdzWENquOMuTVJv15yXEDHuuWaXen+9Hc1s3zmUH3jd7tYeur7MLUP25h5scO/7vIX0o6e/RZT8+d70VH7vH6+yYeYdiTUxqj+bq2+N7Kzd9frPM5M6496ypbnog6hT7cpe+AFvna96zTNgT+D363I6DtFCg/9RXsgvMiGQY3SBcNcvCDbfEgCEdYFhGS8IRaMSEKVxgVFbLwhTFxIQxnGJZw/Y1oEWPZs9ZmMdRIzHL+OAQa8CpWOZpdL2E/FBrElpYlZx3xe91TXhA7B0AGji1Ci/OesZazMwCm6n39c5AOv7hDpN0IS+XTE/NGJETBXVFmS2IK94I3rFfVzIu5wqKoQre1+jzPfMk618rwZ0QJ5UlB+xsj6J7UIGBRET6I7KIDyVg49mWHcobKnhehk8XKgah3R5qjqgbVpwQtpnqtw48Rs1SaGeXuVnczHafSMr2fOe51wLslkpxIyMA5EpdSLNz8VFk9OaKST0703ox8da0BNg+SeFpjotKoP0hdpHfUfBvI/HRNezUQdRS0ltH8qKlegi9+Dzye8KxnQDoCc4t1JOcbqbQ7PGIScgj+MpYHR+dMa7KzZ5qMJ9H4GCp0Ss6SZDQoMNmpnzj2zHjbQ6hC+fdMUFLnl7+amiL3iLcw9lBweWMlFK34T6/xcoAB9aWzwrnRdV6ynfdMoEo7cjoZ0vCmJ7EpTncapGfy9Kc59SlQh9pTKBL1qB7RKVKXmiihMvWpMG0pVKfKRZXd0IY+dN4wh/XRT1L1LCQjqJ3MCaeUNe2rJQTkL8GmvIdtFZ6SRB5a07qtQcIKrmVkWaacOtcYUutjyyrbjh5pK24Osa/m+mtmqjq5sh6vOpVC7FPEZczDFs+MhayqUSX7EspSyH15zGFcpYi/iXI2qLNk2/8+ZT/CXlaup8VcCmtjtj0knhF+iqns9Qwb2876VKwMradeRSm73jZFqcZFKnKTS9TlMheozn0uT6MrXZxSt7o0vC52Yajd7bKwu95F4TiTQt7ymve86E2vete73vC6973wje9SAwIAOw== | 1. 지오텍스타일 2. 지오멤브레인 3. 지오컴포지트 4. 지오그리드 해설이 아직 작성되지 않았습니다.해설을 알고 계시다면 오른쪽 해설추가 기능을 이용하여 해설을 작성하여 다른분들과 함께 해설을 나누었으면 합니다.로그인 후 오류 신고 및 해설 작성 하시면 포인트가 제공됩니다.[포인트 모으기 및 사용법] | 2. 지오멤브레인 [포인트 모으기 및 사용법] | 정답률 : 60%
산업기사 | 건설재료시험산업기사 | 2019년04월27일 | 2과목 : 건설재료 및 시험 | 36. | 혼화재료는 소요의 성능을 얻기 위한 사용량의 다소에 의해 혼화제와 혼화재로 대별된다. 그 사용량의 기준이 되는 재료는? |  | 1. 물 2. 시멘트 3. 모래 4. 자갈 해설이 아직 작성되지 않았습니다.해설을 알고 계시다면 오른쪽 해설추가 기능을 이용하여 해설을 작성하여 다른분들과 함께 해설을 나누었으면 합니다.로그인 후 오류 신고 및 해설 작성 하시면 포인트가 제공됩니다.[포인트 모으기 및 사용법] | 2. 시멘트 [포인트 모으기 및 사용법] | 정답률 : 75%
산업기사 | 건설재료시험산업기사 | 2019년04월27일 | 2과목 : 건설재료 및 시험 | 37. | 가열 아스팔트 혼합물은 포설 후 즉시 롤러에 의해 소정의 다짐도가 얻어지도록 충분히 다진다. 이 때 현장다짐밀도는 기준밀도의 몇 %이상인가? (단, 도로포장의 아스팔트 콘크리트 기충 시공인 경우이다.) |  | 1. 92% 이상 2. 94% 이상 3. 96% 이상 4. 98% 이상 해설이 아직 작성되지 않았습니다.해설을 알고 계시다면 오른쪽 해설추가 기능을 이용하여 해설을 작성하여 다른분들과 함께 해설을 나누었으면 합니다.로그인 후 오류 신고 및 해설 작성 하시면 포인트가 제공됩니다.[포인트 모으기 및 사용법] | 3. 96% 이상 [포인트 모으기 및 사용법] | 정답률 : 48%
산업기사 | 건설재료시험산업기사 | 2019년04월27일 | 2과목 : 건설재료 및 시험 | 38. | 아스팔트는 주로 반고체 및 반액상의 상태이다. 이런 아스팔트의 늘어나는 성질을 조사하기 위하여 실시하는 시험을 무엇이라 하는가? |  | 1. 침입도 시험 2. 연화점 시험 3. 점도 시험 4. 신도 시험 해설이 아직 작성되지 않았습니다.해설을 알고 계시다면 오른쪽 해설추가 기능을 이용하여 해설을 작성하여 다른분들과 함께 해설을 나누었으면 합니다.로그인 후 오류 신고 및 해설 작성 하시면 포인트가 제공됩니다.[포인트 모으기 및 사용법] | 4. 신도 시험 [포인트 모으기 및 사용법] | 정답률 : 64%
산업기사 | 건설재료시험산업기사 | 2019년04월27일 | 2과목 : 건설재료 및 시험 | 39. | 다음 중 폭발력이 가장 강하고 수중에서도 폭발할 수 있는 다이너마이트는? |  | 1. 교질 다이너마이트 2. 규조토 다이너마이트 3. 분말상 다이너마이트 4. 스트레이트 다이너마이트 해설이 아직 작성되지 않았습니다.해설을 알고 계시다면 오른쪽 해설추가 기능을 이용하여 해설을 작성하여 다른분들과 함께 해설을 나누었으면 합니다.로그인 후 오류 신고 및 해설 작성 하시면 포인트가 제공됩니다.[포인트 모으기 및 사용법] | 1. 교질 다이너마이트 [포인트 모으기 및 사용법] | 정답률 : 82%
산업기사 | 건설재료시험산업기사 | 2019년04월27일 | 2과목 : 건설재료 및 시험 | 40. | 다음 중 강재의 인장시험에서 알아내기 어려운 것은? |  | 1. 인장강도 2. 판단연신율 3. 항복강도 4. 인성한도 해설이 아직 작성되지 않았습니다.해설을 알고 계시다면 오른쪽 해설추가 기능을 이용하여 해설을 작성하여 다른분들과 함께 해설을 나누었으면 합니다.로그인 후 오류 신고 및 해설 작성 하시면 포인트가 제공됩니다.[포인트 모으기 및 사용법] | 4. 인성한도 [포인트 모으기 및 사용법] | 정답률 : 52%
산업기사 | 건설재료시험산업기사 | 2019년04월27일 | 3과목 : 건설시공학 | 41. | RERT기법에 의한 공정 관리 방법에서 낙관적 시간이 6일, 정상 시간이 10일, 비관적 시간이 8일인 경우에 공정상의 기대시간은? |  | 1. 8일 2. 9일 3. 12일 4. 13일 해설이 아직 작성되지 않았습니다.해설을 알고 계시다면 오른쪽 해설추가 기능을 이용하여 해설을 작성하여 다른분들과 함께 해설을 나누었으면 합니다.로그인 후 오류 신고 및 해설 작성 하시면 포인트가 제공됩니다.[포인트 모으기 및 사용법] | 2. 9일 [포인트 모으기 및 사용법] | 정답률 : 63%
산업기사 | 건설재료시험산업기사 | 2019년04월27일 | 3과목 : 건설시공학 | 42. | 모양은 원형, 나팔형으로 자유낙하부, 곡관부, 연직갱부, 원형터널 등으로 구성되어 있으며, 유입여수로 터널 내에 부압이 생기므로 설계 관리상 부의하지 않으면 안되는 여수로는? |  | 1. 슈트식 여수로 2. 사이펀 여수로 3. 측수로 여수로 4. 글로리 홀 여수로 해설이 아직 작성되지 않았습니다.해설을 알고 계시다면 오른쪽 해설추가 기능을 이용하여 해설을 작성하여 다른분들과 함께 해설을 나누었으면 합니다.로그인 후 오류 신고 및 해설 작성 하시면 포인트가 제공됩니다.[포인트 모으기 및 사용법] | 4. 글로리 홀 여수로 [포인트 모으기 및 사용법] | 정답률 : 48%
산업기사 | 건설재료시험산업기사 | 2019년04월27일 | 3과목 : 건설시공학 | 43. | 고무혼입 아스팔트 포장의 특징으로 거리가 먼 것은? |  | 1. 신도가 증가된다. 2. 감온성이 감소한다. 3. 마모에 대한 저상성이 작다. 4. 저온에서 취성이 개선된다. 해설이 아직 작성되지 않았습니다.해설을 알고 계시다면 오른쪽 해설추가 기능을 이용하여 해설을 작성하여 다른분들과 함께 해설을 나누었으면 합니다.로그인 후 오류 신고 및 해설 작성 하시면 포인트가 제공됩니다.[포인트 모으기 및 사용법] | 3. 마모에 대한 저상성이 작다. [포인트 모으기 및 사용법] | 정답률 : 52%
산업기사 | 건설재료시험산업기사 | 2019년04월27일 | 3과목 : 건설시공학 | 44. | 8톤 덤프트럭으로 단위중량이 1.6t/m3인 흙을 운반할 때 시간당 작업량(m3/h)은? (단, L=1.25, Cm=30분, E=0.9) |  | 1. 9 2. 11.25 3. 13.25 4. 15.30 | 1. 9 | 정답률 : 30% | <문제 해설>Qt=(60*qt*1/L*E)/Cm -> (60*6.25*1/1.25*0.9)/30 = 9qt= T/Rt*L -> 8/1.6*1.25 = 6.25[해설작성자 : 송원대]
산업기사 | 건설재료시험산업기사 | 2019년04월27일 | 3과목 : 건설시공학 | 45. | FCM(Free Cantilever Method)공법의 구조형식에 따른 분류에서 연속보형식의 특징으로 옳지 않은 것은? |  | 1. 상하부가 일체리므로 교좌장치가 필요 없다. 2. 주행성이 양호하다. 3. 장기 처짐의 우려가 크지 않다. 4. 교각과 상부 거더가 분리되어 있고, 중앙부위는 강결되어 있다. 해설이 아직 작성되지 않았습니다.해설을 알고 계시다면 오른쪽 해설추가 기능을 이용하여 해설을 작성하여 다른분들과 함께 해설을 나누었으면 합니다.로그인 후 오류 신고 및 해설 작성 하시면 포인트가 제공됩니다.[포인트 모으기 및 사용법] | 1. 상하부가 일체리므로 교좌장치가 필요 없다. [포인트 모으기 및 사용법] | 정답률 : 55%
산업기사 | 건설재료시험산업기사 | 2019년04월27일 | 3과목 : 건설시공학 | 46. | 옹벽의 안정조건과 가장 거리가 먼 것은? |  | 1. 활동에 대한 안정 2. 수압에 대한 안정 3. 전도에 대한 안정 4. 지반 지지력에 대한 안정 해설이 아직 작성되지 않았습니다.해설을 알고 계시다면 오른쪽 해설추가 기능을 이용하여 해설을 작성하여 다른분들과 함께 해설을 나누었으면 합니다.로그인 후 오류 신고 및 해설 작성 하시면 포인트가 제공됩니다.[포인트 모으기 및 사용법] | 2. 수압에 대한 안정 [포인트 모으기 및 사용법] | 정답률 : 65%
산업기사 | 건설재료시험산업기사 | 2019년04월27일 | 3과목 : 건설시공학 | 47. | 다음 중 지반에 대한 시험 및 조사 방법과 그 결과의 내용으로 연결이 틀린 것은? |  | 1. 표준관입시험-N치 2. 일축압축시험-침하량 3. 평판재하시험-지반의 지지력 4. 오거 보링-시료채취 해설이 아직 작성되지 않았습니다.해설을 알고 계시다면 오른쪽 해설추가 기능을 이용하여 해설을 작성하여 다른분들과 함께 해설을 나누었으면 합니다.로그인 후 오류 신고 및 해설 작성 하시면 포인트가 제공됩니다.[포인트 모으기 및 사용법] | 2. 일축압축시험-침하량 [포인트 모으기 및 사용법] | 정답률 : 50%
산업기사 | 건설재료시험산업기사 | 2019년04월27일 | 3과목 : 건설시공학 | 48. | 흙의 성토작업에서 아래 그림의 쌓기 방법은? | R0lGODlh+wBvAHcAACH5BAAAAAAALAAAAAD7AG8AhwAAAAEBAQICAgMDAwQEBAUFBQYGBgcHBwgICAkJCQoKCgsLCwwMDA0NDQ4ODg8PDxAQEBERERISEhMTExQUFBUVFRYWFhcXFxgYGBkZGRoaGhsbGxwcHB0dHR4eHh8fHyAgICEhISIiIiMjIyQkJCUlJSYmJicnJygoKCkpKSoqKisrKywsLC0tLS4uLi8vLzAwMDExMTIyMjMzMzQ0NDU1NTY2Njc3Nzg4ODk5OTo6Ojs7Ozw8PD09PT4+Pj8/P0BAQEFBQUJCQkNDQ0REREVFRUZGRkdHR0hISElJSUpKSktLS0xMTE1NTU5OTk9PT1BQUFFRUVJSUlNTU1RUVFVVVVZWVldXV1hYWFlZWVpaWltbW1xcXF1dXV5eXl9fX2BgYGFhYWJiYmNjY2RkZGVlZWZmZmdnZ2hoaGlpaWpqamtra2xsbG1tbW5ubm9vb3BwcHFxcXJycnNzc3R0dHV1dXZ2dnd3d3h4eHl5eXp6ent7e3x8fH19fX5+fn9/f4CAgIGBgYKCgoODg4SEhIWFhYaGhoeHh4iIiImJiYqKiouLi4yMjI2NjY6Ojo+Pj5CQkJGRkZKSkpOTk5SUlJWVlZaWlpeXl5iYmJmZmZqampubm5ycnJ2dnZ6enp+fn6CgoKGhoaKioqOjo6SkpKWlpaampqenp6ioqKmpqaqqqqurq6ysrK2tra6urq+vr7CwsLGxsbKysrOzs7S0tLW1tba2tre3t7i4uLm5ubq6uru7u7y8vL29vb6+vr+/v8DAwMHBwcLCwsPDw8TExMXFxcbGxsfHx8jIyMnJycrKysvLy8zMzM3Nzc7Ozs/Pz9DQ0NHR0dLS0tPT09TU1NXV1dbW1tfX19jY2NnZ2dra2tvb29zc3N3d3d7e3t/f3+Dg4OHh4eLi4uPj4+Tk5OXl5ebm5ufn5+jo6Onp6erq6uvr6+zs7O3t7e7u7u/v7/Dw8PHx8fLy8vPz8/T09PX19fb29vf39/j4+Pn5+fr6+vv7+/z8/P39/f7+/v///wj+AP8JHEiwoMGDCBMqXMiwocOHECNKnEixosWLGDNq3MixoDls1q4JPFdwnLZt0Zj1uuULWTBes05p6taxps2bOHPmRLUkx4obV7JsmULEyJIhMma8aEFCw4YOHzZk0MABxSidWLNq3dpx1p9cBrMIsOBCx40cQID0+OGkChIhO16k2FGDhY0dOkpAAKGKq9+/gA2Sm0atGbpvv1Kh2vXs1y9jrzR1guXLYqYUGtigI1gNCIZAxqxZo2YtWzhv2/R1e6btWDJoxZJx8+ZMUxESvwLr3t0x1ZwyeAz5oXMFyYweOJwsYfHBg4oYH1aIkMDgQQUf0SaW+8PhwIpUBZH+xQhTzqIiId54q18/0dqMAwYaTLjwQMEDDB6mahDhogYPH0Y0gUQRPXSAgBLcTHRHBBZAEYtBs4RQyEWiyMHehRguRM0NMMQRiSCaeCLKKJ+4kssxyywDzTTgfCOOOeJQg0wgHOgx0S4kvBCJNgex0kIpFxUCR4ZEssfJHctwhsQh8eRzjz765CMlP/34848//lSJJZb97NMLDplIJE4VKfSFkCtA1GIROE94UeSbuuVhwQpgDZTNFZLkk+WWfPbZZz/8HBPEJBLZwoImCulSRG4VTRMEGXBGypUlGtRAyWYDSdMEIPj0IxGWxKBgSUTbaNHGQsIkgYxF2ORwqqT+sOZUiAdaWGNQM0EYko+nEWGpiwmsRATHCM0sJMsQyVhEDhKCxOpsTZpk8IRItyohS5UJWXlQlq8cgc1D5IgCQhYMlRLEqhbBgcmz7GYkaBHOIOSMGMlgmS1C/eijyReYMjRJDyhQ0OxCqQCRpEWEoNLuwhRxY0YMsCQUCxHK2IuQtgb5o08mX5jTkDEvBABAA0aQspArUPBo0SXAMOwyRIdgwIdCgfBQjZX9YJsxlRhfqU8jbja0igYCBEDAAmWQo9AmZZBkkTLlvSy1Qq50YEQ1Cq1RBDhW8nMPP9vyXNA9fWDh0CsiiCxAAmF8o9AdXHg89dw1TaNCBYosNIb+Fu1gyY8+fBLU55VY3oPHGQ7hkkEAAkwQxTELffFEsRXpkgdNkc6Sxhxu081QGwpM4IdC5ryxxTl/52PP1/rgU08988QDjzjzULmPlPJII4UaDnkCAQEzZEJtQuY4ocIVcNghiCSNCCeHHG78sQgfizASyBx1yKGGGFzEMEN2cBrSQQNRJOi5QqdkgAALpygEjhYr/CGKJplI4ggnkuzxBhxwiEFFFY3wxCY08QjhKMEBo2uIJhzQgEM0ZBtPeEoDDtCADEAAAQzQwAdAYAIUoOACCWBABBBQgAIcoAImEIM04PSJC5yAD5U5X0LOQQUCPGBm7kOCfSYAgQxIIAL+EnCAAg6QgAQs4AEQ+MAFRBjEB7CACgdjiCYYMINnOCQYuWAEC2aAh0VUgQJD2IQqSBGLWvDiDzC4AiFWEAAEUGETrcjGbsihtIF4oxi7EAYu9pCCEihMhgpBhgsCEIRpMCQVb6hCDOJzAibwQAEtOEMe/BCIRjiiE3hAwQZwYAETdMJ8DXFEAsQgkVZE43XiIgQ+8oEPfVDJGWtABTR+UIAZyAIj4+hG58ihjWXoQhfLqKMzPmGKZuCCE5TYAx7gEIYlSKELjKhEH5RgghF4QANC/AMgF7KKB1DgEw8RBx0ksIZhkAMULdCEO+yxjnTYQ3XhKMQlblEFH0ADIoj+YIA2JSINY9wiDx34Az7wcQ9/2AMf15jDD26QAA/0AV3TiMY5wIGMbCTDG9nYxjjEsY1dSKIQqrBFMIrhCkxiwQl6aAMSbFCDD1RABEWIghJusAERhIA+DKqmBn5iBBi8wAcyCIEJKBCAAciAGttUSCEq0APMNcQaUICDOvQxj1BkIRx+Mig15rGOQtQgGBAZhAQksZB+CUQaZViBB0RwgQVAoYCPYMUkPEGHEwxAAAJwAA+aEIdFbKEHYrCCC4qAAyIQ4QhJIIIQUtCABoDABiowQUtBsIHosIAGL1hBEZDAgx8AYQhMsIIb6OCGOQyiE8egxSiYgRJiHKMa1Pj+xSZosDZEJFUhfvjAwBySjU6cw0nf2EIa3JElgWSpH+XYxj3KEYYeoKsh4vDCAqbwCEu8AhvOOMYweIEKPUjBDI9IxBnkQIcjUGABDbDPBkJQAhXUoAYo8IENYJADKBylCmOggx2yYIQoeCEJWyDDGLCghCpw4Q1lMEMfGrGIRABCEnN1BS1m4YthBMMZz5hGM5aBDGRIIxnPUEaFHVMLmYhCRKSgBCQysQgnUGAATZDjbRFyCkSMIyIOTsQdmkADXOAjHvVwB4zK0YzoDeMLC+ABLJKBi2AEgxWseEUmMhGJQtyBDmt4gxMu0IANWCACLACCDV4QhCY8gQpREIP+G9BwBTXUYRKVaAQkFhGJTIRiF7bABStMEYxfdCMd4djoOuhBD3iQwxreeEc42gGPdLzjHOMoxzvkAQ5jMIMZwyAGL0pxilSEQhF80MMe3AAGLCQhCUpAQhKKcAQasGAFHyCBCDZAAQtMQAISeEADHpAAAhBgAyab8UXKIQ5k9OIVK1AAAgZAgBjYgQ57SAQdtFAFLOCAASWIgQIMAIEUmOADx5kBDFRwghWYoAXoFsEJatAFSOyiFIKgBCLqIAlgWIMb5minL4yhDXKogx6wk8c78DEPeLzjMNfYBjWkcQ1lnCYYq8DFLz6xCEIEYpKBcMQmRGoLSlDvCyg4QQr+RLCCFXiZAhiYAAUqcIEIMKADL7iBDmpQAglMYAIMRAAEluCCAYgsAEAPOl6rIA5hGyQaxbDwLEAxik5gohJ+sMMd7IAHNagBCj6IAQlGcEQEBEABEYhAei8AAxwI4QdWwAINXHCGOLShDG+AxCUcQYlP2EIWueiFMmBDjW6Mgx3t3EY55qGObphDGMoghix08QkYIIERjoD8H8iQhjA0wQpVcIIShAAEGpwACETYQRRw8IEJcCAEGqCABDCAgAZEYAIbaMENNBABlGvAKR44wQtwIAMbiGEPc/hDJAwRCD28IhndwGgxRhEKSfhBDCSIQRpWMAAABP36AiBBsoz+LpBpDIIJMvgABlZOAS4/4AIUyMAFNMBec4/ABVwYgx4kQYYd6MHKcyBDIIAhjXU8ehuzwAzyUGjv8A4GJw/tMA7UAAqMYAmw8Ap8wAiacAh8QAU9YQVxMAZF8AIlYAIpAAIeIAEmZAEsQAIgEAEYgAIxcAMzwBZegAbPVAUvIFlkwAZHQARLwARucHFo8AVkgAU3EAahUApdcAF38AquoAquoAuPMQ3dIA714Dr1QA/uQFD0kA/8wCX0wA1lMB0JoAAMYAACYB1UoX4FAAAQUAncJxC6wAP0oQJEYAeBYAhzwAVusAixkAqwcAq24FrQ0AzOcA2rcw/2AA62MA3+BpcN8LAO1+AYrmAKofAIn7AJhrAHd/B2WKAFV1AEM6ABGcABJMABDDAfJVcBISB7NpACJ+ACWeAHhZAIfIAF+MEHs/AJVoABT0AL0KBw06AN8rAO7RAP5eBk07AO8hAO1SAO6UCI7+AO8hAP29AM4+A6oFADzbAlWuIPVJIz2Vgl/LAP9cAO7tANr/AHPrAACiACKuACHPACYsAJrNAKoUAKgDBCYaAPazgOXHABXuAHuZANzhAO6lANz8AMGFYN4RANzfALtfAKEZeE+LMIe8AFWDAGUFAEXsAENKACKAAVJUACsiYCLyADlxUELkABHEADPEBrSVAHe3AImUD+C6IQj74gDbogC77ADNrADvXAD/YgDkowBuhwD/egCRxgBb9QD91IONqYVVtyJVVSD74AC8+gCTXgArQgD/bylFqiOvcQD+2wDawQCYEwBlnwAxhwAAywA31QC77gDMYADe0AKP3gJBOzBt+yhucABiPgBWvQB2OwA0jQBVxABU7gAywgAzkwAygAAhzQASdAAyBQAhmwALSXATigAzbQA0JgBWnAB5AgCZcQCqtwC61wC8aQDMjQDMywB2QAC394BV6gDc64SgS3D/qwD4DCM0/5D/cgB13gC8BgC2XwACDwBIXACgJoMRDBD+cgCDDQAxlAABIABsnADkAWD+/+4H/n8A3UgAmAMGplQAQ45wAJAAEeAANhIAnJIA/6kI0CkTP8gAtUwAlys4b/oAYP8AEfKEQtIAVVwARUcAMGAAACgAAbkARuMAi3oAy28AlToAWJIANI4Aoexg20Yw/zcFBYWCUemjP/QA/WsHzZ0A1H4AjvsA97clx+wpQCYQ95UAI/wAIqIAEIQEEc0AJTEAw6AxH+cA+GQgI78GITAAVl4AZrQAZucAZksAUbaAG81gBHlAIfoANOEAi4IA3sQCVZGDhXwg/GMANhgJ8EgQYwgArOwAxzcAKlsA3aEA7WoAfb5gFn4AvlwSsCoQ3oAAw3wAj08JSuhDG9uZX+/VAPmJACU4AFG5AG6aAtTymoTKkt+GAKV+AAA8BsHGAGeYAGjdAK38Cc2/In+UAP6YANVwAIvQADA5BeBGAAzLYAEEABsdqOV0AHeBAIk4ALudAM3fCnV6KiVuIn+rAMVJAFoESmcEAH9WAPztAFPOBU5dAEEbAFvWBWBBENpPAFIvAJ+Hgl/0AlDKGi1qAEazMACIAFfSMR/RAPmgACQ8ACCdAF52AP8NApe6IQe8IP4LALp7AIcGAGSxADt3AMMHAADhB9PsADOPADfvAKrbBk5eAOUfhOXdqbXSo4/rAPw2AEKdALZEoQdjAFjfAHQ8AANmBII6EIk1B0CIH+DlpgAa0HCPUwEFu5EFnYDV7AAlYwAxMABuzQMw7hD/WwCFjwDJvQAqmQM4+KpweRM+3gCU8gAhDgAAiQAAUQA7SgDmewAD1gC9IAEtgwDvHwnro5OINjXECLJeM6AY/wsQTRBhXQZScgAR2ABplQJwzhCSygBCqwAJyirv1ADnFQCeUQCBPABejAtA6xrmuwB/RgDFfADUqbLXuyD+ZwC3+ABRUgASmgBE6wBXgwBCtADPhgCBZwCPdQEfywd/Twb10KKNJgBR1ACG5LEM5gBz2gCsdQBbtGAVmguAixBnMwDodwAbryKfzADV2ACvSwCBggUMDLEP0gD2FwCPj+8AtRIAxaQrn+kA/D4AUUgAAe8ASVIA3ocA6e4ghGYA36sEbGEL0OUQ+gYGdUgAsV6wxDICG1WxCfkAbvYA5VcAALgAO3xBD4sAafkA+nkAKq9BB8wg+wYAS9kA+EAAOukIXqqg5OoEqhAAOtsL00iy05sw/egAkv0G1gkArpURCJIAXPcA+QoALPYDFZRbORKhD6YA7bkAuBMMNY4rINQAZOtb//wAdqwA7uwQBNIAwOUQ5osAj2MAsnIAj44MBKuw+l4ATLgA94sAKkoKLqug5ZwAjt4AY1cAygGqn6MA2RcAQOgAFgUArggBCLAAWp0QgyIA0WUyX4QA+AU1z+xlUPz6CVxpUzQaa08OAHF2AFkEPEAyEHbzAPzhADMcDEDsENW6AI9rAKI9AIYBO0WqIPo5AF0jAPddABmwA46koOT0AJ6qBQ0wCiguOT1YAKO2BEOCAJUYMQk5AH7cAPdaAD0cC09UAJaPAL+Oio/rANf0AMn8wl2VgPpLACZ3CsRMwmVKwNQpAEddQQ16AFoLAPnyACqAC0DZGxqvAE21APcEACvFCX+xAR/eANScAJ8EAGRZAOaOs37lAMgsADHmABRqAIjVwSjPIPisAJ8nAPYmADN+Oo3fAGUAA+NOsP4nAJzcArwaol97AKNQAG9+nI/6AphJAP4OAEV1D+xQ5xDVAgCvxACibwCuYsvf1wClJADoajAsXSo0HrDT0ACfEgBkegDvGJJfDQC3FAAxhQAStgCSx7EKhQwOjABYAgD/ZgBTYgDoJqD6WgCqmLsfZQhcpsD8hQDvqQCicQArYg0gQxDVeACfugDcwCEcZABB9sCh2ACvEsz/oQCW7gjHrwAsnA0z2NBJYgD4FwxFvyDbFABy9gATDABpVgDAoxC4WQl+OABHXwlVDQA9xAw/dQC9SQttjoqP0QDn0QDdygAxmwLmw9EN1ABvaLK5cAEa+gBMaQD53QArfwyRDRD/DQB3cQO3ZAA9ZA2OfsDWHwCvTwPPWwD/IgC1P+0AEKYAFdYAszuxCIgASQ4A7/4A0+AAn66lmfGsLuUFDn7DXasA5+AAKu/drdJwW70A+1gAKmABGpoAXdsA+Y4ATRMNML0Q/0AAhz0A5a6wPdkMbnLA5y8AzsIAZosA2nEAcn4AAloASjQNRPJQmIQBLRgASo0A/N8AJn4KtoC8ILwSX6UAkgsFtEfA2mwApOgwxPAA36UAo/AhG4oAbKRQc88NmfMg95IAfrwA5kQAXkoOD4iiXg4Aa3UA+M4ANLAAI65wW1IGMP4Q5z/A/U8AW40A/LcAKEAMZoSzjnDCi8EAJLMDz7OwpNoAFV0K20QATsOws4ACQPUQtrIA7+62AEQZCuvbIOa4AH+LAOVpAF8IDclNslr3AG19APniABAkAAHcAHW14R24AJo70ML2AIZUsR2vgLMeACuiDSoYABDvADESMQpcAC850MODALELEJadAO5RAFSaAOAK4Q/DAPaZAH+1AOVWAGWrnrGWNQbagF5rAPkhABCgAEpaDSBqHSuuCxClEOm6AM/AAMYo4PSt4Q+0AMPmABiOLI3eADEnAHKsPqOaC9o2AD1u4Ql/AG6XAOYzAH6zDTfKK0dSkP5vAMonAEi0AP3YAEdhAPXBKsftKN87ANgmACo/QN9vAHGaAGbF4QyoAIzEBDWeDdCSEOgwAM/cALKRD+CWITwiu6zwNRl8UQBA3gBU5DxOFgCHhOEJwABexrCjCwCxBRCXLgDvBwBmjws6GaJYoGDsLwCGRgBTzQASAACuygCCIwBtTg7U6JjfcQDsDAB0IQAV9oBuzgslbQzQeBDHJgCuOQCISiEMqABjMsxYlw8sYV1vfqrY4aD5fgAhjQBfGyv8LQ9wgRC3yglb7AAy3jEGfdCvbwDltwBYTsJ/vwDuBAC30gBDMgAhSgAOeJAB3ACtmgAwewAVogCsvAIoC2DuuQXLlwmp4ACEYwAqYXBHVwBHkwD9JABTUvENtgEN+Aj0pJOrZgBMbgD6WQApKQhdubJckQCfaAjfL+kA3sUCX2gAkiMAFysEK1yw104AJ3oBAv0fy60ANRxBD1wAr/LQ5MoAYzC8388A7WQOtPYAIYkAHt5QJJoAZp0AQoMAvYIAQIQAAAASHFDSRcvji5ggWKkRIdMDygcEFFmFTU2MGpQ4/aF1v/PP7TZkreR5IlTf4z9w2RDWT+RH0oxa+fP38zayaTIs7mPVNRPtWrF0qEBTzmTh5FmlTpUqZNTz7DIkHJrqTHeM3rJwrKNqfnAtHiBy5LG2/gsInzFg2WmRUQIGCIISbTrWPGyMVb5+nHKnqQPEDIoMECgwUEBDSIgEFDBw8nbsghhUwdP3/11ti5J6xIsJL1nLr+M3noSDN+pFzYstmvWjR9/rq9SWeTXi1LzuidCoFikVPevX3/PpntyYk81ZT+QsZvn6o9406Wg9ZsWbFjwmpVagJKH7YlHXTgoOGixAgKCUKAMVSKWDt7NmnuyzXEFr9eOf4gQ0bKUZgsXBCR0qUYZpxBphx8ZuonwXsQqUQfYrZYhjd11Pnom4+eAecfPoCQRp9VVkCtJnkmaWQef+Yhhx951MFHH3vquQcVFj54BTgbb8TxJElCCISpUIChCZcpGAHFkkwWuSMOMoCQAQUQOOAABAsmACGTfaw54YAGHriAAhFC6OGOXSaTiaaS8AkGjGj4QeaJX2ryBx932Jn+Jx/KaHLPn3e6saeyTp7pR5k4ruHtET/QMSmUYv75gohn9ukkBWho8mcfd/qk1J1M3JgGn5p0MSEBPnIktVTevNHlDhskoEIRVHz5ZZht0DkHnXLAkeaTLqDpBx9NNAghhAkemKCCB9x6gAERdkDiCSZKOOEUfqQZYQZELBEllVqGIae9PCn9aB9ayvCmn2WeIIZSM9Wtyb1+nrlEnX7igWSYfnwpgxveGElEH6TgyGkfRIoQx59/1j34YHKwCIGRd/rBhggDrqDGVIsvLsmbRIAAoYECBlAAgg5QSIGGKr64QgsllNBhhBZU0YcdNhh4IIMMmlijjj/+6COPQGD+yWYccKIRpAdfAkXBkHbutIkkPMWxhp+P9GmFDHT6GWYHXk5SdyaP/GFTlz7duYQ1UKqo2KNmhklqGU64QiqQMeKxp5E0EEWqHDaKWGUfevhYQIZjMCbcYmm00GAAAhDQYAMQOjDBgwQmsCCCCSggjIIHOKBEH3Tg2IEQUWbxJp557HmR7tT4WUaNb/w55gZgUgPXo35kuqeQVPYx+J98UBnjHH1C2SGao+7pRpx7+vm6n3buoakcRbi5x48oLPQIlq2RssUYpRwJJJ9+NimjnaTk0YYcfOxh5YMTWik8/hxHucEAD5Q4Y5FVYgmGlldUqcQnRLEJU+inEaY4wwn+rCQPRdhBHvtwz9dqN5NxYKId/sAFDZhhMHapy04xKtdH7uGJLowjH5QwgjWaR6l+RGMMZRiG1DroD3EQghrzSEMaLhaJS+yjHofwwjuSgiB+7KIFMQiF/JQIHEhsIAJhiMU46AG21vhDHzO5IpzaFQsoHKMf76iDJPLBFJq8AxyU2cUOlJEg9+TjHehQB+9mcqeP2AMUaBiHPRIxBZ0kSB28MMdMoIGFKyijTL37yDlysQ56ACIOeEOKPLJBkm5A0iSroIU/5AEHLozkJKnRBy+EYLQlltIpxUBDBVywidgkCE+vbBe7+tEMPHDDH9+wQiV4txSa8EMm/bDFFKr+MZN8QG8fx+hDFhoRjxl6JB+nGMQ84PEHM1yQJqooQR66wQ92TOMa+NiHPOrBPJK84xfuoAcdsHAOpSCDGB+xRhomgRRiNKMf9AhDE9jJNZrkQxc4MAErTDlQpfRCCQxQgjCk1hQO0sQahcCGP7gRhENU0R/58BTXDsZBXlwBHDOBx9XuYY1edEKhWjSTR/TxikvYgx1v0AJo/tEPXSQhCLLYx9foEYs+CGOMJEFHI8bhDjWQwZNN+QYqYoEUcrSjH/OogxaEaJJeusMUKtBAJAi6VZOEQw8tyAAasJEPRPKSH2R9lyXC4Y9wRCESVdTHLFxBzpLQpB7lmEktmsD+jQTtozV+y4c9oDdTf5CjGzn1yD5GsQh4uIMNWzDfwdhRDFBso3d6YkQYikFXj1ijD+1YBxsMwRt3pGIU5ECKM6rhD3aMwQtHdVqgypCbRuyTq1x9hREqcINIuMOVX/sHPyyasMuCjSbSgEQ5/CGWVNikHargVXGbtwxLQG8WYdgGgl75LX8sQw8R9Qg+DkEIeoTWC/OQoD7i0ZqN8iMd3WAmcP1hjVa0oxtTyARviPEGUSTFGM7wxzmegAZPrkuTsxBCBHKAitveNhtu6EAFzNAMeZR1o/NgB++KyUGn0cQZfyBHP7TBhFRQah/xkMk+3pHFr/GjE3qwkyfWWRP+CeJjva6kyTjgEIze4SMNfMhHOsrQBXocRZa+BG4/knEJdlSjCJRoSvq4gQ2ltCIZbEXCG+whQX/YQxt++AADvsCMBnMVGEVAwAYGcY7afeSXV5zHLq7B4Y/gKRmEYLMzrhAiFvqDHtaQBzsWelFQ7OGKmmhCOLxGWHTwoh6F5UU6/MyLEP6DHVoInzq2IAbPUPWLS9NHOcrxU4P1IxR9uAc4fsAJpqxiDthLijro0Ax/YKMHmPnaPrCBBx1MwAUVLfNWS3GDCjBBFO6oxyEplY9tsEM2zngHnT9yO1nkYYrFmEK6OtiPfIADFls+2D0uMQhPSaIIay1ukHkXjT3+TKMmEOwdOLQgiHq0AwpsQG+H/dwJYPBDG31AhDm02I9TaMIf0+ABg5VSjzOQAR+RHAk3wjCpadQAD57yxzpCoYTLPYEWwSaoNehQARNI4pv8wMchleOPeCRjHZeljJHzIQo/pNwXYoiGhaf26K/JgxCOwEc+/JAFNpcVTv0QxzFMZOFuPKER9UDHEzDR6Wn7MB2YkMZ8x+ADhabGErHoBy5msFSScNYj4QBDI5IiC2X8gxtpeIY/mBGDQNADHtJwgwQcwANDqBDkpswEDxoQg0/Ew10bbZeLFt3mDufjEoawBz7wNSkjp1STgejXPeAwB3hYnsNgI2vCSJKNKrD+Ih/i4MInFurmXoiiHfKQiT1soQNZ3KkmihhFPlyRghp9JBfOMMk5MkEopFDoH9cwQs6FsQI20OIOOZBAB+aQtr8v8Rp1cOIXkHGPuiKWl19Mhwz7iYk8vIMftlBC23VOVXn4wRP7uEcYGiG+e3DD2QfzpYGNzgw4DGMf3BgDgyuJdogDPzCRg+mHbIgDShgnBOmEScgHVUCBWSAJbTA7pRCHksAGKvgoYUABD/CABTgAJbiF6jMlUvgBDrgBRfAG8SmJfuA5XtoHWOCElLuTd/ADPkAxVVCCSVm/upIHR/CieHgCcvOHZniDk+IHa0CHVxK9ryGGMeCFfoCGJ4j+iZKIh1i4hQOhlHpIhUQoujhBBE7QB0t4gUUBDmeAhZLIhivABnXogwcQgAWIATnwOxOUn3CQgwswgCZABnkQn0WzHTr6wa9xBzmABH3IvwDrAj/wITiAgm/4FsSzPHQgBMtaByfADH8ghiNoBcqQh1CIhpl4hwuqs5oQBi2oBn4gBhkoBUTqJbtzj3ZwB8N6OJqwBzIwvUm4AWmwEXIwHpJghlvLAgkgABKwg8HBQyXqhSSoABz4g20QLjkqqzliPKpKhzuwpzr7hi1whH64hzqAA3qwicBKEG3YPstrB0pwqnJQAkO4B34ohiyABdwxB6zYB1NYhD6pMVQgA3D+yIdMIIFbKK5+aA1yAptdYIXOk6B3gINc0AdKqIF3MhVGUIAESAAEyIHeW8b4AQdFWIEbOIRneDR4MD84KTt7GDVB5Bp5oIYpkiB0MINKcK892AQE0QdSQAV7oIdCmAJrEMRxcIS1MoclmIT2oAdscIeG6iVVmISM2ih96AQnUIbcEYE3abFuwIX4QkB0yCNE6gdy2DF8EAQcKEFSwQdL2AAEYAEsOIEhCMaOJJxguAILyAFZoIdxWi5ZOAeWDK5z0AbxKa5rpKp4+INP6IdwqINPHD9WwId7MIQhsCWEDIdGkDRx+IK45Kd00AkLgwQYkIVwqAIWMIbL8pVCYEj+pKAJduCDabiHrUMGk8AHXegKaeCEL8AAC0ADZ9iGIICBZJBLwiEFFnCAIlCGfeCH5fEHZ2gFePDLfrAHsoLFmoi5pPAzSJiUd7ADTeCdmlAHp9oHXiCFl0NIb5iECuuGPTAK63RCkvAEFOAFbVCCIFijOjqFZfDLuvKzVRAHeRADJ7CtjzAGo+oHs7iGaSiGXpCFW5CFUsgESPCDJ5iBCKCAJEgEZrgHcwiCHICb4CyVY0CDDDABQaAGynAl6CTHlKozQrSddRC0z1PRjZIHTejLc/CDV7C9y7oHtOodfjAGNlAHiXKDSVJNLmuofIiEFLCFaxiCLOiWFrGHeID+Bwi6HZRKqZkIqnOAhzMABJOYBj5ggkQQAyUAgiEIghcwgRQgAQ6YAAiIgIysgB8gBGswhjwwB3AggiqwJA/9DXCYBmDQBB84gAX4g3OIx3cDl0I0CXvgBWngrrrqB3WYBEnzhjUgSEX9iHyoBS5Yq8OJzaXAMZbrhUPQAQ2ogiiggBr4g0IIhEAQBFUwhmTwhVmABVcAhm5Ih3Eoh3aYh3oIOmnAAlUAhRdYA2qwBl8QhUNgAyLggAowRgWggAMgAANAgAVoAAdgAAeIgSYwA08IB49AhU4qBygoAz4FjnCIhkvogiWgAQsggAL4AE1Qh17tq3qrIqewh3Zgppr+MAdouFenaYdWmKJwSINLZQp+EAZJKAd+mAZHYYrbqQd1iAZCGAEGMIACKIDFSYAFWAAEMAAGaAEXQAESGIEP4IAaYAIqUIIlCIM9mART8IQ0EIEW0AAD2IAemIETyAARPIAHOAEesAI4EIQwAIMycAM+OIRD+INIaAaTwIUxKIdwKAI0MNeTAAdfgIVXoIVasAVSkAQ+KIMqaIIjwAABIAAGYIAIOAALsAJmkAd5SBB8qAZPiA1M3ajb8Rp/uAdW+ATlnM54IAZmCgc4sIVEnaHUyAZjwIpOBLCuQbynQgdyAAU+8IIcsAAK+AAIMNuPIQAHwIANuIAGmFYIAAH+EZgAwpBWAiCAAUiADOAADVAABUCA1R0AA5iADigBI5iDPnAEXcAG4emNYuiCc+iGNbCEqvWIY9iERJADKAABDwCBD/CAD9AADFCAAqiZC2CBGwiDRDAEQ9iCFdgAOViGBswHa8CFzrPb4OLCcDGs7uwwqIMgcECDdKFEv6kHCLrbOKsEcHiGPoCBURAHd0CHAt6GKeOGZcCFPUiDIchcCkCBNViFV/ACDFiCLegAGAAEUbgFVhiEL8CDU1AGYHgESCCEMfgCNDiDJRABEvCAFYCBIViCFjiACiADTxCGbiAVXqBa5P0ISCA2BTAAARCAASiAjYUAFQyCVlkFVzD+Bs2EhkO4gRaAA14YEGsoB3bIMLvts1PMW9GjiXmAhgrbhjjIuUqBh26QBkx4Az74BFrQhVpwBUvAgyBQgim4gQzAABpgAjEYg4TIAiRYgRzAAck5AAOgACPQA9r0iD5YgmioBidAhN4Qh1zgBVwIBgXdhkXIgFGxGFCIAx/2iGzIghBgASSoAit4gjCIgzVgg0OIhWpgwqSohkwwAhJYARkgAi7oAi5oA1X4hV0lh3OohyoKVTxJDTZ6XAjih3pwBkaAhm3wBCmoBFdYhU5QgyDAAQxAAAeY3sbBAMxJgIxVAI6lANFNAMJ4gA2AAAVgABLggTM4BFbQYZLgAzr+8Ig46IQb+QZB+AdRGAGyMxVDCOV/qOeqBYZbCAYq+4dySCTeKIdXGIMViAC0TQAFaAAP2AErWAIocAND8ARk0IZ2aCx60AcXROY+qwdzIAdqiIZQiAMleIEoKIIQiAASCIEN6IAGYADEIIEXUNPxeAEnyIEK4ABnKQEVGAMyaAIrCIMxOIM5cIMF/AXiOwk4uASUwAJSuJFfGIN/qIQWkIWLkQauAIcx+ARRNhVlAAVF+AMx+IEWCIEKQIC6NgAHqAAMgIGx0ANCWIREgARcMIZmcIZfmIVdwIVcSIVV2AMrsAIomAEHMICLNYDVnda0LYEkYIM9WARZMIZqIIb+YLgFZMgGBHODbwiGMOACfzkHo/CXprAGHhiFfwgHLUBD4KiFNviHTTABYCgcYfiB/lLri0m6XdiFUCgEQCiDKfiBE6hoakUMCWiACigBF3gBGVgBFCgBU37da62cC8AAi6WAIRgDHXAAI2CETdAFb1AKsTQFj3AEObARahgEX/wHMrsRXxiVSTACfSGcXTACXBjuJeqGbUiGW/gEQnACFvAA19VpC3CABIgAJ8oAC8CAEiACKqgDSvAEU9AVDmiDZyAHRtgBCmwKb7CDsxyFQigVZXAOG9EHHSaGNUAti5mGCOkEHOCMAScoc9AGXpiFWZAFV4gEOmgDSQCFPEj+BEZYBEoziVJYAgH/B1n4gvVsijsQqH+whbTOEWj4ggghFWW0mDJwhH9oBBsQBh7/u9dmCmEgA4qshTkI0KWQBrw5BuC0EXNAFFFIAV8gFX14cYtJAj/4B0KQATxXcx+Whi2gin+YhR5psEzwbU6YgR0HDmiYhn/gBbW7GCJI6z6IgaZNdB/OhTIwjn8oBlfojRrPEXLoA7YJBR6w9N9QBT/fAza4mHJAgqVKBBigyFGvWlFAAyvvDWAwAj//B3LQBhvphkWYpEdoAeCzEVDYBXToAvm2GH3gA0KRBBdgG2CvWlzABBvxhCN4Bo8YhCz/jW5QA+DcGKv+DT2gBW3+EAI3iJ9SYAF1B3cPtYY79A1WMANEkYYZEO7fIAdR0OFlEGjg+INWWIYa2APC0ZdF6ICC3/fgPAZN8IhzEATfdopTmANEOQYV4PLfCAdZqOdvvZFJgIVoaAFItxhqcARquIIfQPSLl8s3wPV/cAYj0Hin2IQxWHZgiAFVmO8tOIReIAQ3SHMbQYRdyAYtULiLQQQxKIE6wHkP3QYvkASPgIYl4GqnaIQmoLJeSAH4AY5vcIIUMAEMOIGPAw500IJPcIdkYHOLeYUS8IDRynq5ZAYwGOt/IAYlQPamcAQ78Ihn2IFTuJFHUIGe/gF/7w19aII2WIdnuAMptxhm8AH+FFjDvu9IXXCCX/AIWuiB22aKaMBzbeACf7aRbZgCCmXxG9kCJAgGQfiAJLqYbzCCJ9hT0P+7XjgCj6cEHABzp5D2YsABQr+RQqAAIZB835gEG1iCFeiAb7cYaCCC2Qd+POSEJYAGj7ADG4j+pJAGQ6AyRsiAfb4RXqiCn78RboiCjr0CYi8VbOiEu+/+v8uEGVB1fQAIKEnM/Sto8CDCf9Ou7El040W4hBInGvRG8aLEQwUIMHmG8SPIkCJHkixp8iRFW0IO/ZtFAkxJPCQ6WMCD8ibFVBcCxGiF8yfQoEKHYnSW5ousIA8ulQwFIoCLYERxUmNDhJK4qVq3cu1NitDSjw8LpGwrqe1Kgy0RvZJEV5Yt3LhyRz67cuCET5OQeJia6/cv4MAh6USAUu6kuGyCFzNuLHeUDUmOJ1OuvNjaLcuaN3Pu7Plz14AAOw== | 1. 수평층 쌓기 2. 유용토 쌓기 3. 전방층 쌓기 4. 비계층 쌓기 해설이 아직 작성되지 않았습니다.해설을 알고 계시다면 오른쪽 해설추가 기능을 이용하여 해설을 작성하여 다른분들과 함께 해설을 나누었으면 합니다.로그인 후 오류 신고 및 해설 작성 하시면 포인트가 제공됩니다.[포인트 모으기 및 사용법] | 4. 비계층 쌓기 [포인트 모으기 및 사용법] | 정답률 : 62%
산업기사 | 건설재료시험산업기사 | 2019년04월27일 | 3과목 : 건설시공학 | 49. | 운동장 또는 광장과 같은 넓은 지역에서 물이 고이지 않도록 하기 위하여 주로 사용되는 배수 방법은? |  | 1. 개수로 배수 2. 지표 배수 3. 맹암거 배수 4. 암거 배수 해설이 아직 작성되지 않았습니다.해설을 알고 계시다면 오른쪽 해설추가 기능을 이용하여 해설을 작성하여 다른분들과 함께 해설을 나누었으면 합니다.로그인 후 오류 신고 및 해설 작성 하시면 포인트가 제공됩니다.[포인트 모으기 및 사용법] | 3. 맹암거 배수 [포인트 모으기 및 사용법] | 정답률 : 59%
산업기사 | 건설재료시험산업기사 | 2019년04월27일 | 3과목 : 건설시공학 | 50. | 현수교(suspension bridge)의 가설 순서로 옳은 것은? |  | 1. main cable 가설→hanger rope 설치→주탑 세우기→보강 girder 설치 2. hanger rope 설치→보강 girder 설치→main cable 가설→주탑 세우기 3. 주탑 세우기→main cable 가설→hanger rope 설치→보강 girdr 설치 4. 보강 girder 설치→hanger rope 설치→주탑세우기→main cable 가설 해설이 아직 작성되지 않았습니다.해설을 알고 계시다면 오른쪽 해설추가 기능을 이용하여 해설을 작성하여 다른분들과 함께 해설을 나누었으면 합니다.로그인 후 오류 신고 및 해설 작성 하시면 포인트가 제공됩니다.[포인트 모으기 및 사용법] | 3. 주탑 세우기→main cable 가설→hanger rope 설치→보강 girdr 설치 [포인트 모으기 및 사용법] | 정답률 : 66%
산업기사 | 건설재료시험산업기사 | 2019년04월27일 | 3과목 : 건설시공학 | 51. | 말뚝 박기에 대한 일반적인 설명으로 옳은 것은? |  | 1. 말뚝기초는 주변 쪽에서 중심 쪽으로 박아 나간다. 2. 해안선 같은 곳에서는 바다 쪽에서 육지쪽으로 박아 나간다. 3. 기존 건물 가까이에 받을 때는 건물 가까운 쪽에서부터 박는다. 4. 말뚝 박기를 표준적으로 1회 타격 관입량이 30mm 이내일 때 중지한다. 해설이 아직 작성되지 않았습니다.해설을 알고 계시다면 오른쪽 해설추가 기능을 이용하여 해설을 작성하여 다른분들과 함께 해설을 나누었으면 합니다.로그인 후 오류 신고 및 해설 작성 하시면 포인트가 제공됩니다.[포인트 모으기 및 사용법] | 3. 기존 건물 가까이에 받을 때는 건물 가까운 쪽에서부터 박는다. [포인트 모으기 및 사용법] | 정답률 : 61%
산업기사 | 건설재료시험산업기사 | 2019년04월27일 | 3과목 : 건설시공학 | 52. | 숏크리트의 리바운스(Rebound)양 감소 방법으로 옳지 않은 것은? |  | 1. 호스의 압력을 일정하게 유지한다. 2. 벽면과 45°로 분사시킨다. 3. 13mm 이하인 세골재를 사용한다. 4. 시멘트양을 증가시키고 접착제를 사용한다. 해설이 아직 작성되지 않았습니다.해설을 알고 계시다면 오른쪽 해설추가 기능을 이용하여 해설을 작성하여 다른분들과 함께 해설을 나누었으면 합니다.로그인 후 오류 신고 및 해설 작성 하시면 포인트가 제공됩니다.[포인트 모으기 및 사용법] | 2. 벽면과 45°로 분사시킨다. [포인트 모으기 및 사용법] | 정답률 : 62%
산업기사 | 건설재료시험산업기사 | 2019년04월27일 | 3과목 : 건설시공학 | 53. | 18000m3의 자갈을 3m3의 덤프트럭으로 운반할 때 1일 운반가능 횟수가 10회이다. 6일간 전량을 운반하려면 1일 몇 대의 트럭이 소요되는가? |  | 1. 100대 2. 150대 3. 200대 4. 250대 | 1. 100대 | 정답률 : 73% | <문제 해설>18000/3/6/10 고로100[해설작성자 : comcbt.com 이용자]
산업기사 | 건설재료시험산업기사 | 2019년04월27일 | 3과목 : 건설시공학 | 54. | 지하 연속벽공법의 특징에 대한 설명으로 틀린 것은? |  | 1. 시공 시 소음, 진동이 작다. 2. 강널말뚝에 비해 벽체의 강성이 크다. 3. 차수효과가 크다. 4. 일반적인 토류벽 공법에 비해 공사비가 저렴하다. 해설이 아직 작성되지 않았습니다.해설을 알고 계시다면 오른쪽 해설추가 기능을 이용하여 해설을 작성하여 다른분들과 함께 해설을 나누었으면 합니다.로그인 후 오류 신고 및 해설 작성 하시면 포인트가 제공됩니다.[포인트 모으기 및 사용법] | 4. 일반적인 토류벽 공법에 비해 공사비가 저렴하다. [포인트 모으기 및 사용법] | 정답률 : 68%
산업기사 | 건설재료시험산업기사 | 2019년04월27일 | 3과목 : 건설시공학 | 55. | 시멘트 콘크리트 포장의 미끄럼 저항성을 크게 하기 위하여 실시하는 표면 마무리는? |  | 1. 초벌 마무리 2. 거친면 마무리 3. 평탄 마무리 4. 간이 마무리 해설이 아직 작성되지 않았습니다.해설을 알고 계시다면 오른쪽 해설추가 기능을 이용하여 해설을 작성하여 다른분들과 함께 해설을 나누었으면 합니다.로그인 후 오류 신고 및 해설 작성 하시면 포인트가 제공됩니다.[포인트 모으기 및 사용법] | 2. 거친면 마무리 [포인트 모으기 및 사용법] | 정답률 : 76%
산업기사 | 건설재료시험산업기사 | 2019년04월27일 | 3과목 : 건설시공학 | 56. | 성토재료의 다지기와 최적 함수비의 관계에 대한 설명으로 옳은 것은? |  | 1. 성토재료가 최적 함수비에 가까울 때 전압하중을 크게 하여 다지기 두께를 두껍게 하는 것이 좋다. 2. 성토재료가 최적 함수비보다 습한 경우 전압하중을 증가하여 빨리 전압하면 소요의 다짐효과를 얻을 수 있다. 3. 성토재료의 함수비가 최적 함수비보다 작을 때 살수를 함으로써 다짐의 효과를 개선할 수 있다. 4. 최적 함수비 상태로 신중히 다지면 상토의 투수계수를 최대로 할 수 있다. 해설이 아직 작성되지 않았습니다.해설을 알고 계시다면 오른쪽 해설추가 기능을 이용하여 해설을 작성하여 다른분들과 함께 해설을 나누었으면 합니다.로그인 후 오류 신고 및 해설 작성 하시면 포인트가 제공됩니다.[포인트 모으기 및 사용법] | 3. 성토재료의 함수비가 최적 함수비보다 작을 때 살수를 함으로써 다짐의 효과를 개선할 수 있다. [포인트 모으기 및 사용법] | 정답률 : 46%
산업기사 | 건설재료시험산업기사 | 2019년04월27일 | 3과목 : 건설시공학 | 57. | 버팀대식 흙막이 공법의 설명으로 틀린 것은? |  | 1. 응력상태를 확인하기 쉬워 흙막이 벽의 변형 및 파괴의 조기발견이 가능하다. 2. 양질 지반에서 연약지반까지 적용범위가 넓다. 3. 넓은 작업공간확보가 가능하여 대형장비 유입이 용이하다. 4. 재질이 균일하며 시공이 간편하다. 해설이 아직 작성되지 않았습니다.해설을 알고 계시다면 오른쪽 해설추가 기능을 이용하여 해설을 작성하여 다른분들과 함께 해설을 나누었으면 합니다.로그인 후 오류 신고 및 해설 작성 하시면 포인트가 제공됩니다.[포인트 모으기 및 사용법] | 3. 넓은 작업공간확보가 가능하여 대형장비 유입이 용이하다. [포인트 모으기 및 사용법] | 정답률 : 55%
산업기사 | 건설재료시험산업기사 | 2019년04월27일 | 3과목 : 건설시공학 | 58. | 보통 흙을 불도저로 작업할 때 작업거리가 40m이다. 이 때 시간당 작업량은 얼마인가? (단, 전진속도 40m/min, 후진 속도 100m/min, 기어조작시간 0.3분, 베토판 용량 2.0m3, 작업효율 0.6, 토량 환산계수(f) 0.8이다.) |  | 1. 33.88m3 2. 42.50m3 3. 48.25m3 4. 50.32m3 | 1. 33.88m3 | 정답률 : 45% | <문제 해설>사이클 타임 CM= 40/40+40/100+0.3=1.7작업량=60*베토판용량*토량환산계수*작업효율/ 사이클타임작업량=(60×2.0×0.8×0.6)/1.7=33.88[해설작성자 : DL인]
산업기사 | 건설재료시험산업기사 | 2019년04월27일 | 3과목 : 건설시공학 | 59. | 터널에 있어서 인버트 아치(Invert Arch)를 할 필요가 있는 경우는? |  | 1. 경사가 클 때 2. 용수가 많을 때 3. 지질이 나쁠 때 4. 단면을 크게 개축할 때 해설이 아직 작성되지 않았습니다.해설을 알고 계시다면 오른쪽 해설추가 기능을 이용하여 해설을 작성하여 다른분들과 함께 해설을 나누었으면 합니다.로그인 후 오류 신고 및 해설 작성 하시면 포인트가 제공됩니다.[포인트 모으기 및 사용법] | 3. 지질이 나쁠 때 [포인트 모으기 및 사용법] | 정답률 : 64%
산업기사 | 건설재료시험산업기사 | 2019년04월27일 | 3과목 : 건설시공학 | 60. | 다음 중 현장 콘크리트 말뚝이 아닌 것은? |  | 1. Franky 말뚝 2. Benoto 말뚝 3. Pedestal 말뚝 4. P.C 말뚝 해설이 아직 작성되지 않았습니다.해설을 알고 계시다면 오른쪽 해설추가 기능을 이용하여 해설을 작성하여 다른분들과 함께 해설을 나누었으면 합니다.로그인 후 오류 신고 및 해설 작성 하시면 포인트가 제공됩니다.[포인트 모으기 및 사용법] | 4. P.C 말뚝 [포인트 모으기 및 사용법] | 정답률 : 54%
산업기사 | 건설재료시험산업기사 | 2019년04월27일 | 4과목 : 토질 및 기초 | 61. | 비중이 2.5인 흙에 있어서 간극비가 0.5이고 포화도가 50%이면 흙의 함수비는 얼마인가? |  | 1. 10% 2. 25% 3. 40% 4. 62.5% | 1. 10% | 정답률 : 44% | <문제 해설>(0.5(간극비)*0.5(포화도50%)/2.5(비중) *100 = 10%[해설작성자 : DL인]
산업기사 | 건설재료시험산업기사 | 2019년04월27일 | 4과목 : 토질 및 기초 | 62. | 그림에서 주동토압의 크기를 구한 값은? (단, 흙의 단위중량은 1.8t/m3이고 내부 마찰각은 30°이다.) | R0lGODlhBAGHAHf/ACH5BAAAAAAALAAAAAAEAYcAh0lJSUpKSktLS0xMTE1NTU5OTk9PT1BQUFFRUVJSUlNTU1RUVFVVVVZWVldXV1hYWFlZWVpaWltbW1xcXF1dXV5eXl9fX2BgYGFhYWJiYmNjY2RkZGVlZWZmZmdnZ2hoaGlpaWpqamtra2xsbG1tbW5ubm9vb3BwcHFxcXJycnNzc3R0dHV1dXZ2dnd3d3h4eHl5eXp6ent7e3x8fH19fX5+fn9/f4CAgIGBgYKCgoODg4SEhIWFhYaGhoeHh4iIiImJiYqKiouLi4yMjI2NjY6Ojo+Pj5CQkJGRkZKSkpOTk5SUlJWVlZaWlpeXl5iYmJmZmZqampubm5ycnJ2dnZ6enp+fn6CgoKGhoaKioqOjo6SkpKWlpaampqenp6ioqKmpqaqqqqurq6ysrK2tra6urq+vr7CwsLGxsbKysrOzs7S0tLW1tba2tre3t7i4uLm5ubq6uru7u7y8vL29vb6+vr+/v8DAwMHBwcLCwsPDw8TExMXFxcbGxsfHx8jIyMnJycrKysvLy8zMzM3Nzc7Ozs/Pz9DQ0NHR0dLS0tPT09TU1NXV1dbW1tfX19jY2NnZ2dra2tvb29zc3N3d3d7e3t/f3+Dg4OHh4eLi4uPj4+Tk5OXl5ebm5ufn5+jo6Onp6erq6uvr6+zs7O3t7e7u7u/v7/Dw8PHx8fLy8vPz8/T09PX19fb29vf39/j4+Pn5+fr6+vv7+/z8/P39/f7+/v///wAAAAAAAAAAAAAAAAAAAAAAAAAAAAAAAAAAAAAAAAAAAAAAAAAAAAAAAAAAAAAAAAAAAAAAAAAAAAAAAAAAAAAAAAAAAAAAAAAAAAAAAAAAAAAAAAAAAAAAAAAAAAAAAAAAAAAAAAAAAAAAAAAAAAAAAAAAAAAAAAAAAAAAAAAAAAAAAAAAAAAAAAAAAAAAAAAAAAAAAAAAAAAAAAAAAAAAAAAAAAAAAAAAAAAAAAAAAAAAAAAAAAAAAAAAAAAAAAAAAAAAAAAAAAAAAAAAAAAAAAAAAAAAAAAAAAj+AG0JHEiwoMGDCBMqXMiwocOHECNKnEixosWLGDNq3Mixo8ePIEOKHEmypEmBmSxlkmRJkyVOLiGxfBTrpM2bOHMK1DQpkiRHjihFKiSIjx46dfCcGdPmDBYtV6hs4ZKliY8gQoAAEUIlyAwbN27YSEHChIkRIkhw0JBBAwcnnnTKnbvxkyeYmDY9kjRp0qVEgRIJumPmjZsyXciQ8dLlSZEoWpEEKRLkxw8XMV6MCGECRIcOFyhM4MChwwfSGCRM8IAhgwgMFUqI0AABQYURHD6YaOFDBg8dOX4EAXIEy5UtYL4c93JlTVM3gOhK11nTVqdLlSRF4mMnTh9CdsL+YJkD9QuSH0WQoEhhIgTaBgwQIJgQoQGEBgscxHcQgQIF1REgAEEGIJSQQQofTAACCzSk0EIOOMgAQxAw5DCEF2VkEUYdfKBhxBF08HCFH4JYQokjavCwwxx/TWJQJ59MJ6NNneghBxpgcLFFFlAkoYQQPNQgQw01qACDCyKIsIEFI1gQQQURKOAAgTKcdkILQ9ZAAw434ODDED0kEcUTUmRRBRhpjFHGE0SkUYceNu5BBQxmALIIJ5JkkkgZ0SFUCkExEoSJHlhggkossJxSCiBjODLjo9J9wUAELZwAggoyuBDCBRXkwEQSXrDRhRxziOGGHXZw6EcibyjQhCP+MGaSyZ8TEYLHQX9EUlApeyzSUCJmrMGJQZmAMoortMjyCBuDZFJdSZ1AKu1AQBgARiyclFJTLKFAwkdcDlnCwRgZYXIFGw41kkefC0WSSBtyHBRJIKnQ0kkchtjySSbTNgSjJZdY18mz/T60ggJ1ZLSJCENQcpEneDCiSSUIPduJJbaA61AgcPhaECCFIDIGIAQXrJAmiSBxBCacDGzyQ5mIkIKuGe3QA0aKUCxQKRgj1MmwEznCBRmBDrTHDm68/NAnOYRQstILTaKBEKxopEQKmnTUiByMGAQJ0BNZAsYTbEBCEHRQO/TJDAl4nDZDjHhA7kOdKBLtQVt4oPP+RoaoIcbeOxsE+EK22qJIF4oINAghbztUBQJoNM6QGR/Y8VAqTRSRB0JlZHArR5XEAokhjlrnNkGbPNS1QIj0IZDGkivEhgNGxK6QFSMk7tArXHSxukF3WBA5SJjYTtcZBpBgPEI+3EBrRohcgMTy1CfEhQEX3F29QDj0QItDlLzSbqfblz/QHB2Y8Hz1lIzQhEOZgHH6QaFk8ELR5ldvRhz5y0FBGg/BxNMMcoIRPCJ/5TNR/rSAgUE0BBJ7CMT8DlIDDbALgctzBNi294MM9GwhnyCEHvzAkCBQQA8YrJ4nUle+9o1AexqpQgSSlsLleeKC1MuDBGgwQIuo4QH+Wqjh8jjBB/OF4QBB8MgbKMAFIRqvE8PbXhUUYAWP5OEB73Oi7cJgviT8zyOBkAAQtGg7MJQvFi3IQCM8MokUuICMsYsi9ThhAhasTyOeWMEJYAdHpSVse4PYABBS4ZFQtGAEAetj2ja3vTNM4AsgMUIHJKHItJnhjrajwgTgABIydGCNlVSaHlhIPSBYECRxqMAdQqk0RoCSejR4QdY+UgcKzI2VBZOE5apnAieEhBEaeAIuTXaJNVSPEyIQQ0g8kYIfDLNgmPjc8vqwgSJWhJAJScUMcvDMguWLel7IwCEqsokjtCEhr9hBDHrYTbpI03hIIAEfH0KLJ6RgCdj+PMgTNuCwdkKKDtXb0jWzoARlJsQLEzhgOweRhgnqZA0fjF0hNDCDkbShAqV7Jh+CYIUhzGE6avhd7NKwACWMxA8YWCUGK5EGTB5kD2jIBBd64NKb4Gt5WkDALUGyiAwYFIF1MMIsf3UDILDzJHsQxPKekIB4NYQVZTBmRCzRASwUjBJuMMIQxvBNgUiCnWOIAkQeQQQf8Isug3in5HYQAaUyxBBgmAIJI6IJETTxJnfYIEIgwQIepMEJL+AACgXyBDkWBAro8hcgSiGKHpiRLnu4a+wWEYIPkFIhnxjEOCXCihRM7yEsGogfuvqQNpzgDZPTwSNgMQtM8ICLtsj+xA9k0AZKGgQLm7XFGZDQBDIIwQZeIMgliEMHI8B2LpMgw1ELVgcDxKAkL3jBQ8bgACHoKo9UiEgeUhCBxypkDTXQBC1o0QonCNMWXbAAASxQBoNYIgs9gwQGSGADDVhABRtQqUAcQQQZjOGsc8GEYd/2BQTUjiQ1YME8EfIFKayAi2PYwB4kAokjVHEhhnABGGY1iBUE0RaLgMEDpJDbgeTBpAKpxAngMIkWJKESPbiCQYZKl0yoAZ4A+PBIkkACszXkT31AlxCKcJA2UEEHPRhOEa4AOzhIYbm2EIMHRNACC0BgwgLxgwoCcRAnJGEgn7BBG1DRgyOgQgpHMBn+I2OnAgGQoSRW6EAhIoKHSdzgjwXxAxzOEIY21GEPIrUFIYDgooWIAQQ3WIIOQiDZR9hgsAVJQnsH0oMsqOI8p/jCgfvVBgC/7RMd0ACeRXKGCoy6IVyQAgr2RoZEPEQRLHAoQUphgypgIhWi2AMQGBmJFeDQFpdQAmmRoAVWgMEGmmhDRQt2BQdKzhIZoEE/R1LLST8EDR3QwUA8sYMX6KwShhChG/KwhtNhwgaMOxkNIFGLWtACFl4Qqy048QLUFmQQ8h6IE5BQijzQgBN+sMFlIZWGuTZOEAdYgkkMIQGrQqQSKLjx+WjIiSOkAAc2kEFwOEmQHeg3ITjQgyz+2i2LM1zYFjvYqUDQcAT8feEFloBEChAxCRWQFlJ/cLXk3lAAHY8kEhBggkSAoHOBUGLNtthETWpKhJ8mRDiaeMUrRpEFjtsiCjko9ECi4EuC1GEGjYC4HD4hBC73ixFObdwXGvDRkmAiAjeDCCayThBIQPIhZjIIHv5AkDucoAZTkMIPkqA9Q5yABjQjrFQJwvdS4CFaC56R2GJHBBC8ciShsEALaMyQS4DA4AK5gspll2+js2DZA7EEHsyghTJwfhJ8AJzrt/dmydlgBqE4CQlAYFuHOMICaR9ITSECw266AX9K8wQJhGCTGohg2g9EAd/9GRLQQ+0SH8juSXz+4IGMOkQPkad+Rv4w/GkFIgPWNEkTKmB28U9nDj5Omxg2EP+SbCECSHf/XARRdKhZ4QT5VBJmYAB3p390sQmy1i87gHom8QYLsGkGKBeX4Dpp4wgegGIn4QcUcAMRSBexwD9pgwcS4HQeMQcKNRCLgAEp0IF0cU5pMwYPkFggEQiJZ3QpMALIx4IS8QY9cAMzkAY5qBBkUHwF8wQUYG8CAQhTUH4PUQq04AnFQxCh4AMiUH8RUQpsAGWsdAk8YAeiQAgrMAQQIQd61S+doCm9VwpdAANWVxGPcAiNwAZvkAm6IxBO0AHeFxGE4AKethGIkAgJaDJy8AaykCx40AP+g6MQesB5/RIJHmACe4MJX6AFbZcRkAAIeABQAxEGFtB+EtEGPgARmzBPhCCHe8MIdbAJc9CHUAMFgxALqDAKsWAKsBAJTtADMQAEL4ACaWYQgpCI06IHD0ADJMEKdqAFUWgLeIABIDgRRHBeDDEJTxAENWADi7cIMcADQAADiCAQkUAGeZBua2UFZaADM7AFjhALiEACbrAGF2AEdcABAFQQiwCM0mIGCkAEJfEKEfUHHCBjEpEJcWABJTBnIAQETuATamADBpkFgaAKraAHSAA0IVSGUJMDH1AFfLAHP0ACg7AJOCAQNcBFOjB62gE1S5AAXZATjXACUCARgyD+BTEwARuQAuKIEHdQAu1XBVlgC4zAAwFTC6lQWNujA0rghLTACTkQBJpgAwHzAkF0BNpHEJNQYgXjAg5waiaxCRMSEZTgBHSwBDtQBhZAjAoxCD2QeFUgVnvQAqTgbrOwBjlQg7ZTA3MwXu4mCCqACD7AOE7wklLAfAUBCZVYMJ8gAh9gkAkRQpenEeoUEU7gBZxgBF0gCi8AAkCDBDWAA0LgAi1wAzfZCWwQAqukByYACrZAC7VwByigicuTBWTQbu72CCxgCUQwYVowPWOQAyWTCLVnMpiggoxYEFPAAs7UEUQgZw/BBxZAB6PAA25wCjpwAgPBBnCAB3XgB3b+UIcCwQQXAAG30gcnkAntRguDwAIrST2PYASrAJeB8AKxAATnlAbaRgcqcIICcQlmoDSAsAAjYJEEQQYzEIod8QQWMH0NsQUU8AeOkAOV0AktwAMPAQhe0AM6MAmMEAKKoJq1gAkxsAXb4wNnUAmgYAg34EtKIGNvUFGHsAL4KRAyWDBkgAAywITWEX4VkQYU8HELIQUeAAptEAOc4AYfcFxvmAh/8CZ1YIUCcQNCIAo20AeyaQo3UIDLowlXgAIsUANZEBd6gC6SMGkkKBAuaDJOwAA+dxN6MAGLxxBOAAKVwARGwAchsHkDkQMcwB4isCUfdQY1iAUl8Alr6Qr+7jYJM0BD28MIg2CPCqFW02IEwCcXijABVfAQbgABZwADMhADIeCJl+AImeASmnA3SyB0A4EFKCATJdAHryALdyADztZNcICj0lEKMTACdGkTlwABYugQtAYCGGABRtCNDaEIJ4Blh5ADH2YFLHAGc1ADVvpMfWCVkHIIIMCbcsEKGhCSDxELMhmjDcEIOAADDRIFzxMHURAEAOlPjzCP/WIHEtCTclEKGQCJEPEGkgURn7AIj8Co4ocJpSctb8AA+YcTncGkCuEFzaiDFnEJZ2AyVNAA3JkTNJABv6YQdoCwDCsRTmCjcsEDIhCAOeEECYCoG3sSSuCvc0EJJSD+XXTRBQRwcidrEo3SL4AgAb06F3EQAEQ2sycxB24lLWNwAFk0F4YwAGbpsyWRCLEKKVyAANB4E0PVCBTgskpLEpzgrpBCBRWgtSahCXQABKVjCSCwgldbEtE6I0bgAQh6EougB0HgY5wgAx1Aq2ebEfs5LS+QAtB3Eq/gmrSABBKgsXe7EWM6HZXAATRgtyWhBhOwS4ULEmigsjlRBw8wlZAlPJEbEnjQmNOxBRVgsvtnAV23uR4hCYQrF1UwAaIrF5mgAjlruhxxCNY3HUYQAa4JEYZgBlVTFy9gA7LrEYcAuTNyAyMQaE/1BUswnBZxA9QZvBwBCW04HWhkA7n+FxFssANhcL0aQQs6gAGUC70PoQnEOx2Q8BYUkQmMCxF0wBa9J74YsbDTAQgT4HDTYQgjEAHECr8YMb3SAQcO0LpzUQYQUJj8WxHf8ihXQAERRT82wQgWsK4HXBGB0Ld0sQMYwLwCIQWYi7UdULoTTBGEQK1ywQkqMAJDlQrrowciYhOs8AGxG8ISwbQzggkkEHcC0QUgOhCDYAVIaBIpoANaKMMH8Qi1KxeQAAInJwmNkAbJqBM/MAJaR8QQEQk8Ohd5kAEuiAmAkAqREL4iYQUVoJhUvDRlGikZgGWSoAeDUAf9lxNgIAHBV8YO4V3S0QMVIFKpID6QBQHWRsf+DpG2OgEJJfABrDgXlmAJe3C5gAwRbJBIdNEHC3ACRCgXr0BEWsAAEtrIDmEHWEYXeXAA2iYjmLAIpdAHXzABJ/DEnJwQflCwOTEGBvBZ09EJg9AIdOAGGWABR9zKBXEIZywXVJAAaTodqRAKLsAA4OrLBkEJwSUdQxABVywjRFAAecvMCIEJOzwXnAACG7C/TlsAz4zNB9EJf6wTimABozwtdLAASUTOCBEHA4cTiUABO4ATQXgQgwACJgDPCIEIyHsTg1ABEkwSmBAIU5C6AwEJIpAB/vxSBowTcgABoycSfVAFCd0QmZACF8DKDz0IEX0TXaABsCwSpZCrCMH+CjTwAArty5aQfjoxAx4wxdIyBAgQtA+dYtecE7GgAlbbL2tQAf7rz1kwAemZE5cQAkXbL4XwAb+pRRdjCZVACZIAh1QNCYygCH2wBmygBlhQBVrABEdgBEoAaSKxAwZwAh77EXzQAFF0czKyCB0QtY8CzoCiCZeACZ0ACYggQmtwBnBABlcABVUgFVPgAzBgAiVQWSNQAo1NAh/gAR3AH/2xAA9QAA7AARlwAR0MEk9AABNAwiUxBxCAqIrAx4+SCiWwziUxiqXAE5MgCZhgCH+wB26QBm2gBk5gAkVABUkw1jzQGy2AAiYgMyswAiCgAROQAR1gAbBxARxwARf+QAIjoAIr4AIVshVMwARVgCFg8AZx8Ad+EAiBQAiEYAiMsNYX8QcKUAG9TBJd0AB9Eglt4NEW8Qrdod4H8QovEAIWnHSdwBPuYgiSgAiG0Ad3cAdvUAZiAAdqIAdcoARKQARZoU51hAKVogEmcAIeUAEY0AEgAAIhgAGkMQIeQAEGkAEqEAMzkItJsBVPkAViIAZmwAZ00Ad8AAiGoAiagNUn0sAmAwkUYAJ5eBJFYAEBXRG08AlVkwplAAM3wAWJoB2JwNeEAAh/0Ad1UAdncAVX8AVlEAZboAVN8AMzAAEH8ALmOK6ZkQIhIAIg0BYVMAEWQB8XgAEh0NwaUKf+K8ACMGADwGEDKqIEUWAESVAFa4AGauAGg5gUgNAIi5AIjEAJj1DoSe5EnvACK+C5JsEDKwCMr7AJlfAJsfAKdNgHeJAHdtAHc3AGa7AYWjAmS1BWPfACFoAABVABIUACIcABIdAWF/ABITABFMAADCABD6AB0O0B7iECK/ACmooDOaCNPIADSPAUQ1MGaDAHfkAHdsIIki4IiPDFQ7yxYRAD+UwSyXwDZbUEL+4DNLACfc4CLpACN2jiHZABueHrIbAB1B0CGL4CxM0CnFkERxDrVhAFUtA7Z1AHdgAHcNAHjaAI4o4JFs8JnwATlQzPbVCbOeEJSNACM4BxP7BABFHQBNduBmrQBmzg6m7AHQm+Ko0gCYmACA86MKVA6jkNEjcUCFtgA1jQBW7ABma98wwbC39S7ka/9Ezf9A8dEAA7 | 1. 5.6t/m 2. 10.8/m 3. 15.8/m 4. 23.6/m | 2. 10.8/m | 정답률 : 55% | <문제 해설>tan(45-30/2)^2=1/31/2*1.8*6^2*1/3=10.8[해설작성자 : 아루이칸]
산업기사 | 건설재료시험산업기사 | 2019년04월27일 | 4과목 : 토질 및 기초 | 63. | 말뚝이 부마찰력에 관한 설명 중 옳지 않은 것은? |  | 1. 말뚝이 연약지반을 관통하여 견고한 지반에 박혔을 때 발생한다. 2. 지반에 성토나 하중을 가할 때 발생한다. 3. 말뚝의 타입 시 항상 발생하며 그 방향은 상향이다. 4. 지하수위 저하로 발생한다. 해설이 아직 작성되지 않았습니다.해설을 알고 계시다면 오른쪽 해설추가 기능을 이용하여 해설을 작성하여 다른분들과 함께 해설을 나누었으면 합니다.로그인 후 오류 신고 및 해설 작성 하시면 포인트가 제공됩니다.[포인트 모으기 및 사용법] | 3. 말뚝의 타입 시 항상 발생하며 그 방향은 상향이다. [포인트 모으기 및 사용법] | 정답률 : 66%
산업기사 | 건설재료시험산업기사 | 2019년04월27일 | 4과목 : 토질 및 기초 | 64. | 모래치환에 의한 흙의 밀도 시험 결과 파낸 구멍의 부피가 1980cm3이었고 이 구멍에서 파낸 흙 무게가 3420g이었다. 이 흙의 토질 시험 결과 함수비가 10%, 비중이 2.7, 최대 건조단위중량이 1.65g/cm3 이었을 때 이 현장의 다짐도는? |  | 1. 약 85% 2. 약 87% 3. 약 91% 4. 약 95% | 4. 약 95% | 정답률 : 39% | <문제 해설>rt(습윤단위 중량)=3420/1980 = 1.7272rd(건조밀도)=1.7272(rt)/1+0.1(함수비) =1.57다짐도 C= 1.57/ 1.65(최대건조) *100 = 95.16 약 95%[해설작성자 : DL인]
산업기사 | 건설재료시험산업기사 | 2019년04월27일 | 4과목 : 토질 및 기초 | 65. | 점성토 지반의 개량공법으로 적합하지 않은 것은? |  | 1. 샌드 드레인 공법 2. 바이브로 플로테이션 공법 3. 치환 공법 4. 프리로딩 공법 해설이 아직 작성되지 않았습니다.해설을 알고 계시다면 오른쪽 해설추가 기능을 이용하여 해설을 작성하여 다른분들과 함께 해설을 나누었으면 합니다.로그인 후 오류 신고 및 해설 작성 하시면 포인트가 제공됩니다.[포인트 모으기 및 사용법] | 2. 바이브로 플로테이션 공법 [포인트 모으기 및 사용법] | 정답률 : 65%
산업기사 | 건설재료시험산업기사 | 2019년04월27일 | 4과목 : 토질 및 기초 | 66. | 예민비가 큰 점토가 다음 중 어떠한 것을 의미하는가? |  | 1. 점토를 교란시켰을 때 수축비가 적은 시료`2 2. 점토를 교란시켰을 때 수축비가 큰 시료 3. 점토를 교란시켰을 때 강도가 많이 감소하는 시료 4. 점토를 교란시켰을 때 강도가 증가하는 시료 해설이 아직 작성되지 않았습니다.해설을 알고 계시다면 오른쪽 해설추가 기능을 이용하여 해설을 작성하여 다른분들과 함께 해설을 나누었으면 합니다.로그인 후 오류 신고 및 해설 작성 하시면 포인트가 제공됩니다.[포인트 모으기 및 사용법] | 3. 점토를 교란시켰을 때 강도가 많이 감소하는 시료 [포인트 모으기 및 사용법] | 정답률 : 60%
산업기사 | 건설재료시험산업기사 | 2019년04월27일 | 4과목 : 토질 및 기초 | 67. | 표준관입시험에 관한 설명으로 옳지 않은 것은? |  | 1. 시험의 결과로 N치를 얻는다. 2. (63.5±0.5)kg 해머를 (76±1)cm 낙하시켜 샘플러를 지반에 30cm 관입시킨다. 3. 시허멸과로부터 흙의 내부마찰각 등의 공학적 성질을 주정할 수 있다. 4. 이 시험은 사질토 보다 점성토에서 더 유리하게 이용된다. 해설이 아직 작성되지 않았습니다.해설을 알고 계시다면 오른쪽 해설추가 기능을 이용하여 해설을 작성하여 다른분들과 함께 해설을 나누었으면 합니다.로그인 후 오류 신고 및 해설 작성 하시면 포인트가 제공됩니다.[포인트 모으기 및 사용법] | 4. 이 시험은 사질토 보다 점성토에서 더 유리하게 이용된다. [포인트 모으기 및 사용법] | 정답률 : 57%
산업기사 | 건설재료시험산업기사 | 2019년04월27일 | 4과목 : 토질 및 기초 | 68. | 연약한 점토지반의 전단강도를 구하는 현장 시험 방법은? |  | 1. 평판재하 시험 2. 현장 CBR 시험 3. 직접전단 시험 4. 현장 베인 시험 해설이 아직 작성되지 않았습니다.해설을 알고 계시다면 오른쪽 해설추가 기능을 이용하여 해설을 작성하여 다른분들과 함께 해설을 나누었으면 합니다.로그인 후 오류 신고 및 해설 작성 하시면 포인트가 제공됩니다.[포인트 모으기 및 사용법] | 4. 현장 베인 시험 [포인트 모으기 및 사용법] | 정답률 : 45%
산업기사 | 건설재료시험산업기사 | 2019년04월27일 | 4과목 : 토질 및 기초 | 69. | 흙 지반의 투수계수에 영향을 미치는 요소로 옳지 않은 것은? |  | 1. 물의 점성 2. 유효 입경 3. 간극비 4. 흙의 비중 해설이 아직 작성되지 않았습니다.해설을 알고 계시다면 오른쪽 해설추가 기능을 이용하여 해설을 작성하여 다른분들과 함께 해설을 나누었으면 합니다.로그인 후 오류 신고 및 해설 작성 하시면 포인트가 제공됩니다.[포인트 모으기 및 사용법] | 4. 흙의 비중 [포인트 모으기 및 사용법] | 정답률 : 51%
산업기사 | 건설재료시험산업기사 | 2019년04월27일 | 4과목 : 토질 및 기초 | 70. | 그림에서 모래층에 분사현상이 발생되는 경우는 수두 h가 몇 cm 이상일 때 일어나는가? (단, Gs=2.68, n=60%이다.) | R0lGODlhkQDDAHf/ACH5BAAAAAAALAAAAACRAMMAhxoaGhsbGx0dHR8fHyAgICEhISIiIiMjIyUlJSYmJicnJygoKC0tLS4uLi8vLzAwMDIyMjMzMzQ0NDU1NTY2Njc3Nzg4ODk5OTo6Ojs7Ozw8PD09PT4+Pj8/P0BAQEFBQUJCQkNDQ0REREVFRUZGRkdHR0hISElJSUpKSktLS0xMTE1NTU5OTk9PT1BQUFFRUVJSUlNTU1RUVFVVVVZWVldXV1hYWFlZWVpaWltbW1xcXF1dXV5eXl9fX2BgYGFhYWJiYmNjY2RkZGVlZWZmZmdnZ2hoaGlpaWpqamtra2xsbG1tbW5ubm9vb3BwcHFxcXJycnNzc3R0dHV1dXZ2dnd3d3h4eHl5eXp6ent7e3x8fH19fX5+fn9/f4CAgIGBgYKCgoODg4SEhIWFhYaGhoeHh4iIiImJiYqKiouLi4yMjI2NjY6Ojo+Pj5CQkJGRkZKSkpOTk5SUlJWVlZaWlpeXl5iYmJmZmZqampubm5ycnJ2dnZ6enp+fn6CgoKGhoaKioqOjo6SkpKWlpaampqenp6ioqKmpqaqqqqurq6ysrK2tra6urq+vr7CwsLGxsbKysrOzs7S0tLW1tba2tre3t7i4uLm5ubq6uru7u7y8vL29vb6+vr+/v8DAwMHBwcLCwsPDw8TExMXFxcbGxsfHx8jIyMnJycrKysvLy8zMzM3Nzc7Ozs/Pz9DQ0NHR0dLS0tPT09TU1NXV1dbW1tfX19jY2NnZ2dra2tvb29zc3N3d3d7e3t/f3+Dg4OHh4eLi4uPj4+Tk5OXl5ebm5ufn5+jo6Onp6erq6uvr6+zs7O3t7e7u7u/v7/Dw8PHx8fLy8vPz8/T09PX19fb29vf39/j4+Pn5+fr6+vv7+/z8/P39/f7+/v///wAAAAAAAAAAAAAAAAAAAAAAAAAAAAAAAAAAAAAAAAAAAAAAAAAAAAAAAAAAAAAAAAAAAAAAAAAAAAAAAAAAAAAAAAAAAAAAAAAAAAAAAAAAAAAAAAAAAAAAAAAAAAAAAAAAAAAAAAj+ALsJHEiwoMGDCBMqXMiwocOHECN2Q3YL1qtZuHTZyiWsGLFixiSKHEmypEmEpqAc2WJmDJ0zYL6MEYPFS6+TOHPq3MksioYzmDSNOuXJUqMwJlrk2sm0qdOGmnJ8CWYtmzZt2J41WjHmqdevXre92QFL2zZu2661wgLFF9i3cHGuinFFlzZu3JDZIfMqrt+/EuOsSGSNm7ZQSjIBXsxYobEqO15ZqxWmzbTGmDML3KRjjqkwRWRpHt04To0hNBSTXg2WWTFhwnwdQgHhh61hxVjrZvory5hOlSjtgcJEzaRKiuYQwjltmEZcwbbtxuwqRQo6e+zo2fPHkJ09eWz+/IBm0lisVHuKyClly9V0xqlW+Kgzp86fN2nUpFkjpkKPyzj1AQIe2LzXWCYq/EFMLZ0wgsceh0RyCSct8FDgSciYUcEdBjZ2yQyjcJNLGk0skcUUTcBByhI2AGgSKzQg8EWHjGVywyfbREMMLnBY0UYmtOyShRE5SRIBAU8IQyNglsxgimHcZIPIF4FAs80yV0iRkyYnLIDFkoBFAkMqaKGlTDDGmOXMElXkZAweRnQC5l+U8KBKmXidhZYzVcihkypiADOnX5QoMQue3AiEFzFOLJdTKmaENChcgSCRC1oF4aWLEIXotAoc5E36Fh1A3CQdQXj10kMeOsXyx4X+on4Fhw6+4JUpN7fYwGpOqtQRaqxeqfHDL7aiKqIOdui0CRywAuuUHUwAU+xAeNUiRLI5TeLHqc465UYTxEyrKDex9KCHTo4Y0q1XZ1ShzFkFbbPNKS4kohMjfaz7VBdnPCNuN2hxEgIgOsWBrb5MjTGGM//i1UkHjuKkx8EI6wRGFsw0vE0pJkyi0yCBVLxTMVGkIc2/8mrCgic66bGIyDr98sQcJyeKKjaMsNCKTnd4DDNOwSjBxjQNW3NICp/o1IcoP+OESxBxUHOQYYe0MIpOh2zS9Em70EBHNlNvE0gKO+dkSCVbm6TLDoXYnGk2dpBQi06FXJ02SbQIwYj+26hq84YItuj0Byp3k/SKDZHwTa1YLfCiUx6EFy6SKzQswi2q2bRRgy4ObWNNN9JdPtAiZUseESssICK6otescQQxDBGTSBRftOHFGnS08TJBh6RiukSqvJDI6gBvk8cVLiK0DR9FaPHGGWWoocYZlxA0DR/u/Q4RKCw0orii28BhBDIL7QIEswR9XhAyd8CiPUSc6NDJ9wBjY4YUzR7kyQydLgTMGdl7X0MUkYPSZaoaYcBC/gzyiRrsSiG+gAMtBOgQQgDBFvTLURLEwJBU+GAIupgG8QRyCzQshYIMQUQPJjg1afxgRgfZBRy6EAYkAKEESGDDHOhACEJUYhb+BJEFHTiHwoUoAoQI4UY0kqClgyADOY8wxCTyYIY67KENVKhCHCInkFjYYRdFXAgifFAL+imRCFYQiTXIV5BXsOEmYUxIHHiwCzMmYwhe0EkqugDHOB4EDUQYRhJ5AYQ26KQVawiGHxGSBiH0MVO0qMEgdGILQORmkQZZQw5qhZBUtMBnOKGFHASFyYKkQQeOO8g2UAcJnXwiDZcs5UDCEIVYZqoVOIjYST6Bh+TJ0gpZaEZCXPEDQXhqEL4spRWqwIwkqoIGjdAJKfbwK1l2gwpgoIYZTRED1eAkE8a05kCaIIZqmJEUMgDlSTZhL3F2AxpA4EI06NcNSbTAEjr+GYW63GkMHWghmQMR0yl0wol2ipMZQ0AD2Kb2iBewQieS2GesrIGNauaEGUeYw12m1ogTyCknm4gEsCYhhjKUwQtdYEMh+iCIRzyCEoETCTKSYIcRciMSLOCETh4h0ljhYQIWEEEHRlCCEKDgAxW4QAbcMJJiIEEP9OQGJGJgN5zYYQ7AqgUPTPCHUbhiFZtYRCDk4AIK5Eskw3BCIbJhxkS04KEnsYYeUmCDE4qKEk74xF3kdZZbtIAKRJRIL3DwB7Ye5Bp5wEEscAIMHAjAAt4UlR28YAw9caMaf+jBKkhSixIUYoTVIMMQfoETZChBAChQhbNUoYNDFMYwsjj+wiNK0goTOIKe1kCDEmxZEjQQoAewA1ZPbgCLsyjDC1wA6ENWUYJJ/Esg1lADEnhLkktEgAojBBMmaiAHZWDjESdwhElmkYJNPLcb10DDEAQZ10uIgAukVF4rWvEKU8SiI8MIBi+UpFy40AEGhUDFC5rARpKw4gZPop80vrCEAo9kGw3yQgp2MAc/6IEOfNBEQS4RgyNYwQZEEMMc5PCGLEShCUD4QhjAcIYuvEEMZ1BDGewAiAo/Qg9/uAQpOMGJUpzCFKZwRSxyoYtgBMMX05hGgUYojB14wAVA6ItJTMEDVNBTGlbAH06g8YcSbIEXusBFLYJLkEF4wA9+MEL+I34xjF/0wheZmEIVNmEKT2ACE4AgQg3W8B1AuCEOXvDAD7rwhSkoYQg3AIELmEAFKkzBCUggghIm3YUmYCEObcADIiAxCEX0IQYHSAAWQCEKXPiiF0eGhqof8okc3Akh0xADgXMiCAlwYSGGKAEW5PCKa+hpG8Z4hB2AcRWsSIMTdmDFNK6BDWxcgxl9GIMspLGMaOTCEVuQgR5MoYpQcMISZZCBF+6ABz304Q1LuIAJfFCEHPAABhhAAAFSAIQlICEISdACEbbABTCwoQ1zCMRmE+KJHkj5IM9IYH8hYo0qIGnhi7gAE1SBjW3chRq7aMQjkGFZaGjiELO4C17+uNEMSuihF2eRVzREoQdFLKNM2ICFHBTBDG1kw9fM2AMXzLCEJBRBCEA4gQIGEIIiMKEHMxjCDmKQhTa0AQ2FRsESSIsQSAhBNAg5hhXOkJOuBeAH7EXIIEhQCbaiZRvBaMQl5pknaXRiEbuQF16ucQxGHKJWKXcGJipRi9dy4xqpwAMoiIYXbSTjE4GoxS8WAYcq9GADFjDBB1BwAxzQYAZEmIIiiiGNaUCDGaeAgQvmhhBDFCEW9EzGFLqCk0+kAAAquIVC8LCEcJ3lGr9ghSrmWbxmhIISx7BsNnqBCUsww7LOiIQeaiHyv5tCDp4gmkC04YtKfIIYZqnGMoD+kYgNtKARkAgEHejwBRxMQRWEB5gzClEBVCZkEUfAIEKYwYQmnuQUO2jArBOSByQEAy/TIAqMoAralCjAxgibEA2/lg23UAiYAA15sg29MAh88AtmlxagsAe3cA1u8wtqAAkZM3LVAApSMAEnoARQkAVasAVs8Ae0gA2Yog3B4Al4IAI+EHYGAQmhMULKAAVVsEAjoQlToE4H0QZFUAw5oglzwAocqCfHEAmYwHZ4EXN8EArapCfBcAZ9kAwphxax8AYoJxDywgx/MAj+MnLTMApfIAd1oAZSoARLcHmCMAyWhQ2v4AeLcAxYEARKghCR0AO3QE/BEARloBPB8Af+qZQQb+AEyzAMi5AHuGB2aPELhfAKZgc603AJi2ALHDhyxnAIiXB8I2cNsCBwhgUw15AchCcvztAIdDAK0FANu5AGR1AEUZAHlTVy2HAKdaAJz1ANY6ADOFgQlmADnHQQvuADfpITwJAHsqcQdgAFoCAHefB/IqcNuKAHk1CAANMMkJAGt5ANfLUNxLBpELhX1CAKZvAJnYgXzAAKdXALcod7i8AGpQCD24ANpNAFPuAHxTBy20ANm8AGomBO0/AFOtCHB/EINzAM9DRYcaATtRAHdoUQXeABTiAIHAeQufAHohANiqINyxAJgyCPZbINt3AIkpAMI8cNzjAJdTD+CuZUPMWgCYrgC11IDHywB7oAg3OnCmtwCOEyiqLwBqVgTtzwDF8QBIokdkbQDPBiELsQA36gEx3ZlAhhDUWwAXnAhSN3DbeAB6JwitzgC57wCV4JMNaAC3uwdgApDIAAB7mwUd2gDbswCH8QHXiRDbRQB3igl3sJKZPgDM0HDYMAB3Yxcs4ABlKgkAahB0sgDVE5EGcRCydwCDohC34wjAVhDZEmDHLHDdLgCXdgC5fYDdUACZ1QDZa1DbMwB5XQDC1JDIQgCLXylbWgB5AQfGhBDawwB44ghZeVCm4gCTUTJcUgCHRwC82nDbfQA1fQTAihc75mEJVpA62UE7/+kAhkpkpN0AQ1sw3PwAl8YJIEAQ26cJx7GQuvIEI2ow2u4ApQSS3D8AeDOXLaYAprEArXAD7SYAlvgAq+dna6QAdzEHegEyWxcAYS8ARAKBB1oFDfgxazMAQa5hC80AiNsAmlAAuoEAqhQEq8EAhYeRDWoARTAIHboAySsImdaCzFY3F3YRZlIobV0HyK8gy3gJRRsgqFwApmIYbJgAl34AoiJy/EYAiWEAySeA2nkAZv4ANX8KDdoAZ1oCfGwg2qcANo0xC2gAVI0HR14AZa0ARTgE/dQAv+qBDI0ANhoE3AIAiGwHF6og2/wKPaIAzd9gmewAq0cAqycIYAgxb+ZtGaoZmUjSAL2gA+xiAIhACYl3ULhOAK7bgN1TAKd6AJvTAFT6AQZ7AGrKk4eFEKMHChDOEHJ4AGruALuUcLsGAL6tMKceCYBsEMRSBPvNAHk6AMeGINqhAJxxkMdUAGglAJgSAIjCAHS7AGx5AoLrkLtXALtwANyTALvwAMxsCB3TANwdCfYugLgGAHvHCS2iBzmlBxoKMNxWAJggAL2NATVKAQVaAGL0oteCEKNgAKDoEJN0AEfPYHewAJkOAIYNQNq8AHVNoN2OAERhAJeJAJL9d2n/AHvbCoeMEJMQAKzEANn1cMu6AFZPOVuVAKk+AFniALXOAJmyAGDon+KHgRDIDQB3F3dthQC4AgCRCYJzCbB7twF8YwBDCEEEoQBzBoEHjhCS5ACg6hCTZQBV1ABWhwBlmABVfwUa0gUbBWBB+wBq3gd9wwDZlACMwHPpBgAxjkrNwQXSSAeiOXDdVgC0/QBrFAA4TQCEmAC2/zC4NQCRuJFtJACneQCs7gk9pwDI8QCDO7DcJgBG+gEElABlIjqtygCUnrEH/QAixjPQSxCpipEMQQBEcAC03IDdigC5zQCL5Al4ZRCDwQC62ZDXzgAq0AkGhxC0qQBp7AAnJKBHhLENiAC4vACVBZeM8wCYAQC5KoDa3AB4+Qi3ixC0egBgqRUac5Ltz+4AlW4xCNQANL4AaA4AiS0Amn4D4C8QripRC6gANsYA3ykg3CEAlrsAk5ayt4sQo/8Aab0AmpcAu58AoM9n9oAQ3BgAugEAV9oAkoIAhnkAOXYoDKoAnNm7xw2QcWmCfVIAu6aSV58gyPMANhoBA+EAfieCvb0AgpwEX+cwhmgAZz8AZg0AViMAYnFApVqRC2UANtUIC7gGmqwL58M4WtMAh+IAdGcGmCMAeecCHW8AdngKyK8AukcAJOAARE0Kx4YQs8RIchWQt48AiyeXbQMAqd8AvtmA25UAhRIAJYlRBBYAf1Oi7aQAgycHAOoT65QL4DQcMLUQsvoAbVoBb+h7AITJonLtmOaIEN1XALRmAT0CANRdsNwoADZEAMf6wNnWACqEEE4ZKna9AIytCcrqAHorCKlsoJjuCVU4gLifAImiAEcKAQPPAHWGqv2sAIBfQQwiAKcAUNj8AIWLkJk6QQsiADdzANncAGn2AlejJ8D9iSejIMPgAESDhyAtELPPAG1HAW2nAJOlAIXaAEDqkNp6AIOYukoBAHqiCJ29AMmUAJXKgn2FAKeHAJxwALRsBUCAENOHAI1Gyv23AJPkDHCjEMVrAEWiMQonAFESkQl6BLB8EKOFAGgXAGpuC12eAKgLAKPpmUw7AMx0AKO+ADuEAN1cC+1dwCZXD+htcwCDcwCmFgBMaAFtFQM6BzDISAB6twgdswDI0gCcjQktFACmuACc3gnDogvQiBDUEACbNsr5aQA73LEJAgAz01EKcwBfraDZ/g0AbhCjAwA2BACns1d+qYCkW7DdlgC70cCHjQBU5gCMAcm4nCDGywBXy7DdDQBinwCmNABP9ogNosDIbgB7mQcvKiDI3ACMPrjpdwB6XQibWwA4aUlUDgPQ0DuzlQsAwxBlVAXVfAdd2QCpKwxyrABLUgd2cBDZ4gBpCgrcUzDcugDMeQDMZwC7iQC7JAxomiDdCwCqoAldhQKJ3QBmAgKcWTF5NACX0bJbcACJHwLnK3DJT+oAi1II54wVocghDIUAS31TDX8AY28IwMkQZiIJ0DgQ1ekAYCMQlVjRC4sAJxEKpo4QvJ8QncGKMnmd81mic0WriiEAuh0AqPbBjDcAmaEIL14wpxsAkMkyfHAL7D0HzZEAkqgLUF8Qs4QAmDminUgAY0ENULMQpZUFUC0QhL4DvdcAjBnBCwwAKAkHLXEAtwUAe7sNH0iycSUWw/bA2iMArCNKjcsAuP0GtRqQyHgAgs2ba2oAQkwAgJIQspMNoNQw1jwAOcmRCK0AaDsAiZwAhvcAWIMDr9kxCjsAKHcBbTEAqAYAnYR7uEugy+QJgSQc3FYhjLgK6Dina7IIn+AiEMnmDFc8cKaqAFILA7B1FbidMwsRYEDsYQo+AGRCADRNAFKKwIFm4Qm2AChrANmZgIkPq1xsBW0kAJVwAFYWALWNrPRgs6zCAMzfBaQN6SZ9d8hNwN2cBW2swMkwAHjzAKIhBOB4ELLhAKTa0o0aAFRpCwBDEMzPALoyAJotAL5l3iTKMQmJA6x7AIG+esZ8HjlXAN2YAJTBAGffAEV2DFllXnNmMYseAHbLCGuuCs8YIMqMAJrKDM2CANIOG1dpoIb9AJ0wAKKLDiBsELqPRcSlSmDWEKfVAGT0AEUGAGdoAJLDQQqrkQkzACWNDJEBijx0DDddQMaZAFwED+DZSgBSiHDcjAC+Zk2ACjKMkwBn1QCoUwBFQQ04pjDXj1A1WgB5TMCXPgBVEQCdaNDbaQB5MwDL62CSXg5AiRCzjQwKIaDVfABAtxC2zdB4NQB3SgB3eQB3EQBtw5EGq3EI9gASvgB2dYeMcgCIdQXNwACzXQBxyYDKzwDNTQCWaABY/wctNAC7HAC6i2DKoNBxFODYQQA6sgLrjiBZHwCqHgBp+gC07gBYUwB1CAC2fhC3awCf4iL54AAtWDELbgA2crqsxABVAw0GDABa/wydkwDdLQecLQCV9QUwKxCFmdEITgAWbAq2JoxnhQjWVyCSNwCYbXC8jwDLGgBFb+wAdqoAfKwAta8ARQgKJi8EOpK5p9AASHsu5pqwhfIAzYMA0X8Qkz0AfSQAxJ8AhoIQwCWnjckAklkLkHkQpDgAuqPqjL8GgKkQkAEYPRtW0FuXHbdjDbJyeiulkThKrbRIoVuwUiwUgbt4nTTNmBdCwhQksrRlV7RIWIIVFB8izTBciWs0mRGhlK9IdUtoPVUol5oyzhxIPGmizJ1IhUL2qxsHi5FOnHJo4JR2YT1iaEJIsVP+3YxbHrtmNLsHStyCnHpo3dDr4t6ErJpG7E4qhCW1GRC1Ejp5Ha06na24OdZGy6BswSDCC5DjlZQwmVMmaqPI0SNWoXQWzIUiX+4iRMW0WErlrU4GJkiBZSzdjUmAFjBrKDRAv22mNjQ6O83TLBICbW4jZfQtr07mbLCZ9ohAlrM+TjVDdhcUwh79Znxapt2o590sSLIMJt1LjpQnLHGrdmWkIkSkaK0ZgmsWatebIEihAqqLKx0uMSW66pjaKDTPGgB1NugYSIKBBpgo0/7OAClrbcqiaWOdDoAgREervkBmcKNJCbX4IgAztQwkAEFV+MiSZGZ5ThRIg5JrImEIeQmwMFVrK5hRBSpNlIIVdEyYYaOqQLRpMcLIhhEWg82kFKXmYxxRRNOKHlFj80QYan2uDi5pUY1GjOGjcwGOGIzaThY4pfOOL+JhtU4LADl0hA4CovSn6oBq2DdrkhDey6UQWOp76IQw885uAjijF2mYgZQGDBbo4aVsllklHMc2sbbEyhg5bbpHiCiyiKqEILK/BgRI4lNhFTm+60eeaONnyJZppqeHILG1u5CaaKOp7ZJpowHsjgiWYQCoQDTg6ihhU6NhkmG05MqKQ3R4qARlBuesnBjkO7QUaXVyIZRBA55MgEmIp+SYOVTEUwwxBYsKFTG2AOySOXIrfphZRIOuFlGWRWAYSPP0wxzzluaAECBy/YyGKLTK5xKxRHBsOmkSP2wMSQHqAAg4dGdHGliR9s2eaZSvD4sbtDUBilt0mEiEbcWlb+uAO7YigBZBBGZJGmFkby8CNninQRYxbs4JjACoHptIaVNwRRBiHk6qSGQOEqoiaXUkpx5RNVjhkNm1tM4bgbaDKhw40+LkHmGUieqAEHKVzJJhtVGAFmJG4ccSEUnYfouauDcoFBDuSGAeMGK+iY4gc65LijkT+aeMOYiXqBAxfsyjghEmmIqoYWPyp5lkRxEZLdwMCtequb7tabaJtsljkGGp62scYXUDpBxippqDGIm2XEGOGT3hhBghpxIQ/aWxHI4KUbWH7ooI5iJmqFC0AmEoYPXbBjw4ZbRtIGFT1escat2i2SOHc6RyrIcDqdax7/+mcVwyWkGYtQwQj+ppMXOiChcfjjRiw+sAfkVKEFrqDII3BWEU1UwRZ1IUT3kIMGHNCGG9RAhSFYEbeDGO5cutNGM6ZBQG1gw3/Doh3/jAGLaQCwGYMRy0GagYgpuIAFsegNGIiwOsdx42fn640XhDANiuSiDtioSCiEIBFcoKEX2OmCD0QyjU/84RXA6oY2hjGMC2EHIbtQBBoEYYtsbCMZpnDEJXSxEWxMg1/ViBg3tBGMQUCih2/BRi4k0ZwgNoMRadCEGVIgkbykYQlxg2AtYqAI5JSiCZpAjiOmkItu1OIMvsAOGYIwjGBIAhC/KJIgaaGHUfAEG9eohjWKZD+4NAMOV4gDG9z+EAxk6IEJThiCEmLhDEaQARLIuAQq+vcLPzBiGbizRiwOwYqBcSMZhsBDLayBBxWQojdisEI2ehOLHigulFL4Aym70ostqGEb3cDFGOQZxRos4g2GEApRtGELNCTiGdmghSEAcYdAqKIa1ShGMIRBzGhgIxNRqMU0koEJVkTiCY6wBSaM4AU8tAAHJ/ACF1axkW28YhPQuAo0QEEHUGAxVMqwBCGGsY1r9CEGGMxLF74wGkGpIggLRA4ixpAIi+wiD2B4wo5ogYUPIucLFyiCIEYkFmy4Ig6KeAY3nJEFC/xACkYwwipuYYYd7KAIS0CDK7hAhmP8QhnJEAYYtMD+jG1Ugw85OMIM/kCCCwACiHXi11t8UQk/pIJ3ustFIT6BLFEBIgWt6M0XnGBTx4HCBu7EDjKQYRFYeEEOq6CIK84wDOxAQQWN6FoLqbEJOmBCGgdZhhNwIApkNGIEeCgGIcIgB0GUwQuN+IEOxDAFNkRiFk+wgzq3sYka5CAHQtjADbhTIMI4YxGE0EViuVENUZShEMmgHTZKitm8ZMEImMSfKF7AiReipX4VyQQVfoEdJTghdm6JRibm0IrBuMUYPFACNLhBCg2AoRe74IUxpkEMY6SiBUEghCTGwIM29KANvOtECJ5AiC9MAQ3AGJaBtqGMQShCJG+5BivK0Ij+ZRBGGk1YQVXR8gQzqFNQnvBAn+rbG194AQb26g0zfDAFaRjkGZiYo5gOkgwiMIF5oDjBFxZRhix0IQxn2IMlfNCIjbzCBzoggRgiZgkREGIayBhFNZ9ZIIIJ4hDFwF00NiGHUJhnJNfoRAdkYLq8JOEN8K3INiphAtAOGS13eEAD8ICcX+RACwrexi8EUQdeEPUtyEDCFpp8iheYQRam4AQj8AAHR6jiCZOYchNogIIxKBgbgXDBKMR6hxqcgAaeeIs2dkEHRjAjh9VIRB1ccd+DHGMSbECBDfablynEgaj428YiToBUR3flDgYoABuQUwwcvGEa2diFHfBwiwv+aQMZyyiGEMIwGFFsIBEEERU1nPFQNKyhGNJghRHCwAUoyMKOYwCDSMwcAza1gV/XUEUdHAHTt1QDElXYYxCLMYc7yOIIMhBGb7hgbUFlQw8mwEu30TIIBjjgEcjRBRHgAA1YOMwZhmtdIG4xDUp4gkC44EJYJKYNTlhBDGmQwxdg4YojiAETdhjCKLShjVKsIQwj2F41tGGtTvRQd9toBia2MIqR6C4YeajDMJRxhBqgMi9EYIOP8XeNOpCAkiq3yCkyQIFNIEcYQfjCJ/igCb4epI+d+MMl1sNTq1Tjno6jhimSvgldiIoTWrhCFiLBk2wkIxqUIEELGJENbIz+ohZiKogvAvGGWtjKLdqoBR3sEAxuQCMLQRBhV5CxgzdcmzTXkMMI2Iv3ihADBhwwZ2+skYMVkAEU66mNMx4hBlSIt3n342U1psFSbmADGLZAxni6481HPMLYxItlNnoRhy+8wnDWaEUbBvHiZ0whCI/vCjaG0IexVcQacIiBWyA+i4AGLQACoMoLYJiBGPC5HIKGRRiDUYC+OtEFWZjAgsCGYCg8uKCGa2shURkK21g8omghXigEPYgFfkkIapiEMAiE4DiIZ1CCHcA/i2AGDOs/igC+HHC7AUwFRgCEJIABOjgFW4gFWBDAitAFF0iCVSiGY1CGYFiFOFiCS5j+Bmqwhmy4hllAg0oYj4OwhlEABF4gDGuYhU14BqKYCGzQBVKImInQBmVgniASJFzIA0sIBimbBksIg0mgLNwaghsYH7QgBh5IhBzEETiwgdwjvkpYAzeIAy8QgzWogzn4AjbQMepogRIwguoagiXIgQwogSUgAzV4Az8ghCsQgjsgBEtoBViABUcQgjVYhV9IhmYQhk0ggzigjYTQBmewhCYYCESahUYQumDbBTd4hDlMiGmYhDc4BegDsEFQgSDgLIv4BR1ABER8CDqggfUZQLSYhvqxhvuqCErgAz14gzNAgy8wAiZoAiEAAraTARyAgRWAARYoARa4gRsYgQ3+YAEbIIIlEAIcQIERKIIxoIM5+AM/IAMS0AFAyIROIAVSOIQj0INaCAZjcIZnKAZJMINTkIZsmDrv44NwiiVtEAZA2AIVuILesIUWOIQaNBA1KaFwxMnh2AZkEIZf+IVdwIVa4IRO2ARECAQ/sAM3KAMxuIIgUAAPoIEeAAIhcIEUQAEUSAETwAAL2IAPsIAJyAEgKIIjkAL3qgAVyINAUARHYBchyAFMoIUnVIZjwAQsyANNcAElGC20oIUboIu8oIYy2IFBzMnC7LZtKAUQ8IJXoAVY6IVeuAVasIxG4AIJUIEziIM0UBUxkAIfwIEZYIETiIEVGAEQUIEUqAD+EKABHRCCHiiCKSiBCqACKMAAJegNWaABWBMUaKACGwg5wwTOIaMFDpCDOkoIkkQIbbgGWpCBNaAIbDCGYmCGYtAFXJiFVjCFS4CERCCEQuCDOnCDMNACJCiCIpABGTgBD0iBPOiNVliBSEBEbniGJ/ABcwzO+0SOWigBPOgm55iFF6ADnESGX+AFWwiFTkCyvCCFDIBPQXGGKVACmsTPCa2IXVgBPJC7rniFE9ADCs2LULiATIjPZhgCIbhGD/XQXSiBPwhB/IGFFpAcFLWIUhABaRKUZKABJ5DRHZ0FDyAE7OOGWYiB49hRiviEGlAFbjwGHWgCCS1S4FQFC+D+v7xwohUQgyedCFCogVlw0m5IBiRIESydUFYYAT0A0heFAzENhRuIBSflhmLggTcQ0wndUP6kUliAAXPB0lQoglngxl5wgRid0+BchRXtUm5QBRfoUCw9BSfQBW5UUXEb1OBUhRIwBCAVBRHQ0ye9BB3ABW7UBRlwg0kNzk9AAUsA0lNQAUIQU0L4ACTKC2G4gTMgVeA0hREQUUTUhk1wASEr0kEAAVqgUmSogSut1cJEhQuABCDthBdgBDFNhBvwBW60BRfY1GMNx0rggEloUYvYhBK4BDEtBCQwBm48BRrgJGzFSUfYAEnAvm7wBBGQHixNgxswBjfFhRJ4VnX+Dcc92ABg6w1M+IBUEFM8EIKdEhRZAIF95VficwMGoAS3EJRIGFgxNQMiMDZBEQUTyISGHcA2oIBp0VVCKAFu21EtKIKuQYttoIQSwASPJT49OIFWANJIYAEE3NFt2IIjQC+00AZIiAFQgFm8uwMQSAXs2wZHYIHkK1JsSIIgaAYn1QZG2LahVTk4+IBTwD5tKIQUYNodxYYmMIIR8VlIIAGTtdpzwYMRKIVufU5CYIFXENMqmAIF89lFSAG0TVvs8IMUiAWkTQQUkNsnnYYpqAK77YpsEAQSkIW9HbI28Fvss4Y8UIHGfVJmYIK6RcRtQAQUYETHPZ0TqAXsC0z+FUjCIkUGJsiC2/JZQzABnAXdEYKBR+2/g4gGMXCBfdpRaDCCM+AXtMAGQFCBwY1d7PiC2a2dg4CGMnABYX3SYQCCNPjdrriGOViBYCjeQ8kCG6C92uUGaXiDGBi+HSUGHbiCx7IIbJgDGPjN7M0sF5CF5JXPNoABTHlSYciBM2ijisiGPNCBHnRftMgCFNguCHKGM2BcLOWFGpAD7LsGNoiBvQxgtIiCFxhd75UGNBAB5y3SXJiBNnDbiaiGKuCBCe4NKaCBXCgIny2DF/hcFMUFGEgDNLIIatCCEjZhtKiCHOhetMgGLoCBL3rSXMiBPKDhiqiGMeiBE83hbrj+AiaILQiiBi6oAXl50liYgUPMi2q4AxwA4CbuhlALK+99BiiYgWkrUhpNhBDWHUxQAaEFY4rogdVdYdLghmiQgh5grSedBBigivikBj0YAUFtYmCAAULYXxJkhiN4SSzt4z8WlEAe5DjuBkNG5Bw8iEVu5CddtE/gRoRYBjgogUVt4lSIAfu90R+IAjU1gWmh0oNAhjKoATto3wlmq3ChUmVgFTHFBRuggzr6GmXYgyYgA0LwhF5ABioqXlSQAT3wvUTjBmIQAi6YUzKYgWHgRtuIBlkIQh4oAiz4gjUwgzoYBERIBEh4hEuoBEz4hCxRhVjIBV5gBmFQ5iKVhSb+wIFHfWVekAEwmNNJ4Jaymx1usAZcmIQzyAI0aIMsqAIpQCYfEAEd2IEb4AEikIEVqAEf6IEkSIIrMAM2kINA6AM+KIRBGIRE6ARTSIVYYAVXgGdfEAZmqOdzMQZLsAIYaAQCeWVTUAEKEtNhsAItCKRDEaRoQIZmcAZkKAZe2AVbqAVMAAVLgARLcAREwAM5YIM3MIMq2II1+IIvwIIg2IEf6AEbkIEXeAEUoAEe4AEg+AEhGIIqyDwpYAM6yANCOIRGgARIqIRo0gRDIIMbEIEfyAT7dBxsUAQW6Ng5DYUXgAWB/pr8GZPkDBzSw6UrlIaObAZlmBFhmIVXWAX+UQCFT8iER6gETSCEP3gXpbyCZCKCIWiCG2ABF6gBFjCBGRCCHfABJsCCRqiF6c2LZKmDG0g5MWUGGngDICI+OrEfif0fwiDB/wmggggca7gGa4iGZngGZSAGYSCGWziFUBgFU+gESoiESLCFZJghNeyNgToCIh3UOGCBT0jkoW0h6AYgyD4UamCDD+gEUuWFHViCVGDihn1u4chviVVw7HAFGaAC7CXVUaACGtiDJmvuAcydtEUIZHCCEfAEbM0FMVABQeghNh4ybADuoe2OTBCBKjDsSd0GPYACmbAGF2Ju7spwnURwA68TWPCBFIDdWt2GUYiDOIAEWYAGsSH+k+uD7q/hV4VQBSAgAUGwWloQBC9IAz/YhFUQhmu4hg5MLCbPcfx58mR4BB6IgQ/Z20soAyEQAiOAJ0LoA014hEawBLWhBVzoBV34hWFAhmhYhmVoBmtAcWwgvSwcnubRnfuWbMnmJf25b8OBPS3gABuwhOLlBVngBD7gAzgwAz64AzC4gi3ggjGYgzfIgimIgimQAlVZgjBgA11BujZYAz4wZ73GhEn4hE9YBVe4hVzABWE4hmRghhiZhmPvFWr4lXvin0iHi2toBj1hAhcog1qg5I6YCGMAhmHIhVPjBE+ohEZYBEeYhD6oAz1QAzc4AzMQgy/IAiyQgiToASOegALV2AEkcIIowAIyAIMssIIxKAM1wBNyPwVRCAVUcAVc0HOlZoVGqIRFyAM0wII4oITTvfZwtAZj+AVgWGpYIAVQaARFOO9EQAQ5SAM0yAIpkIIq0CsooIInoIIpWALDnUEfUIIksIER+AEc0IJBMIUuvfgnRQZimIZi6AVbsAVYQAVPIAVRcAQ6oANPfwNE8IROQOOgx/qs1/odDQgAOw== | 1. 20.16cm 2. 18.05cm 3. 13.73cm 4. 10.52cm 해설이 아직 작성되지 않았습니다.해설을 알고 계시다면 오른쪽 해설추가 기능을 이용하여 해설을 작성하여 다른분들과 함께 해설을 나누었으면 합니다.로그인 후 오류 신고 및 해설 작성 하시면 포인트가 제공됩니다.[포인트 모으기 및 사용법] | 1. 20.16cm [포인트 모으기 및 사용법] | 정답률 : 36%
산업기사 | 건설재료시험산업기사 | 2019년04월27일 | 4과목 : 토질 및 기초 | 71. | 어떤 점토의 압밀 시험에서 압밀계수(CV)가 2.0×10-3cm2/s라면 두께 2cm인 공시체가 압밀도 90%에 소요되는 시간은? (단, 양면 배수 조건이다.) |  | 1. 5.02분 2. 7.07분 3. 9.02분 4. 14.07분 | 2. 7.07분 | 정답률 : 47% | <문제 해설>0.848x(2/2)2/2.0x10-3=424=424나누기60초 하면 7.07초
산업기사 | 건설재료시험산업기사 | 2019년04월27일 | 4과목 : 토질 및 기초 | 72. | 느슨하고 포화된 사질토에 지진이나 폭파, 기타 진동으로 인한 충격을 받았을 때 전단강도가 급격히 감소하는 현상은? |  | 1. 액상화 현상 2. 분사 현상 3. 보일링 현상 4. 다일러턴시 현상 해설이 아직 작성되지 않았습니다.해설을 알고 계시다면 오른쪽 해설추가 기능을 이용하여 해설을 작성하여 다른분들과 함께 해설을 나누었으면 합니다.로그인 후 오류 신고 및 해설 작성 하시면 포인트가 제공됩니다.[포인트 모으기 및 사용법] | 1. 액상화 현상 [포인트 모으기 및 사용법] | 정답률 : 46%
산업기사 | 건설재료시험산업기사 | 2019년04월27일 | 4과목 : 토질 및 기초 | 73. | 흙의 다짐에 관한 설명 중 옳지 않은 것은? |  | 1. 최적 함수비로 다질 때 건조단위중량은 최대가 된다. 2. 세립토의 함유율이 증가할수록 최적 함수비는 증대된다. 3. 다짐에너지가 클수록 최적 함수비는 커진다. 4. 점성토는 조립토에 비하여 다짐곡선의 모양이 완만하다. 해설이 아직 작성되지 않았습니다.해설을 알고 계시다면 오른쪽 해설추가 기능을 이용하여 해설을 작성하여 다른분들과 함께 해설을 나누었으면 합니다.로그인 후 오류 신고 및 해설 작성 하시면 포인트가 제공됩니다.[포인트 모으기 및 사용법] | 3. 다짐에너지가 클수록 최적 함수비는 커진다. [포인트 모으기 및 사용법] | 정답률 : 40%
산업기사 | 건설재료시험산업기사 | 2019년04월27일 | 4과목 : 토질 및 기초 | 74. | 어떤 흙의 전단시험 결과 c=1.8kg/cm2, ø=35°, 토립자에 작용하는 수직응력이 σ=3.6kg/cm2일 때 전단강도는? |  | 1. 3.86kg/cm2 2. 4.32kg/cm2 3. 4.89kg/cm2 4. 6.33kg/cm2 해설이 아직 작성되지 않았습니다.해설을 알고 계시다면 오른쪽 해설추가 기능을 이용하여 해설을 작성하여 다른분들과 함께 해설을 나누었으면 합니다.로그인 후 오류 신고 및 해설 작성 하시면 포인트가 제공됩니다.[포인트 모으기 및 사용법] | 2. 4.32kg/cm2 [포인트 모으기 및 사용법] | 정답률 : 48%
산업기사 | 건설재료시험산업기사 | 2019년04월27일 | 4과목 : 토질 및 기초 | 75. | 사면의 안정해석 방법에 관한 설명 중 옳지 않은 것은? |  | 1. 마찰원법은 균일한 토질지반에 적용된다. 2. Fellenius 방법은 절편의 양측에 작용하는 힘의 합력은 0이라고 가정한다. 3. Bishop방법은 흙의 장기안정 해석에 유효하게 쓰인다. 4. Fellenius 방법은 간극수압을 고려한 ø=0 해석법이다. 해설이 아직 작성되지 않았습니다.해설을 알고 계시다면 오른쪽 해설추가 기능을 이용하여 해설을 작성하여 다른분들과 함께 해설을 나누었으면 합니다.로그인 후 오류 신고 및 해설 작성 하시면 포인트가 제공됩니다.[포인트 모으기 및 사용법] | 4. Fellenius 방법은 간극수압을 고려한 ø=0 해석법이다. [포인트 모으기 및 사용법] | 정답률 : 38%
산업기사 | 건설재료시험산업기사 | 2019년04월27일 | 4과목 : 토질 및 기초 | 76. | 흙의 2면 전단시험에서 전단응력을 구하려면 다음 중 어느 식이 적용되어야 하는가? (단, τ=전단응력, A=단면적, S=전단력) | R0lGODlhOAAuAHcAACH5BAAAAAAALAAAAAA4AC4AhQAAAAAAOgAAZgA6OgA6ZgA6kABmtjoAADoAZjo6ADo6ZjqQ22YAAGYAOmY6AGY6kGZmkGZmtmaQtmaQ22a222a2/5A6AJA6OpBmOpBmtpCQ25C225Db/7ZmALZmOrZmZrbb/7b//9uQOtuQZtu2kNu2ttv///+2Zv+2kP/bkP/btv/b2///tv//2////wAAAAAAAAAAAAAAAAAAAAAAAAAAAAAAAAAAAAAAAAAAAAAAAAAAAAAAAAAAAAAAAAAAAAj+AF0IHEiwoMGDCBMqXMiwocOHECNKnEixosWFJBwACDAhxYSLIF2cEADCRQsPABaEtNjCQgWCHVSupMiiAQeCHmdSbClTIAsNOimKCEAhaEiUAAZIMGG0YosSGA4ICNGUpQUDVR/+LDiSalaGLCIUTIHA61eFNW8OFFGA6Vm0DAZsEEjiwMu3aCOowAAAAIG5eAMLrsiCQd/DiAFMrZpCI+IAagcTZAGBKYrIkg2WcPvBrE/DiREvHlg4tGnRnguyeOA2c8ITWF0r7HBX9sG0X1e0dphCQWqdLWvbHnsg9vCCIxKMPi6wRYYTAIQfT1GhsHHmnV10WD48rEDo0mUqn7hrnbn2xJCPU24Nvad44YXb2lZxQXqH9K5FHJZZuq988wAGKOCARgUEADs= | 1. 2. 3. 4. 해설이 아직 작성되지 않았습니다.해설을 알고 계시다면 오른쪽 해설추가 기능을 이용하여 해설을 작성하여 다른분들과 함께 해설을 나누었으면 합니다.로그인 후 오류 신고 및 해설 작성 하시면 포인트가 제공됩니다.[포인트 모으기 및 사용법] | 2. [포인트 모으기 및 사용법] | 정답률 : 57%
산업기사 | 건설재료시험산업기사 | 2019년04월27일 | 4과목 : 토질 및 기초 | 77. | 흙의 동상을 방지하기 위한 대책으로 옳지 않은 것은? |  | 1. 배수구를 설치하여 지하수위를 저하시킨다. 2. 지표의 흙을 화학약품으로 처리한다. 3. 포장하부에 단열층을 시공한다. 4. 모관수를 차단하기 위해 세립토층을 지하수면 위에 설치한다. 해설이 아직 작성되지 않았습니다.해설을 알고 계시다면 오른쪽 해설추가 기능을 이용하여 해설을 작성하여 다른분들과 함께 해설을 나누었으면 합니다.로그인 후 오류 신고 및 해설 작성 하시면 포인트가 제공됩니다.[포인트 모으기 및 사용법] | 4. 모관수를 차단하기 위해 세립토층을 지하수면 위에 설치한다. [포인트 모으기 및 사용법] | 정답률 : 55%
산업기사 | 건설재료시험산업기사 | 2019년04월27일 | 4과목 : 토질 및 기초 | 78. | 어떤 유선망에서 상하류면의 수두 차가 4m, 등수두면의 수가 13개, 유로의 수가 7개일 때 단위 폭 1m당 1일 침투수량은 얼마인가? (단, 투수층의 투수계수 K=2.0×10-4cm/s) |  | 1. 9.62×10-1m3/day 2. 8.0×10-1m3/day 3. 3.72×10-1m3/day 4. 1.83×10-1m3/day 해설이 아직 작성되지 않았습니다.해설을 알고 계시다면 오른쪽 해설추가 기능을 이용하여 해설을 작성하여 다른분들과 함께 해설을 나누었으면 합니다.로그인 후 오류 신고 및 해설 작성 하시면 포인트가 제공됩니다.[포인트 모으기 및 사용법] | 3. 3.72×10-1m3/day [포인트 모으기 및 사용법] | 정답률 : 39%
산업기사 | 건설재료시험산업기사 | 2019년04월27일 | 4과목 : 토질 및 기초 | 79. | 다음 중 얕은 기초는 어느 것인가? |  | 1. 말뚝기초 2. 피어기초 3. 확대기초 4. 케이슨기초 해설이 아직 작성되지 않았습니다.해설을 알고 계시다면 오른쪽 해설추가 기능을 이용하여 해설을 작성하여 다른분들과 함께 해설을 나누었으면 합니다.로그인 후 오류 신고 및 해설 작성 하시면 포인트가 제공됩니다.[포인트 모으기 및 사용법] | 3. 확대기초 [포인트 모으기 및 사용법] | 정답률 : 51%
산업기사 | 건설재료시험산업기사 | 2019년04월27일 | 4과목 : 토질 및 기초 | 80. | 해머의 낙하고 2m, 해머의 중량 4t, 말뚝의 최종 침하량이 2cm일 Sander 공식을 이용하여 말뚝의 허용지지력을 구하면? |  | 1. 50t 2. 80t 3. 100t 4. 160t | 1. 50t | 정답률 : 29% | <문제 해설>낙하고*중량/침하량*8(200*4)/(2*8)=50[해설작성자 : .]
산업기사 | 건설재료시험산업기사 | 2019년03월03일 | 1과목 : 콘크리트공학 | 1. | 해양 콘크리트에 대한 설명 중 틀린 것은? |  | 1. 시멘트는 해수의 작용에 내구적인 고로 슬래그 시멘트 플라이 애시 시멘트 등의 혼합시멘트가 좋다. 2. 해수는 알칼리골재반응의 반응성을 촉진하는 경우가 있으므로 충분히 검토하여야 한다. 3. 콘크리트가 충분히 경화되기 전에 직접 해수에 닿지 않도록 보호해야 한다. 4. 해양 구조물은 한 번에 타설하기 어려운 조건이므로 충분한 시공이음부를 두는 것이 좋다. 해설이 아직 작성되지 않았습니다.해설을 알고 계시다면 오른쪽 해설추가 기능을 이용하여 해설을 작성하여 다른분들과 함께 해설을 나누었으면 합니다.로그인 후 오류 신고 및 해설 작성 하시면 포인트가 제공됩니다.[포인트 모으기 및 사용법] | 4. 해양 구조물은 한 번에 타설하기 어려운 조건이므로 충분한 시공이음부를 두는 것이 좋다. [포인트 모으기 및 사용법] | 정답률 : 70%
산업기사 | 건설재료시험산업기사 | 2019년03월03일 | 1과목 : 콘크리트공학 | 2. | 다른 콘크리트와 비교할 때, 매스 콘크리트의 시공 시 가장 문제가 되는 현상은? |  | 1. 온도균열의 발생 2. 건조수축의 발생 3. 크리프변형의 증가 4. 급속냉각현상 해설이 아직 작성되지 않았습니다.해설을 알고 계시다면 오른쪽 해설추가 기능을 이용하여 해설을 작성하여 다른분들과 함께 해설을 나누었으면 합니다.로그인 후 오류 신고 및 해설 작성 하시면 포인트가 제공됩니다.[포인트 모으기 및 사용법] | 1. 온도균열의 발생 [포인트 모으기 및 사용법] | 정답률 : 71%
산업기사 | 건설재료시험산업기사 | 2019년03월03일 | 1과목 : 콘크리트공학 | 3. | 콘크리트 압축강도의 표준편차를 알지못할 때, 콘크리트의 설계기준 압축강도가 35MPa이라면 배합강도는? |  | 1. 38.5MPa 2. 42MPa 3. 43.5MPa 4. 45MPa 해설이 아직 작성되지 않았습니다.해설을 알고 계시다면 오른쪽 해설추가 기능을 이용하여 해설을 작성하여 다른분들과 함께 해설을 나누었으면 합니다.로그인 후 오류 신고 및 해설 작성 하시면 포인트가 제공됩니다.[포인트 모으기 및 사용법] | 3. 43.5MPa [포인트 모으기 및 사용법] | 정답률 : 77%
산업기사 | 건설재료시험산업기사 | 2019년03월03일 | 1과목 : 콘크리트공학 | 4. | 내부진동기를 사용한 콘크리트 다짐작업에 대한 설명으로 틀린 것은? |  | 1. 내부진동기는 콘크리트를 횡방향으로 이동시킬 목적으로 사용하지 않아야 한다. 2. 1개소 당 진동시간은 다짐할 때 시멘트 풀이 표면 상부로 약간 부상하기까지가 적절하다. 3. 진동 다지기를 할 때에는 내부진동기를 하층의 콘크리트 속으로 0.1m 정도 찔러 넣는다. 4. 내부진동기는 진동효율을 좋게 하기 위하여 약간 경사지게 찔러 넣으며, 그 간격은 1.0m 정도를 표준으로 한다. | 4. 내부진동기는 진동효율을 좋게 하기 위하여 약간 경사지게 찔러 넣으며, 그 간격은 1.0m 정도를 표준으로 한다. | 정답률 : 76% | <문제 해설>진동기는 직각으로 넣는것아 효율적이다[해설작성자 : 준비생]
산업기사 | 건설재료시험산업기사 | 2019년03월03일 | 1과목 : 콘크리트공학 | 5. | 블리딩을 작게 하기 위한 방법으로 가장 옳지 않은 것은? |  | 1. 분말도가 높은 시멘트를 사용한다. 2. 응결촉진제 등을 사용하여 수화속도를 높인다. 3. 소요 워커빌리티 범위 내에서 단위수량을 줄인다. 4. 타설 속도를 빠르게 하고 1회의 타설 높이를 높게 한다. 해설이 아직 작성되지 않았습니다.해설을 알고 계시다면 오른쪽 해설추가 기능을 이용하여 해설을 작성하여 다른분들과 함께 해설을 나누었으면 합니다.로그인 후 오류 신고 및 해설 작성 하시면 포인트가 제공됩니다.[포인트 모으기 및 사용법] | 4. 타설 속도를 빠르게 하고 1회의 타설 높이를 높게 한다. [포인트 모으기 및 사용법] | 정답률 : 58%
산업기사 | 건설재료시험산업기사 | 2019년03월03일 | 1과목 : 콘크리트공학 | 6. | 배합강도를 결정하기 위한 압축강도의 시험 횟수가 29회 이하이고 15회 이상인 경우는 압축강도의 표준편차에 보정계수를 곱하여야 하는데, 시험 횟수가 20회인 경우의 보정계수는? |  | 1. 1.16 2. 1.13 3. 1.08 4. 1.03 해설이 아직 작성되지 않았습니다.해설을 알고 계시다면 오른쪽 해설추가 기능을 이용하여 해설을 작성하여 다른분들과 함께 해설을 나누었으면 합니다.로그인 후 오류 신고 및 해설 작성 하시면 포인트가 제공됩니다.[포인트 모으기 및 사용법] | 3. 1.08 [포인트 모으기 및 사용법] | 정답률 : 63%
산업기사 | 건설재료시험산업기사 | 2019년03월03일 | 1과목 : 콘크리트공학 | 7. | 서중 콘크리트에 대한 아래에 설명에서 ()안에 들어갈 알맞은 수치는? | R0lGODlhJwE0AHcAACH5BAAAAAAALAAAAAAnATQAgAAAAP///wj+AAMIHEiwoMGDCBMqXMiwocOHECNKnEixosWLGDNq3Mixo8ePIEOCBECypMmTKFOqXMmypcuXMGPKnEmzps2bOHO+NAhApM+fQIMKHcqxZ0GjRJMqXcq0KUakA6E6nUq1qtWgUgNkvcq1q9evC7NuBUu2rNmmYs+qXcsWaFqCJeHCTakQpUCoKqOevHt071ySUcP6HJswb8O4fxHjBRy4sUO7WhM7Rsg48lu+R3kyJIy5MF/Eng8axau5c+TTlN3KjciZtWnRqyeOnjw79OzLqCd3ppvbsG3dpUuTzmy6duqfSHuOrnyXd13Iwpv7XQw9LOjhnJcDlqocOO7jrw/+f2YOuzx3v8XDAw+ZfHds2YJzl7/YPr184rfxS3//GnRv58fVB15089Gm3oEfcUfZSuJtVRt1/MHnGHZ1Ydadgd/1NiF5D9GVHIPE3RcehQMOFuJGAjamHWofKgciT+SlaJx5n62X4XAsqnaggCzZR1hrRZ3YV3WiKbiacTx2JCOCp5kkYnzvJSkdgEU6GZyDEYZmoZbICQnlZqlJmWNGuM1I4IV6WekljilmWaB9FUYZ55ZcsjcfdeiB+aaYOEpUJpMParhmcPut9yShcBZJaGtqZqcjjEZ2CKKHf8npp4tDtgljYH2OiOibhlbpn1ZULlqql6gGCZFvKH7J6qb+c83ZYKYc3gdkW7jmqmudh+7q66+6ZgjssMSqJWyxyCZ71bHKNutsUsw+K+20I31K7bXYahRtttx2K16q3oYr7qd4MtapdVaep6as5Y5Kq3++QdYuc68WOC+EtF0nGaD0pqnYUH8uWtG62wraF0WMBuimrAMmPCeJgt4aG5ZCBXxivQp7p6envU65Lqh0MlmivXd6bG6+lUH8LpIg23lxy64lKrLBpMa6scMEmkzvqS/nrCXE2NVqWaUUYyWwta59TGSAQsesLnryLjwzyUjDa+CYIV85IcwJmpquv0sXGupjWPcoathbH80rmDxOuiGaTV79Y9oiulstquc6hebJWBL7aWNiBPPM6dghiklqykc+xybXHgmb96p5ml2yfGgPnGXf4E7cX+R0A31k01ojfffllnZY9bdxa7y26aJ/+bPMZdOdesQM4w2w104+zivfG9eo+siAT2dXi7xJLiTcZfbrL8qaSk3p1PS1XpzgJq/e++F2Bw866kYHf7302VGPtctSj2u+twWfrz616a/vfrPtvy8/sfHPb/+u9d+vP1v57+9/Wf37nwC7IhadGPCACEygAhfIwAY6cHsDjKAEJ0jBClrQfAEBADs= | 1. 25 2. 30 3. 35 4. 40 해설이 아직 작성되지 않았습니다.해설을 알고 계시다면 오른쪽 해설추가 기능을 이용하여 해설을 작성하여 다른분들과 함께 해설을 나누었으면 합니다.로그인 후 오류 신고 및 해설 작성 하시면 포인트가 제공됩니다.[포인트 모으기 및 사용법] | 1. 25 [포인트 모으기 및 사용법] | 정답률 : 71%
산업기사 | 건설재료시험산업기사 | 2019년03월03일 | 1과목 : 콘크리트공학 | 8. | 그리스트레스트 콘크리트에서 프리스트레싱할 때의 콘크리트 강도에 대한 아래의 설명에서 ()안에 들어갈 알맞은 수치는? | R0lGODlhJgFbAHcAACH5BAAAAAAALAAAAAAmAVsAgAAAAP///wj+AAMIHEiwoMGDCBMqXMiwocOHECNKnEixosWLGDNq3Mixo8ePIEOKHEmypMmTKFNiBMCypcuXMGPKnEmzps2bOHPq3Mmzp8+fQIPeLAhApdGjSJMqpViUYNOlUKNKnTryqUCrVLNq3coVIVasXcOKHXv0K9mzaNOGNKu2rdu3ENkOlDn35VWvB+lebXkXrNWvdh/KVcgyQOGif/nebah3L8y6Lhc7Djx5rsPIkiEDxpz4sWWGgyM2BZv588LRhg3+daoatGfSrVOnfrpa9kTYpolmxm1bNu/cqG/vPs1Yd2zewWMbJz5bN22ilEH3VpwwOGLgpavHZH6cdXXvv4f+Gy483nP33Hm3L8/umzD769DNf4Y/n73E5/aNo8a/OPzy37AlVx5ltflXYHruOZZfXOvV51RgfqGH3GO19aWZfNpVmOB+D5LXW3EfNvaadxnydxp1nSm4noYVhSZiXg9Ch16D9JHmn0jWeYiXa43B+B6JgrUomI7TqTcghqFxBySPBDqnZI+EGbmhhQl+ZCJwUvp4EU3CMdWgkjMKydpm1H3npXTtAQgSiwuCiOaSYR6J241atvnlhxaZxWZn0UWJ4Y4cTtanmWfe6RWUJWImaJkR1hknjR2qtx1tMy3KWWT04clmkLdRCCah6ek16YWDwrmjqUA2KqeiBhrK4Jr+IfaJ6KF/FqcmY1net+VludJYqp+DJgnXsMS6JWyxyCbb1bHKNuvsUsw+K+20JkVL7bXYcmRtttx2qyuq3oYr7pt2jmuuuS6iCG6iAvbIKpOmjUqqjrPWuWeHJI7II5YavnuiefoqF6miEqYq3rfYgSqgvdn1izCtmMJ563lVLqzcgRtZ/CO504G37oaMVtmeyBaPRu+/vzq5m6QB6/dmjhDye6PGDgr86JIOd9ypwQq3WaCHNX5MZ74qqnqqy9zRHK/HICL3o1+5DsbnwGUCmnCJN+vMVrvA1hrf1fyiqjS+K1eIMZpkkqfqtiHyPDTDRXqd9YBgZ1rvw3z6a1v+1VdetrSCZ7MLtL2Azd12wm/v6uareDbe+N2WOr52mH3HF7Fk/E2dp6MoE1xazomHWvXHhttsermOF/q3pqQfnDniirsqZt2oi2wf1L3KnvrpkFsa4MUFt67z3quPPLvwjH+uru9Emk4p5OFNLDrAGj1vZMh7nW5zijJnzeWqe1e6Kt+67z6k5112zWjuEKO/ePpHcwoq5xmFDqb95+YvLdv6938t//4LoLMAKMACFouABkygscqnwAYuEHkOjOBYECjBCmqFghbMYFSkpphMmQp67JNXpOIiJRHFbF6JscyEBqeZ4oGNV5njy9j01kLVlEpYgdKeDmPkt9LBj37+xtuddVJ3tiLCbXPimRPTeiixO+XQieyr2ZNQ2Lzpjc5QXDPTE1eEuSXaiGpVjJyJlPYzk8nHaJ/zkQepBMHx8PA7lUOi+X4XtyalqWfEq9kXY5fH/uDRRgG64Yo89R8wXrFQC5ObFi3HqhMuyIxrHGEXa/i4lRBNijZkYdHCaDsW2a1wnaqXnprIJEVWblMOiiQTjQdIxIgPL6+j5Co7JysujomEimwju3BEOUOmUojX8yIQcVWXPgZRNK+cpSfNx7H5te+QJNkUnYb4tjFOkoFTTKLtJPdMRy1zaNCzJPNadTwfUlN9mmTlEZNnTWCesYTOG6QMw/ei5Knug87+NKTaCDk+oD3HacCKFz+ZCUZ6wgegQiMlztwDzij2TntoZCQ0Z8mgFabMZ760JyYlyknluQ+DGgwpUkAq0pKihKQmTWlVsKnSllaLpS6N6VpgKtOaaoumNs0pHwmq057uNG/dw6hHDjTD5fGsMmUbo1FDlS9HRvBYrmwnQodaHzIu8WpG1ONV3bRHCXLQqIHbYewCpURMBk2baNXaM5PT1afaEjKwix9V70jErcJMrWktIyzx1VYHSo1w6cSpaCpjVSmuRqpBxauWYilYcX21g5/y4Zn2A82sFlKrmPXjqRhLNr82Flz46yFZ/yg/dWb2mF9zYe3yl65clnWmdH2E7THPKMzTmlF+fW3gtqx30dAmjUqyzeIlNavYsMoutwrcbWQlO1jCPnKpRqOhdJe6QxH6llrK3eZntUtcZV5UqPlE4W91u12fmreT503vTXWp3vZuz73wved142telNL3vPa9r0/zq1+dpk0oAA6wgAdM4AIb+MAG7q+CF8zgBjuYJAEBADs= | 1. 1.5 2. 1.7 3. 2 4. 2.3 해설이 아직 작성되지 않았습니다.해설을 알고 계시다면 오른쪽 해설추가 기능을 이용하여 해설을 작성하여 다른분들과 함께 해설을 나누었으면 합니다.로그인 후 오류 신고 및 해설 작성 하시면 포인트가 제공됩니다.[포인트 모으기 및 사용법] | 2. 1.7 [포인트 모으기 및 사용법] | 정답률 : 76%
산업기사 | 건설재료시험산업기사 | 2019년03월03일 | 1과목 : 콘크리트공학 | 9. | 프리스트레스트 콘크리트의 그라우트 시공에 대한 설명으로 틀린 것은? |  | 1. 그라우트 시공은 프리스트레싱이 끝난 후 최대 10일 이내에는 실시하여야 한다. 2. PS 강재를 부착시키는 포스트텐션 방식의 경우에는 그라우트에 의한 긴장재의 녹막이를 실시하여야 한다. 3. 그라우트 펌프는 그라우트를 천천히 그리고 공기가 혼입되지 않게 주입할 수 있는 것이어야 한다. 4. 주입 작업 중에는 애지테이터 등에 의하여 주입이 끝날 때까지 천천히 휘저어야 한다. 해설이 아직 작성되지 않았습니다.해설을 알고 계시다면 오른쪽 해설추가 기능을 이용하여 해설을 작성하여 다른분들과 함께 해설을 나누었으면 합니다.로그인 후 오류 신고 및 해설 작성 하시면 포인트가 제공됩니다.[포인트 모으기 및 사용법] | 1. 그라우트 시공은 프리스트레싱이 끝난 후 최대 10일 이내에는 실시하여야 한다. [포인트 모으기 및 사용법] | 정답률 : 67%
산업기사 | 건설재료시험산업기사 | 2019년03월03일 | 1과목 : 콘크리트공학 | 10. | 콘크리트의 단위 잔골재량과 단위 굵은 골재량이 각각 700kg/m3과 1060kg/m3이며, 잔골재와 굵은 골재의 표건밀도가 각각 2.61g/cm3및 2.65g/cm3일 때 잔골재율(S/a)은? |  | 1. 35% 2. 40% 3. 45% 4. 50% | 2. 40% | 정답률 : 56% | <문제 해설>잔골재율(S/a)= 700(잔골재량) / 700+1060(굵은골재량)*100 = 39.77 = 40%[해설작성자 : DL인]
산업기사 | 건설재료시험산업기사 | 2019년03월03일 | 1과목 : 콘크리트공학 | 11. | 콘크리트의 균열보수공법과 관계가 먼 것은? |  | 1. 표면처리공법 2. 주입공법 3. 전기방식공법 4. 충전공법 해설이 아직 작성되지 않았습니다.해설을 알고 계시다면 오른쪽 해설추가 기능을 이용하여 해설을 작성하여 다른분들과 함께 해설을 나누었으면 합니다.로그인 후 오류 신고 및 해설 작성 하시면 포인트가 제공됩니다.[포인트 모으기 및 사용법] | 3. 전기방식공법 [포인트 모으기 및 사용법] | 정답률 : 65%
산업기사 | 건설재료시험산업기사 | 2019년03월03일 | 1과목 : 콘크리트공학 | 12. | 섬유보강 콘크리트에서 사용되는 시멘트계 복합재료용 섬유로 가장 거리가 먼 것은? |  | 1. 강섬유 2. 폴리프로필렌섬유 3. 탄소섬유 4. 면섬유 해설이 아직 작성되지 않았습니다.해설을 알고 계시다면 오른쪽 해설추가 기능을 이용하여 해설을 작성하여 다른분들과 함께 해설을 나누었으면 합니다.로그인 후 오류 신고 및 해설 작성 하시면 포인트가 제공됩니다.[포인트 모으기 및 사용법] | 4. 면섬유 [포인트 모으기 및 사용법] | 정답률 : 71%
산업기사 | 건설재료시험산업기사 | 2019년03월03일 | 1과목 : 콘크리트공학 | 13. | 콘크리트의 받아들이기 품질검사에 대한 설명으로 틀린 것은? |  | 1. 콘크리트 받아들이기 품질검사는 타설을 완료한 후 즉시 실시하여야 한다. 2. 바다 잔골재를 사용할 경우 염소이온량에 대한 검사는 1일에 2회 실시한다. 3. 워커빌리티의 검사는 굵은 골재 최대 치수 및 슬럼프가 설정치를 만족하는지의 여부를 확인함과 동시에 재료 분리 저항성을 외관 관찰에 의해 확인하여야 한다. 4. 강도검사는 콘크리트의 배합검사를 실시하는 것을 표준으로 한다. 해설이 아직 작성되지 않았습니다.해설을 알고 계시다면 오른쪽 해설추가 기능을 이용하여 해설을 작성하여 다른분들과 함께 해설을 나누었으면 합니다.로그인 후 오류 신고 및 해설 작성 하시면 포인트가 제공됩니다.[포인트 모으기 및 사용법] | 1. 콘크리트 받아들이기 품질검사는 타설을 완료한 후 즉시 실시하여야 한다. [포인트 모으기 및 사용법] | 정답률 : 66%
산업기사 | 건설재료시험산업기사 | 2019년03월03일 | 1과목 : 콘크리트공학 | 14. | 강도 시험용 공시체를 이용하여 쪼갬인장강도 시험을 실시하였더니 212kN의 하중에서 파괴되었다면 쪼갬인장강도는? (단, 공시체의 규격은 ø150mm×300mm이다.) |  | 1. 1.0MPa 2. 2.0MPa 3. 3.0MPa 4. 4.0MPa | 3. 3.0MPa | 정답률 : 65% | <문제 해설>KN = 1000강도 닿는 면적 2면(212 * 1000 * 2) / (3.14 * 150 * 300)[해설작성자 : 준비생]
산업기사 | 건설재료시험산업기사 | 2019년03월03일 | 1과목 : 콘크리트공학 | 15. | 콘크리트의 압축강도 시험에 관한 설명으로 틀린 것은? |  | 1. 공시체의 높이(h)와 지름(d)의 비(h/d)가 작을수록 큰 강도를 나타낸다. 2. 하중을 가하는 속도가 빠를수록 큰 강도를 나타낸다. 3. 시험 직전에 건조시켜 시험을 한 경우가 습윤 상태 그대로 시험하였을 때보다 작은 강도를 나타낸다. 4. 공시체의 높이(h)와 지름(d)의 비(h/d)가 같은 경우, 지름이 클수록 작은 강도를 나타낸다. 해설이 아직 작성되지 않았습니다.해설을 알고 계시다면 오른쪽 해설추가 기능을 이용하여 해설을 작성하여 다른분들과 함께 해설을 나누었으면 합니다.로그인 후 오류 신고 및 해설 작성 하시면 포인트가 제공됩니다.[포인트 모으기 및 사용법] | 3. 시험 직전에 건조시켜 시험을 한 경우가 습윤 상태 그대로 시험하였을 때보다 작은 강도를 나타낸다. [포인트 모으기 및 사용법] | 정답률 : 57%
산업기사 | 건설재료시험산업기사 | 2019년03월03일 | 1과목 : 콘크리트공학 | 16. | 고강도 콘크리트의 배합에 대한 설명으로 틀린 것은? |  | 1. 잔골재율은 소요의 워커빌리티를 얻을 수 있는 범위 내에서 가능한 작게 하여야 한다. 2. 혼화재로서 공기연행제를 사용하는 것을 원칙으로 한다. 3. 슬럼프는 작업이 기능한 범위 내에서 되도록 작게 한다. 4. 단위수량은 소요의 워커빌리티를 얻을 수 있는 범위 내에서 가능한 작게 하여야 한다. 해설이 아직 작성되지 않았습니다.해설을 알고 계시다면 오른쪽 해설추가 기능을 이용하여 해설을 작성하여 다른분들과 함께 해설을 나누었으면 합니다.로그인 후 오류 신고 및 해설 작성 하시면 포인트가 제공됩니다.[포인트 모으기 및 사용법] | 2. 혼화재로서 공기연행제를 사용하는 것을 원칙으로 한다. [포인트 모으기 및 사용법] | 정답률 : 73%
산업기사 | 건설재료시험산업기사 | 2019년03월03일 | 1과목 : 콘크리트공학 | 17. | 콘크리트 재료의 계량에 대한 설명으로 틀린 것은? |  | 1. 계량은 현장 배합에 의해 실시하는 것으로 한다. 2. 혼화재의 경우 계량허용오차가 ±3%이다. 3. 각 재료는 1배치씩 질량으로 계량하여야 하나, 물과 혼화재 용액은 용적으로 계량해도 좋다. 4. 혼화제를 녹이는 데 사용하는 물은 단위 수량의 일부로 보아야 한다. 해설이 아직 작성되지 않았습니다.해설을 알고 계시다면 오른쪽 해설추가 기능을 이용하여 해설을 작성하여 다른분들과 함께 해설을 나누었으면 합니다.로그인 후 오류 신고 및 해설 작성 하시면 포인트가 제공됩니다.[포인트 모으기 및 사용법] | 2. 혼화재의 경우 계량허용오차가 ±3%이다. [포인트 모으기 및 사용법] | 정답률 : 72%
산업기사 | 건설재료시험산업기사 | 2019년03월03일 | 1과목 : 콘크리트공학 | 18. | 콘크리트에 양생을 실시하는 이유로 볼 수 없는 것은? |  | 1. 시멘트의 수화반응 억제 2. 양호한 강도의 발현 3. 초기균열의 발생 억제 4. 외부 충격으로부터 보호 해설이 아직 작성되지 않았습니다.해설을 알고 계시다면 오른쪽 해설추가 기능을 이용하여 해설을 작성하여 다른분들과 함께 해설을 나누었으면 합니다.로그인 후 오류 신고 및 해설 작성 하시면 포인트가 제공됩니다.[포인트 모으기 및 사용법] | 1. 시멘트의 수화반응 억제 [포인트 모으기 및 사용법] | 정답률 : 58%
산업기사 | 건설재료시험산업기사 | 2019년03월03일 | 1과목 : 콘크리트공학 | 19. | 외기온도가 25℃일 때 하층 콘크리트 비비기 시작에서부터 하층 콘크리트 타설 완료한 후, 상층 콘크리트가 타설되기까지 시간(허용 이어치기 시간간격)의 표준은? |  | 1. 1시간 2. 1.5시간 3. 2시간 4. 2.5시간 | 4. 2.5시간 | 정답률 : 47% | <문제 해설>아래와 같은 오류 신고가 있었습니다.여러분들의 많은 의견 부탁 드립니다.추후 여러분들의 의견을 반영하여 정답을 수정하도록 하겠습니다.참고로 정답 변경은 오류 신고 5회 이상일 경우 수정합니다.[오류 신고 내용]외기온도 25도 이상 1.5시간 25도 미만 2시간 +이어치기 0.5시간 이건 왜 답이 2시간이 아닌가요[해설작성자 : 레미콘직원][오류신고 반론]25도이상일경우에는 허용이어치기 시간이 2.5시간이 맞습니다4번이 정답[추가 오류 신고][오류신고 내용]25도 이상일경우 1.5시간에 이어치기 30분추가해서 2시간입니다[해설작성자 : comcbt.com 이용자]
산업기사 | 건설재료시험산업기사 | 2019년03월03일 | 1과목 : 콘크리트공학 | 20. | 슬럼프시험에서는 3개 층으로 나누어 슬럼프 콘에 시료를 채우고 다짐을 하는데 이 때 각 층마다 필요한 다짐 횟수는? |  | 1. 10회 2. 15회 3. 20회 4. 25회 해설이 아직 작성되지 않았습니다.해설을 알고 계시다면 오른쪽 해설추가 기능을 이용하여 해설을 작성하여 다른분들과 함께 해설을 나누었으면 합니다.로그인 후 오류 신고 및 해설 작성 하시면 포인트가 제공됩니다.[포인트 모으기 및 사용법] | 4. 25회 [포인트 모으기 및 사용법] | 정답률 : 79%
산업기사 | 건설재료시험산업기사 | 2019년03월03일 | 2과목 : 건설재료 및 시험 | 21. | 암석 특유의 천연적으로 갈라진 금을 무엇이라 하는가? |  | 1. 돌눈 2. 석리 3. 벽개 4. 절리 해설이 아직 작성되지 않았습니다.해설을 알고 계시다면 오른쪽 해설추가 기능을 이용하여 해설을 작성하여 다른분들과 함께 해설을 나누었으면 합니다.로그인 후 오류 신고 및 해설 작성 하시면 포인트가 제공됩니다.[포인트 모으기 및 사용법] | 4. 절리 [포인트 모으기 및 사용법] | 정답률 : 73%
산업기사 | 건설재료시험산업기사 | 2019년03월03일 | 2과목 : 건설재료 및 시험 | 22. | 잔골재 A의 조립률이 3.2, 잔골재 B의 조립률이 2.2인 2가지 골재로 조립률이 2.8되는 잔골재 C를 만들고자 할 대 잔골재 A와 B를 어느 정도의 중량비로 합성하여야 하는가? (단, A:B의 중량비) |  | 1. 30%:70% 2. 40%:60% 3. 50%:50% 4. 60%:40% 해설이 아직 작성되지 않았습니다.해설을 알고 계시다면 오른쪽 해설추가 기능을 이용하여 해설을 작성하여 다른분들과 함께 해설을 나누었으면 합니다.로그인 후 오류 신고 및 해설 작성 하시면 포인트가 제공됩니다.[포인트 모으기 및 사용법] | 4. 60%:40% [포인트 모으기 및 사용법] | 정답률 : 58%
산업기사 | 건설재료시험산업기사 | 2019년03월03일 | 2과목 : 건설재료 및 시험 | 23. | 역청재료의 신도 시험에서 저온에서 시험할 때 적용하는 온도는? |  | 1. 0℃ 2. 4℃ 3. 8℃ 4. 16℃ 해설이 아직 작성되지 않았습니다.해설을 알고 계시다면 오른쪽 해설추가 기능을 이용하여 해설을 작성하여 다른분들과 함께 해설을 나누었으면 합니다.로그인 후 오류 신고 및 해설 작성 하시면 포인트가 제공됩니다.[포인트 모으기 및 사용법] | 2. 4℃ [포인트 모으기 및 사용법] | 정답률 : 74%
산업기사 | 건설재료시험산업기사 | 2019년03월03일 | 2과목 : 건설재료 및 시험 | 24. | 시멘트의 응결에 대한 설명으로 틀린 것은? |  | 1. 온도가 낮을수록 응결은 빨라진다. 2. 습도가 낮을수록 응결은 빨라진다. 3. 분말도가 높을수록 응결은 빨라진다. 4. 풍화된 시멘트는 일반적으로 응결이 지연된다. 해설이 아직 작성되지 않았습니다.해설을 알고 계시다면 오른쪽 해설추가 기능을 이용하여 해설을 작성하여 다른분들과 함께 해설을 나누었으면 합니다.로그인 후 오류 신고 및 해설 작성 하시면 포인트가 제공됩니다.[포인트 모으기 및 사용법] | 1. 온도가 낮을수록 응결은 빨라진다. [포인트 모으기 및 사용법] | 정답률 : 72%
산업기사 | 건설재료시험산업기사 | 2019년03월03일 | 2과목 : 건설재료 및 시험 | 25. | 시멘트의 비표면적 시험에 관한 설명으로 틀린 것은? |  | 1. 블레인 공기 투과 장치를 사용하여 시험할 수 있다. 2. 시멘트의 분말도를 알아보는 시험이다. 3. 시멘트 내의 공기량을 측정하는 시험이다. 4. 표준체에 의한 방법으로도 시험할 수 있다. 해설이 아직 작성되지 않았습니다.해설을 알고 계시다면 오른쪽 해설추가 기능을 이용하여 해설을 작성하여 다른분들과 함께 해설을 나누었으면 합니다.로그인 후 오류 신고 및 해설 작성 하시면 포인트가 제공됩니다.[포인트 모으기 및 사용법] | 3. 시멘트 내의 공기량을 측정하는 시험이다. [포인트 모으기 및 사용법] | 정답률 : 55%
산업기사 | 건설재료시험산업기사 | 2019년03월03일 | 2과목 : 건설재료 및 시험 | 26. | 플라이 애시에 대한 설명으로 옳은 것은? |  | 1. 콘크리트에 혼합하면 워커빌리티가 좋아진다. 2. 규산백토, 화산재 등이 있고 천연적인것과 인공적인 것이 있다. 3. 화학적 성분이 시멘트와 거의 같으므로 시멘트의 한 종류라고 볼 수 있다. 4. 고로에서 나오는 광재를 공기 중에서 냉각시켜 잘게 분쇄하여 분말로 만든 것이다. 해설이 아직 작성되지 않았습니다.해설을 알고 계시다면 오른쪽 해설추가 기능을 이용하여 해설을 작성하여 다른분들과 함께 해설을 나누었으면 합니다.로그인 후 오류 신고 및 해설 작성 하시면 포인트가 제공됩니다.[포인트 모으기 및 사용법] | 1. 콘크리트에 혼합하면 워커빌리티가 좋아진다. [포인트 모으기 및 사용법] | 정답률 : 52%
산업기사 | 건설재료시험산업기사 | 2019년03월03일 | 2과목 : 건설재료 및 시험 | 27. | 다음 암석 중 압축강도가 가장 큰 것은? |  | 1. 화강암 2. 점판암 3. 응회암 4. 사암 해설이 아직 작성되지 않았습니다.해설을 알고 계시다면 오른쪽 해설추가 기능을 이용하여 해설을 작성하여 다른분들과 함께 해설을 나누었으면 합니다.로그인 후 오류 신고 및 해설 작성 하시면 포인트가 제공됩니다.[포인트 모으기 및 사용법] | 1. 화강암 [포인트 모으기 및 사용법] | 정답률 : 88%
산업기사 | 건설재료시험산업기사 | 2019년03월03일 | 2과목 : 건설재료 및 시험 | 28. | 굵은 골재의 체가름 시험 결과 각 체의 누적잔류량이 아래의 표와 같을 때 조립률은? | R0lGODlhJgE0AHcAACH5BAAAAAAALAAAAAAmATQAgAAAAP///wj+AAMIHEiwoMGDCBMqXMiwocOHECNKnEixosWLGDNq3Mixo8ePIEN2BECypMmTKFOqXMmypcuXMGPKnEmzps2bOHO+LAhApM+QPUcKHcoxaFGPRgUm/ck041KnRDc+xTj1YlWLS6823QpRK0WvEsGGRUo2agCxXNMiRNvVLFS3VMsOZKu2rlK5Guk61NuQL0O/C7MGJnk3qcm5ClXOPXmXIODGiROWdEw4smWlldcmznyWs0GvWT3z/Hv471rRjA8KftjTqGHIezWfdRz38ujGrm1/zg37tmrEs3vTlvxaOHDdpj8fN+6bOebJrZcH1Vt1+nCsgWUH561dNfer4IH+c1due3zz7n1/9wa7+nJ02Nbbqv8OvfLhydfVk9++fL/y75KlF9yA/uk3YHjZyRdgfuixh5hh+BG4G0qyAQjZewcyeB5lFqJHW4cF6meehs2N2J93onmoYWkGSvgbdAmyJuJxAIKoVXXinUgifxcu6GOGKuZnonM0Cthijy06WFiMse3XYW42IofkkMzFB+SRDFIJ2nUINsnkjju2p5l1W8ro35MPFqnjmrxR6eJz9q35pnBaMlmnmV8SyeaGo5G5WEpWlYjkbGhKCaSbZV4Z4ol3/tioj2JN1SWOYGaIYZCdKdbZmYNiCCKWz3GYZ4kpyplapob2FyGoPJW6KGP+EHapZ5+jYldpcqlW9BimuuKVl5HAzmnXsHwGehRcxh6r7KzE2rUrrxM9y2qvyNoqZ7PESruotVL5+taywmI7rLbFUgvut92aRa646Z6bbLvw/qouu/SG+1W15saLrrx/6uTvvwAHLPDABBdssJj1Zuvtu/zqWxu46ybMbcP7VvywwwxHLPG9+Ea7MMMWZ7xxsxrbO1bHHqN88rUj/1Syxi9/PPG+N25WGngUxnoqhRJOR+mPxKHFHotAc2gf0eWi+meuEZ76aquxJpnrerjaSyl+8Y1Xc4yRVu31isFyOei2h4bNWZuMJq0k0gbqzCLPxWWtNq5d14rpU3XPqGj+uWh/TWDfLiIMtdObsuxpnEUrijjfdIdNNqt4Oz6lqZAyK6nYe/dsq5s8FqcijNvKql3eQZM+eL9MZ/aobz67+qbnVkZ+a3lEvuZ20zmnfXfjfrPee9nOTTq22lhTziluupu6EsdJG7kaaon7/vu0lpMtfOYs05k47MNr7rimeLJk9NnDWRk873ZTb3Lg0QMvrOnvt52j9rMzG66SVAvq/v3oT40948g73+i6Zzwexe94BpRd9uy3NdqBTUeeaaDNvDTB6a1qVY+7oOtudLYNJqmDl6vf+u4HKCFNCIMmSxTG8kWxkM3sYiNs2Udi5i6QwdCFLCyZDCnYQhv68IVQP8zhDutCwxWyEIfMi5cOh5i+JCIxZTUE4sSWyMT2HTGITnziypRYRa4UsYdYhKIRnXiwMprxjGhMoxoF1sU2uvGNcIyjHOdIxzra8Y5tDAgAOw== | 1. 3.35 2. 5.58 3. 7.35 4. 7.58 | 3. 7.35 | 정답률 : 58% | <문제 해설>아래와 같은 오류 신고가 있었습니다.여러분들의 많은 의견 부탁 드립니다.추후 여러분들의 의견을 반영하여 정답을 수정하도록 하겠습니다.참고로 정답 변경은 오류 신고 5회 이상일 경우 수정합니다.[오류 신고 내용]누적 잔류량 / 100 = 조립률335/100 = 3.35 정답 1번[해설작성자 : 오류인가][오류신고 반론]아니네요 실수입니다.(5+55+80+95+100+400)/100 = 7.35 맞습니다[해설작성자 : 실수!]
산업기사 | 건설재료시험산업기사 | 2019년03월03일 | 2과목 : 건설재료 및 시험 | 29. | 재료가 하중을 받아 파괴될 때까지의 에너지 흡수 능력으로, 높은 응력에 견디며 큰 변형을 나타내는 성질을 무엇이라 하는가? |  | 1. 강성 2. 탄성 3. 수축 4. 인성 해설이 아직 작성되지 않았습니다.해설을 알고 계시다면 오른쪽 해설추가 기능을 이용하여 해설을 작성하여 다른분들과 함께 해설을 나누었으면 합니다.로그인 후 오류 신고 및 해설 작성 하시면 포인트가 제공됩니다.[포인트 모으기 및 사용법] | 4. 인성 [포인트 모으기 및 사용법] | 정답률 : 48%
산업기사 | 건설재료시험산업기사 | 2019년03월03일 | 2과목 : 건설재료 및 시험 | 30. | 골재 안정성 시험에 사용하는 시험용 용액은? |  | 1. 질산 용액 2. 황산나트륨 포화 용액 3. 탄닌산 용액 4. 질산나트륨 포화 용액 해설이 아직 작성되지 않았습니다.해설을 알고 계시다면 오른쪽 해설추가 기능을 이용하여 해설을 작성하여 다른분들과 함께 해설을 나누었으면 합니다.로그인 후 오류 신고 및 해설 작성 하시면 포인트가 제공됩니다.[포인트 모으기 및 사용법] | 2. 황산나트륨 포화 용액 [포인트 모으기 및 사용법] | 정답률 : 68%
산업기사 | 건설재료시험산업기사 | 2019년03월03일 | 2과목 : 건설재료 및 시험 | 31. | 아스팔트의 칩입도를 시험하는 목적은? |  | 1. 반죽질기(컨시스턴시)를 측정하기 위하여 2. 연성을 조사하기 위하여 3. 응결시간을 측정하기 위하여 4. 연화점을 측정하기 위하여 해설이 아직 작성되지 않았습니다.해설을 알고 계시다면 오른쪽 해설추가 기능을 이용하여 해설을 작성하여 다른분들과 함께 해설을 나누었으면 합니다.로그인 후 오류 신고 및 해설 작성 하시면 포인트가 제공됩니다.[포인트 모으기 및 사용법] | 1. 반죽질기(컨시스턴시)를 측정하기 위하여 [포인트 모으기 및 사용법] | 정답률 : 68%
산업기사 | 건설재료시험산업기사 | 2019년03월03일 | 2과목 : 건설재료 및 시험 | 32. | 금속재료의 경도 측정방법이 아닌 것은? |  | 1. 앵글로 시험기에 의한 방법 2. 브리넬 시험기에 의한 방법 3. 쇼어 시험기에 의한 방법 4. 비커스 시험기에 의한 방법 해설이 아직 작성되지 않았습니다.해설을 알고 계시다면 오른쪽 해설추가 기능을 이용하여 해설을 작성하여 다른분들과 함께 해설을 나누었으면 합니다.로그인 후 오류 신고 및 해설 작성 하시면 포인트가 제공됩니다.[포인트 모으기 및 사용법] | 1. 앵글로 시험기에 의한 방법 [포인트 모으기 및 사용법] | 정답률 : 55%
산업기사 | 건설재료시험산업기사 | 2019년03월03일 | 2과목 : 건설재료 및 시험 | 33. | 합판의 특징에 대한 설명으로 틀린 것은? |  | 1. 동일한 원재로부터 많은 정목판과 나무 결무늬판이 제조된다. 2. 팽창, 수축 등의 결점은 없으나 방향에 따라 강도의 차가 심하다. 3. 폭이 넓은 판을 쉽게 얻을 수 있다. 4. 목재의 완전 이용이 가능하다. 해설이 아직 작성되지 않았습니다.해설을 알고 계시다면 오른쪽 해설추가 기능을 이용하여 해설을 작성하여 다른분들과 함께 해설을 나누었으면 합니다.로그인 후 오류 신고 및 해설 작성 하시면 포인트가 제공됩니다.[포인트 모으기 및 사용법] | 2. 팽창, 수축 등의 결점은 없으나 방향에 따라 강도의 차가 심하다. [포인트 모으기 및 사용법] | 정답률 : 60%
산업기사 | 건설재료시험산업기사 | 2019년03월03일 | 2과목 : 건설재료 및 시험 | 34. | AE제 사용의 목적으로 가장 적당한 것은? |  | 1. 압축강도의 증가 2. 슬럼프의 감소 3. 동결융해 저항성의 증가 4. 해수에 대한 저항성 감소 해설이 아직 작성되지 않았습니다.해설을 알고 계시다면 오른쪽 해설추가 기능을 이용하여 해설을 작성하여 다른분들과 함께 해설을 나누었으면 합니다.로그인 후 오류 신고 및 해설 작성 하시면 포인트가 제공됩니다.[포인트 모으기 및 사용법] | 3. 동결융해 저항성의 증가 [포인트 모으기 및 사용법] | 정답률 : 70%
산업기사 | 건설재료시험산업기사 | 2019년03월03일 | 2과목 : 건설재료 및 시험 | 35. | 골재에 대한 시험결과가 아래 표와 같을 때 이 골재의 공극률(%)은? | R0lGODlhowA1AHcAACH5BAAAAAAALAAAAACjADUAgAAAAP///wj+AAMIHEiwoMGDCBMqXMiwocOHECNKnEixosWLGDNq3Mixo0eNAEKKHEmypMmTKFOqXMmypcuXME0OBPCxps2bHGkK1Imzp8+fCnnyBEq0KE6hRpMq7Yh0qdOnE5tCnUo1odSqWLFebVhyJ8GTFEUiFPv14dCsB7cyHKqTLciZBqWGNGsVrdqFbgPkpZsWbsGrZ+sGzXp3sN+9DgPHXezV70yyjvsSjsyVZOPLb9POLet479zPmKcCHlkRbNixkT1zbkuzteKnhYPKlFxasF7Ol+XCbY32dujTtA0zRo1Zde7dvif/Xjt7uPC/whHrJZsX9GvYlLnKNg3RcvLpZ1/+t/3Lm7fd7My7+rxO/Db73rjfw+++Wf782PPz38Svvz9T9P4FmBOAAhZ4EX8GJtgdgQo2mBiDDkZom31feRfeZt+BB5mG9T1mmVAW1jYWhuA9yFeGawXXlHQZhueceDuRmBiMjSGIYnY24qbjijqGxpqM34FI2o0M0hhfis8lRyF61B1G3pAV9mieksE5ZyWOnW1I5G85MvkkZdKNlxuIVMYFpHaaYchjcY9N55uLxUH5JGnvCTlbdWZ1teSVx8XYIZtvlhdYl9HpmVNz7Ulk5KB9lunejYTaltqcMnKXKId1JtkZY7odN+WREdmHGKPPWUrqpdDRJqaSTR5WnqpYiiI5aaqSZkprrKmRqGWN5D2qWKSYnimld6UiiulGe1KZLKgS5tdqVBA2K22j01Y73LLWFghstgJuy61/3n6rX7ji3udhTOimq+667LaLUrnwxivvvNYGBAA7 | 1. 33.7% 2. 39.9% 3. 60.1% 4. 66.3% | 2. 39.9% | 정답률 : 58% | <문제 해설>공극률 = 1-1.69/2.81*100=(39.87)그러므로 2번이 정답입니다.[해설작성자 : 열공맨]
산업기사 | 건설재료시험산업기사 | 2019년03월03일 | 2과목 : 건설재료 및 시험 | 36. | 다음 혼화재료 중 사용량이 5% 이상이어서 콘크리트의 배합설계에 고려해야 하는 것은? |  | 1. AE감수제 2. 유동화제 3. 급결제 4. 플라이 애시 해설이 아직 작성되지 않았습니다.해설을 알고 계시다면 오른쪽 해설추가 기능을 이용하여 해설을 작성하여 다른분들과 함께 해설을 나누었으면 합니다.로그인 후 오류 신고 및 해설 작성 하시면 포인트가 제공됩니다.[포인트 모으기 및 사용법] | 4. 플라이 애시 [포인트 모으기 및 사용법] | 정답률 : 73%
산업기사 | 건설재료시험산업기사 | 2019년03월03일 | 2과목 : 건설재료 및 시험 | 37. | 그라우트(grout)용 혼화제로서 필요한 성질에 해당하지 않는 것은? |  | 1. 재료의 분리가 일어나지 않아야 한다. 2. 블리딩 발생이 없어야 한다. 3. 주입이 용이하여야 한다. 4. 구라우트를 수축시키는 성질이 있어야 한다. 해설이 아직 작성되지 않았습니다.해설을 알고 계시다면 오른쪽 해설추가 기능을 이용하여 해설을 작성하여 다른분들과 함께 해설을 나누었으면 합니다.로그인 후 오류 신고 및 해설 작성 하시면 포인트가 제공됩니다.[포인트 모으기 및 사용법] | 4. 구라우트를 수축시키는 성질이 있어야 한다. [포인트 모으기 및 사용법] | 정답률 : 85%
산업기사 | 건설재료시험산업기사 | 2019년03월03일 | 2과목 : 건설재료 및 시험 | 38. | 다음 중 폭약으로 칼릿(carlit)을 사용할 수 없는 것은? |  | 1. 경질토사의 절토용 2. 채석장에서 큰 돌의 채취용 3. 용수가 있는 터널공사의 발파용 4. 갱외(坑外)의 암설절취용 해설이 아직 작성되지 않았습니다.해설을 알고 계시다면 오른쪽 해설추가 기능을 이용하여 해설을 작성하여 다른분들과 함께 해설을 나누었으면 합니다.로그인 후 오류 신고 및 해설 작성 하시면 포인트가 제공됩니다.[포인트 모으기 및 사용법] | 3. 용수가 있는 터널공사의 발파용 [포인트 모으기 및 사용법] | 정답률 : 74%
산업기사 | 건설재료시험산업기사 | 2019년03월03일 | 2과목 : 건설재료 및 시험 | 39. | 다음 아스팔트 중 석유 아스팔트에 속하는 것은? |  | 1. 샌드 아스팔트 2. 록 아스팔트 3. 레이크 아스팔트 4. 스트레이트 아스팔트 해설이 아직 작성되지 않았습니다.해설을 알고 계시다면 오른쪽 해설추가 기능을 이용하여 해설을 작성하여 다른분들과 함께 해설을 나누었으면 합니다.로그인 후 오류 신고 및 해설 작성 하시면 포인트가 제공됩니다.[포인트 모으기 및 사용법] | 4. 스트레이트 아스팔트 [포인트 모으기 및 사용법] | 정답률 : 76%
산업기사 | 건설재료시험산업기사 | 2019년03월03일 | 2과목 : 건설재료 및 시험 | 40. | 다음 시멘트 중 혼합시멘트에 속하는 것은? |  | 1. 내화물용 알루미나 시멘트 2. 포틀랜드 포졸란 시멘트 3. 조강 포틀랜드 시멘트 4. 초속경 시멘트 해설이 아직 작성되지 않았습니다.해설을 알고 계시다면 오른쪽 해설추가 기능을 이용하여 해설을 작성하여 다른분들과 함께 해설을 나누었으면 합니다.로그인 후 오류 신고 및 해설 작성 하시면 포인트가 제공됩니다.[포인트 모으기 및 사용법] | 2. 포틀랜드 포졸란 시멘트 [포인트 모으기 및 사용법] | 정답률 : 65%
산업기사 | 건설재료시험산업기사 | 2019년03월03일 | 3과목 : 건설시공학 | 41. | 공사관리의 3대 요소에 포함되지 않는 것은? |  | 1. 공정관리 2. 품질관리 3. 원가관리 4. 유지관리 해설이 아직 작성되지 않았습니다.해설을 알고 계시다면 오른쪽 해설추가 기능을 이용하여 해설을 작성하여 다른분들과 함께 해설을 나누었으면 합니다.로그인 후 오류 신고 및 해설 작성 하시면 포인트가 제공됩니다.[포인트 모으기 및 사용법] | 4. 유지관리 [포인트 모으기 및 사용법] | 정답률 : 60%
산업기사 | 건설재료시험산업기사 | 2019년03월03일 | 3과목 : 건설시공학 | 42. | 아래의 표에서 설명하고 있는 아스팔트 포장의 유지공법은? | R0lGODlhJwFJAHcAACH5BAAAAAAALAAAAAAnAUkAgAAAAP///wj+AAMIHEiwoMGDCBMqXMiwocOHECNKnEixosWLGDNq3Mixo8ePIEOKHEmypMmTKFNuBMCypcuXMGPKnEmzps2bOHPq3Mmzp8+fQIPeNAhApdGjSJMqpVi0YNOlUKNKnTry6UCrVLNq3coVIdYAX7uKHUvW6NewZdOqXavxLNu3cONGdCu3rt27dK+2vOqVKEywBGUunCkwJmC9fNEWFrz4r0TFXl8WdsqSb8O8hwPrdTl581PIYA17thyac2bSqK02Rcs6s2qQrzuvPv24Is3LB0GDRt25N2+snzXTxu3bNFHfyE/Hbp3bdeXhDoMfJz0b8G7pvCdWj968Mefd3o3+l5Ys3Pjy2sWTy54uPD30omHhpxY9OLv8xodnX/9Nn7j6vn7F9h97qREYWnvnzTXfc9Nh5t56Ti34XXsKIifdhXvtZyFG4jEUH4HgjSceYxC6Vl6Fo22Yn4HKlfccg4spJOBDhNF234rWyUhiiB4ZhtleIiXoXXaB1chdfjD+eCKN/ZHoIXr6HUmZYx4aiV5iRD5m5ZUy8kclhA62aBmPAGbEGnlgQtddV8CVqKOTRMLJ4poaYpmckmNCJKdta1K3XohkRtdffV3aqSedUqpZaEJwthnhoyk6t+ObgxY5KaQHTqbYbSKiCRmeZfZZ4JNzEjogo6bm9leYdV5WaY/+aDYX6KGUmjfYqwgm6lmHIOK6K5DhARvqnXcVa+xaYR6r7LJRJcvss9Ci5Gy01FbbY6nWZqstn5hu6+23tFII7rjkiqpoueh6yyqDqiV5K5WO6UYecLGqKhlzU2LHKLD08krZgTfuK5qPu+b4K4z2apovwuBNm+XDpz5K5nbDzRofnrotSSyqK84aqqMGc8zdjA8uKmGGwVJsLscT41cxofq6KWbGeVoqbHdR+vfhb4YOu3DILx/Map80C1xvzTovrKG+STIdsZDa/SmlW5+x2/OekAbssM9ULyhu1Dga/XWFMdunsdi9cYqzwknnauPVYAPdadzzIYZd1Wc6Wd3+zaRyizeLUNNo0d4I2xtvhCAL6/HfgjaKLaIRE6ey4eZtKTF1NQauna84Btz3oTmnXKfnZhp4qYnv8n1jq22lLTjSprJ+udyp2sxwxz73Fbraur6dtZ8mqwix6GPDPOrHkbtuO99Lkh78xiY6f65moXebvIM/uvs83hPW/jjllZEcYNmyAh0owbV6yl5wq1vup/Q7e9/v0daPX/j3nTb9ZaJYD2912pw7jsfs96npKQhfyyvc1tLFQGotsIEQXNYDI0hBvOCvghiUywQzyEG1bLCDIBTLB0NIwqyMsIQohMq6OrSjednMf/+bG+pKBDVbBSt5KayK6b4HMuXJ7HP8GhOSEIO4shxKa4f1E9dq+HU2pcEPgKbhnvqQFj8jmgVw9Pua9mb2OeY4rTRcdA/5BmjF0iUxMpe6WxOJ9isfhm2IVCxiGUmSvf5himI2LBQT1+fCG87wjQmb4xHPeJKMqfGC/HPj8AT5kRXerI5Z9N8MqyhDs4kxToxMCfZ6tT8QoWg7VYRkHgGJyEy2rlugkuQilSip7kEvaEOCoivJaMrenaVedlROAHmoNCcWrUy0rCUQDSjMYnLkhMZMJpdwqMxmLpOYzozm64onzWqGa5XWzKa5gqlNZyKzm9W8pVDGSc5ymvOc6EynOtfJTXC6853wjKc850lPkgQEADs= | 1. 패칭 2. 오버레이 3. 재포장 4. 서피스 리사이클링 해설이 아직 작성되지 않았습니다.해설을 알고 계시다면 오른쪽 해설추가 기능을 이용하여 해설을 작성하여 다른분들과 함께 해설을 나누었으면 합니다.로그인 후 오류 신고 및 해설 작성 하시면 포인트가 제공됩니다.[포인트 모으기 및 사용법] | 1. 패칭 [포인트 모으기 및 사용법] | 정답률 : 79%
산업기사 | 건설재료시험산업기사 | 2019년03월03일 | 3과목 : 건설시공학 | 43. | 교대의 측장유동의 방지대책으로 틀린 것은? |  | 1. 교대 배면에 압성토를 한다. 2. 뒷채움시 경량 성토재로 시공한다. 3. 교대 전면에 지지 구조물을 설치한다. 4. 교량의 상부를 접속슬래브로 연결한다. 해설이 아직 작성되지 않았습니다.해설을 알고 계시다면 오른쪽 해설추가 기능을 이용하여 해설을 작성하여 다른분들과 함께 해설을 나누었으면 합니다.로그인 후 오류 신고 및 해설 작성 하시면 포인트가 제공됩니다.[포인트 모으기 및 사용법] | 1. 교대 배면에 압성토를 한다. [포인트 모으기 및 사용법] | 정답률 : 36%
산업기사 | 건설재료시험산업기사 | 2019년03월03일 | 3과목 : 건설시공학 | 44. | 다음 그림과 같이 터파기를 할 때 A~B의 수평거리는? | R0lGODlhJgFpAHcAACH5BAAAAAAALAAAAAAmAWkAhwAAAAEBAQICAgQEBAUFBQYGBgcHBwgICAkJCQoKCgsLCwwMDA0NDQ4ODg8PDxAQEBERERISEhMTExQUFBUVFRYWFhcXFxgYGBkZGRoaGhsbGxwcHB0dHR4eHh8fHyAgICEhISIiIiMjIyQkJCUlJSYmJicnJygoKCkpKSoqKisrKywsLC0tLS4uLi8vLzAwMDExMTIyMjMzMzQ0NDU1NTY2Njc3Nzg4ODk5OTo6Ojs7Ozw8PD09PT4+Pj8/P0BAQEFBQUJCQkNDQ0REREVFRUZGRkdHR0hISElJSUpKSktLS0xMTE1NTU5OTk9PT1BQUFFRUVJSUlNTU1RUVFVVVVZWVldXV1hYWFlZWVpaWltbW1xcXF1dXV5eXl9fX2BgYGFhYWJiYmNjY2RkZGVlZWZmZmdnZ2hoaGlpaWpqamtra2xsbG1tbW5ubm9vb3BwcHFxcXJycnNzc3R0dHV1dXZ2dnd3d3h4eHl5eXp6ent7e3x8fH19fX5+fn9/f4CAgIGBgYKCgoODg4SEhIWFhYaGhoeHh4iIiImJiYqKiouLi4yMjI2NjY6Ojo+Pj5CQkJGRkZKSkpOTk5SUlJWVlZaWlpeXl5iYmJmZmZqampubm5ycnJ2dnZ6enp+fn6CgoKGhoaKioqOjo6SkpKWlpaampqenp6ioqKmpqaqqqqurq6ysrK2tra6urq+vr7CwsLGxsbKysrOzs7S0tLW1tba2tre3t7i4uLm5ubq6uru7u7y8vL29vb6+vr+/v8DAwMHBwcLCwsPDw8TExMXFxcbGxsfHx8jIyMnJycrKysvLy8zMzM3Nzc7Ozs/Pz9DQ0NHR0dLS0tPT09TU1NXV1dbW1tfX19jY2NnZ2dra2tvb29zc3N3d3d7e3t/f3+Dg4OHh4eLi4uPj4+Tk5OXl5ebm5ufn5+jo6Onp6erq6uvr6+zs7O3t7e7u7u/v7/Dw8PHx8fLy8vPz8/T09PX19fb29vf39/j4+Pn5+fr6+vv7+/z8/P39/f7+/v///wAAAAj+AP0JHEiwoMGDCBMqXMiwocOHECNKnEixosWLGDNq3Mixo8ePIEOKHEmypMmTKFOqXMmypcuXMGPKnEmzps2bOHPqJAlsp8+fQGWGW2NrYLdixZx5C8q0qdOJ49oRNOdm1kBDJEzIYDKn2NOvYMP6e9SllFR/5djcGninAQQYIBDMECa2rl2D+fyd22sunLdu2fx9A/ctG7Zr16xNW5ZsGjVq1qpB1lZOnDly4fSOc8irRoQgxPzlC4NpYJ8EWcIBOxHAyd3XK7uB03btWa9Zo0ap4uSpkyRFhwLF8ROoj581YZgkaZJkCI4ZT57csHEjxw4ZJWrg6MFDhgwdMVT+yHABAoSIECBGvMBBnYaNHTBq2ABCpIgRLWLKlGFjR88iSZF80sgRGhyggiPCqFGaQIUksEU527ggQBmwVfiQOe2UM441yATjiyukeOJIIov8oQcefdRRxhZQOPHED0X4YAMKH3wwwgYdsBADjSJocMEGJrBgAgoZNIBABBlQoIEHHYjgwQY+/siBBx+AQAILJZAQQwohpMDlBhmEicEHJWxwQZIaVDDBBBVUoMABEzQQAQYNMJCBBxyMQMKPEDBAgAQ1xBDJQJZcsAMib0DwwjAWBpWPON1wYw010igTDC+2qAIiJoXsAUccdMjRxhZXtPjEEfYRwcMNMQgpggj+LKgwQgoswKBDDz7ISMMNQkChXBJPOBEGGWzksUcef+zBByONXLKJJZZEMokmo5RCSiqx2FLLLLXUgssuvPASjDPI/LLMM84o08w01SxzjDDiFvPLLbTUcksusbSyCiutpELKJo70cYgkjfDxKR51zJFGF0B48EACGsxAQiMDlQLBA0kaoAU5jZrUDjjePHaNMr/o4sooopjyySF5wHFGGFg8wcQTZcQxRQ8z6OADED/0zIMOPwuxhKldjLEFGXHoUQcegSDyCCamnHKKKaWscgswwwjTTDTZbJPNN+KELQ456qjTzjvwwFMPPvrsw8/ba/cj99z+yC3Q3PzM3Q/+QXr383bfdu8td951Az54PvwU/vc++dzTzBYSgLBEK9fIMclAu0RwQiOlkDEBFNNMlIwjYLUTNje7kHLKJYCQgcUmv9gSSimYLCKIHm2MwQUVV0hBnRFHKIGEDz0MgYQRWKihxQ5JXNHF82r0AQgloIiySSis2MKLMckw4wy73IhTTjnptEMPPvfgs88++rS//tt5w+934X7n3c8+dOtt/+B4A75////TX/3+Nri/wY+A+jNg/PgHQH7E4gZa6MQ38pEPSZBOIMHIQA/GwY9s0EABb1iIM7BhEGHs4STt2MZByEEOaRzjF8PgBS1gsYpTkGIUnkDEIBTRhz/gQQ3+XdDCFcJwgxnMQAUmuMAEUjCEI+TACEgAQhKs0IQpdOEMZVBDHP7QiE5EDRa5AIYzqhGOaUACEdpgRzvawY543OON+dgbUPpWuIXIkW70K2Ad8yc4BgaOf3XL497OAQxy5KUf+uCEHwZSjA2MwBbgYMUKEkChhMjiCWgoR0GGkYeCFAMRz5AIObihjUk1gxi+AMYrTJEKTbChC3eAwxrMYIYyeIEKSHDCEnYwhCYeoQdEUAIRcCYDHzShCUqAQhOAMAUvlGEOd8CDIArhiExk4hS36MUyqLENdKBjHe2AxzviMQ962INt+sgb/uS2j3LkYh6Gk+McBXjAetpTfvf+/J8C47fAAuazfn4kYD4uwYeB8EIDC3DBDEzQgB68QiFeKAELLkcQZJxQIMlggw/8oMmC5OMc3xgGLVBBCksYgg9ecEITrAAFIQSBB9YRQg1+sAQbuEAHUKACGNgQhznY4Q57KAQmJmEJTtSCFsBgRjWYoQzJUCMc4jiHO8QxDHXUox6IC2A8AZo4geyvn2+zx/vkZ7dA+oQf+khfPeYhD3mwFR7uWKNc27GOdOzlHOjYhja84Q1ucMNriSHMN7QhDWQsIxrPiMa6DkMbb4BjHOZARzq8aY6ossMd8IiHZt16Tsbdbx+k+MNAqOGGKUBBCWLIhAoTQgseiCEKPVj+ykCYAQiBPGIFHrBBIDrhiUgUwg98UIMRfmAEHRyBCUiAQhfEIAc9DAISoyCFK2Rhi14cYxnaUEc6yhEOd1y1HunDBwWz+jeY4M2ACfQbHf0Yz36qF63pbJw+zPkOcoAsG9GIDDOEUYxoGKMXu9iFLETRCU5cQhOfYAQhKvGHOLxBDma4QhOiUIUoIEEIv9QBEFZVAxmIoAMmeMELWEAjDlygAhngQIorQAEKPEACDVCAAhbggAkoiQITwIAHPHClFrjgBLSygQ5uEIQJH6EJWNACGvLgh0Ms4hGIcEZF6GCEYKzCBZIgCDTgAIxAtGAGNohBDn4ghCmEoQxyAMT+Iz4xilgAQxrT6EY4ziEPe+jDboTjX3nVu1U5drUlW0Xg+wrotvW1j4L2mMc8zLGNc0wDGc44Ri9i4QpVnGIShRDEIgxhBzi0gQ1X4NkOcPACFcDABB9ogQ9eQAIQhABHFehACUTg6iS1mNYpcAELWOACG/CgBkDwwc9kQAQocIELXuhCFspABzi4gQ1kOIMZ1MCHN6zBDQ+GQxi0AAYznGEMZPBCFr6wOydcmD5BIJ4PclACD6ygBBzAwAYsIAEKWIABBSAAAyBRESp4YRvX+MEQrjGQaVjBE38Ygg1mUINB5MIY1JDsOtxR53us0x9aFaT9+DnAO9LRrC3Zxz3+3uoO7VbmG9uwhjOS8Yz/0sIUnIDEJSyYhzfMoQ1g6MIXmrADmcoABzWowQtmIAOG24AFTzyCL4lAHyRD4Qk6oMAT7DCHOuShDncARCMo8YhHJEISqFhFKqy2i2NsLRrY0EY3wlYOc4xDHOEwxznKxsZ0YPYd48S7O95RD3nEw++axbvg9e4OdqxDHZR9uzm8UQ3HQGMZzXCGMIKhi1vA4hScUIIAACCBQ1CkFi4gQzfGsYUUuGEg11CDOfJBjUUogQVgiEZZNxI4BGqVzxvv2wK/qg8K3uOc9KDHPDLLDnOUAxzQUIYwtvUKVpgCFJiAxCEGgYcynMEKVUDC8Hr+IAQigBkHRTjCDnzwAx/ooAZGsMLMuhCGNLChD4MAhCIWwfVMdEIUqGCFLoyhjGVAAxvbAA7hMA7jQw7ssFbwAAcdwAn5gA/2YyF6ow6ksAIOMASgUBGCEAI4MAd8EAQtQAPgIBDX8Af2cD/2sA2D8ASrsA8e8UeCVHuJAz/5YE71EA/ihHfaBVLYEA3IUAv+IgrA8QiCgDBpgAZf0AVqgAXPMQMs8AI2gANCUgMzsAI20ANF4AROUAVUUAZj4AZzgAd7oAj25wrZZAzoggzS8A3kYFfp0FZXdU5scw/tUz+BtD8GITf6AA9KAAFFgA191Cj30w2CAAIlYAiyRRH+XTADSzAHgHAHNnACtSAQ2jAI9UBA84AN7TA/HIFI9xB87DAO4fAN3IAN1bBywfALvBALrwAKmSAJ/7EIeqAGa6AfYNAEVPAERLAzQtAz4XdhRrAFYpAFWzAsdKAHd5AHguAIl/AJlmYKs5BKyzAN28AN4WBXe+cOhQcP55QPhbZO+eNe/QNAumdPg4MObfACXtAM5QWB8DAKUfACTgALF+ELOtAHIWhbK6AHkhgIJdheecQP+5Bo64AO4NAN3QANvDALpmAKrtAKosAJndAJjuAHKiIGW5AFVfB0M/MEUDAFS4AEP0ADLxADNbADRBAEwjIG1vcGdMAHjvBcn2D+CrCwf4elDeEQiuGgDuvADu/gd/SQTvIEEUCJEnfGN/wgDmxQDYQzE/HDDpPABsTwNg4xQGgFDV+wACkgCXlxEZCABM1QEIyQCHnhDZqAOPfTOPewVvMAKcswaZvQCIVAB2vgBVsAkjqgIy5AK70WBEWQBFIwBU/gBVwQBmowB3RgB4MwCZMgCqtQC70QDMRgDMfgDJNiDV3TDuLVNuzzNm7zgP7ETwHkVREBSCcxe3ejDnDgDUEZE/ejDExgABYAC1LZEHgDD6HAAgdABMGgEdDAKAoRDZaBDbNwCYuwCHZQBmJABUqgBFHAHESABWGQBWdQBwlDCJugCamQC7n+cAzI0AzWAA5riA7nAE7wwFl3lmd8xlXtFY56wzd8VFaryRB7s5Qk4YJexQ/vsAfaYJowwQ/bEAUKEAOjAE/xmRD8UA/LoAZm0gShdBKVwARFoAMvMARUIAZnIAeI2QiYMAozSQzUAA7nME5tdT7itY4DQUAmGhb8iRL9QA92IA0r6hL9QAoXAAPGoD5tg0d3ODjlwAcnUAFOsAmBgRKuIAYyAAI2IAjJAA7qEA/0YJZ/xJ46WhD9MA/xYId1sT4sITf0AAfHEKOApg070AGboA2KYAaBUAv0UKB1A5DO0AUKIAKB8A0tIQx68ARGoAa7kA5uo6NT2hDi8AZdEAn+xlAPbNoUb7SlLcoGw8BH9GMSd3SitQAlLrABHwABGzAJ9nA3gTQ43GAINaABZHAMMXENkQAFRWAHnKAN9kBWFKENcNADGhADufBnYTGbK1GlaiAM/JMP89CPh6oRG4erfnMPbQABMcAJuMAGF1AD1sCp6qQPxYAFCpAClFAT45AKfrAFWoAIyTAO50kR+8AOpVABMTANwTpPYDoScmMPdsALGLcP1uAIZtAHuUAPtvoRfhM3fxY/5WAKvtCqy2ACGKAL7ukOlGADIfAEspAT3VCkR7AEg9AM8MBnA3GofUQPaSABlHBn/fMU7akS7doHwCA37+AGTOAEOFACh3D+D5yqXi+YrjtaN9OQBWwQD3rjjXOjD8nQASBgDHfTD/mQDFkwASOQCebwE7GABTUQBHAgDO3gsTCrEH5zCyrAAtewQIrDQB2zif1QD3qwC3KDD9FQDu1ACyPAAhy0cXaWN/pAZxcHEfPJDl4gAAmgCQZ0se2KDEAwAGJQsX4DD6yAAgbwA77AFOUAC4ZQBUCgBp9ADUOJsf2gDmdAAongsfygPm/DDr5wDOdAn12bEf1wD36wCl+1D+DQAjWgDv3QDaggDLTwBoDAC88ACEowBpfgDvkqn/2AD5KAAR3QACtQq/S5N/pQCjDwAWbgDW6bDGtwASGQBtwAFrdABzD+EgjJcA5F2Z45iwoqYATdMJ+y0AbFMLqeMAVGIAankInrGrpTiUiQIAp9eg+64AhX8AGlsD6RsAAXgANNQCY6EEQdIAGgsLt2JLSbAAe/YAcLkAPJwFXkMA73oAyIMAwlyA/u0Ak1AAJRIGV14QykAAZEkAWWkA2t+l73gw3TAA1PMAKb0FX9oAlMUAto9Q3VAAxYwAKBYKgy675UK7SY8Alx1A/rsAY5MAIqQAv48wkOUAO9gA5mUAFeIA/sMAYKoAabKrd146v8QA5HEAFKwA2Dsw5WkAO6wD/3wAxfAAJg8AoddRfgYAlcAARRgAnbcMJ+4w50cARHMAJBoA3+MAwP4mBxA7QJI4AE5IA/PmwR96MJl3APiaMP1DAMmwADQKCaqSABYiAP/AAIGAAHQrsIEqAF9DCa+1CJ8bMLKmABjNA2+DAPbaAFzZCj8aDBFJAF1dAx4XAKVtADWNAI1GCW+KALaKACGIADuDCs/OQ2+eAII+AE6OA2i1wR93MJjmCobboP83AGEuAK/OAKDbAF8aAPgkABavA2oEABYOCyCOFniTM404AHsjDE9PAJJdACkIAJivAN6bB6b9MNc5ACPHAIdBq67YALc0AERJAHt4AObyMPzEAHPFAF3aAPv9qm7JQOryAEPcAKOTrNFHE/nnAHOMsP85BO7SD+Bg6gCv2wCwrgBO+gD33gAHSAVqRgAWOQxQahTvKQCLJgP/cQCRqAB/egXvdgCANwAAigA89g1LcABBGABtoA0v5QDZ2QBTTwBJfQDGuKD9jQDPPwC1agCCV4D+LwCnvgBCuwBsSAD39K1bS5D6MgCBXrDigiCEyQAVJgDvxQDA4gBe6wD4aQAW+QN7pwAmEgDwbaDoOAAkeADHHED+fwC7qrXuzABwYAA5oADulkD8OgBgp1CnA9EN8QCDigA1KwCOUAlPxgCiJgB/fQDZYgBS/QA1GwCeyAcXV0qyy4me07mvoACnyAs+9wBjPgAjKQBc4gN86wBZggVsgwCMz+IDfy4AvUwIIHUaWKMAIikAFQkLV41JmzYAE2sAx/kw5/AAIL0AXLMNoF8QyiIAdOUAaf4AzwwA/j0AvXIA9+UAIqwAbIkA7sfBeTCw7Cdw4428NT6UB+8A73gw7NcAza0A74ww/54F1yM4PY7Q9xe4ft8AZXUAk2oAF8AE+Fow/b8A38kAx/wAyd+Q1iwAAr4AgF7d4ehQyBoARFEAetoA53hg+rQAYyoAWrsA1bSeD3IA9Q+tty29KAwL7h+M7opYmPihCSnQ78QAsu0ACGUNR+Qw1JwATlgEgACQ+zoAMXcAbJYOMLgQyIEAYzEAa8oA5v4w6asAQ88ARr/hr+dhMOkNumGjE4ufAGY/7Oe+SCfkq1QUsPk2ABHkAMiJQP2dAFaLAO9cMMcSACM7AJbO4Q2eAIvGIGpRANa/MMh0AGygAbchMPhtAEjSAMYx7ocvMLb8AxIjE48dAHCxAEq6AJmvAOc5Y3+WALOrABTgC0nf4Q3LAKc2AEROAGtvAO9hDTqt67u1AFmAoJG34Rc6MMdnAOCh7S9VMONFAAEvACisDJ9yMOmrACJ/AH4pDsE0ENnPAFNvAFkrAMFxyyL8HvDtGZ+ZAGAoACyvDOQBnuQTs44FAIWJAK7sDveIMRg0MON1AAKdAK+NoP5xAIMHABXODB8l4Rj+BEQFD+Cp/LqTPB5FSaN9SQAgvQCITMD91gDipv5bhQAh0wBOha4QhU8wxRD4dAAU4wDRXuDWGgABhQWyGPEd0ACVTAA1qwCdDg5ayJVgb8w+7wBg5QB/HA8+eQDj6f8G7DDl9AAWYwzuuT9uJ1wRpRD50gB9/gN/gQDE9wAU9gsEuvEeegC39wBUrgB7iADn0U9u75nty7VfpgDOQwn4MfqVtbD5iAAUkgDvFTD/34j/x5P+xQGdlALsjADNFADG/AAm1gC7aQCqqAMv/SCbcwD1cvEaN7weGwCCyQAoyQ9x/BDaTABkOABaygDPKwPgjvnigaQJ4ZtO1zD89gDfbQ/Gv+VXJmC5B+Zg/dAA+5EAMdwAvxEw4nQvn4IAuM0Avp4Nb5OrrIgAu6IAuuAEbBkAzFcAlE0AiHUQ3VcA3cAA6PxQ6KLLoYJw+2gAQAcSJPNX8FDR5EmFDhQoYNHT6EGFEixHyrwNDAYccYvYkI+/H7yC8fPnvz5r1z1w5eu3TpzHHL5kxZrlesMt1B1EjRHz1txlzpk20fP4PasuiBEkHKO5D9sBm5YayfvD4raGz5RdSjSHz58ukb2m/fvlUxDNXrl7Zg2rRaOzLkFy4SjAyK3t7Fm1fv3ojkRmXhgSSRs3pN+fHbZ8/eu3PrzF179qxZM2PEfL1CdWoVqk2UCsn+KcOlS5guVaIsSVJERxAgNpJgobHDR5QoRogksWEiCqx5beEJMqHBQ6XDae0Nu9Wb37cwDljgUpuwnz+2bPnNI0Ohxa7ih/epjf52OvW0+ZBtcfHDE1/27d2/d1jt0BIkbvb02QOHjBj+X6p02YKIHmwIgoojgughhx4K7CKKKbTQggst2LBjj0QulMSSUlBR5ZZeKmFlG2/IMScccsrpxpUsdtCDGHkOkyeUJUKoYpnuDmvKmx4wuOPFifiB5w4eukjmMHTE+Sadj/YCjx9yEGmhB1DIga9KK6/Uaxk5ksiBhhpWaIEHJ5y44ooy4qhDkD4iacUUVV55hZdlruH+5ptzOpLGIT9m4OESePQ5DBtCkIAFsbG+Q8yfSyagopq2IgKJn274+EWffoj5IocYwIhmPCb3+SYN7XrBslRTT2UoH2d2uWUXYIx5JptswCmnVCodAqWLJc4oph589rlnm3mUkWMReD76CB0lOLjlu+iqa2q68dhqxxBg+qEnDR7KeAKGJpxZqzry2PLHrXBDwqcWJkrowhdU34U3XnkjUkUIGNSgZJumfKkijneQNUcMChDBx1zyvpEFHXITSsePW/rBxxhv8IEHkQgo6Scfc+ChRxtu5Onnm156ASe8cA8bJxAWeABlXpdfhvndbBR5IgY+yHEWnXb2ccaRWNj+OGCIdfjRxyN33hghilHOaQqhdwAJxTCQLDkgkn6MMeIKMnrYtpEnSvCgiGkMFmudVZSgII1sYma7bbfZY0aMFsLQhZ7D9LGnEhFIGAGCSJw1CCSyXDhChxDKAOcwhOQRJJPxDrvHDw1y4eeXCDpQ4o0eRjiBEENqcOAPfM7d5xkuMrCBkXzeZr111x0aZxEgdkBEnYKXawQGDC6oxFJPQaJGihx++SUNHzwBFKF7HOFEK37sgcUIPN7x55gIbOAlHT44mCIeeiDZIA171vJHH2Oe6MAIUl9nv332qSHkBSYGOaZgfK6JIwUXgAEp8Hz6GAEV1MEPemCDHf07SD7+NAEKrehjFDhQQzpA4gwKAMEb/aiEBsgAKGKYAAyjK9c4NFEDGnTCfQxpxwlVKK9WOOEFRjiF3fpRj14AQhn3WAY2EKUPTehgBIJwx3cWsg9RmMJS/PDFENyQjbTsQxodEMI19HEIDCRBHf0ohgiqwI6PTGMMImgCL1Y4RjK+7BueUMIO6PCM0fGjHvuQxRG08A5n0SMZW/jAWQxmEH24SSTJ2IEQlvGOdxQGGysIQjX2AYkO+CAc/UhGDLBgjnu0IgcgeMM2yrhJTr5LG2dogQwkAY+m7EIPoLjHOcTRFFtsoATC8BRC+CEKTexDG0eoAAiOcAQmQCIf1oDBEKT+0Q9UdEBo/HAGDoRwikCEIAi16GQ0pYklZ9iBB0+ohDk+gqhK/EAY81iHJDbwhXjE8iCzVIQ+suEGLmxBCksQQynu8Y5LgIKU4uBELPAxFUOEIAQmwMOtpjlQgvIlH6L4wQS2IIyhHAYUG6jBHdbwAhC8QogK2UcqHgEod7jjJPHYJ3WKsyQcgYMNFdCBIlJYUJa29C7H0IIKgvCJcYxlHacYggpQ8IM/HNCcgbvFInwHLWRVB1n1iIUTQtCGZrjUqU+VCDDwQIMkgGKA+kAHMoohjtUphC3f6MMTXEEPoxoVRwSMRh9O4AK7QNWtb2VIMMLQgihEomRnXUgTURH+AgaUgSllDQli7iEOR9igBHO4BlwVu1iDfGMQJwgBGoZhKeowJGPN2EED/gAOb1xjG9iIxjOO4YtbuGIUoEjEFzSwAlYw1rWMfcUWaPCDTjDjGMC4RSxYEYpIIKIQhTCEH9RghQ0UQAQ+MMISmhAEGLRgBSewAAMkwAEHTAAHpXhtdhcLjC00lwT+/MAIUuCBEJTABDjAwRCYwIQkMKEJV1ADHOIgB0AsAhGRcAQjmNdU7fYXruPwRCIgYQlQgIIUpqBFL4xRDGpIw7PnuNNK/TthClfYwhfGcIY1zLaubtjDFJ6ELT48YvcBw0pkCASJVYyXcIyjSs1wwzf2wgr+cB3EDWVYcY4n0gk8VAkaYcCGQY4Rh1tMxBxGgAEblGGQQ+xBx09+CCraUCVrxEEb/gjHH0iAAU105A8fUEAN9mAMfxSix1DepC5gdg1SXNkgq0hDlbahhmH4AgohEAEZVkENblCjGaOlRStOMYpPeAITlkiEIOJghAo8QAIaiMEfriAHNJfRG2sAx8uowYQi0AEXBYEFFzrcnm8ggQUsgAAGOJCDHdiABjNoLgpa4AIUmKAFOOiBEn7Qgx8swQUZqIAFWkAHKHyh0mRsBx7McZBZwAJejSCBAULgB2lkwgtVAgcURJCBBjiAXXWogx4SMYlNaAIVr5BFgotRDW3+bEMb3ohGGR7wgB+Mwh+DiMKxyZjigjjDDDUQA17OMQ5wZEMa0HhGMnxhC1aUwhKLOAQi4sAGNCCBAwsgAAWagIUyjJo95ajDw2+wABRcwsUTScQIWLAIahTEE1rQ9xgLURBUCAEEXDBxO6rxDGj8IheqOC0kCpEIRAgCD2joghWy0AUpOGEIMygBCVxQAxvooAc68AEStrCFMZBBDUBgQAE2IAlIlEHC7TnHIMBVjUgUAQV36Igg+PCMg3CiCneK+QmzUAUolAAFKaABDWxAhCF8KQY50AEQglD1ISwBClr4QhrsEAhA+AEQidDEJ17hC2VUIxziqBVChtEECzT+YRf+4MYXTv6eQTDDIO24xOn3Qoq75/2EUhDBC1rwAhsMwQpl4MMiFgGJUsDiFrrwxTGgIY1shD4v40jCDPTgjYKQAwwCdU8ggoGQdhBDGMvGyy8YYfsTxuEUvADDC3KQh2ng3VTmuAQyDhIOL6zePZ+ocUF8wYUf0AAKpiA/txKEpsqHTUADIOADmBkHNXA+LIEFUdAFTHCBECiyAHSqQRCGg3gG2XsZ14sXJTCALvOHUViFZECEOWiEb0iGOMCCO8g/C1QhQRCjiEirO9gDPgiEs+ukbHiFqaO7aeiBE3ACGRABDMCCKfABvroCGByjSBgGidAECxiBHTACM5D+MWlqhSJwAQ4QhIKIhhvggEVghk7gAA9ohGqQBAgQATdjwpaiBBn4PoQohxSaCW7wB2/IhEZYBY97m2EogyhYgSFYsmjIgRogiHCAAR7ItGYgAQ8wsTZsqU7wAezzh3bQgiEQgyBAASaYhDA4gQvgAOxqn3xIgwRYQmrIDWjwh3GIARjQpGkQAQtYH0gsKFRQAUKohSUzCFwSgkIIAgYYAToYhTfggGtzH0RIgCHwB2zAgQyQv3KAgRmwQ2tYgQooBlpkqV9oAiXQARRog5MzAgpYBX9IBQeIgSC7hlYMstbphmNoRzCgADvwB20IAg0gBn/IhxqIgZbbhhdoAGi/wsaWIgc/uABj84cfsIBp8IdckABpLAgjMIFlcJ2Uc4EX4IE2kDFxuAIdyBN/sIMxCAd8ZIMs0KSAbKloiAASSKwkwAC624UJcIF1BIIP4C/WqQZHsAM7yIWDuIZkOAgJywf3M8mCWgUMMAIXQxt34YUMoAE3GwITIIihlMqIOAZKkAQ/iIEluEd/wIIO+DRhGAEbcDMxMAI7nMqzbIhg2AImqI/EKgha4ASDEIYnRMu6hAhwqAY+tMu95EuWCggAOw== | 1. 24.5m 2. 25.5m 3. 28.0m 4. 30.5m 해설이 아직 작성되지 않았습니다.해설을 알고 계시다면 오른쪽 해설추가 기능을 이용하여 해설을 작성하여 다른분들과 함께 해설을 나누었으면 합니다.로그인 후 오류 신고 및 해설 작성 하시면 포인트가 제공됩니다.[포인트 모으기 및 사용법] | 1. 24.5m [포인트 모으기 및 사용법] | 정답률 : 45%
산업기사 | 건설재료시험산업기사 | 2019년03월03일 | 3과목 : 건설시공학 | 45. | 현장타설 콘크리트 말뚝의 특징으로 옳지 않은 것은? |  | 1. 지지층의 깊이에 따라 말뚝길이의 조정이 가능하다. 2. 선단부에 구근을 만들어 지지력을 크게 할 수 있다. 3. 현장에서 직접 타설하므로 시공 중 및 시공 후 품질관리가 용이하다. 4. 말뚝재료의 낭비가 없고 수송의 제한이 없다. | 3. 현장에서 직접 타설하므로 시공 중 및 시공 후 품질관리가 용이하다. | 정답률 : 49% | <문제 해설>현장 지반 중에서 제작 양생되므로 품질관리를 확인할 수 없다.[해설작성자 : comcbt.com 이용자]
산업기사 | 건설재료시험산업기사 | 2019년03월03일 | 3과목 : 건설시공학 | 46. | 다음 중 옹벽의 안정검토 항목에 포함되지 않는 것은? |  | 1. 활동에 대한 안정 2. 전도에 대한 안정 3. 지반 지지력에 대한 안정 4. 수동토압에 대한 안정 해설이 아직 작성되지 않았습니다.해설을 알고 계시다면 오른쪽 해설추가 기능을 이용하여 해설을 작성하여 다른분들과 함께 해설을 나누었으면 합니다.로그인 후 오류 신고 및 해설 작성 하시면 포인트가 제공됩니다.[포인트 모으기 및 사용법] | 4. 수동토압에 대한 안정 [포인트 모으기 및 사용법] | 정답률 : 72%
산업기사 | 건설재료시험산업기사 | 2019년03월03일 | 3과목 : 건설시공학 | 47. | 아래의 표에는 설명하는 콘크리트 교량가설공법은? | R0lGODlhLQFcAHcAACH5BAAAAAAALAAAAAAtAVwAgAAAAP///wj+AAMIHEiwoMGDCBMqXMiwocOHECNKnEixosWLGDNq3Mixo8ePIEOKHEmypMmTKFOqXMmypcuXMD0CmEmzps2bOHPq3Mmzp8+fQIMKHUq0qNGjSIsWBBCzqdOnUE8yJTg1qtWrWLMyrCqQq9avYMPC9OpVrNmzaD+STcu2rVuKa9/KnUt3YNy6ePOavdt1JtWlfrtSpWm3sMGygwMz5ZoTcE2HjO3aFCw5suGIjykfPtg44U3NCDv3/QyRMGjRAVCnXrp1YVXLrzk3nLrY9V/Wnj/H3qzQcunEiFfP7n07+OWHxiHf/r1cM07nuo/TPk49NGHEuyubtp0d++jMjJ/+Ezdc1m/g8aGL28aMfLJw0JzFU08O//172NXtexbsXf/E3dkltp9F+EkGGHqykbdebqQxt51/uCGo34PljSadcwmuVxtvjslnXXcZpnYehMx9l16C0zFoGn0sYrShfcnt1ByMl233YoApQvggivfp5OJyz4FooYy92ahdg8LliJxrHtLHpIJH7thac0KKaCCOGHK433WleXhYdOhVyZGTuClZJJkzfpcZZF7mpxpfYmZYoI5TrhYekiFqVCWa7EU5YpIkbtRiRsGhyReNWdZHZaJpRmjngiLiGd+aitZ4oUR8zlfpl5IO6GmXnero5aEUNgpcjWCeWNigm356GpP+vgUq4XBquvfkVj5GKh+rk+5aZ6untelontxBqlqvfx7rqLIdUkosZor92ZGTzH5oK3yZ6qXttikdyu234K7kbbjklhvSuOamq+5F6K7r7ru05gfvvPQOm229+Ibbbr78pjuub6TduSi0DQYMHKVrxugswru6pzB4Woa36pkrNluhqc9ae6mEdz4WoLwbE3giq3OGiKWr5EnL47JQvuhqrJSJx6eh6oGsKWtxxmywn/cWCuzJMdasXK3ACt2Xri3LqvOIF/MnYLG/KvmmvVCKaty9vxotp9YsKx1hf7PteGPS1MKMZM5bG1s01Y5ZGjHThJpqZood21wybzlip/L+10Bm6bGGN2MLd5EHUmxznmD3ONme5uWKINhGAjrrwXbH7KfXiCpNt6xzEvnSa45PeLB5C6KNaaMfbz65m+OZqSWny/oKKNagXvvUvkPfd3juicflsqrPBv2oxf+VbjmLo9qeca3OqtrzsLomG2bIJSJeJqehVhqr6/7ximzk0z1fXcfNo2w8xoHXBzPs1OPambSgV8u5ijyf1zTwyx/tdJ/qo591sS6jFvTwJD8YCYtdCERJ9ng2ur0Nr3rRI8sB8zcYt0VQev7rlwa/hbsNelAvHfygCOcSwhGakC0lPKEKxZLCFbowKy18oQyhEsMZ2nAssYNY15gHNOxhr3z+Ofwb0QxoP/fZamf6e+DKAjgqNVXkY0UTTeccxraVDcxTd1vf675kspFdCms+093sWre/n7XvcYoS4Ke4J7n0Xa+C5esOau5HQTrJK29ci9cbJfc7iwXwfGv7Yh2FZzkrYmtAa4FiGxG1PvJJaYuZKxPpqgbBlG0ofGRUohSvaKMVwS1x1kpYHhcpOi+6DZSvKuUhTxextJkokNATY5K4hMgyzu9Ip6SkEneXJiQicZUcoqWKAkbFDkHyf2PbIf70uLHNPQyTlRNkIUnZx0gNs5hLs6MbLXhB2sFlguOTpdgg9T3wYJCPmJsYA1O5NMXospreTKUiSdVFjtmOjkv+yp3fyHnMZTrveL+Z2cCaNjdtUmxw0wSlt+DUpLctcHXWmybnChhL4UHTfCXq3D51GcVgCk2hsWvlrBpZP9qErp7qhCUvWUc4W+bPc/FjWhETZdLFITNK0LHpjNTIQ+I1MJ6C+ik/J1etagq1kiKD6Oj+V0WV3vCpLakhVKcqlVhS9aoukSpWtyoTq3L1qyXRKljH+kSvkvWsYzIrWteawPk0KXKvDFSQpHkqPz5zfFIq1RDvd7VUCdGRMs3eL9lpTVTpMKgZ7KE8o0ZXwvpzsUklIl8ZC1mMrtR1WuxbP+FiVTGJkqN4sx82uzdUeUaLmNi8WySBp9g1glNrjTv+7WFR2VbtERaPoP2LZy1E2nXWU2+841pmUypMUoq0eKLDksBoG1nb9oqbbExaZR2brc/ylkIIrZskCYlbiaKThw40GoAsOM9pBXGBre1iTN1pTLUyc3pDGu0Dr4Yz6YzTuMi1Jsm4WRnErlSf0WXuNx960NQeLpH/FanvgkVgWXbzaYxKMDPLc63xNnbCyssnP8OoWc1pFnkIg61LB+m//W42v8A0LHune2J86vOagT0idM9HyBmXUm8PZejZiGrenXrUadq9JcrW67CT9tJYCBXyiI9sorw5LlPwK3GBk1nb7lVYxpZ98FJFUkBedRlWj/QumIHo2rO9VpGslDA/W9ecNaCy+c0phrOc+efUOdtZrHZmM57zzNY98xmtfv4zWQMtaLBKMCmITrSiF83oRjv60ZCmaKEnTelKMyQgADs= | 1. FCM 2. PSM 3. FSM 4. ILM 해설이 아직 작성되지 않았습니다.해설을 알고 계시다면 오른쪽 해설추가 기능을 이용하여 해설을 작성하여 다른분들과 함께 해설을 나누었으면 합니다.로그인 후 오류 신고 및 해설 작성 하시면 포인트가 제공됩니다.[포인트 모으기 및 사용법] | 4. ILM [포인트 모으기 및 사용법] | 정답률 : 58%
산업기사 | 건설재료시험산업기사 | 2019년03월03일 | 3과목 : 건설시공학 | 48. | 콘크리트 포장과 비교할 때 아스팔트 포장의 특징으로 옳지 않은 것은? |  | 1. 유지보수 및 부분적 보수가 용이하다. 2. 판구조이며 가용성 포장이다. 3. 교통개발 시기를 단축시킬 수 있다. 4. 중차량에 대한 내구성이 부족하다. 해설이 아직 작성되지 않았습니다.해설을 알고 계시다면 오른쪽 해설추가 기능을 이용하여 해설을 작성하여 다른분들과 함께 해설을 나누었으면 합니다.로그인 후 오류 신고 및 해설 작성 하시면 포인트가 제공됩니다.[포인트 모으기 및 사용법] | 2. 판구조이며 가용성 포장이다. [포인트 모으기 및 사용법] | 정답률 : 52%
산업기사 | 건설재료시험산업기사 | 2019년03월03일 | 3과목 : 건설시공학 | 49. | 흙막이 공사에서 어스앵커(Earth Anchor)공법에 대한 설명으로 옳지 않은 것은? |  | 1. 굴착면의 폭이 좁을 때 버팀보보다 유리하다. 2. 작업공간이 넓게 확보된다. 3. 정착지반이 약할 경우 앵커의 길이가 길어진다. 4. 앵커가 인접대지를 침범하는 경우 민원이 발생될 수 있다. 해설이 아직 작성되지 않았습니다.해설을 알고 계시다면 오른쪽 해설추가 기능을 이용하여 해설을 작성하여 다른분들과 함께 해설을 나누었으면 합니다.로그인 후 오류 신고 및 해설 작성 하시면 포인트가 제공됩니다.[포인트 모으기 및 사용법] | 1. 굴착면의 폭이 좁을 때 버팀보보다 유리하다. [포인트 모으기 및 사용법] | 정답률 : 51%
산업기사 | 건설재료시험산업기사 | 2019년03월03일 | 3과목 : 건설시공학 | 50. | 다음 중 현장 타설 콘크리트 말뚝의 종류가 아닌 것은? |  | 1. 프랜키 말뚝 2. 배토 말뚝 3. 페데스탈 말뚝 4. 레이먼드 말뚝 해설이 아직 작성되지 않았습니다.해설을 알고 계시다면 오른쪽 해설추가 기능을 이용하여 해설을 작성하여 다른분들과 함께 해설을 나누었으면 합니다.로그인 후 오류 신고 및 해설 작성 하시면 포인트가 제공됩니다.[포인트 모으기 및 사용법] | 2. 배토 말뚝 [포인트 모으기 및 사용법] | 정답률 : 54%
산업기사 | 건설재료시험산업기사 | 2019년03월03일 | 3과목 : 건설시공학 | 51. | 수로나 도로, 철도 기타 지상구조물의 지하에서 횡단하여 물의 통로를 만드는 지하구조로서 용수, 배수, 운하 등 성질이 다른 수로가 교차하여 합류시킬 수 없을 경우, 수로교로서는 안 될 경우, 또 다른 수로 혹은 노선과 교차할 경우에 사용하는 것은? |  | 1. 관암거 2. 다공관거 3. 함거 4. 사이펀관거 해설이 아직 작성되지 않았습니다.해설을 알고 계시다면 오른쪽 해설추가 기능을 이용하여 해설을 작성하여 다른분들과 함께 해설을 나누었으면 합니다.로그인 후 오류 신고 및 해설 작성 하시면 포인트가 제공됩니다.[포인트 모으기 및 사용법] | 4. 사이펀관거 [포인트 모으기 및 사용법] | 정답률 : 72%
산업기사 | 건설재료시험산업기사 | 2019년03월03일 | 3과목 : 건설시공학 | 52. | 성토용 다짐기계 중 철륜 표면에 다수의 돌기를 붙여 접지면적을 작게 하여 접지압을 증가시킨 롤러로서 습지와 같은 연약 지반의 다짐에 적당한 것은? |  | 1. 탬핑 롤러 2. 탠덤 롤러 3. 머캐덤 롤러 4. 타이어 롤러 해설이 아직 작성되지 않았습니다.해설을 알고 계시다면 오른쪽 해설추가 기능을 이용하여 해설을 작성하여 다른분들과 함께 해설을 나누었으면 합니다.로그인 후 오류 신고 및 해설 작성 하시면 포인트가 제공됩니다.[포인트 모으기 및 사용법] | 1. 탬핑 롤러 [포인트 모으기 및 사용법] | 정답률 : 56%
산업기사 | 건설재료시험산업기사 | 2019년03월03일 | 3과목 : 건설시공학 | 53. | 성토공법 중 공사 중에 압축이 적어 완성 후 침하기 크니깐 공사속도가 빨라 도로 및 철도의 낮은 성토에 많이 사용하는 공법은? |  | 1. 수평층 쌓기 2. 전방층 쌓기 3. 물다짐 쌓기 4. 비계층 쌓기 해설이 아직 작성되지 않았습니다.해설을 알고 계시다면 오른쪽 해설추가 기능을 이용하여 해설을 작성하여 다른분들과 함께 해설을 나누었으면 합니다.로그인 후 오류 신고 및 해설 작성 하시면 포인트가 제공됩니다.[포인트 모으기 및 사용법] | 2. 전방층 쌓기 [포인트 모으기 및 사용법] | 정답률 : 54%
산업기사 | 건설재료시험산업기사 | 2019년03월03일 | 3과목 : 건설시공학 | 54. | 댐의 위치 선정조건에 대한 설명으로 틀린 것은? |  | 1. 댐 상류는 집수분지를 이루고 있는 곳 2. 댐 기초 바닥부는 양질의 두꺼운 암층인 곳 3. 계곡 폭이 넓고, 양안이 낮으며 마주보고 있는 곳 4. 다량의 저수가 가능하고 집수면적이 큰 곳 해설이 아직 작성되지 않았습니다.해설을 알고 계시다면 오른쪽 해설추가 기능을 이용하여 해설을 작성하여 다른분들과 함께 해설을 나누었으면 합니다.로그인 후 오류 신고 및 해설 작성 하시면 포인트가 제공됩니다.[포인트 모으기 및 사용법] | 3. 계곡 폭이 넓고, 양안이 낮으며 마주보고 있는 곳 [포인트 모으기 및 사용법] | 정답률 : 64%
산업기사 | 건설재료시험산업기사 | 2019년03월03일 | 3과목 : 건설시공학 | 55. | 40000m3의 성토구간이 있다. 토사를 운반하여 성토하고자 할 때 필요한 토량을 흐트러진 토량으로 구하면? (단, L=1.25, C=0.8이다.) |  | 1. 50000m3 2. 57500m3 3. 62500m3 4. 67500m3 | 3. 62500m3 | 정답률 : 57% | <문제 해설>1. 40,000/0.8 = 50,0002. 50,000 * 1.25 = 62,500[해설작성자 : 레미콘직원]
산업기사 | 건설재료시험산업기사 | 2019년03월03일 | 3과목 : 건설시공학 | 56. | 토공 작업에서 불도저로 토량 138240m3를 60일 만에 끝내려고 할 때 불도저의 소요 대수는? (단, 불도저 1시간당 작업량 24m3/h, 1일 작업시간 8시간, 가동률 80%) |  | 1. 19대 2. 15대 3. 12대 4. 10대 | 2. 15대 | 정답률 : 64% | <문제 해설>(138240/60)/(24*8*0.8)[해설작성자 : 레미콘직원]
산업기사 | 건설재료시험산업기사 | 2019년03월03일 | 3과목 : 건설시공학 | 57. | 수직갱에 물이 고여 있을 때 사용하면 편리한 발파 방법은? |  | 1. 번 컷 2. 스윙 컷 3. 노 컷 4. 피라미드 컷 해설이 아직 작성되지 않았습니다.해설을 알고 계시다면 오른쪽 해설추가 기능을 이용하여 해설을 작성하여 다른분들과 함께 해설을 나누었으면 합니다.로그인 후 오류 신고 및 해설 작성 하시면 포인트가 제공됩니다.[포인트 모으기 및 사용법] | 2. 스윙 컷 [포인트 모으기 및 사용법] | 정답률 : 67%
산업기사 | 건설재료시험산업기사 | 2019년03월03일 | 3과목 : 건설시공학 | 58. | 아래의 표에서 설명하는 불도저의 종류는? | R0lGODlhLAE4AHcAACH5BAAAAAAALAAAAAAsATgAgAAAAP///wj+AAMIHEiwoMGDCBMqXMiwocOHECNKnEixosWLGDNq3Mixo8ePIEOKHEmypMmTKFOqBMCypcuXMGPKnEmzps2bOHPq3Mmzp8+fQIPuPAhApdGjSJMqxVjUYNOlUKNKnXryKUGrVLNq3cqVIVaBX7uKHUtWadiwZdOqXevxLNu3cONWdCu3rt27V4kW/GpV5sCYAfq2/JuwaVHDVwGDhRl478uHfB83XuwSbGLCaCkftvz36ea9eQsP5lzYcWbTo7EyTsySMGinqCu7Xth39uTMiBHbRvh5MundpWE3Hu07MHHdvfW6xl38N/PlrYnW5hzdq3PhxXWHfg18Ou3t05/+f/Ze2nPs03n5kja/vP1wheE1t05+nXdo9N7HN9Qunzz/37v5BZxy690XnH6drYZZghax195xBlJn2Wnx2afegPXhB95t+wEIX4TbhUgThqDJphmJlfGH3nvrzSSaY+75Jlh1hg1GIYjGLfgacdLRWB12Mi7mkHYjZuchXQSyJpmOzQG5o3E/UsjYinNNmWBq7tHHHZTs1ahakBBpOBuVGyZ5ZXdmCugkk2Iqh2B/PyappkldTvhhjMg11xuZkJXZp3OKBRciiRgi+d+aD3qoqJmIwsmjgoLmeSOeEua3qKPfjRnmoI2i6eScnILpGagGHqoofoFmumV99nE4qYT+sCZX56Z3FjjklnNSieSlXK72ZZtO2diimsBGtCurvJkn5XyAslmisapSNuSFvDbJqJ6pTlTsgWGmSmqrwZqIqYV/MrdttHQqKS6px+Ll7rtktQvvvPRKJW+9+Oab0r369uvvR/z+K/DAc11L8MEI39ppwgw3PCCfDkfs766+hhsZpBbbRqxkuFnZ36UVJyvbjEv2WDKUGitLW8khS0sotb0e5zGi4uFqHbhchtoqxNZyiLOpJutMa6SV1lpotcuy3OHRna67cM9GRi1yanFS6qagPt9MHkWjPiasq0YvilzLjG79M85MS50yxiI+GjavRO6MNdDckSzuzTbHCnX+k2ipmF3V41aLbKgU501o0IOvCretwnU8snVOQ+ais9R9Ldq6HGsK8uR7Y8Yj4awpfnfnSwcO2KRd1w2tyIZLFFlnotrJNYEOknlWtnuiLTjE32qrsNynHu5yg9meBzjwWv6Ja5TwFS82mDRj7btXzvfM9pNHCs31ydobTWzRU5N9OM990/580xfxSbe1MDceoOLqfi667iaPrjrY3oMuvPHlYwe0vPOxG8c4B7wrKah98dsTAqVTujEREH7RolHn/DMz0kHQUdH5Ff1Uw8GQ9O5y8sMb/RiEsubZr1vXE1ryRCTCD8bseMqDH88kRkN6BayGOMzXDXPIQ3jtsIdCQLTLD4NIxLcMsYhILMsRk8hEriyxiVCcyhOjSEWz1E8oWMyiFrfIxS568YtghGEVx0jGMprxjGhMoxrXyMY2RiUgADs= | 1. 레이크도저 2. 리퍼도저 3. 습지도저 4. 틸트도저 해설이 아직 작성되지 않았습니다.해설을 알고 계시다면 오른쪽 해설추가 기능을 이용하여 해설을 작성하여 다른분들과 함께 해설을 나누었으면 합니다.로그인 후 오류 신고 및 해설 작성 하시면 포인트가 제공됩니다.[포인트 모으기 및 사용법] | 4. 틸트도저 [포인트 모으기 및 사용법] | 정답률 : 57%
산업기사 | 건설재료시험산업기사 | 2019년03월03일 | 3과목 : 건설시공학 | 59. | 뉴매틱 케이슨공법의 장점에 대한 설명으로 틀린 것은? |  | 1. 공정이 빠르고, 공사기간도 확실히 예정할 수 있다. 2. 비교적 정확히 지지력 측정이 가능하다. 3. 인접 지반 침하의 현상을 일으키지 않는다. 4. 소규모의 공사나 깊이가 얕은 경우 경제적인 공법이다. 해설이 아직 작성되지 않았습니다.해설을 알고 계시다면 오른쪽 해설추가 기능을 이용하여 해설을 작성하여 다른분들과 함께 해설을 나누었으면 합니다.로그인 후 오류 신고 및 해설 작성 하시면 포인트가 제공됩니다.[포인트 모으기 및 사용법] | 4. 소규모의 공사나 깊이가 얕은 경우 경제적인 공법이다. [포인트 모으기 및 사용법] | 정답률 : 69%
산업기사 | 건설재료시험산업기사 | 2019년03월03일 | 3과목 : 건설시공학 | 60. | 터널에 인버트 아치(Invert arch)를 시공할 필요가 있는 경우는? |  | 1. 용수가 많을 때 2. 경사가 클 때 3. 지질이 나쁠 때 4. 단면은 크게 굴착할 때 해설이 아직 작성되지 않았습니다.해설을 알고 계시다면 오른쪽 해설추가 기능을 이용하여 해설을 작성하여 다른분들과 함께 해설을 나누었으면 합니다.로그인 후 오류 신고 및 해설 작성 하시면 포인트가 제공됩니다.[포인트 모으기 및 사용법] | 3. 지질이 나쁠 때 [포인트 모으기 및 사용법] | 정답률 : 75%
산업기사 | 건설재료시험산업기사 | 2019년03월03일 | 4과목 : 토질 및 기초 | 61. | Hazen이 제안한 균등계수가 5 이하인 균등한 모래의 투수계수(k)를 구할 수 있는 경험식으로 옳은 것은? (단, c는 상수이고 D10은 유효입경이다.) |  | 1. k=cD10(cm/s) 2. k=cD210(cm/s) 3. k=cD310(cm/s) 4. k=cD410(cm/s) 해설이 아직 작성되지 않았습니다.해설을 알고 계시다면 오른쪽 해설추가 기능을 이용하여 해설을 작성하여 다른분들과 함께 해설을 나누었으면 합니다.로그인 후 오류 신고 및 해설 작성 하시면 포인트가 제공됩니다.[포인트 모으기 및 사용법] | 2. k=cD210(cm/s) [포인트 모으기 및 사용법] | 정답률 : 64%
산업기사 | 건설재료시험산업기사 | 2019년03월03일 | 4과목 : 토질 및 기초 | 62. | 포화단위중량이 1.8t/m3인 모래지반이 있다. 이 포화 모래지반에 침투수압의 작용으로 모래가 분출하고 있다면 한계동수경사는? |  | 1. 0.8 2. 1.0 3. 1.8 4. 2.0 해설이 아직 작성되지 않았습니다.해설을 알고 계시다면 오른쪽 해설추가 기능을 이용하여 해설을 작성하여 다른분들과 함께 해설을 나누었으면 합니다.로그인 후 오류 신고 및 해설 작성 하시면 포인트가 제공됩니다.[포인트 모으기 및 사용법] | 1. 0.8 [포인트 모으기 및 사용법] | 정답률 : 42%
산업기사 | 건설재료시험산업기사 | 2019년03월03일 | 4과목 : 토질 및 기초 | 63. | 흙의 다짐시험에서 다짐 에너지를 증가시킬 때 일어나는 변화로 옳은 것은? |  | 1. 최적함수비와 최대건조밀도가 모두 증가한다. 2. 최적함수비와 최대건조밀도가 모두 감소한다. 3. 최적함수비는 증가하고 최대건조밀도는 감소한다. 4. 최적함수비는 감소하고 최대건조밀도는 증가한다. 해설이 아직 작성되지 않았습니다.해설을 알고 계시다면 오른쪽 해설추가 기능을 이용하여 해설을 작성하여 다른분들과 함께 해설을 나누었으면 합니다.로그인 후 오류 신고 및 해설 작성 하시면 포인트가 제공됩니다.[포인트 모으기 및 사용법] | 4. 최적함수비는 감소하고 최대건조밀도는 증가한다. [포인트 모으기 및 사용법] | 정답률 : 59%
산업기사 | 건설재료시험산업기사 | 2019년03월03일 | 4과목 : 토질 및 기초 | 64. | 진동이나 충격과 같은 동적외력의 작용으로 모래의 간극비가 감소하며 이로인하여 간극수압이 상승하여 흙의 전단강도가 급격히 소실되어 현탄액과 같은 상태로 되는 현상은? |  | 1. 액상화 현상 2. 동상 현상 3. 다일러턴시 현상 4. 틱소트로피 현상 해설이 아직 작성되지 않았습니다.해설을 알고 계시다면 오른쪽 해설추가 기능을 이용하여 해설을 작성하여 다른분들과 함께 해설을 나누었으면 합니다.로그인 후 오류 신고 및 해설 작성 하시면 포인트가 제공됩니다.[포인트 모으기 및 사용법] | 1. 액상화 현상 [포인트 모으기 및 사용법] | 정답률 : 73%
산업기사 | 건설재료시험산업기사 | 2019년03월03일 | 4과목 : 토질 및 기초 | 65. | 유선망을 이용하여 구할 수 없는 것은? |  | 1. 간극수압 2. 침투수량 3. 동수경사 4. 투수계수 해설이 아직 작성되지 않았습니다.해설을 알고 계시다면 오른쪽 해설추가 기능을 이용하여 해설을 작성하여 다른분들과 함께 해설을 나누었으면 합니다.로그인 후 오류 신고 및 해설 작성 하시면 포인트가 제공됩니다.[포인트 모으기 및 사용법] | 4. 투수계수 [포인트 모으기 및 사용법] | 정답률 : 57%
산업기사 | 건설재료시험산업기사 | 2019년03월03일 | 4과목 : 토질 및 기초 | 66. | 어떤 포화점토의 일축압축강도(qu)가 3.0kg/cm2이었다. 이 흙의 점착력(c)은? |  | 1. 3.0kg/cm2 2. 2.5kg/cm2 3. 2.0kg/cm2 4. 1.5kg/cm2 해설이 아직 작성되지 않았습니다.해설을 알고 계시다면 오른쪽 해설추가 기능을 이용하여 해설을 작성하여 다른분들과 함께 해설을 나누었으면 합니다.로그인 후 오류 신고 및 해설 작성 하시면 포인트가 제공됩니다.[포인트 모으기 및 사용법] | 4. 1.5kg/cm2 [포인트 모으기 및 사용법] | 정답률 : 64%
산업기사 | 건설재료시험산업기사 | 2019년03월03일 | 4과목 : 토질 및 기초 | 67. | 입구분포곡선에서 통과율 10%에 해당하는 입경(D10)이 0.005mm이고, 통과율 60%에 해당하는 입경(D60)이 0.025mm일 때 균등계수(Cu)는? |  | 1. 1 2. 3 3. 5 4. 7 | 3. 5 | 정답률 : 58% | <문제 해설>균등계수= D60/D10 = 0.025/0.005 = 5[해설작성자 : DL인]
산업기사 | 건설재료시험산업기사 | 2019년03월03일 | 4과목 : 토질 및 기초 | 68. | 다음 중 말뚝의 정역학적 지지력공식은? |  | 1. Sandr 공식 2. Terzaghi 공식 3. Engineering News 공식 4. Hiley 공식 해설이 아직 작성되지 않았습니다.해설을 알고 계시다면 오른쪽 해설추가 기능을 이용하여 해설을 작성하여 다른분들과 함께 해설을 나누었으면 합니다.로그인 후 오류 신고 및 해설 작성 하시면 포인트가 제공됩니다.[포인트 모으기 및 사용법] | 2. Terzaghi 공식 [포인트 모으기 및 사용법] | 정답률 : 66%
산업기사 | 건설재료시험산업기사 | 2019년03월03일 | 4과목 : 토질 및 기초 | 69. | 다음 그림과 같은 접지압 분포를 나타내는 조건으로 옳은 것은? | R0lGODlhtgBzAHf/ACH5BAAAAAAALAAAAAC2AHMAhwsLCw0NDRERERQUFBYWFhcXFxgYGBkZGRoaGhsbGxwcHB0dHR4eHh8fHyAgICIiIiMjIyQkJCUlJSYmJicnJygoKCkpKSwsLC0tLS4uLi8vLzAwMDMzMzQ0NDU1NTY2Njc3Nzg4ODk5OTo6Ojs7Ozw8PD09PT4+PkBAQEFBQUJCQkNDQ0REREVFRUdHR0hISElJSUtLS0xMTE1NTU5OTk9PT1BQUFFRUVJSUlNTU1RUVFVVVVZWVldXV1hYWFlZWVpaWltbW1xcXF1dXV5eXl9fX2BgYGFhYWJiYmNjY2RkZGVlZWZmZmdnZ2hoaGlpaWpqamtra2xsbG1tbW5ubm9vb3BwcHFxcXJycnNzc3R0dHV1dXZ2dnd3d3h4eHl5eXp6ent7e3x8fH19fX5+fn9/f4CAgIGBgYKCgoODg4SEhIWFhYaGhoeHh4iIiImJiYqKiouLi4yMjI2NjY6Ojo+Pj5CQkJGRkZKSkpOTk5SUlJWVlZaWlpeXl5iYmJmZmZqampubm5ycnJ2dnZ6enp+fn6CgoKGhoaKioqOjo6SkpKWlpaampqenp6ioqKmpqaqqqqurq6ysrK2tra6urq+vr7CwsLGxsbKysrOzs7S0tLW1tba2tre3t7i4uLm5ubq6uru7u7y8vL29vb6+vr+/v8DAwMHBwcLCwsPDw8TExMXFxcbGxsfHx8jIyMnJycrKysvLy8zMzM3Nzc7Ozs/Pz9DQ0NHR0dLS0tPT09TU1NXV1dbW1tfX19jY2NnZ2dra2tvb29zc3N3d3d7e3t/f3+Dg4OHh4eLi4uPj4+Tk5OXl5ebm5ufn5+jo6Onp6erq6uvr6+zs7O3t7e7u7u/v7/Dw8PHx8fLy8vPz8/T09PX19fb29vf39/j4+Pn5+fr6+vv7+/z8/P39/f7+/v///wAAAAAAAAAAAAAAAAAAAAAAAAAAAAAAAAAAAAAAAAAAAAAAAAAAAAAAAAAAAAAAAAAAAAAAAAAAAAAAAAAAAAAAAAAAAAAAAAAAAAAAAAj+AMsJHEiwoMGDCBMqXMiwocOHECNKnEixosWLGDNq3Mixo8ePIEOKDGlKDJgsWbB48XRspMuXMDeCCiElkJsiShCgEBazp8+fCkHlUDZunDdwtlocAcq0ac9PM4yRGzjuDwqnWLN+/KSDGbmp5cgdWqG1rFmLp3w8EwdOHLlnU2icnUu3ISgRZUZxAgWpSIxQdQMLJrjIw40bMXRowRNrsOPAlU7cekx5MCcVLStrngupA7DNoMs2KsErtGmnilpkPs26Z7PJrWPLnk27tm2Rzm7r1gh4t++KnX4LlxhouHGHeI4rV+hnuXODfZ5LF3hounRA1p8nz76cD/fu35X+/wl/XA9543XODxek/jczQ+19O2Mffzei+rs14a9Np02ZGmPU4cp+seHwQAMJCEDACwS2RokCCiRAQABUNMiaMBE4cEABBixiIWtVGNDAADAM8+FplyyQwAJhnMhaCgRgAIqLpzUxwQ40nubIA9HlGNojEZDio2lh5DZkR8sgkwwysrBCCy+75IILL7awwooqqJhCSimolNIKLsEQ88sssszSSzC+9MILL7XYsqQyTDGyCCObgHKKKQN9gUlCedSBhxmltHbMI6vUEkwrXKZyCi2x9EKMLbT4sgsuwviCaCK34NKLKp/EAuktraSCyiidFNLEDIVMIkkigPDxhx3+f/zRxx+KJCJIH32SgQYYfTwCySWv2NIKLbfcYssuDHmRBRJJ3MDBAqgIRIWHCLWSSB5rfNKaMJ5UBM5D2IDSDETOSOKDFajggssttMBSyimtqIIJFalAxAkEuQg0xXjD5UIfa5ns+ZAsLQz0BCEGwREGF08s8QQYdNxRx4yh7UIta508AtEacww0BBwJJYNFAE6EWUstpuFSXWuWTPKQMDqwMlASdCSEDBMJEBEbLWzE1kkmDiVTxhQENeEGQrG4EUUiQzTSmi4dsxxJQ8kYsYMsBEkRRUHN5HHFFJFIcw00WmwhyC+mAeOyQ8DkO1ckaytkTBQz6FIQEWkYFIb+H8iUM8kPdhsjxQ+m0XLxQscc4YQxc2XidEK71DEDE8EV9IMdCgkCgMDl8BQaLBo7tIx+c22yMkJfgAELQklgnpAfDFDM2i33nXVHFNQ8RMnpEnmxnUDBDAIJJsSTUQAZvQxDTDFwgjZLH7mb5UcFrzwUSSIVVQEGQcsoUkggaljRxA419FADEDL4cDhltCA8Vyv2Pj5RGkc3tAwwuNgy7ma+VD9QMtgAjSY4QRBkfMshzRuOLciAi4FIgQbJcIo3IkIJ7DVoFCVQgS68AQw71OALnLAFNJzBjGYgwxeyAEYxkuQMAI6iEq6YhS984QxqUGOENtzGOMrhjWBMkCP+ipAfa5DhjGYcAxzGgJQrRkEKTXRiTnmIAxr2IApRCEIOcGhDGLJwhz8Qwg+JAIUo7AAFL9yhV3PqAx0CcQhMUMIRkjjEIh6BiD8UQgl7MMQlDiGHP8DhDUYwAhbRQIY14IEOa1ADG7AQBjFoIQx0wJYYuFAGWQUiDnHIw6v6CAhEECISm9jEKl6hCmAswgvBMMYyyuGMAwaGGJ04xSteQYpXQGIQXRjEINAQiDnQQQ1rSAY0XpGIUVxBBEmAXjM2QQlOuKEXigjE/gjiilMUhRw7HAc2xbGLb2iTHG65ZieuUZRwbBMcjRADOMARDnBoky3M4IU3xgEObFjDGdD++MUqGFGJYwQjGK/gxQx5oYtWXOEQoTgFKjLxiElMAhSdaEMf8FCHP4ghC0PIwhjS0IY4uEELVigDHNZwh0YQghGhwFIqTvaKYBzDSDEphS9Y0YpVgIIS2pjFJGohi1s4QhRuoAUrAJGIUwSiD234BTlOsb2CUMITzuhGUYriFm1Q4Rhf+co4uFENaMihFbKQhSpggYpaxGINMgiFLmbRCla4oqeMWMIypjEMY91iGcHARSLeoI1xfKMb68RmOLSxh2iI45tT/UYuRCGQZkijFaS4RDEI4oxLfKELevBADJIwAxzMABB6QIMLdqACDWjAB2pIghF6YIQnhEENh4D+xCQ2oYlUsOIXxmCGKieyjJYMoxWmoIQmgjEKZcgCDoyAxSWi1Qli9CIOfQCEtjIRjHIEQ3YCiQMXflENbYYFm9/AgiagIY1jsIITmvBkD8IAiy2lAha1SMUPSMAKY6xQedCYhiaGgA2/foOd4QhHNgQBBm5woxve2EY2wEmOXcwgFspwbDOiAQxgLAMSOMiNL4p1EGLcoRCd2MMd8tCGLUQTEKVQxB0qwYMMhEAImDCFHJ7Ahyk0IQtR4EQhCgGIQNhhpHEIgxfQkAYy9EgjfatIGqZwjW4wIxaTqMQnPiEJFqDhEbBgBS+QgQxpIIMHZLjmV8QhjieMoBnezWr+ODgBA2B8hSpFCQMPupHVrLolGhiwxFHG4RZsjqMROpMbJF5hilf0IhFfWEImENEIVnSBDYm4QxYOgQVH2EELfyBFGrZgB29gQg+B0owTerANMicjpbd43gYGEQ1zYpMc4WjEB64gDnNeUxw8iIAq6jzmPVCgEX2mCjd4sII+83ocwLCAIr7J6zeoYJoPMdJnyvEJVDhjFYxTRTEYIQdExOEXndhEOYoBh1NopghBWAaZBfKVcNBBA0HYxpsFMg5JZOAK4RAHu8nBjRk8YBA7JMgzbBABN/AZLOAEhxMsMKCCaNMTFhDCD6lCDjvEICau3AwT1GAN736XHKWYwR7+vDHvsLgiBZQoyr6/4YMh6CLgA/lGFFpwiHXvWxkqIEElDKJNRViABtYoCDnAEYUO9GY/hsDGq+ldlG34wdgDEYc3HnFNdmszDsA4rMNtQQk/I7zWgrDFxAeCTVaMoRb6Jgg279AEmREIFNFAiDb0AHOqeIN0ZP+KHpJRcnbzghRgIfsOI+FmnpOjGo7ApkHIQQre4ScRMC3INrrQDZ5fY31TIYchouFxgvDC3ELHpiKEEXiqlKMbhej8vluBnQbxQRoImYYaxs5uZ6RH7V8ZhDRUHxZgYHffYiFG6elNDmrMgfdfiUXrHYIMZkSwHKsUSCeY8BBDoKwyo7gGQqj+AQduLL4afNghwssxDkGgefjkEMYn6v7dcgxiF+wnPysNjv5xpGIQD0mFHMrwghFQ4Qly4AvlYAgcME22sALMMBDHUD/lgAdKoBmd4H0HwQ1sQHthUQ2TIH7sFhaEIBXotwviFnrlgAi+MHzkNw7a0AaKp3biQArL9xCJkAF2MxCKcGYDsQsSAFOw0ALRRwhSoBmOoA0IwQ1uUHkGYQ2QoIHfJQ6BgAwrSHa84AnoNxWEEAsmqE3d0AYqRxBF4QrNERF2oACNMRCMwAEw5QsOoAehwAmk0AcgMBB3sAWaUQjadxDi0AYZx27hsGwlVxSD4AzIxwusEH/YhAiDaHj+0eAHffddrGAeEYEFAoA1A7EIEcA4ApELBIAFjGAIdvACFTAQY0AGmtEHAXQQ7hYOixcOANeH5NAHz4B8u9AKhDgOipALJohN1pB4UygLL9gQwoABCoAFBNEIFoA2AiEMG9ALftYJITAQiCAEnhBqjtEHQngQ4DAH37B44mAI3yR4eQANizgOuhCCQjcOi8ALqFiO1oA96FcOvBgRgOADTnACBPEID+A55XAMHfBy5SAOquABCVgOgMABRUADjOUYh2CBAoENZWCB4sANkRBsYaFNhPAMi9g5eKd25ZAJw3CF5HANhLCIX9EKdwARxCAEllAOTnBknFABJiIQxnD+AlfAB3kgCG9gAgMRB2WgGYuQhwOxDeq0eNvACBL5ZogQDSIpDEBzEOSwCU7Ic1sFCLwnELjgHQ/RBkUAky7AL4JgAS95iaTwCIWgB3Rwe+VQB6JYGYtghAYBDkEpdNYwCEUZFnvghOjHC5UQf+TnCL8Qf9qkDWnwhGR3C4zwEHiAA8ZYDrCAAtGhCBEwCw7hB1agGY2gkOVQDWrgk+NgDX2Qefs2DnTQCwHWbmT2DaFQCNigDdWQDdo0VZNwC4RIDs1QBluodr3whQzRC3mALARxCoGCCRNACwURB21wEJogBkAogQbBDXlggZsZB57JbtQABrdQDcUAX6vACYr+8AdjMAWiQAmdggzeJHWYwAyzOA1nYE5CJw66sAcZ0QgFgI8CgQVfIBuRoJwFgQ1iwJZkVw1/UGfgsA3WYAxPUAeVoEZ6cAnA8Asz1Au/QAudQAdsIAaNUAzg0AeuwGx5Jw1vME/lGAv8chGSsACQSRBQsBSxEQmWmQ1dYIHkMA2DoFXcwAy9gAucwARRMAmSuBC8MAleUAlbwApQR2/lIA15EA6EaAuOeBGZcAHXNxBYkAFKwAVncAZvsAmXQAl4UhmPYJnc4AUuig2F0A3hAA1JFAiEUArEIBHOoAhSUAbU0I1EWg10gKQHkQu/YxHMEDoEsQt70AebOAhvYAb+a3AGO1kZkVANcpcFypl5KCgHxRANxaCdAngRinAGicB5rfkVzLAGJLd4vLCk+/EIdWgQ2SAHjXpN1BAHzkCYv8ekdlAK24CkX1ENaAAO7ZgLINMgjZANQxgIE5d52WAKa6AMiABtGxEHdiBV4NQNd6CeGrkLxdkgh6CoB6ENeOBxO2QNx/ALRjAIpQESfEAI3kRPe+AW5airFpIIpWgQ2MAFuNpuz2AM3nAMGQkSoYAJbLENdMd+X+ELb2AhhVCNBqENY6ANWlUMtZAN19BwLlEJnEAO3aAG0Jp3t1CfDcIIpVoQ1nAG3ld8vgAN2FAvMUEHnKANbGBzeccLLdL+IKDQrgWhDW8Qr8lQDNVwCuEaE1rAB22gdSz4C2hgIYDAnwTxDW3wDeTgDcQADJqwPjDBAz0wleSACzXTIIuQjQdhtPI2DtcwCHPwlT1BCCngTTyXC3JgIZpAtDFXBwvmDR2bkkxRBcTgr+TQC9NKIJjgq9d6B9oQDtzwCr3oE8UQB9HDhbbABRbSCdsQeuSQDXMADtNQC6wwWU5xCXggFeFUFMDQVASyCQS7geSwDVtwC5BAslkxCZ6aVQLBC8jZIJbwud+1mViQBgdZFqCgCK94WHVLfQ0yCXGqVeOQDea1CK+qFa6gBoggb+LQC1pgIZAgXaQgC7WgCX1gCDMsKBiGIAiZcA3DcAYfYguvMAvDEAy2EJCPAQ6HsAdhYAZH0r7u+77wG7/DERAAOw== | 1. 점토지반, 강성기초 2. 점토지반, 연성기초 3. 모래지반, 강성기초 4. 모래지반, 연성기초 해설이 아직 작성되지 않았습니다.해설을 알고 계시다면 오른쪽 해설추가 기능을 이용하여 해설을 작성하여 다른분들과 함께 해설을 나누었으면 합니다.로그인 후 오류 신고 및 해설 작성 하시면 포인트가 제공됩니다.[포인트 모으기 및 사용법] | 1. 점토지반, 강성기초 [포인트 모으기 및 사용법] | 정답률 : 65%
산업기사 | 건설재료시험산업기사 | 2019년03월03일 | 4과목 : 토질 및 기초 | 70. | 다음 그림과 같은 높이가 10m인 옹벽이 점착력이 0인 건조한 모래를 지지하고 있다. 모래의 마찰각이 36°, 단위중량이 1.6t/m3일 때 전 주동토압은? | R0lGODlh4wCaAHcAACH5BAAAAAAALAAAAADjAJoAhwAAAAEBAQICAgMDAwQEBAUFBQYGBgcHBwgICAkJCQoKCgsLCwwMDA0NDQ4ODg8PDxAQEBERERISEhMTExQUFBUVFRYWFhcXFxgYGBkZGRoaGhsbGxwcHB0dHR4eHh8fHyAgICEhISIiIiMjIyQkJCUlJSYmJicnJygoKCkpKSoqKisrKywsLC0tLS4uLi8vLzAwMDExMTIyMjMzMzQ0NDU1NTY2Njc3Nzg4ODk5OTo6Ojs7Ozw8PD09PT4+Pj8/P0BAQEFBQUJCQkNDQ0REREVFRUZGRkdHR0hISElJSUpKSktLS0xMTE1NTU5OTk9PT1BQUFFRUVJSUlNTU1RUVFVVVVZWVldXV1hYWFlZWVpaWltbW1xcXF1dXV5eXl9fX2BgYGFhYWJiYmNjY2RkZGVlZWZmZmdnZ2hoaGlpaWpqamtra2xsbG1tbW5ubm9vb3BwcHFxcXJycnNzc3R0dHV1dXZ2dnd3d3h4eHl5eXp6ent7e3x8fH19fX5+fn9/f4CAgIGBgYKCgoODg4SEhIWFhYaGhoeHh4iIiImJiYqKiouLi4yMjI2NjY6Ojo+Pj5CQkJGRkZKSkpOTk5SUlJWVlZaWlpeXl5iYmJmZmZqampubm5ycnJ2dnZ6enp+fn6CgoKGhoaKioqOjo6SkpKWlpaampqenp6ioqKmpqaqqqqurq6ysrK2tra6urq+vr7CwsLGxsbKysrOzs7S0tLW1tba2tre3t7i4uLm5ubq6uru7u7y8vL29vb6+vr+/v8DAwMHBwcLCwsPDw8TExMXFxcbGxsfHx8jIyMnJycrKysvLy8zMzM3Nzc7Ozs/Pz9DQ0NHR0dLS0tPT09TU1NXV1dbW1tfX19jY2NnZ2dra2tvb29zc3N3d3d7e3t/f3+Dg4OHh4eLi4uPj4+Tk5OXl5ebm5ufn5+jo6Onp6erq6uvr6+zs7O3t7e7u7u/v7/Dw8PHx8fLy8vPz8/T09PX19fb29vf39/j4+Pn5+fr6+vv7+/z8/P39/f7+/v///wj+AP8JHEiwoMGDCBMqXMiwocOHECNKnEixosWLGDNq3Mixo8ePIEOKzKivHj5148iN60YuG7Zq0I4JMzasVy1XtlyVKjXqk6VIixidQgWLmK9eu2zJovVKFapQlyJhSjayKkV958aNU1cPHcN+7uR1JYfOXLlu2bhxuwbtGTVt2aIdI4brFS1beF+lOpVqVKhQkBAZYuSIUCA+nHD18lVrlSpSo0Bt0tTJEqNCfvTEYcPmjBgwY7w4UcIkSZAgPXL4uLGjhw4aMmawKPHhQwkQG2yfIBGCwoMTMXQMGSJERooTKlCYKOEBgwYRgKxKX4hOUhYpVZwEsbHDiRQhYQL+7XGDRk2aM2rGcPHyfYiRITd85NDRQoUMFiQwWOBwAgWJDh9woMEJI3gQYAclKFeCCSqs0B8LJ4BgQQcdbDDCCBlYYIGFJZCAggstvDCDDTHMwIMQRSQBxRVSOPFEFFNo0UUYY6xhRx943BEIIIQ8Ekkkk2DSiSemyIILLaeQskott8SSSy6liELKJ5xwAkopp5zySjfTdXnQIA8EEIENMmiggxNUWBHCAg9EYIABCzjAQAQchHDhCjDcwMMPO/BgxBJRSGFEBgJQ8AUdfyzyiCONfFLKJ6KYssoqsNASiy7DKMMMMs1QIw0zv7ziySeoTOqKLLf8kswyzDgTTTX+2FxjzTbilKPSOf3o405Y+PTTj5fABvvPFwBoIEo33zDzTVnoNOPLLbPMsoswmjJDTazUbPMNOOCQA844tppzTjh6JFCGPMKmO1I/+LhTlq3kcCONM85M80wzzyQTDDC+0OLKKwB/0okor9zSiiu57LILLrdAy9QnmDCSiTgQcSGAHPv4489AGmtM0Mb/bOwxxyCH7E8//HBSwBrqtuxRNWBAAYQPP/jggxA/uABCByKgEIMNPPBwQw41vLCCCzLcl0ILNhjRRBRYaJFFFlh4QcYabbBRRhdxZPOQO0MAoEY+I290sigESOHy2hpJ89kWXZSxxht76PGFBRqE8Qf+I5x4QgortMgCSyy0BENMNNJE0ww04ZBjDjrqRF7PrxWdg8MBhuwTMkca98MKA0Tow/boFukjukHHpOCBJ2s7E8IFtnTMeT/+tPJADl6RrrtGqDwgAA3IuBxLAjlIU7bZ/djeAjm7N28RNTAEEEABaLjsiQJoqHNyRx3vcsEE1DgvvkR7CDDAAAGkME3LZhzQhjsiTRPDA8uMb39DvGgAAAEIFNCAKS2jAgQiYQ+RWEMGEKjf/RaIED+YjwACEAAAlKCOdNUjCCMoxuZAkg0bOEAZDAxhQTbRggUYYH8VqMI30oWMDnhAFyPhBg4UQAwR2lAgvkjEDhTQhFBwKV3+rIgACYAxEnAkAQG8uKESK3EBSLjMDQIIwjZK9pF0fEEBt1DiDT9BgUS4zA4G6AM9ROIPbBhBAa7Qog03IQFBuCwQCPjEPyj3EX8cQwUKiIUaRUiKCOyhZeZ4ggEicTzuReMFB1jFHkP4igrAoWW0sIADQEE7kRxjBAXIxCIZeIsKhOEc6ppDAGLwjUJ25BggIEAlNrlAXVgAC+NI1zm0EAAlyIOKH7HGCwIgB1beDxgYqEI41KWGAuBBH6bkSDZ8EAAx+NJ+y9hAEMKXLjUQ4A8Zw2VHtMGDAIDhmeOjxgdkwIx0feMHChgFHUPCjR8EIArgFJ82TrADaaTrFBL+WIArTqZNjnxDCAJoQjydBw4Y6MCewtoDABKQCn/wo58bCUcTBJCEgTZPHDAQwS+E1Y8oCIAD0DCZSNbhhQHYAJQWJd05aDABWAhLHCwYwBXmYZV4sGEAIQhpSkeHjx9QoBXCcocKCACI043EHoAogAVSsdPR6QMJSxUWPljggDRa5R6EQMAGXtHU0VVBApoQ1jlc0ABWSCcfhjBAChTYVZdtYQGOEJYoGNAAVUC0I/xghAGIwLy2uowLCwhrsPpAAA3o4q6c+0QChpA7v6orDRrgKrD0sYUB5GAb0vHHKx4QA204tmV6gEESgaWOIxQgD/fILC4w0IJnfFZddhj+gUsnu4QFLEJz0tGFBlbgjNemCxA6CEawmpECDKiiklWx4whQwFbfemkQJAAqsGohARusA7Gcm8YLSFBD5wILEBcYRbAwkQDrYtds0oABCIjoXS8lYgbCBZYgClCEdyTTI/54Bgw+cIz2emkSO9Cgl86BBduKNLnhAEIIhuHfLn0CB70A1jVkIAFfHHgk/jhHEURgiwZPJxU/iLCXuHGDD4hDdslFhxI2gAoPS0cUMuiwl5aBghOcQ2RW6cc9unABwT4EHxSxRjeM6ls4dEC6XdpEBFbglfNqxB/5KMMDnOgQd5giCEM4Ayn6ypBejOEHRBiCIhr72TOAQI9eqgT+BNIA5Omc7A0LKIRDnhEGFIQhDjpgwBm4nJBUxIAHnwhFESKACOcywgRWnY464AwI3GbWH3gwAB0agg4rYGAT7biHMXRgAVUsRBymKcY++IGMHMSgFr7dwwZCMeIlIKAR60xuP/5AAJYxRBMSyEM2+XELJWBiIaIYQSd65VBUYGALfG5rHAbopWrkYAGy8NLGDkGANDRkCxSwsED4cQ9nxNIXrogFLFSRCqegQhlvCMEsstkPZYCABsZ4LRwQsAgvpcI5yoh1chsxgDA0JAkaKKdATkY7dCRiDnX4gx/scAc+FOIWa0iBLpBJu3H0YAXaduwdEhDXLiHiAEFoh5P+zeYPUCQgCyhNSD2IsAGqDJyf+2iHOtIBj3ewwx3wiEc84JACWpDNV/XYAgmi/dk/OCASXhJDAZBwyy5tDBYNiMIwF8IEDHQ3ZL6KeTFYUQpUQOYTkoDELdzAAU/co2P4MLMiPzsIBzyiS9/wgQCs0HQ3+2MWDVDCChdCBgmgeY76GAbXlUAiGLxgBCWQARAmIQkRIIIeHYsHFjYg3s824gGK6BL0EsCHjDn9H7uYQBJiuZBKeIASDz2ZPOTAglkY4xjHMIYyinGMZVRDHtOQARpu/CturAAFInYsJhpwhy7FwgMDRG5m/wEMCvCVIcJ4AQ/AwQ9fnSMKPCCzQer+4QQKOOIevsKFCP74WlFEQA1dYkUFWNCL+4JkY8u4QA2i0RBUIMEP3t7GHTCQ+YX4YgghgAi0oAlHwAbm4FumkAHVMx2h8ABLEA4jR3LVsAEx4HIM4Qo7gANI8AMq8Abc0BDM4AU3IAQ5oAVe41uowAFj0CWCcABRUA7KZxUnww0ikALx5hCzQAh7gAegkHIMMQ7AYAvBAA7PRHoHoQypQAqxMEzW8AdmNR10oACGMA/uV0f+AA4koAGz4GITsQpdwGAFgQ+UkAMmwAMygAVE1yX4sAURsAn4UIX41Q/loAIQ0GJcGBFwQAGVNxDuwAYiwASokAyhwAQwAAoztgL+HtAKZCNt/nANIvAAcnSHlEYLerAmk1AQtCABZkAO/NCJ3kAGNgBC07EHC3AE1oBi0vEru1ABErCHkqgQkqADJDABCNBxAoEPV0ABuzBHAtEPwPABREB/gKcNq4BZ3aAKfJBxF6EPaoAATwAOvsKI7eADCvB2r7gQ+BAO3dAGDXAIBNELIGADUwQy/QAPU8AAovAPm7AFWpADKlAEdiADGbABFSAHP3QRdAABfkCFEagRtHMPRYAA1niNDGEIDuAHBEELHeAF9lUy+sAHDFBvYFBYgZAJPKAAJLAIlwACGcAJGKEPbHABqPBQwKIx9cAEBEB+BLkQjuAAf0AQsqD+AWZwS+ToD6aAAW3wD3FgAB2HB5gnEF8QAYSAEc4gAw9ACvwQLCeDD2EQACrpPN+QDd1QQaPDCRLwkgPhChrQBe1QEP0wCxyABPWgBwTwhHdgAacgEHWwANZ2EbdAAQ6wdiXpD/qABgAwaeKjC2aQBmSgB/foMqnQAcU3ELjgAVwAPyXjD7hQAk9QD4NgAFSmBxYQiY2gAGBAZBPxCA5QAbzQjyS3D3UQAGTwEI7AatPRDVSgBaWgCU+wB/XANreAAnFAEM2gAkyADiNzMmCpBf9ACQYgCQIBCRlgiP/QgGWAEZVVAusjLPywD0nlBQ9RBVbQZhHhDbvwCbBghAP+0QynQAmbEDwDQQxA4Ao65gg7IIouUwsqUAbUeUC3mZv90AkNsIKk4ACdIBCccAKkIBCYoABhoG8RQQYAAAXu4JlPhjKNcADf5BBc8AMfGBG04ARDsAM3oAOEUA4DAQokQARh8AQ6oAbVIBCn0AO1QDuzUANg6DKtUAJn8JoCoQ9YYATgUDb98AgGMJu1YAGMIBCfgALEWQoK4AToYhFUYABkUA8GmhEEBwkJMAUuuhDdAAQvQAvatxCzQARuoA3oUAw9oAFy9g+/IAM5EA3w0A1dYAGNIBDHEASY4A/0wAgw0FtrI35ZgKED0QcaYAr64CvVNw9koABIZwsTkAf+ApEKK3AJAvEKCeAD8FMRzkAb6pSkSsoPlEAASvCkCLENfYAEC6ABRmAGOvWDZgADAvYPwtADPWANyBAELyAM1acPnIACbkA5iEAFpKAINXAGmJkuybACQ6CdyQADRQAN++Ar/SAMHsAEmLULGTAHAkELNaBJ/0ALChADPigRzmAbsiCpGLEx/XAKBeAE1HkQ+IAFCMAeT/AKURAF19AQYlgI1MkMMxAE4VALDpAGJREP9PAO16CdmWAGdUAKVZouzBADSjB1A2EKJSAEryAO08AJSjAEN9gLE3Cc/8AKIGAIAsEKB6ACB1gRuDABH/AK3HoRIjMLCOAD11oQrzD+ATwwDXggTJvwAEpgDQIBDJdACIDQB3xQB28gB4ygfeMwCCLwB/IgCQ1QBIhwBmGABorQXOLDDDLwAs1gEI1wAilQBlLgAUMwWv8wDCPgrKAnBKZ5DDGwBENKEYwgADbQDCVrESJzCwygAxSTEI+wAGVgDnWQBNZgOxiwi/+wCnxwB3ogCIXAB4TgCE8oENcACmBAAex3D3dQAAcAAlHABmjAA1wgp+PDDeXxlwIhD7VACIkwCaeAUAKhDrBgs/+AD8nQWMbgWhbxBQGQBOYAh++nMbsAAT5AhAkRCAZAr3ygA8dwCxZQAgL3D7tqEMLQB2QAAyXACO3QBwZwAqf+8A3swA6xYARukLbiM64MoQ2i4A0joQ49QABqAA8x6Ga0EwwQIAOelRCssAEXwAuDkAPEAAsZYAW54w2uUAmWoAmW4AiLEAiNUKXQgAYzgAl4wAB1QDbV9w57QAKR+EymIAJUFhLlUANa+HNKWX2hsAAiEKrk6gYPsAZ5kAONkAUuwFQCQQpTEARAkARG0ANDEARn8A3csJwDIQxFAAVyUAF+gDIZcw+QMAEZ7EuiMAF8MBLLoAEdUAy+8rYU4VD50JQhIIwJAQ6SwAQtkAEpkpYDgQ7S8AzQUA32Mg3YcA7lkAdc8LEC8Q1YcAWTYAFz8FC+cg+PcAFZBE53oAD+vSQSu5AAI4AMJKmU/oAPWgAAKIBZ4fsFFZAIdesQkFAD+5mwKXAHy+AEL9AKkHcPnMACIqDFvkQJFdAFIyELCBAG8YCKTocyoLABHpC8C/ELJ0CcD4ENYXACeRALqMAHNcAEGlQNY4ABXAAIaeACQCBZ4FQMJ7CCImEGBWAHooO7H0E7/bALKmABgMsQwYACFfwQ3jAJQSADKxADgBCicVwHKzACMpAIoOtLqWMFIyEEBJAISZkuGsMPMTkBfcwQ1mAHwkAR0dALwOAMsdYP1eAMrGtRz9ACUCAS+iAEDdCZ6tIxzHACEoALK9kR25ADVSASy2ACG5AN+azP/cD+CxgwATLW0RrRDTVgBCKBChLQA+lAxXCrMciQARIwW1xYD9ngvRoRDjZwBCKhCA3wA+kAoHbnD8FQARjA0VxoDXCwBGMwCkJ9EcmQAjwQEuJQBAGQBfHA1I/mD74QAQ0Qzv4lD3tQCdDAClXgwhphCyPAApiqTEUwAJVA1mXdCxJwAAOJEM+gC/foDXsXQrQg1QmBDpWADv2ADmBQbxuxCRNwAnDcEaRQAgQQCevLiP7ACxJgAP2HEMJQJjawhf8ACDug1iOhD+Wwsg6RDTjQBQirEN/wCCpACRwhCQ9gAuT7EYWAACegDTid0/7wCxSgAF6UEJTQBHagAysYDTv+EAS0DBHBILsOwQxy4KE3oAWX3IuYshDOQAPA2RCpEAUm8AewTRGn4AEq8NseAQgH4AKOXdxVrDHAkAEAwAXLKxDe8IG7IAfcQAky4GMRkQ0/kATqzBDLgAMnwAejYAcdUAFy3Q06QASOjBCiAAXxbBBDCg6PAAXdTJQ30ALw3RFoUAAdEA32XcUhAw0pEABhAL4IoQmckAQ7UN0NAQ6ngAYLQAKo1hBrsAGiAHnvgAkrcIkCEQ4z8ALYbRD9YAb+RhDtAmT1oA3n8A2NAJ7WwAVBnhGwMAIbcIMeYTE6cNMtLhEe4w05QABv0N8FEQhP8AJ9MBHCUAdawAGi1RD+xsACZdAOtOMP8WAL2CAQ3KAJIfAAZkALCDHeGisQoFAGYcAFWcAGXiAEVDAKbxAI0KANkVAFG6URYNkAX84R43AEAuAFxdoyHjMOS1AAVJDhCrEKIKAET36L3fASzBAN07AMx1DoAyEP7gAGI/DdCtEKK0AK2YALWfKgAuEMbjABAVACfQCgRKvYdTABReAIM0AAOIAGH4AFtWAIYwAHb7C4GaELH5ABJLwRyBACBAAHxZrmFAEORcAAWeC7C9EMPrAJ2zcJTzAEqUGhMdACUwCeA5EGF5CmDFEKJYAFQ2ADPuACR2AJBNENQlABlaCdA7ENMsADzk4HISAK8xD+BhMwCM3gBKmqD9IADSeeEcEgAi9AlR1RDBfAAJYwxWsjDkHgkg7xC1xwggXBC4VgCI1QCZIwCZ0wCamgfW8wAbrNEKdwARiwBq5QDbCAAxkgrQIhBjDAXsyrAl8qEINAAYyAD3YQAp3ADm0AA1DLEciAAhNQ6huhDCLAAlRB7xRBDkvQAIjaEHcwAyM+EXRAAb/GEKoAAnYwD8YKDVDQAvp+BhZA9wOBBzJA5v9gCQ8gB/eQByFQCe+ABhmA+R3xDAjkkR7xBw+QB+9AOuzwBQswlAwhDj0AAW5kENDwCY3As3lAB3eAB5sg6/+gCCdw+P7XA74Q6P6wD4mgAZz+2wYPgGQEAQ4xcAU0/w+a6QX0IAgiMAnxUMykzxHQoAM/MLAYAQcNgAn5QDrvAAcKSuMGMQ46EAL+bhC9cAdqcAZssAZx0PuBQMoA8Q8TDU3/DB5EeLDYDVb9+vnjp69RiWkH5VSYldBgJguiErrC4AQdIQ18zIGJ4EvjSpYtDz6j4UOdS5ot+21JYMheTZ49edLbY8BKPZ6WIJnzyfJSC0c8vQXpgs6fw3JhZHA7GIjCqpVlTGxLaCrCknOELsAxd8ZBr6Rtt+FYgbVtTXI6HFzKN1evz3uGDqTZuzdUCEManTEypQ8hHwdkgmnLZaUBHYSJJIjBVQ7htyWINL7+6nDEHScQbf7tefAqcE13TDIAW81SGosOwvzFxp3QHqMFZHL7fFWDk8ZQKpBkQyjuThDmPl6E6YbQGp4cYXIhBOWjmkZ1mkz9k/ZH1j9ecZz9XlnvSoVY6A+ealBC2W33sfE9anClPs1vn8AmNMeV6zS6phZNdImGqIT6OWY7hE4hQxyaFNtvJXmsmAC2+ig54Aly6KtQr3w4eQCKEE/sSR3kUEyqny80wKY+d7oQ4I17QGSxp31EeWCKHH8EcjUzQIjOvWtqCECPG4PkiR9XHrCCSSmndEmND4pED5cPIlDlISpb8kcWCZ74sswv29BALvQKYQCFaXA08yB/csH+IAfN4sQzxzgoqMg9QxjowRx/4IzTH2M6mAHLPBfdz44HNETvkgewkIdQPJH54IUYGeXUPT0csKW+PyKYo55BOfWnmRRisKZTV3NLhIFS3DvJglj4mQrVbHxwwcFXf9VLEgYwcc+aICwI5jZLy/THGyFIYAZYaduiRAFG3GslAg6I4eefZb/0p5sgNBhmWnN56sSBptCzZIEg0nnVH3CM0ICtc+9lyZUKInGvCwCgkCfecIiQIFR8D0YIlwwmcQ+KAdrY6dV0qGjgO4Qv5qWCa9F74oFQ+on3HS4W8OTii3WZoLDfrjFBAlS+NdOfd8BIoBOTEfZFgkTQW0UBD2b+gdlMec5QYJSbDxZmAjjQOwUBFIYJGlx41FBgk6Px9cUCL9ADI4AdmomaymabKICQq+9dhoQt0KtiAUAqjVeXDQrQ4+xzqUFBit+WeeGBSPKKtxgTCtjDbnOnMYHM3DCRAAJM9Al7Sn+qiaGAPAyflpoUlPhNEwhcGMZLV2VmowA7MJc2GxeMyE0fMwpgIpxTX63njgLYABn1V7eBYYc7VzOHCAQOyUf0Tv2ZB44ByqBQ907FuYEHcnC75oYHQBk0cin9saePAqpAyvlO3flhBm1w20WDB0bJPl50xDigiW/E77QeIWpYcTVYNsiAl0FzP96MAvCE+dGPUcLQQAz++rQaNBRABNZo3+jgMQYA+GCBBsQTNlxwAmTgxgoBOAE4pOWPeJQBACogBgYXpUETFAM3UQhAGe4xQnmwAQAsgJQKzUQLCYzgF7HxhgsGUIh9jLAecggADIyhQzyt4gEPYNhqikEBAdgBcL/yxz3qEIAphIOJX3KHI+hAhAEEoANUoIOikiKJBFygISPURyEIMIXffZFJ6jACAQIAgD0GgAWt0osYAoCDbWhPbPyQxAHGUEc7BokSD+CjAPjIhMCgAQA2yIYhJbePSSzgco2cEjaQYIAA7DECrggMGwSABXQAMF75qMQD5ABKKp3iA6UUQBkCEw4bCKAN7nhI9oT+OZVTZS+YwRxmMtuXTG8pU5n6yMQD3EDLKXUjCQEYAAPas5dopKAAidjHMJuJkNnhCE70EWYzZyengyCzH/zYhz3uMc971AMTDAADOqgpJVBQIABMKKBeGuGAAqAhG/SwBz3mIY94xEMe8oBHPN7RDnOMoxzg6IY2rrGNa1TDGtKABjSeAY1mFCMYwtCFLWThila84hWwiMUqViEKT4jiFJywxCQaEYg+5GEOeFgDGdLABiAMYAiA3CeQsFEDAtxBHepAR1TRoQ5yfMOq3vgGN7CBjWk44xnOWAYnVlDKB6xgC13AghWgoAQlOGEJSHjCE5rAAxfAwAUmKAEKUiD+gg+IIAQd+EBgN7ABDWyAAhWogAUscIELcIADGsgABjKwAQ944AMe6EAHOOABEORVBXvtwAnWMI6k1mcUa3jDHODwBjacAQxfSIIDBNABJAyBCMwhwg5ioAIWvOAEJyiBCEwQAs52AAQSGIAAQgCHRxBiD2uYAxqkwATqOkEKVqDCFM76hS6MgQ10uMMe/gCIPwTCEIdoRE078Qn2euIUrmDFLWQRi1jcghe/IAYymNGMkUIjGtOgBja2sQ1qQKMa7ihtfUSRBSwggbgoeAENakCDISBBClSgghbCIAYuWKELXAADGtTghjfEAQ940EMf+CCIP9QgJ+lxx1Pd4Y41ergjYAkWn0W7QQxiQIMa1xAwOMRRDnScAx3ywEeM8fFQfLhSI8tAhT5xPGUqV9nKV6ZSQAAAOw== | 1. 20.8t/m 2. 24.3t/m 3. 33.2t/m 4. 39.5t/m 해설이 아직 작성되지 않았습니다.해설을 알고 계시다면 오른쪽 해설추가 기능을 이용하여 해설을 작성하여 다른분들과 함께 해설을 나누었으면 합니다.로그인 후 오류 신고 및 해설 작성 하시면 포인트가 제공됩니다.[포인트 모으기 및 사용법] | 1. 20.8t/m [포인트 모으기 및 사용법] | 정답률 : 46%
산업기사 | 건설재료시험산업기사 | 2019년03월03일 | 4과목 : 토질 및 기초 | 71. | 연약점토지반(ø=0)의 단위중량이 1.6t/m3, 점착력이 2t/m2이다. 이 지반을 연직으로 2m 굴착하였을 때 연직사면의 안전율은? |  | 1. 1.5 2. 2.0 3. 2.5 4. 3.0 해설이 아직 작성되지 않았습니다.해설을 알고 계시다면 오른쪽 해설추가 기능을 이용하여 해설을 작성하여 다른분들과 함께 해설을 나누었으면 합니다.로그인 후 오류 신고 및 해설 작성 하시면 포인트가 제공됩니다.[포인트 모으기 및 사용법] | 3. 2.5 [포인트 모으기 및 사용법] | 정답률 : 44%
산업기사 | 건설재료시험산업기사 | 2019년03월03일 | 4과목 : 토질 및 기초 | 72. | 그림과 같은 모래지반에서 X-X면의 전단강도는? (단, ø=30°, c=0) | R0lGODlh/gB+AHf/ACH5BAAAAAAALAAAAAD+AH4AhwUFBQoKCgsLCwwMDA4ODhAQEBERERMTExYWFhcXFxsbGxwcHB0dHR4eHh8fHyEhISIiIiMjIyQkJCUlJSYmJicnJygoKCoqKisrKywsLC0tLS4uLi8vLzAwMDExMTMzMzQ0NDU1NTY2Njc3Nzg4ODk5OTo6Ojs7Ozw8PD09PT4+Pj8/P0BAQEFBQUJCQkNDQ0REREVFRUZGRkdHR0hISElJSUpKSktLS0xMTE1NTU5OTk9PT1BQUFFRUVJSUlNTU1RUVFVVVVZWVldXV1hYWFlZWVpaWltbW1xcXF1dXV5eXl9fX2BgYGFhYWJiYmNjY2RkZGVlZWZmZmdnZ2hoaGlpaWpqamtra2xsbG1tbW5ubm9vb3BwcHFxcXJycnNzc3R0dHV1dXZ2dnd3d3h4eHl5eXp6ent7e3x8fH19fX5+fn9/f4CAgIGBgYKCgoODg4SEhIWFhYaGhoeHh4iIiImJiYqKiouLi4yMjI2NjY6Ojo+Pj5CQkJGRkZKSkpOTk5SUlJWVlZaWlpeXl5iYmJmZmZqampubm5ycnJ2dnZ6enp+fn6CgoKGhoaKioqOjo6SkpKWlpaampqenp6ioqKmpqaqqqqurq6ysrK2tra6urq+vr7CwsLGxsbKysrOzs7S0tLW1tba2tre3t7i4uLm5ubq6uru7u7y8vL29vb6+vr+/v8DAwMHBwcLCwsPDw8TExMXFxcbGxsfHx8jIyMnJycrKysvLy8zMzM3Nzc7Ozs/Pz9DQ0NHR0dLS0tPT09TU1NXV1dbW1tfX19jY2NnZ2dra2tvb29zc3N3d3d7e3t/f3+Dg4OHh4eLi4uPj4+Tk5OXl5ebm5ufn5+jo6Onp6erq6uvr6+zs7O7u7u/v7/Dw8PHx8fLy8vPz8/T09PX19fb29vf39/j4+Pn5+fr6+vv7+/z8/P39/f7+/v///wAAAAAAAAAAAAAAAAAAAAAAAAAAAAAAAAAAAAAAAAAAAAAAAAAAAAAAAAAAAAAAAAAAAAAAAAAAAAAAAAAAAAj+ANUJHEiwoMGDCBMqXMiwocOHECNKnEixosWLGDNq3Mixo8ePIEOKHEmypMmTKFOqXMmypcuXMGGCU5etWzRo0JxJsyYtWrRmwnzp0tXrF6tOliIVi8m0aUp02aY5e2Zt2jJeuHgBszUUVShTkh45UqQoEJ8+cdbAcfOmDZs2ZtSUaQLkx44hPGzsoEEEiREiRH74uFGDBo0eSJYcoRLKqeOU5ag9kyYtGLFhv4DpmuUqFixYrlyF2qRp06VIhAgxEtTHTposXLyoOWMmC5YnR5QEDmJ3iJEgRI4QWfIkSpIqWmKLQZNGzpsyY9zU0UMnD6FAhiJdEoXKFSlUq1T+3doFbJgxYs+MPYtmrVu5cePKlXtMH/64bNSySVvGLBmxXrrYYssro3TiySWacCKJI49AosggdOgxyBxwfHGFF150EZwTUxihxBFJKAEFFVBIYSIVWpSxBoXNtSFGGXLccYYfiUQyCSSMMALJJqGoAsstvvTiSzDIMLMMf9R0M46S46BD35MPNSlQNM4gQ8xlvdRSyy24cMZKJotodwggeMwhxxlnvIEGGFpsgdwUUzhRBBNR0CCDC0xUsYMFLhwxBRUnCAGGik3E8AMPeADCxRhicIGJI1BQwh0vv/QSTDDFKNPMNJxmA+WnFtVkTTbRJGPMMcecN0wtpoSiCST+iBRSiCB/6CHHHHe8cUYZaahhxRVUeBEFE8EhccQSRiQRhRZSUAEHHGNg2IYcfgzixx+L3AiJJ6Jg8okpp6ByCSmlJDJKHYW8kkYglg6Tyh3JcNONNpNkEo0ooKBiiTXPiCLMJaCYU04y1IBqMEfHVHEFFEooIUUUXOjwAxtmdBHGWnPEIQceebhBCFmN3DhJKLjgsqUvv/DSyzLIENxeOeDMZJEylWziZDaGYNFKOehcw8YXx6BzzjnH+DKQKXYMM5AbbYBzDjqzPHLw1BnlsgsxuehijUB0uHFwHbEMhEsSsJCDjjVdJPFLOuYQkwpBongqECx/CBI2N57wQvX+3h2NocbBek9Jyi6U6NLNMKugMogzyaDiqTLW0GLLQLp08kw3knBSCS58d67RFTbs/cwuA4Uyhy4CQVPIHtMIBMwXowzkzCfzqTPOHqt4rvtFOxQgzNTUhOKkQKM0VvodpQhESiKOOCMQKOMM9Aotu1c/ETonCHDJk0sRNM0zA4HjCUEwC9MYOKQrE3jBAzFj/fsQdWMCAXY8yQr8+L+USA9y5++/R8QYhBouIbODfaIIGpFFN/7XOXQsQyG+wAIjNAEELVCtE0bQSCqcB5FehK0lx/ifKKjQOoT4AhJO+sMSqGYKFyxwJceohUswoQyWnKIZCRnHItQghi+IIQv+dyihOrZ2EEI8AXwL2QUXyEC1XJxAGp5Lhh9q2DldcAAOCUFHJyARpkKwQAdQVMcgrjC8grhBEg1RBA+qQDVkmECIT8rGJwwijDbcQiGX6J5TiiEEAazBIcbggSMG4gccPNAgc3AFQZRhE2P0b245uKM6CvikYawAiS8pBjQS8ouJnCKEjrmFGSLAxIbcAQovTAUOJkCFMMruC90LRBmUgIQg1EAJnlLF8LSQvIMlAwXGiMkpTrG3XhBDbIcUiDRQcQpSpOIUnQDGQNDRBCU0ZBpXIMVAisGGESjCILDAw0CcMAZbmEAOqvDAK9ShCU8wIxdkCMbUrPGCTh4Ejhz+uQMyrKcIEHyAmJ7gQB8IMgkgFAEJWEhOJwZSDmI1BBNYKAgwloDJgdyBEwPRgiKooYRPYOMH65zGH86Qh1ZQTRkhgMVBwGGITXqkorqLgxtEAAR1cAECplBHL6aZkGxcIQcNwQMaJAqEwBEEDrIYCBf8UIwomKIZSrif7qbhgckdRGkM1AguutGJIiTjBkaYBjKc8MFnKMMXQ/oFEWlyBRYw5BhDwChBhPED6hHkFl1wn0DGIIhodCEVyihCJXaHDhlINaskkcIfaoAKdSjDBWgYRy3AYAUrUGEKV9AEQdhAAlcipBAmOCZBnEEEVRSEEWDYbBiacQZQlMMKkJD+CSW6cAfUPQQdMdgEYktihxgooYRksO0zoGENcOCnIHwQAQ4V4gUhRI8g6NiCacMHhkYQxA5WmIYc+KAOMeThJc2gghHKgAUeiAIiQEjEbklCCgoEYiB2IB1DIDGDZNJkuQMBwhTKOBAvWIIgwwhCTgfiCCZQQw9hUEcY6ueSQxzhkHUQAkSYIIf1jmQXMNDjGxjREFfQQI/qqIMNrCoQHyDiIHcAwSGkdwR7CkQUXaAGJ947if+6RApmGAgtdnALVTSCDXUIgxTedpAr/LEltdMdMZbQv1BkwbYKgYYgPPsLTlByF/wdyDheYdRI0MFggCCmQDYBg0h0gAUsQED+EY6QBYREIQ0tcQWHE4IK0Q7kFuplSidUUNEsW5gi03iCGWyxglNw4gW6OMUYEPIEBLYEpgU5hV3bZ1KmKCIEIP4zRn5hBTM0wxg1QKsQlAELMSCkCjHQNEj+EIF9qhojjkCCJb6RjmfoYBfPMIIviPG3g6hhBa/2CCmwGGyLVKIGtEiHsrPxg1hEYwi4OEYZEMKHFxT72kwxBgzeYA5lpwMcPxBFN3bAimZsASGEwEGSsc1ulSyiCdU4x0DC0YPBJmEV2ZDCcwvyiBXoNSPRkG+7B66QMAihR6LgRCekQYRMqAMKpADHFCg5EE10QJ4aKUalCc5xg/gBCV6Igxr+/GYMSMgTEDIEBUI2AQKBv++RHccfJ0SQC/whw3gxz98tbrBTl8DihTkPujqCgYNZvKQWQBe6R6IBCUAgAhGGIEQfBDEHN9j4McSAgSKVjlhbsAANjdBEJSyRIDV84MiPQUYLpsv1rH4BDtVAh7LRgY5NxECG9HkGDmIHEcy0/WDKaMIheHaOdEQDC7p90jRgkPi/M/AUT6jG3HNhBCrSpxw1iITjESuHQYwjHeLAwyJA5QRMbD6r1OiCK9DRCyx4lj5hoMTpszqKLiTDEAz+1BbmMHsGjsMLYwAD5z6lCQc84Ly9998mPAAFZsxnVNnIiTOIoYuUcZAloHjAAeT+mnyPdCMbS5qGNaDhn2CYbBanKAUqSjEKUpjCFGT/xCbCcohJ5OEMa0BDGLJQ2ScgYQpY0AVcEAZRcAIrMBxLEAQ3MAMwEAM0kANR0AVU4AbBxBLPoAIKYFSnhw7RAH7lkA3PkAwCMgujwAq0sAmWIAmW0AjUAQh/YAdxsBZeEAZdUAVH4BtTwAVZcAVVAAVJIAQ8sAOC0QM+0ANFoARVYAVSoAVfMAd90AYr0gdyoAeEcAh1kwiQgAmagAmhIAus0AqtMAqw0Au08AquoAqgcAqfwAm9AH7Rs24pkQQKUIG70w3T8BPQYFbEUAzEcAzEcCnCgAuvwAmbYAqaIAn+l5AJlkAIevAGcvAsdlAGXmAGCcUGcVAHWjAFWwAGX2AFT1AFmEUFV6AFY/AFW4AGbrAGXuAGewAIhGAIe9AIkDCLKpgJmzAKqKAKrRALs4ALlnIMmyINd1hcFnET0RCCxLAMv1ALtIBPBbFvKgEIKgCHHBF+0SCMzYAqvHALt2ALsxALqcAJlJCCYTEIhdAHLrgHhjAJi0AHXQAbX8CJW2AFitEEWJAFZLAGbsE0+ihyZeCId+AHiFAji5AIIZMg7DcKr/ALwTAMQ8IyyfAM6zEN3QAOdEcQSecUlbAsWEAEQOAbRbAEUTB8jxEJN3AQ5XCHydAMLVMMsyAKplD+CqlgCutnCWNiCHwAB2uwBmpABmPQBVoQBVEAfGuiBUJwBFWABVugBVQgBVWwBWKQBnVQB3tgB3vwMY7ACaPwCaGACqAAC7vIC5hCDMbgDOwxDj/xDNRAce3mC4oQCr3ACu5XC6EADMeQkSuxCuHoCI4QCYAACEzQAGhwB2yQj3CQK2PAlFuQBWDgBV+gBU95BnDAB3kQCIggCIfQCJTgCZ0wCZpACqAwCqvwjbawC0XRC8jQDMwgjNKQDeAgJd1XEcqwh7+AlyyxDLhyB4HQCJXACJxwBipgCmXoCrtwKcpwE8wgkRm5VgfjZxwHDD6AAimgAl4AKp+AA7GZP8P+oAzF0Av49SSAEAPQmJ3VEw1zMHqg8gQLoFLk+T7WIArr9BjXpw5JMADW1Z74yRDBkArDwwMAwAUZ0Vj5qXRldAgVAAgDmqAMYQ090HgoMX4T0QvUqKCgggRzpBKt8E0SkQmWR6EHMwWm56EiShBWEKIjOqJe4HAnOqJfMFgrKqJbcJ8vSqFfwF0MQQ0uN6NttwZx4BC2qaMpcQlGIAQm+hHdEAyQxhBrUEpACiq5MAe84AhAwJ4eUQtRMANM8AcRMQdD5RHjORC5kFQhQQ2g1H290AnkIA5osFAe0Qw2cAawogM41xB10AQfcQs1t1IicQuS4Jz5gwzDkKQIgQv+ftAQyOAHSvA7HoEJKsA+itBmAhE9jJMQiBAFTcoQtwAHUJAFk7AQmkAYKlCk0YYQjKAHhjoHQ5A7HvEHUkBEuZADq1IIWtAFM2ACnXoQmMAEfNMIA5U/zdAEPfAFTqABhJAQ0FAEdjALX7ACh6QMWJBgB+EHvdQQlFBhHsEKYqYOorAD1oADUHAGGMAES3ACCPEKRfClnzILA4Y/lVAEs2AMnbADEUCHBWELUQAN6VANNyAIyiQFROBn3eAFgdMNztAMz1AM0pQ6fHcLVYCuG7ELLWAI5mADoQANO5AKhoAB7BNpduoU/xFsVFAF2gAO04AHGSBJBhEJW/AN6pD+DoMwBNGgUy2QAE2AcQNBDFNQQ+WwB1ngAy4gAiGQY+rgV3ogC4mgoR8xDpUQrNtgDkUgCtXQBLnQCi+wsQQRCzUgqCwhDGJKNWyJEMiQC6agCqPACZwgDI2gCt02DWtAAV1bEG3ABeGQDuiwCxigXs3wAwgQB9+pDojgNUMEBEfQCiuwB75ABT1XDGcQB2wKEnKwA43QDcp2BJTADE1QC7AAA/M5ELuwA1rbdpEwBchHCkxArwkhBy4wAibAAi1gA5AgDi2LDrXgs5s7EGQgBeIgd8AgAsWqDoWwAS5mURpKDUQAB9vQBJVADViggSMBCTjACd6gbOagBIwgDU7+YAtOlKMCkQs88Llc9wYv0AJ6YwUkoKgIITPHAAuvMAu8IJbW4G3BEAY14KIHkQdSEA5yRwwuUKjqYAkewLzqoAaJNw1KUAfdMAadUA1W8LYiEQ0zQAqFJ71UIE5WoAm/0AIoSxDB4ANl2nu1QAxnoAjIAANnIBAFVA5EVAxkYDTqcAzJwAxFIwvHwDa5EAVTYHTPOBCR8ATaIHfDkAJ3IBC1cAJQJhC6gAUuNQ5dsAXRUAY0tATaVBKnUALRS3d0Jwam+gR14AszQGIEkQxDwMKx+QpTYAgvkFOj0ARy8AzoQAdUIEOYkAFisAyU0AIwAAQz8AEXAAbmYAxecAX+mdbCVNoKS5AMchcMOyB76lAMLMDAlgCtAlEGQ7AMZJAIzKAFAkoSZWABdDAHZCAGc7AMb/BlUGAHv8ACqqoOLqUOyeAEdtZ9ybAE4joNw5AEdMAGhWALkDBLxzBR51UMm8AJPUIuvOANeOAEbEcQ0ZCn6vALQmAMcocLQiCm2UADfDcQhwCpAkEGOAANZXAH0PAFVzcSqjAGNMgGeAAJs7NOnBAM3eAJzDkQ0OAERdx9VcABCFoOb2AFlaAM0+AHVjACbzNlCUELKLAFutAMGYkMm9A/ajAKPAMKP1CB6EADvEcQaVAIBKEHL5ALrKEOf6ClBhMNPCCjJjEMDIz+Ea3gpyLBByAwXbOgCnOQBoAgB7ywA6YHCAA8EJuQAUzABmnABmqAc2ygAy62CSogBoTQA5o3EOSbZ+pwCzuAw2OWBcEwCYPECpplMNRgA0xqEtbQwRlBCc5IEqDQBMkwSWmQCEbUBkOABinwZYEQxAiRCR1AAjIQAy9gA2JARHsgBQkrEG7gAjbgBnBUC1QQBhzECjjQcwMBPs3APl/7GNlwA2/QnoZwBUS0C3tAB68wDYxgB4egcsmwdQfRDbXAC7tQKdtJEP82EFZimwXUDJ3A0ntDDTiAoHkHKkvAA7V7osx20Y8RCmLtFNZAAytgszqKY+SZDS0QA2ndpGD+0KUZ4bCIlR2Xqg5jsGgZMQzrmt2vBgfVCd7tOQdfQN7tmQdVMKHoXRDoMNnsJghEELN8U8/gPQx10HPN0AfxKRKGEASrTDXCAHPZPQ1E0ATzEQk9kMwgwQg+8NvtTTWeAAOwQA1QYAR9+xGNIAOvHOGdYwZj0AgrwL8jgQYKwK8mEQ3K7eEHMQ6tgw7jsAzHoAzHsAzJQN931gEdEMYkUdEBkAQn4QoO2p7gAHQyA4LGgBm9IAuCyAqoYApluwmZIAmFYAiw8gcUAtRp8AXvqATJAgUkPhBJIAFkYNsH8Z3KMGkKMQQCUMIrOg7SIH1SkQzI8Au5MCC40Aqu0Ar+qrAJjeAIixArUjgHhCAIcoAG+DcG+TgHP7MFGaIFTZAEnygFTGAETGAiUZCECQUGY4Amb1EIiOAHc6AHe0AWgjAInQDAc8AAbCARZGCqApEEUvCjBLEGBTDOFlY70wANPZEewGAyrmCGtCAa41gJrygIcCAHdKCTn/yYGUIGbnAGYbDduFEEBuUESJAEwoEEUSAFTtAEVMCYS/oGa4AFavAGbsAHijAJp6EJoBAKrWAKsKAKtrAKtWALxIAMvLAMBWuwOxHWBK4O7K0Q5VAFD3ADrvYQtgAESlMMIgDVCkEJEZCtTEF32VAlNyEM9T4KpWC2mfAJmlCQY8EGXFD+BmSAIl0gBldwBUZQWTPQA0CAAixgAjKQAy6wAjgwAy+fBE0wBV/ABVPwBDggBEBgBGBgB3KQB37AB3fwCImACKXwCq/wI7RgmpgRDNCwDN1gDN1g5qAyDDTQBjQwBuiAwg+xBF9WBz7gEMdQBNoLEVZ8H9JgDMbAh6eSDLiwC7VwCY6ACYRAB52sJmFwBU6QBEEABD6QFzQw9EjwAjiQAzlwFznQA0fAG4I7BQlIBWvQBXZgB3kACINACJJQCYfwCbFACqMwCqeAC6rgCeqbCqtAC8PQy+1r58MADLUwC7NgCysjDTLj9fQB/AaxB0PQCnIAA6cw8AdBCSDQByr+sNUIIR+vmQopMAjFMAy3oDKv8JmhYAmJEAiCoAd5wAdmgAZswCtlMAVtYgWgqARCcPhHYI9A7wTBAgZhECysqAd9QAiQIAmMQAkAAarTKVSteh2jJStYMmTUqEV7xgwiN2vUuqnDiA4atGnSlg0LBmwYMWHIpFHDmFLlSpbgulmzhq5ct3Isbd7EmVPnTp45kTUhs0vUjyrBemIsxwPBh2Yq0QHaMgWKFChRrEbhEeQJlCtgxIihsiXNHDp9/OzxQ+hQJE6gUsFqhevXsWXOni17Rm3cuKN9WSprliyYsmjS0KnLdjElTL+NHT+GHDnjpSqpmnai0cmvpgNaWOqIQrXq1S9jzJZJk5xa9WrWrV27xqVL5SqjfSkZKPJa927evX3/fmwEQgNWwI0fR55c+c5eJyixIbJc+nTq1VPriaIO14pX1r1/B++dGYtCGK8AIRZe/Xr2uxm9aKrOlozy7e3fx3+02CyV0PjmBzBAAQcksEADD0QwQQUXZLBBBx+EMEIJJ+wtIAA7 | 1. 1.56t/m2 2. 2.14t/m2 3. 3.12t/m2 4. 4.27t/m2 해설이 아직 작성되지 않았습니다.해설을 알고 계시다면 오른쪽 해설추가 기능을 이용하여 해설을 작성하여 다른분들과 함께 해설을 나누었으면 합니다.로그인 후 오류 신고 및 해설 작성 하시면 포인트가 제공됩니다.[포인트 모으기 및 사용법] | 3. 3.12t/m2 [포인트 모으기 및 사용법] | 정답률 : 42%
산업기사 | 건설재료시험산업기사 | 2019년03월03일 | 4과목 : 토질 및 기초 | 73. | 점성토 지반에 사용하는 연약지반 개량 공법이 아닌 것은? |  | 1. Sand drain 공법 2. 침투압 공법 3. Vibro floatation 공법 4. 생석회 말뚝 공법 해설이 아직 작성되지 않았습니다.해설을 알고 계시다면 오른쪽 해설추가 기능을 이용하여 해설을 작성하여 다른분들과 함께 해설을 나누었으면 합니다.로그인 후 오류 신고 및 해설 작성 하시면 포인트가 제공됩니다.[포인트 모으기 및 사용법] | 3. Vibro floatation 공법 [포인트 모으기 및 사용법] | 정답률 : 66%
산업기사 | 건설재료시험산업기사 | 2019년03월03일 | 4과목 : 토질 및 기초 | 74. | 다음 중 동해가 가장 심하게 발생하는 토절은? |  | 1. 실트 2. 점토 3. 모래 4. 콜로이드 해설이 아직 작성되지 않았습니다.해설을 알고 계시다면 오른쪽 해설추가 기능을 이용하여 해설을 작성하여 다른분들과 함께 해설을 나누었으면 합니다.로그인 후 오류 신고 및 해설 작성 하시면 포인트가 제공됩니다.[포인트 모으기 및 사용법] | 1. 실트 [포인트 모으기 및 사용법] | 정답률 : 77%
산업기사 | 건설재료시험산업기사 | 2019년03월03일 | 4과목 : 토질 및 기초 | 75. | 점토의 예민비(sensitivity ratio)는 다음 시험 중 어떤 방법으로 구하는가? |  | 1. 삼축압축시험 2. 일축압축시험 3. 직접전단시험 4. 베인시험 해설이 아직 작성되지 않았습니다.해설을 알고 계시다면 오른쪽 해설추가 기능을 이용하여 해설을 작성하여 다른분들과 함께 해설을 나누었으면 합니다.로그인 후 오류 신고 및 해설 작성 하시면 포인트가 제공됩니다.[포인트 모으기 및 사용법] | 2. 일축압축시험 [포인트 모으기 및 사용법] | 정답률 : 68%
산업기사 | 건설재료시험산업기사 | 2019년03월03일 | 4과목 : 토질 및 기초 | 76. | 압밀계수가 0.5×10-2cm2/s이고, 일면 배수 상태의 5m 두께 점토층에서 90%압밀이 일어나는데 소요되는 시간은? (단, 90% 압밀도에서 시간계수(T)는 0.848) |  | 1. 2.12×107초 2. 4.24×107초 3. 6.36×107초 4. 8.48×107초 해설이 아직 작성되지 않았습니다.해설을 알고 계시다면 오른쪽 해설추가 기능을 이용하여 해설을 작성하여 다른분들과 함께 해설을 나누었으면 합니다.로그인 후 오류 신고 및 해설 작성 하시면 포인트가 제공됩니다.[포인트 모으기 및 사용법] | 2. 4.24×107초 [포인트 모으기 및 사용법] | 정답률 : 45%
산업기사 | 건설재료시험산업기사 | 2019년03월03일 | 4과목 : 토질 및 기초 | 77. | 사질지반에 40cm×40cm 재하판으로 재하 시험한 결과 16t/m2의 극한지지력을 얻었다. 2m×2m의 기초를 설치하면 이론상 지지력은 얼마나 되겠는가? |  | 1. 16t/m2 2. 32t/m2 3. 40t/m2 4. 80t/m2 해설이 아직 작성되지 않았습니다.해설을 알고 계시다면 오른쪽 해설추가 기능을 이용하여 해설을 작성하여 다른분들과 함께 해설을 나누었으면 합니다.로그인 후 오류 신고 및 해설 작성 하시면 포인트가 제공됩니다.[포인트 모으기 및 사용법] | 4. 80t/m2 [포인트 모으기 및 사용법] | 정답률 : 50%
산업기사 | 건설재료시험산업기사 | 2019년03월03일 | 4과목 : 토질 및 기초 | 78. | 모래 치환법에 의한 흙의 밀도 시험에서 모래(표준사)는 무엇을 구하기 위해 사용되는가? |  | 1. 흙의 중량 2. 시험구멍의 부피 3. 흙의 함수비 4. 지반의 지지력 해설이 아직 작성되지 않았습니다.해설을 알고 계시다면 오른쪽 해설추가 기능을 이용하여 해설을 작성하여 다른분들과 함께 해설을 나누었으면 합니다.로그인 후 오류 신고 및 해설 작성 하시면 포인트가 제공됩니다.[포인트 모으기 및 사용법] | 2. 시험구멍의 부피 [포인트 모으기 및 사용법] | 정답률 : 64%
산업기사 | 건설재료시험산업기사 | 2019년03월03일 | 4과목 : 토질 및 기초 | 79. | 아래는 불교란 흙 시료를 채취하기 위한 샘플러 선단의 그림이다. 면적비(Ar)를 구하는 식으로 옳은 것은? | R0lGODlhjwCWAHcAACH5BAAAAAAALAAAAACPAJYAhwAAAAAACAAIAAAICAgAAAgACAgICAgIEBAIABAICBAIEBAIEBAQGBAYEBAYGBgICBgIEBgQCBgQEBgQGBgYCBgYGBgYIRghGCEQECEQGCEYGCEhECEhGCEhISEhKSkYGCkhGCkhGCkhKSkhKSkxMTEhGDEpITEpKTEpMTExKTExMTkpKTkxKTkxMTkxOTkxQjk5KTk5MTk5OTlCOTlCQkIxKUI5MUI5OUJCOUJCQkJCSkJKOUJKSkoxMUo5MUo5OUo5QkpCMUpCOUpCQkpKOUpKQkpKSkpSQkpSUlI5OVI5QlJCQlJKQlJSQlJSSlJSUlpKSlpSQlpSUlpSWlpaUlpaWlpaY1pjY2NKSmNKSmNKUmNaSmNaUmNaWmNjWmNjY2NrWmNra2tSWmtaWmtaY2tjWmtrUmtrWmtrY2tra2tza2tzc3NjWnNrWnNrY3Nra3Nrc3NzY3Nzc3trY3tzY3tzc3tzc3t7e3t7hIRza4Rzc4Rze4R7a4R7c4R7e4SEc4SEe4SEhISMhISMjIx7c4yEe4yEhIyEjIyMe4yMhIyMjIyMlIyUhIyUjJSEe5SEhJSMhJSMjJSMlJSUjJSclJyMhJyMjJyUhJyUjJyUlJyUnJyclJycnJylnJylpaWUjKWclKWcnKWlnKWlpaWlraWtnKWtpaWtra2UlK2cnK2lnK2lpa2lra2tnK2tpa2tra21tbWlnLWlnLWtnLWtrbWttbW1pbW1rbW1tbW1vbW9tb2lpb2tpb21rb21tb21vb29rb29tb29vb3Gvcatpcatrca1rca1vca9rca9tca9vcbGtcbGvcbGxsbGzs69vc69vc7Gtc7Gzs7Ovc7Oxs7Ozs7WztbGvdbOvdbOxtbOztbWxtbWztbW1tbW3tbeztbe1t7Ozt7Wzt7W1t7W1t7e3t7n3ufezufe3ufe5+fn1ufn3ufn5+fn7+fv7+/n3u/n5+/n7+/v3u/v7+/v9/fv5/fv7/fv9/f35/f37/f39/f3//f/9//37//39////wj+AP8JHEiwoMGDCBMqXMiwocOHECNKnEixosWLGDNq3Mix48FuHkMK9HVMZEFmkzhZK1gOlzCC3V41o8hJRpVzBskFs0dQ36tRM00mvGfkQyih/+DxMGDgBrWBt3iAsKJPILscCkgomxjHwIRVBOFBsiGEGcFmKhiYEIf0oL4lJVQh1bcjAAAMuv6tAwTCQhlcApvJaQAAwaaJcg5ceDVQWZQVZW75G1jtyQIDEpK1NehPixC2SBMNAEDh1rMnHYTkGkhLhQAAAAhMQmzAw+p/on7cAAVvYLdAMg44UAAC9OaB+qIkwYmUlAEACXDMGDJpnEB4ijpwGGFgAAFAE9P+CPc0btKJKGaRyxkxogMDBiHIWYS3bh08eOPQ9WZo5AdzoaOMRkACVDwlUDd1aHAELq90EBt4Ec3zRAAD6IBEC2WANBA7gOAwCC5IGLAACNZRtA4dUmhxhhdC+BCFIussBIUP8iH1ynMJoFHiP7Tc0IEcIHHjIAB2SOSOFQoYoAAPq8xDEC5UFIGLP/p8YQADHGhTUTdCYBBHMsG4QocIBHixkBI2/GdSgALEwI1A4+iBgQqhOOkPLgoIQECREbnzhQMH7FBNQYqQ4ISB9HxxwAIfvEnROEVgEMw/k/kTTAcGHJWQEzXsaNIVsZn5TzBCJCAFNVXp9QRsCMwWkT/+4jEwCkHkEGKDF29OVg4PCyQghJMUsVMGB75U+o89hkhAhUJS3KCmSHLARgU8wdhAARzsVNpNF8/BVsdEaxzQwVYC0TIEE00KpE81VjagQBepTqRPHAo8Q5A/3IBQxj/zMKNIIpuIUo5AUvjX1h2wgfBHDVUIw9M//NwiAwXcxcZnRGnUdss/5PhBBSHV+CMyPJ2ocIECDVQQRbwSsfNEAiulqg8zHZTBjRsY4NCHIoCQawQQ6LQFS7cmJBLjP+48o4gMRrwijAexJRIeAxUYwkwZRtCSqj/rUIIDD3LMgLIUD080Dg4GpKfP2pFEMIc4QhAQBTXyEAQFEO+01Qz+jnf0Q+k/r6iQQBns/NONg99NFAYDF7RgRBfP6EPlP/hQ0kQi4IBDRQMGeDEZReDkYMDG/1TFjhcYQILPLTjE4AQVgJQ4xRD7CYWLAQLI8I1A7aySAgdfgOTPLVAnLlEaDmgwRCQxTsYPN4J4oUs+eiEhgAFoWDTODglwch8+3dBxghsx8rMONa6gIcERhUuhRO0m3Q6AE5IzU0UERihTey4VxOZHeA3oAC1ERql1pKIMb5jUZNxxhAY0IHsVYUcXEpACMNjhDlGIQRqsA49N1AEQhvhCAmQwsP4cTSh3sIsU8mGLGFDgDSXSlRyeYzyMMaADZhEZOPrABUiUY3L+/hgGDdyFhs9RJBuJQFET7GAKZRTuH+ZIgwsrAAI0AOYfBXuWR7wxg4QFIgUx4EQ+COgPcwSCMP4D4Aiekg9XdMEQzzAiPIbBgwEogANpSEg7qqGhhgCrIPqYRznK8USBdMFgQhlHDmBzFzDsyB/8cMUIGuABGl4MIsjrQCfgEQgTvKE3VSmjIngwhAsYoAJdABY7hGELSnjBCDKwQAfuwDKNSIEFWsKIPjgRiE00g4/dGGQuVACbCoCCeurixytAQAJKNOhB4THABYwghxzUARyf88c4UKSIbihCRCMAxB3i8AT2MCAA6LRLDFZxDWLwghiyQMUnYhELXhiDF6v+2AU96ekKeoYCFJmwBCYwoYpYRAIECeDCJzBhiUhYwhGg6IU4znGOcGDjGRiNRjSeEQ1sZMOjz9hEBQJwAFl6YAQkQAGmYJMDO4lsG3aIwRGEUUYP6OkPilPSCHjAG4H4Ix/UiEMUpvePZnSgAhXgXJIUMIACHKAATiWABqDghjm0oQxaYIIQlCAFMrxhDFMYwxviUAc3RIEHTBhCC2pwgxsMQQlFWEECCFCCGwhBCD8wAhOYwAUEloEKXNjCFrjAhSiU4QxuSOwf6CADAjDysYx0rBFCKY9OFAEEXtAGP/5RjuLRAVzSVMM4PsePbySCCYD4TzNGwIARBGISgwD+BBhyIAMXoMAFIPgAIMSBDv3cZx3nQEdw4eFbfdgjH/NAhzi00Q1tMJcc4/jGOXyBgRQk4xzlIEdvlVsOcXCDHN4dBzeywQ1xiIMc2zjvO9hRiG4RYEAUOEERVOBYADzBHvzohhw4MARXZOsf7OjEBWATh4mowQAkoMbn5hEKJ0ThFmOk1DjwUAED8OCP/4gHO9jR22fcoh4eKQcFooDhipiDDl7gQhwmYZpx5KMa9AWAEeCBiyKkoA4/hGQzquAA2BBgXxKZYQVyBQ9O3Mpen/PGFSrwniocpyDnAIEU4CeSQMTGBXHAgRFGYad/CCM4BxCAXbZAmwoMyhx3wAH+jAjCLve8539PJogreLGZVTwHM6f63DpeMYIL3GES/QMAkDEmTUWMgpS42Fo+QoGDKuRiEhNIwBviTGmBIAwABaDCCatBBQPEQBj7AEfxBv0QfVRBmh2Qb7GQE4kU+KFwzbAAAdxQaUrf4Tk4nIw+uOGEBBShGVTqBtQAMOnjIdW15NgspbrhB+oczRcaSMC3av1kKwPgwlwbRQw2IAdH8QMW/dsTYhxQgUlsDR6ukEIVpkSpdgzCAhP4bK39QWWRKIKl86iGEzhAhGCIzB/lUMQIBHTJh6hBARfwBaX0IYw3OCET/wU4Ht4DgWJX2hWg2Ey0AKAANOAAB4gYLST+TXEEBjigW/KOiJUqABh++CIHQ1CF5ATijDS8wAIKUIDFKU3RzayKkU2YRj+cR4sReCANjShewRtiagM0IBj4iEURtJBoXTPDCDdQxCI0cAAplJjaJpkhAAzQBG5U6huQMEEKbOGObozgNQWWSBWgE4Uu4CAS86gUPCZxgzI44x/S6MABilBvsIdkFM9RQTecR40oXIALu/tHNUgAG1I/JA0KqIAJyuCLmefjFWp4AifoIRBhVKAAU651MHKJlL0BIAe9KQdfUtAKfPxtHCqwS9wxdgENlCEeyHlFC3igjM/p4xAHMIDlj4OOGEihkCaphgIAoAJ2jMMLDYiBZD7+VxkGEDg8FhiBKT43DkUY4Q2oghg7DjGCABTgC7XmhgRY0EeTuL4CiQADCMBgL4HMAxc5YBewsXMP4QUK0AHDADHKUAVFUCeU4g6v8AUyUGEAIAW1Ng4KAAM1IhSuN3ZC4ArUUxXlYAcd8ARWYAABIG5yJ01mFwxFQAWJRin80Ak38AWvcAf94wTKFmfloAAxkA1tIQzdAgPMoGzw0AxloABW0A3dQEwAAAY5lQB2MAlF4AUhU0CjkAN2ABLCIGtO8HVtMQ4JEAPGYRK6gGvs9g/50AguIAJyUDjs4ALSMhEihDItsAi9QSW+8AVSQAuk52VHpQYXqAA4oEUeEQf+sIEDTrJrdZAzWiMQ5eCEQzARp9YBX3CFnAUIN/AGSAZggVABF+AqlNYNY2iIHTEKdkEC8JAPm3ADLGAIQUMp7KAIEwAbRUCJBjACL3EgaXACd3A0+jAMX4ApFeAKtdYNPriBJiGEAAAC0hAJIcACoRBKhrMGQ0IAPCARTdcBIeMOwlAFOTAJwEIyOaABFZB5xlhp3SABKQCESCEMCTB2IKABcaAM1FgNN6AAIzB9AMAELYMEB+ABwbAOfjACaFANoQQPiWADNjgJHUABs1Jp5aABJ+COQiF9r3EBiYBMx0ILOTACgjAMlCdoLfMEVPMET6ACXzAwf1MKQrAJTiL+DSNQjLWWDiCAAv0nFN3QPwqQCDPHNZmAA0OQaPagA6EiEfvwJx4gAR0ACDmmF6vwBiAoENUwMYdRaeMgAi2QkyZhDXkyA80TRHSQA2UgDQtEA5UHLgxgAev2MPCQDHZgB2ZHKfPgBxZAAVJTaemgAVvZFhgZA0GzDo0AAzEAk7r2TATQBRLRDl/QWpMiYYngBrewH/kgGBqAcGChlxLQl0hRDYRRAbdADVuQAlygYDrUCAM3hxExDgA5AgmIL4agCAomg75QBDiXPKRDaeUwAScwDX6ZJwaAA0QQA5CAEyJjDkvGVLGxLBHRDlVwACOgDfqgDF7ggJQiD67ABI7+4wEIl46jWAEpAA1t0Q3eFxspQAsuNQxoMAJekHSwoZgRUSXJQwVlMASGEGH4UgYjoAXNkA5SYAAJoCmUNg4VwAJcKRLkCRsyEDI/JQ6AwJfCoA9xCBtOJhGNqQEi0AWdJzL5kAlKEAUDhDRhAKAZp5caIANliKDelwCucicsQAE88BSBJANpaaEHoAFygA4EhA++wAJGIA0DMQ9fsAAKIAq1xg4d0AIWaRLIeD2H4Q/MQAQnkAnwoGswBhvwZ6GtpQuVMg6nRQjkYCzsYAR3JBd62QEpcKAhwQndAgjm8Adk4Qr/Vg6NkAMFEBsWeDwaoAJvwg/TgAZMgAl/5A/+80AKKKAAGGCmlLYOGpACjiIUX4BOAHADW3ADdGCaESMDBtAB/OgEEwEHxAEO1EIFToAL/bA2VaGQI2ABFUABJUpp8EAFcVBLIZEGdvEaIAAMdfNTt3ACF+AFotBFMhZNFRAHaBADXsAMRgRFgKACKoACGsABr7qoJwSpt1oERXiciJACLbAK7BAPPBAbtygRVpAAmccBctA8AsEPwhAlnJALT2ABITCthmcSRmAXBrAJ/wYMSrABXpANVUEPRQAbLVCtDQEPXaAAFJADj6hr8JAJDAkS7aADA5KX9WoSk+AAASAAHPAKQRQHHCAEvUA9ZaQJHOBjFusQ7DAFCnD+orjwMBJaBisgB8CHNFYAGyFgIBfrEZNQnjPwCvjwDVEwYsbJD9TwBO5FAmq6EPowCUgwkyOQBtUwD8LwBDeQCDqaqmhQXzfAejurEc/0ekXIDWCgAnEQMvpADq+QAo5FATKQBukhETRGBZgyAkYgAjzQDPHyDXewATBAAnN1AhH5ZLGQFyGhD9kxdjxQDeVRBE4wDDr0BghFGlGAC4UnEdqQBu23ADxAC+mwNq/QBDDwB+qADoZAAQBwAnHbFvDQBGZwuLfGcXIwDtNwBCmQCOZQRpvgGgTweKVQOwZLEbjwBBRQAB3gBKwwCSmQAohQpWp4B+ZqBCkqFMCwDCH+0bMcpwbfMAw54ASTQB+jUAUJIAAJcARGQxDMQHwZwQ6j4AQKQAAV8JBykDeVQgkRkAAUIAWD8rUT8Qr9UwFy0AyK4KzCMA87VgEEYAAq0AjcwJECwQmysRHwoAt2wLYUcAOn4CTzcAsg4LYaIAE4cEX86xDzoAj9owKK8ArxagWvwAlVYAEAUAEzIAieQhCIl3IQkTcJ0QxSUAEDQAFMZAcjoAKTAA6T8L4pEBQjzBB2CQAekMJI4AFhkAuJERsdsAksiRCZYAAQAhHlEAdeaxD6YAqaagDD0QCvUBX5YAeEMQTQt8QHgQcWEAAK8AVroAIkcAVyYAUrKgUJuBD+kWAAhiARz3AEq4sQ89C+eWJfr7AO+rBasIEGwQvH/KIITGUBKJAWAZBUuHMBX+AKtscQckAAKesQ1WAEvfAQuCAHIDAACZADeKACFmAEKlAAKpCZISEKSxsRwrAU7mcBGhsAdwYCVaDEDYF4XfwQvoADV/kQzfAEF4BOBeABnPBMrhkS4wACODwRVwob6WQXBBACaBAMl5sQtGAAkSARuIADqRwR7KALaeABAbAAOaDCUJUDu8gR5GACfWAR3fBz3izNGoAGujoRo5AApdwQ2iAFu9wQzfAFHJAAIsBaChAALlASHBGJj1ARuFDLAADOsaEAYJDPEyEKBtDPEVH+Dl7wxxURDGlQYQfwVAaQA/urEeMgA5JAEaPwdj4GGzC6CW8sEYG8zQqdWRgBD7dQBS5gAAVAAAWQA4+KEe3gAuksEQ3yGpGVApOQxRaRCOgsEV8cxhbBDi8dGwQwBIdcETed0xHhkI81hokQ1BWRCQngBsvqEIagsxrxDFXAAc+hAZPgwBRRDjIAZw/hMt1iACBACWBoEZNgAFIAYhERCXqtEfbADH5gAiAACII9Ee0wAtPmxWnQAR0gtSHhCpI2EXBkEuXQDZ1tNiQwyNpYDuOwDyKBeLINEejwBjVNyQNRDlNKybgtEcygBZXdEeWQCAp3EUgKCRPBDpwg1hv+cQsGYNgPcRoNnRGaoABRgBHsAALWrcoSIAcmcSPLxxDs4AbkIhKbYABG4N0jQNQN8QoJ0AjlTSCvrRD6oAfZjREQnKcWsQ4sIN8MQd8i7BE30gV3zRD24AfHzRGPDeAVsQ4gQIAOQd/N7BG0kABe0NgJkQ9+AKQmoQkEghHzQAeYMBG3YComYQrYs+ALMQ96sKQI3nGGhwssLhLKQCDljBDrQAbSvRGTwOGGVw4pIOEdAY9FFBHwwIlCoQgEkAOGxw5DwJwhgSd3IBEgHtUe0QgG4I8HUQ6vIAqrQAuuoD8egQ4qAOYhMQwSsHQMoQ+OEOQaMeQ4ZRDrwAQJgAH+K8ACLFACMOAGXH4R5TACOFA2HaEMDYDSECHng84Ri5AA9KouZSABisAN2sANv8ACBIDkhG7oiM4RzbAA5820hXANQjHkky4Qb6ABxvwM1mLM1BAKhhALHp4Q3cABLSUSzZAAT3DrbjEHGc6zCtAKCBEHFUDS/7AJC7B7rmAEhnUDTNDOzrynsegRvmAAVADj+p1YQuEJCdAJCHEIIaBAA/EMJ0AFPCEMFOAF6eAPwsACTNDjBnE4k3jbCfCFr1IGpa4RriABdHYQkKCLxsIxKYADMXIHUT4JohAHK1AC/V0Q7KAC43rlBkBiEdIFXCAUoYABwIAQicACWxFK/iD+CgeYgIBAACxQB5HgB3NAB9OrELinAyYRDApABZL9EPaAVU+eGQjhByCA0RDzDEXQFFuRCQjABOTQD8/wB6uuEO2gAjQvEregAF5A72JcBitjEpsQActtEHXwAHvwDMPwDJEgAxJQBjWCDlzwAVxQCFEABbHgziog5SKB42cQ6gzhD/wuFJwQAdReEJEgARowxCrAATcgCdCXD7SgCH4wCRFvEOwgA9koEsHA4/H5BgSuEaKAAZpxEOMQCX2QBnGAB6HgDR4x1e9t+QrgBFhvEGQQ2oeHAWkdZ/NQW68/ETj+BLmPHF1g4RzxChjw9RtyDIpw4BcxDpkQCZnADen+0Bvr4A034AG1nxHUYABPsIMO4Q9f0O8ZMQpWjwu4MAqHoAh3gAIn1wF1sAmTMAmQEAmQYAh+4Aer4AvJoAzKkAy0AA3K0Au8wAsAQauYMWO0uigwkEDDiRxPeMhQoGDVP4oVLV7EmNFitwZF5mkE+Y9Ml5AlTf7jlKDAygMLEBJI2CHFiRg+bAhRQqQGCyE4o2ThkgWoFqJc2BzVAoIAAQBNYao0wMHVSaoXuSmYAa8qxXxdymwF+++VAimKDi1SJMeLihE7Xo0zBw8evnz6/M17Bw+dXHni5NXL54+fP3929f27paICB4Zv7tzxAsIErbBUdWH9uFVfFyuVq+L+0oDrIjxqzJpVhUdnW0h4ymj5qnauIjkbICh7LilMwZHDW/eV+YrbZKAIx4RTXIcDU2V4QjRMPK5xmIYn/sDCsxI8ekZ2PDAoiw4PR57K+bI06bY947gLTqxvZffkjXruUkr8ir6OhR7P4sbRxygbBZzoDbUu5gPwomMy0eq4dVpwJEH1mGlAivdQoyIOCTdc54ZKNoyOGwqMuJCqdaioA8QE4YlhDhWFG0cDj67jgo4X6YPHBhtvrGycCmJoELUaedwOnhvsIDKscSiQIUiq4IkCwSRxM3LHKakCR4IW5AFrHibcuJJKJvoIk6puKAChnOuYaKPMyuYhgj83S8r+5IA0r/OCjTmvG4LMPUFCg4AU0LluCzT+3IoaNRHNKBBB17mOijNUJIcabaiRxtICGaVPFANueCfSQzcU5gYmujACCiaGqEMYTgGcxAAcnDwJHiesTDCUBJTw5ZlnmMkEBBGmenW7TAwA8jonkNyQlge4yOwffwKBwAZ2io1ulARYgHQrKNUA0ZgMsoj2H3KWmMAYfarZ9BXRKmJHlG6xvYgTZEPdap0o3CiRPlwkMMIeiqxjZ4wJNAnGBkgqemYEKuqhSB84VkiGXow2MaCFck8q50sQaZFAi94OW0eKDF7pmIX0/pGDgBiyoYiTEuqA2GKLVvmUVpOCqcFPCVf+MQGUAvXxRggJ0oMmhUn+waWCpXC4pRoZUNDG5otcMSAHnUvyhQWfE6TFhopvBtg6f4xQgpk9TrjjCQOsuAKAKDa1epIEbtg6pFu8BrEXE/oYp5xxyLlFiBBuqSgUDW44wYt5qBnBAANI6MXqi2KVYWOTVukZRGVSKMEGG2C4KY6xKbLHCAJE8OWfebwYoIKFLbdI2xbyBkkTGwgBEZ5bNsEkeFWeofufT1jwQyt9EklgCG6wzQekXxZIditWUPADUXiYCdU6czZh5lVm5Kjii0lGQX8Ud9VPwwAb8K3qlRMOqQiectYph5xutJmkluItIsxJ7FK/edRDLvBgBwL+0bHABYZjcOLghjYulY1nUCMb1PCVL5JhDGhAwxgD4cUufBELVcQiFakAxSc+kQlLPKIQfniDHvyghznU4Q1fcAIPNDCApkjOhz8sAABaIJutjGIERsCDHdLgkBzI4AYykIEIQNCFSFQxE5Owgx3oEAc3eMELaEBDGeJQBzoA4g90QCMd5tCGMrjhDXRIQxm+wAUvlEEKTjCCEbQwhiwswQhLUIISfuCDQe4kCFmIwhJ+0AMlAHIJWdCCGIQCBS1IIQpaiMIJMLBJE5hAAx8AQSg/8IERaAAEbOFhU1SpSpgYACZDwJ1GToECEqDAAx7QgAUWwAAL3NIDDGCBV8r+QIY6AMIQkfBDIEAhCkxMAhAvLEQfAIEJRigCEpGARDYxEQpaJKMXokjFKlwRi1oE4xnK8IUxnoEOcYRDguEghzjIMY51nCMd5ShHOhYYj3TAIx0JXMc64CFQdmiDGcp4xjjG0Y3A5U+h+SsHO7rhAgAEIACqTAAHVKAGP1QBBQlwQiwzQooRoOAFL2BLBSyw0ltagAfPmIc97hEY2kloFDnIAQ+sAEZKcMMcFfmFAoogUoywYgRWqEY1nCEMT9zBCkYYghCmoImaMkoZC2jBvKhSCxTIISPxiEc7BFZVRDEjASYgYlWMGAiy0i4RBLjTVkQxAkC01Wr5oIMK4jAi1qoowwmbsKvV4DGOfj0psIdFbGIVS7t54GOxj4VsZBMUEAA7 | 1. 2. 3. 4. 해설이 아직 작성되지 않았습니다.해설을 알고 계시다면 오른쪽 해설추가 기능을 이용하여 해설을 작성하여 다른분들과 함께 해설을 나누었으면 합니다.로그인 후 오류 신고 및 해설 작성 하시면 포인트가 제공됩니다.[포인트 모으기 및 사용법] | 2. [포인트 모으기 및 사용법] | 정답률 : 58%
산업기사 | 건설재료시험산업기사 | 2019년03월03일 | 4과목 : 토질 및 기초 | 80. | 간극비(e) 0.65, 함수비(w) 20.5%, 비중(Gs) 2.69인 사질점토의 습윤단위중량(γt)는? |  | 1. 1.02g/cm3 2. 1.35g/cm3 3. 1.63g/cm3 4. 1.96g/cm3 해설이 아직 작성되지 않았습니다.해설을 알고 계시다면 오른쪽 해설추가 기능을 이용하여 해설을 작성하여 다른분들과 함께 해설을 나누었으면 합니다.로그인 후 오류 신고 및 해설 작성 하시면 포인트가 제공됩니다.[포인트 모으기 및 사용법] | 4. 1.96g/cm3 [포인트 모으기 및 사용법] | 정답률 : 22%
산업기사 | 건설재료시험산업기사 | 2018년09월15일 | 1과목 : 콘크리트공학 | 1. | 콘크리트 다지기에서 내부진동기를 사용할 경우 내부진동기를 하층의 콘크리트 속으로 얼마 정도 찔러 넣어야 하는가? |  | 1. 하층에 닿으면 안 된다. 2. 0.1m 3. 0.2m 4. 0.3m 해설이 아직 작성되지 않았습니다.해설을 알고 계시다면 오른쪽 해설추가 기능을 이용하여 해설을 작성하여 다른분들과 함께 해설을 나누었으면 합니다.로그인 후 오류 신고 및 해설 작성 하시면 포인트가 제공됩니다.[포인트 모으기 및 사용법] | 2. 0.1m [포인트 모으기 및 사용법] | 정답률 : 93%
산업기사 | 건설재료시험산업기사 | 2018년09월15일 | 1과목 : 콘크리트공학 | 2. | 철근의 부식 정도를 측정하기 위한 비파괴 시험법은? |  | 1. 자연전위법 2. 반발경도법 3. 모르타르바법 4. 페놀프탈레인 용액 분무시험법 해설이 아직 작성되지 않았습니다.해설을 알고 계시다면 오른쪽 해설추가 기능을 이용하여 해설을 작성하여 다른분들과 함께 해설을 나누었으면 합니다.로그인 후 오류 신고 및 해설 작성 하시면 포인트가 제공됩니다.[포인트 모으기 및 사용법] | 1. 자연전위법 [포인트 모으기 및 사용법] | 정답률 : 58%
산업기사 | 건설재료시험산업기사 | 2018년09월15일 | 1과목 : 콘크리트공학 | 3. | 서중콘크리트에서 콘크리트를 타설할 때의 콘크리트의 온도는 최대 얼마 이하이어야 하는가? |  | 1. 20℃ 2. 25℃ 3. 30℃ 4. 35℃ 해설이 아직 작성되지 않았습니다.해설을 알고 계시다면 오른쪽 해설추가 기능을 이용하여 해설을 작성하여 다른분들과 함께 해설을 나누었으면 합니다.로그인 후 오류 신고 및 해설 작성 하시면 포인트가 제공됩니다.[포인트 모으기 및 사용법] | 4. 35℃ [포인트 모으기 및 사용법] | 정답률 : 65%
산업기사 | 건설재료시험산업기사 | 2018년09월15일 | 1과목 : 콘크리트공학 | 4. | 경화한 콘크리트의 휨강도시험에서 공시체에 하중을 가하는 속도로 옳은 것은? |  | 1. 가장자리 응력도의 증가율이 매초 0.6±0.4MPa이 되도록 한다. 2. 가장자리 응력도의 증가율이 매초 0.4±0.06MPa이 되도록 한다. 3. 가장자리 응력도의 증가율이 매초 0.6±0.04MPa이 되도록 한다. 4. 가장자리 응력도의 증가율이 매초 0.06±0.04MPa이 되도록 한다. 해설이 아직 작성되지 않았습니다.해설을 알고 계시다면 오른쪽 해설추가 기능을 이용하여 해설을 작성하여 다른분들과 함께 해설을 나누었으면 합니다.로그인 후 오류 신고 및 해설 작성 하시면 포인트가 제공됩니다.[포인트 모으기 및 사용법] | 4. 가장자리 응력도의 증가율이 매초 0.06±0.04MPa이 되도록 한다. [포인트 모으기 및 사용법] | 정답률 : 77%
산업기사 | 건설재료시험산업기사 | 2018년09월15일 | 1과목 : 콘크리트공학 | 5. | 프리스트레스트 콘크리트 중 프리스트레서의 도입을 콘크리트 구조체 경화 후에 실시하는 것은? |  | 1. 프리팩트(Prepacked) 2. 레디믹스트(Ready-mixed) 3. 포스트텐션(Post-tension) 4. 프리텐션(Pre-tension) 해설이 아직 작성되지 않았습니다.해설을 알고 계시다면 오른쪽 해설추가 기능을 이용하여 해설을 작성하여 다른분들과 함께 해설을 나누었으면 합니다.로그인 후 오류 신고 및 해설 작성 하시면 포인트가 제공됩니다.[포인트 모으기 및 사용법] | 3. 포스트텐션(Post-tension) [포인트 모으기 및 사용법] | 정답률 : 62%
산업기사 | 건설재료시험산업기사 | 2018년09월15일 | 1과목 : 콘크리트공학 | 6. | 굳지 않은 콘크리트 중의 전 염소이온량은 원칙적으로 몇 kg/m3 이하이어야 하는가? |  | 1. 1 kg/m3 2. 0.5 kg/m3 3. 0.3 kg/m3 4. 0.1 kg/m3 해설이 아직 작성되지 않았습니다.해설을 알고 계시다면 오른쪽 해설추가 기능을 이용하여 해설을 작성하여 다른분들과 함께 해설을 나누었으면 합니다.로그인 후 오류 신고 및 해설 작성 하시면 포인트가 제공됩니다.[포인트 모으기 및 사용법] | 3. 0.3 kg/m3 [포인트 모으기 및 사용법] | 정답률 : 81%
산업기사 | 건설재료시험산업기사 | 2018년09월15일 | 1과목 : 콘크리트공학 | 7. | 프리플레이스트 콘크리트에서 주입모르타르의 품질검사 항목과 관계없는 것은? |  | 1. 압축강도 2. 인장강도 3. 팽창율 4. 블리딩율 | 2. 인장강도 | 정답률 : 42% | <문제 해설>인장강도는 철근[해설작성자 : 공대생]
산업기사 | 건설재료시험산업기사 | 2018년09월15일 | 1과목 : 콘크리트공학 | 8. | 펌프 등을 이용하여 노즐 위치까지 호스 속으로 운반한 콘크리트를 압축공기를 의해 시공면에 뿜어서 만든 콘크리트를 무엇이라고 하는가? |  | 1. 수밀모르타르 2. 숏크리트 3. 주입모르타르 4. 프리플레이스트 콘크리트 해설이 아직 작성되지 않았습니다.해설을 알고 계시다면 오른쪽 해설추가 기능을 이용하여 해설을 작성하여 다른분들과 함께 해설을 나누었으면 합니다.로그인 후 오류 신고 및 해설 작성 하시면 포인트가 제공됩니다.[포인트 모으기 및 사용법] | 2. 숏크리트 [포인트 모으기 및 사용법] | 정답률 : 83%
산업기사 | 건설재료시험산업기사 | 2018년09월15일 | 1과목 : 콘크리트공학 | 9. | 콘크리트 시방 배합설계에서 단위골재의 절대용적이 690L 이고 잔골재율이 40%, 잔골재의 표건밀도가 2.60 g/cm3 일 때 단위 잔골재량으로 옳은 것은? |  | 1. 689.4 kg 2. 703.5 kg 3. 717.6 kg 4. 732.3 kg | 3. 717.6 kg | 정답률 : 72% | <문제 해설>690X0.4X2.60=717.6[해설작성자 : 토목과]
산업기사 | 건설재료시험산업기사 | 2018년09월15일 | 1과목 : 콘크리트공학 | 10. | 한중콘크리트에 대한 설명으로 틀린 것은? |  | 1. 하루의 평균기온이 10℃ 이하가 예상되는 조건일 때는 한중콘크리트로 시공하여야 한다. 2. 재료를 가열할 경우, 물 또는 골재를 가열하는 것으로 하며, 시멘트는 어떠한 경우라도 직접 가열할 수 없다. 3. 한중콘크리트는 공기연행 콘크리트를 사용하는 것을 원칙으로 한다. 4. 물-결합재비는 원칙적으로 60% 이하로 하여야 한다. | 1. 하루의 평균기온이 10℃ 이하가 예상되는 조건일 때는 한중콘크리트로 시공하여야 한다. | 정답률 : 65% | <문제 해설>일평균 기온이 4도 이하[해설작성자 : alsgk2828]
산업기사 | 건설재료시험산업기사 | 2018년09월15일 | 1과목 : 콘크리트공학 | 11. | 콘크리트 재료를 계량할 때 허용오차가 가장 큰 것은? |  | 1. 물 2. 혼화재 3. 시멘트 4. 혼화제 해설이 아직 작성되지 않았습니다.해설을 알고 계시다면 오른쪽 해설추가 기능을 이용하여 해설을 작성하여 다른분들과 함께 해설을 나누었으면 합니다.로그인 후 오류 신고 및 해설 작성 하시면 포인트가 제공됩니다.[포인트 모으기 및 사용법] | 4. 혼화제 [포인트 모으기 및 사용법] | 정답률 : 72%
산업기사 | 건설재료시험산업기사 | 2018년09월15일 | 1과목 : 콘크리트공학 | 12. | 굳지 않은 콘크리트의 공기량에 대한 설명으로 옳은 것은? |  | 1. 일반적으로 시멘트의 분말도가 높을수록 공기량은 감소하는 경향이 있다. 2. 콘크리트의 온도가 낮을수록 공기량은 감소한다. 3. 공기량이 1% 증가하면 슬럼프는 약 25mm 감소한다. 4. AE 콘크리트 속에 연행된 적당한 공기량은 콘크리트 용적의 1~2% 정도를 표준으로 한다. 해설이 아직 작성되지 않았습니다.해설을 알고 계시다면 오른쪽 해설추가 기능을 이용하여 해설을 작성하여 다른분들과 함께 해설을 나누었으면 합니다.로그인 후 오류 신고 및 해설 작성 하시면 포인트가 제공됩니다.[포인트 모으기 및 사용법] | 1. 일반적으로 시멘트의 분말도가 높을수록 공기량은 감소하는 경향이 있다. [포인트 모으기 및 사용법] | 정답률 : 44%
산업기사 | 건설재료시험산업기사 | 2018년09월15일 | 1과목 : 콘크리트공학 | 13. | 프리스트레스트 콘크리트에 관련된 용어로서 아래의 표에서 설명하는 것은? | R0lGODlhMQEwAHcAACH5BAAAAAAALAAAAAAxATAAgAAAAP///wj+AAMIHEiwoMGDCBMqXMiwocOHECNKnEixosWLGDNq3Mixo8ePIEOKlAigpMmTKFOqXMmypcuXMGPKnEmzps2bOHPq3FkQwMifQIMKHUoUpE+CR4sqXcq0qdOOSQVGfUq1qtWrS6dOxcq1q9evJHuCHUu2LFmtGFke3Bpg5cCTUtsajMo27lu7SPO+NXlXoVupKPGKnatyb8m4ddn+Rbi4bWHAcOUaDpxwa93BfYMq9ivWMuTKej1npiv44tHEaxueljw3temFqFnLVt2aIdqMSS9vBv1ZdGmklNHmziz5cmjOs4krZ4yYee2HjV3XJg0xuvPlFIentvzY8XDh2AX+nz5sd7X4366Nm+9MOOX05HK5u7cdPvx675Sv19e7vzp27fuBFxpf+t1HGl0EwvcecJH5dhtj7jmIWUT34ReZhQZS2B1y/eXX02Lk7RUge8T5pFtw/8EGW3e7AfbhiHkh+CJ6lanFG3zU/fQgbhOBSKCJKQ5lHH3PqcYiiQ5Z9xp6CM4H1YRp6ahghx5iGKJ+YRW55F1DEpUjfyTZyCGN2X00ZJdQTomXmD1KF2WMIqF5I5gWyVmanRD+1RJkR45JW5qA0vmhnhFONt+eFsZnaHBsBsrnoYU+WiWWKgrKVWNKMpjgnG5qhCeFaqa1YZs8QueoWaimqupIO67q6qv+sL7ZX6y01mrrbJ/equuuXrXK66/AjuVrsMQWS9WwxiarrFDILuvss09aWh1cQIrY3IQnJtikh5l+ttyXm+aGol8hNgnmhV0CyGeJ0zaY1ammXlucvOxSKluun/oWamzq9XVmvenWW560f+bqKbxJcukvvecVGO6KTg7qLnD4SVrhwjea95i6F2Z8rnijLmhwqbP+qejAJ39s77Yd51vclSn/mx6HF2NG3b9AckxmwuoKibDJ1b58mGibAvpleyGvKbCBV/ILcYlNA6xizlLXOWhRzfrn7bwpy5sttQSTGl+5SAJYdM9EsiZu0Fxfp93Ni3asKV8jy7ozz14PLGDCqBBzm7RhYdsc5JSFmT2aphXBzVHdW95N22pv0xt5jRGLnR23h2ObttqZ3+v4nDVbrVTWQMesN3+hc9q33EjDLKHSdAbcueEYW56h1sf+THPXZPfMNtBiuqw5tlG7CO+OD09WH6IVNxxv7oGHpdu+oEL396Kty656pdtHX73F6l3Pqu7Qlm9+wt6fr/76WjLO/vvKkg7//OfLT//9ztqP//7F6s///7zSyk4GSMACGvCACEygAhcIEwA68IEQjOCvAgIAOw== | 1. 분체(powder) 2. 오토클레이브(autoclave) 3. 솟음(camber) 4. 쉬스(sheath) 해설이 아직 작성되지 않았습니다.해설을 알고 계시다면 오른쪽 해설추가 기능을 이용하여 해설을 작성하여 다른분들과 함께 해설을 나누었으면 합니다.로그인 후 오류 신고 및 해설 작성 하시면 포인트가 제공됩니다.[포인트 모으기 및 사용법] | 4. 쉬스(sheath) [포인트 모으기 및 사용법] | 정답률 : 69%
산업기사 | 건설재료시험산업기사 | 2018년09월15일 | 1과목 : 콘크리트공학 | 14. | 유동화 콘크리트에 대한 설명으로 틀린 것은? |  | 1. 유동화 콘크리트의 슬럼프 증가량은 100mm 이하를 원칙으로 한다. 2. 유동화제는 원액으로 사용하고, 미리 정한 소정의 양을 한꺼번에 첨가한다. 3. 베이스 콘크리트 및 유동화 콘크리트의 슬럼프 및 공기량 시험은 100m3 마다 1회씩 실시하는 것을 표준으로 한다. 4. 유동화 콘크리트의 재유동화는 원칙적으로 할 수 없으나, 부득이한 경우 책임기술자의 승인을 받아 1회에 한하여 재유동화 할 수 있다. | 3. 베이스 콘크리트 및 유동화 콘크리트의 슬럼프 및 공기량 시험은 100m3 마다 1회씩 실시하는 것을 표준으로 한다. | 정답률 : 48% | <문제 해설>유동화 콘크리트 시험은 50^3 마다 시행합니다[해설작성자 : 공대생]
산업기사 | 건설재료시험산업기사 | 2018년09월15일 | 1과목 : 콘크리트공학 | 15. | 콘크리트 비비기 시간에 대한 시험을 실시하지 않은 경우 그 최소시간의 표준으로 옳은 것은? (단, 가경식 믹서를 사용할 경우) |  | 1. 1분 이상 2. 1분 30초 이상 3. 2분 이상 4. 2분 30초 이상 해설이 아직 작성되지 않았습니다.해설을 알고 계시다면 오른쪽 해설추가 기능을 이용하여 해설을 작성하여 다른분들과 함께 해설을 나누었으면 합니다.로그인 후 오류 신고 및 해설 작성 하시면 포인트가 제공됩니다.[포인트 모으기 및 사용법] | 2. 1분 30초 이상 [포인트 모으기 및 사용법] | 정답률 : 89%
산업기사 | 건설재료시험산업기사 | 2018년09월15일 | 1과목 : 콘크리트공학 | 16. | 압축강도 시험의 기록이 없는 현장에서 콘크리트의 설계기준 압축강도가 20MPa 인 경우 배합강도는? |  | 1. 25 MPa 2. 27 MPa 3. 28.5 MPa 4. 30 MPa 해설이 아직 작성되지 않았습니다.해설을 알고 계시다면 오른쪽 해설추가 기능을 이용하여 해설을 작성하여 다른분들과 함께 해설을 나누었으면 합니다.로그인 후 오류 신고 및 해설 작성 하시면 포인트가 제공됩니다.[포인트 모으기 및 사용법] | 2. 27 MPa [포인트 모으기 및 사용법] | 정답률 : 76%
산업기사 | 건설재료시험산업기사 | 2018년09월15일 | 1과목 : 콘크리트공학 | 17. | 콘크리트를 타설할 때의 슬럼프의 표준값으로 옳지 않은 것은? |  | 1. 일반적인 철근콘크리트 : 80~150mm 2. 단면이 큰 철근콘크리트 : 60~120mm 3. 일반적인 무근콘크리트 : 50~150mm 4. 단면이 큰 무근콘크리트 : 30~120mm 해설이 아직 작성되지 않았습니다.해설을 알고 계시다면 오른쪽 해설추가 기능을 이용하여 해설을 작성하여 다른분들과 함께 해설을 나누었으면 합니다.로그인 후 오류 신고 및 해설 작성 하시면 포인트가 제공됩니다.[포인트 모으기 및 사용법] | 4. 단면이 큰 무근콘크리트 : 30~120mm [포인트 모으기 및 사용법] | 정답률 : 68%
산업기사 | 건설재료시험산업기사 | 2018년09월15일 | 1과목 : 콘크리트공학 | 18. | 고강도 콘크리트의 배합에 대한 설명으로 틀린 것은? |  | 1. 고강도 콘크리트는 공기연행제를 사용하는 것을 원칙으로 한다. 2. 단위시멘트량은 소요의 워커빌리티 및 강도를 얻을 수 있는 범위 내에서 가능한 한 적게 되도록 시험에 의해 정하여야 한다. 3. 단위수량은 소요의 워커빌리티를 얻을 수 있는 범위 내에서 가능한 적게 하여야 한다. 4. 슬럼프는 작업이 가능한 범위 내에서 되도록 적게 하여야 한다. 해설이 아직 작성되지 않았습니다.해설을 알고 계시다면 오른쪽 해설추가 기능을 이용하여 해설을 작성하여 다른분들과 함께 해설을 나누었으면 합니다.로그인 후 오류 신고 및 해설 작성 하시면 포인트가 제공됩니다.[포인트 모으기 및 사용법] | 1. 고강도 콘크리트는 공기연행제를 사용하는 것을 원칙으로 한다. [포인트 모으기 및 사용법] | 정답률 : 75%
산업기사 | 건설재료시험산업기사 | 2018년09월15일 | 1과목 : 콘크리트공학 | 19. | 콘크리트의 습윤양생에 대한 설명으로 틀린 것은? |  | 1. 일평균 기온이 15℃ 이상이고 보통포틀랜드 시멘트를 사용한 콘크리트의 습윤양생 기간의 표준은 5일이다. 2. 콘크리트는 타설한 후 습윤상태로 노출면이 마르지 않도록 하여야 하며, 수분의 증발에 따라 살수를 하여 습윤상태로 보호하여야 한다. 3. 콘크리트는 타설한 후 거푸집판이 건조될 우려가 있는 경우라도 직접 살수하여서는 안 된다. 4. 막양생을 할 경우 막양생제는 콘크리트 표면의 물빛(水光)이 없어진 직후에 얼룩이 생기지 않도록 살포하여야 한다. 해설이 아직 작성되지 않았습니다.해설을 알고 계시다면 오른쪽 해설추가 기능을 이용하여 해설을 작성하여 다른분들과 함께 해설을 나누었으면 합니다.로그인 후 오류 신고 및 해설 작성 하시면 포인트가 제공됩니다.[포인트 모으기 및 사용법] | 3. 콘크리트는 타설한 후 거푸집판이 건조될 우려가 있는 경우라도 직접 살수하여서는 안 된다. [포인트 모으기 및 사용법] | 정답률 : 78%
산업기사 | 건설재료시험산업기사 | 2018년09월15일 | 1과목 : 콘크리트공학 | 20. | 화재에 의한 콘크리트 구조물에 열화현상에 대한 설명으로 틀린 것은? |  | 1. 콘크리트의 가열에 의한 정탄성계수의 감소에 의해 바닥슬래브의 처짐이 증대한다. 2. 탈수나 단면 내의 열응력에 의해 균열, 피복, 콘크리트의 들뜸, 탈락이 생긴다. 3. 콘크리트는 약 250℃에서 중성화되기 시작한다. 4. 철근과 콘크리트 사이에 부착강도가 저하한다. | 3. 콘크리트는 약 250℃에서 중성화되기 시작한다. | 정답률 : 78% | <문제 해설>콘크리트는 400℃에서 중성화 됩니다.[해설작성자 : 1회차 떨어진사람]
산업기사 | 건설재료시험산업기사 | 2018년09월15일 | 2과목 : 건설재료 및 시험 | 21. | 목재를 건조시키는 방법 중 그 성격이 다른 것은? |  | 1. 침수법 2. 끓임법 3. 증기건조법 4. 전기건조법 | 1. 침수법 | 정답률 : 69% | <문제 해설>침수법만 자연건조방법임[해설작성자 : comcbt.com 이용자]
산업기사 | 건설재료시험산업기사 | 2018년09월15일 | 2과목 : 건설재료 및 시험 | 22. | 스트레이트 아스팔트와 브라운 아스팔트의 성질에 대한 설명으로 틀린 것은? |  | 1. 스트레이트 아스팔트는 브라운 아스팔트 보다 점도가 낮다. 2. 스트레이트 아스팔트는 브라운 아스팔트 보다 연화점이 높다. 3. 스트레이트 아스팔트는 브라운 아스팔트 보다 신도가 크다. 4. 스트레이트 아스팔트는 브라운 아스팔트 보다 감온성이 크다. 해설이 아직 작성되지 않았습니다.해설을 알고 계시다면 오른쪽 해설추가 기능을 이용하여 해설을 작성하여 다른분들과 함께 해설을 나누었으면 합니다.로그인 후 오류 신고 및 해설 작성 하시면 포인트가 제공됩니다.[포인트 모으기 및 사용법] | 2. 스트레이트 아스팔트는 브라운 아스팔트 보다 연화점이 높다. [포인트 모으기 및 사용법] | 정답률 : 48%
산업기사 | 건설재료시험산업기사 | 2018년09월15일 | 2과목 : 건설재료 및 시험 | 23. | 석재에 대한 설명으로 틀린 것은? |  | 1. 안산암은 강도 및 내구성이 비교적 크다. 2. 안산암은 퇴적암에 속한다. 3. 화강암은 조직이 균일하고 내구성 및 강도가 크다. 4. 안산암은 절리가 있기 때문에 큰 재료를 얻기 어렵다. | 2. 안산암은 퇴적암에 속한다. | 정답률 : 60% | <문제 해설>안산암은 화산암[해설작성자 : 공대생]
산업기사 | 건설재료시험산업기사 | 2018년09월15일 | 2과목 : 건설재료 및 시험 | 24. | 뇌관을 점화시키는 도화선은 주로 무엇을 심지약으로 하는가? |  | 1. 칼릿 2. 흑색화약 3. 무연화약 4. 니트로글리세린 해설이 아직 작성되지 않았습니다.해설을 알고 계시다면 오른쪽 해설추가 기능을 이용하여 해설을 작성하여 다른분들과 함께 해설을 나누었으면 합니다.로그인 후 오류 신고 및 해설 작성 하시면 포인트가 제공됩니다.[포인트 모으기 및 사용법] | 2. 흑색화약 [포인트 모으기 및 사용법] | 정답률 : 60%
산업기사 | 건설재료시험산업기사 | 2018년09월15일 | 2과목 : 건설재료 및 시험 | 25. | 콘크리트용 골재에 대한 설명 중 틀린 것은? |  | 1. 하전골재는 단단하고 내구적이며 입형이 양호한 것이 많다. 2. 육상골재는 미립분의 함유량이 많고 유기불순물이 혼입되는 경우가 많다. 3. 바다골재 중의 염분은 콘크리트의 경화를 지연시키지만 장기강도 증진을 촉진한다. 4. 부순골재를 사용하면 강자갈을 사용할 때보다 단위수량 및 잔골재율을 증가시킬 필요가 있다. 해설이 아직 작성되지 않았습니다.해설을 알고 계시다면 오른쪽 해설추가 기능을 이용하여 해설을 작성하여 다른분들과 함께 해설을 나누었으면 합니다.로그인 후 오류 신고 및 해설 작성 하시면 포인트가 제공됩니다.[포인트 모으기 및 사용법] | 3. 바다골재 중의 염분은 콘크리트의 경화를 지연시키지만 장기강도 증진을 촉진한다. [포인트 모으기 및 사용법] | 정답률 : 73%
산업기사 | 건설재료시험산업기사 | 2018년09월15일 | 2과목 : 건설재료 및 시험 | 26. | 시멘트의 저장에 대한 설명 중 틀린 것은? |  | 1. 시멘트는 품종별로 구분하여 저장하여야 한다. 2. 포대시멘트를 저장하는 경우에는 시멘트의 방습에 주의하고 시멘트 창고는 되도록 공기의 유통이 없어야 한다. 3. 포대시멘트를 저장하는 목재 창고의 바닥은 지상으로부터 30cm 이상 높은 것이 좋다. 4. 습기를 흡수하여 덩어리가 된 시멘트는 원래시멘트 입자크기로 분쇄하여 사용하여야 한다. | 4. 습기를 흡수하여 덩어리가 된 시멘트는 원래시멘트 입자크기로 분쇄하여 사용하여야 한다. | 정답률 : 78% | <문제 해설>약간이라도 굳은 시멘트는 공사에 사용해서는 안된다[해설작성자 : alsgk2828]
산업기사 | 건설재료시험산업기사 | 2018년09월15일 | 2과목 : 건설재료 및 시험 | 27. | 암석의 구조 중 절리의 종류가 아닌 것은? |  | 1. 구성절리 2. 봉상절리 3. 주상절리 4. 판상절리 해설이 아직 작성되지 않았습니다.해설을 알고 계시다면 오른쪽 해설추가 기능을 이용하여 해설을 작성하여 다른분들과 함께 해설을 나누었으면 합니다.로그인 후 오류 신고 및 해설 작성 하시면 포인트가 제공됩니다.[포인트 모으기 및 사용법] | 2. 봉상절리 [포인트 모으기 및 사용법] | 정답률 : 57%
산업기사 | 건설재료시험산업기사 | 2018년09월15일 | 2과목 : 건설재료 및 시험 | 28. | KS F 2564(콘크리트용 강섬유)에는 강섬유를 소재에 의한 제작방법에 따라 4가지로 분류하고 있다. 다음 중 콘크리트 보강용으로 사용되는 강섬유의 종류가 아닌 것은? |  | 1. 와이어 섬유 2. 이형 절단 시트 섬유 3. 아라미드 섬유 4. 용융 추출 섬유 해설이 아직 작성되지 않았습니다.해설을 알고 계시다면 오른쪽 해설추가 기능을 이용하여 해설을 작성하여 다른분들과 함께 해설을 나누었으면 합니다.로그인 후 오류 신고 및 해설 작성 하시면 포인트가 제공됩니다.[포인트 모으기 및 사용법] | 3. 아라미드 섬유 [포인트 모으기 및 사용법] | 정답률 : 70%
산업기사 | 건설재료시험산업기사 | 2018년09월15일 | 2과목 : 건설재료 및 시험 | 29. | 하중이 반복 작용할 때 재료가 정적강도보다 낮은 강도에서 파괴되는 현상을 무엇이라고 하는가? |  | 1. 피로파괴 2. 균형파괴 3. 충격강도 4. 크리프 해설이 아직 작성되지 않았습니다.해설을 알고 계시다면 오른쪽 해설추가 기능을 이용하여 해설을 작성하여 다른분들과 함께 해설을 나누었으면 합니다.로그인 후 오류 신고 및 해설 작성 하시면 포인트가 제공됩니다.[포인트 모으기 및 사용법] | 1. 피로파괴 [포인트 모으기 및 사용법] | 정답률 : 84%
산업기사 | 건설재료시험산업기사 | 2018년09월15일 | 2과목 : 건설재료 및 시험 | 30. | 아스팔트의 신도시험에 대한 설명으로 틀린 것은? |  | 1. 아스팔트의 연성(延性)을 조사하기 위하여 실시한다. 2. 별도 규정이 없는 한 온도는 (15±0.5)℃, 속도는 (10±0.25)cm/min 으로 시험한다. 3. 저온에서 시험할 때는 온도는 4℃, 속도는 1cm/min을 적용한다. 4. 신도는 시료의 양 끝을 규정 온도 및 속도로 잡아당겼을 때 시료가 끊어질 때까지 늘어난 길이를 말하고 cm로 나타낸다. 해설이 아직 작성되지 않았습니다.해설을 알고 계시다면 오른쪽 해설추가 기능을 이용하여 해설을 작성하여 다른분들과 함께 해설을 나누었으면 합니다.로그인 후 오류 신고 및 해설 작성 하시면 포인트가 제공됩니다.[포인트 모으기 및 사용법] | 2. 별도 규정이 없는 한 온도는 (15±0.5)℃, 속도는 (10±0.25)cm/min 으로 시험한다. [포인트 모으기 및 사용법] | 정답률 : 54%
산업기사 | 건설재료시험산업기사 | 2018년09월15일 | 2과목 : 건설재료 및 시험 | 31. | 잔골재의 함수상태에 따라 계량한 값이 다음과 같을 때 이 골재의 표면수율은? | R0lGODlhxABWAHcAACH5BAAAAAAALAAAAADEAFYAgAAAAP///wj+AAMIHEiwoMGDCBMqXMiwocOHECNKnEixosWLGDNq3AgRgMePIEOKHEmypMmTKFOqXMmypcuXAArG5Eizps2bOGXqzMmzp8+fCGcOFAq0qNGjGIkGUIq0qdOnBpUyhUq1KlCpSRWKFEiUZFSCQkEu5VpRqkewZ4emtdoQ68WpQckehDt2qN27dBeurVs3rFy+bLXutJh3J9zDfP3iFZyw62K5igMzvkv4odivU2dqPusY8NfGYB/3pSzzY2C3hEfOJf0X9diwpjWXDQ1ZdGbWUF3PvTz589+lqG//5i2x8+javykXNqr7bdS9nnEz7LwctPLW2H1Xvzo443bEu4n+U+/tO3H2yLSjP21eubze1YPHW4973bz959Bzd59oUrpar8klFluAlpXW1V6mvccWezQBaFlI1m33E3pUMSjZhcXlp196GHboYXH7fSjiiPD5R+KJH1qI4oqSqcjiixWGCOOMMXJI443ryRiRg1sBxiOEPqrWHWycEeiQWQcmyZyOzsGXWWGylVgeelFmmF6VWBblYkf+VSmak/RhVh9yYUqp2JlNbVmgemQCh1ZQCeok3GYxyVfmlLh5CaeGs9nYHmMSXqndkAIWyWZbgl4ZZ3wcuQikgUImCpyDw70p6aXE7YjppWN6x2RNFOYJHXhcfqnpmMGVGOh0nz6YaaX+aL3qXpeP+mjkrba2mR2jG6mpoI2uMWUcq7NSiWtexul5H6SNtopofML6OSx+kUbL1YCHEvvff2stemeTJnZU6509ciurVuPStipPof6JK47wxtqgs/HWCyq99ubrqZ/69tssv/4GDO67Ahe8ZrgGJ6wtwQo37N661PLWI5EJJllrSfIGmCy2ECcX58X3AgyiZxbTR+rAsObaMYKmXhsywmsGa6Syt1K5FVaR2SklnrrCPLLPz8rMpqx1hrmcW3SqTB6hPR/r7a8MBz3k08vuyumkpDlG8XH8JZopXe3O926615Y7Mc8uc4jxeYbyWnbHuXI97dXkwW3Ys1gDDKX+qlErTVGyaA96cN8KVrf3zrOWzVq5fn+rdp4ih02uRsoejrfjKUdnbLbIep01unxOnhqPUEcMZH+TijX31jQfaWDGPgfq6+gXR3oTklQ37ZTkO9vt8Ii5i53t78R7XPzxoiOvvPHLLz978/4+D72+0k9vb/VLv63hxobCjSTsZNOIPZyIW2t169MBbp/vHo7/mfmL36dz4p/3zH6H7qtlqbnWJj3/p+qD357uxx2RFZAsrCMc0/rysdzx7kKOItraFtapc10OTWQSzvBahK+yTBBq6FsYBjXHNxTlT2OCi9Wi/mfAAEIuhSQ6YerEUzXzsTBcLszgAFckQ/hZTjlIHOvTtoaouNKJqIe2o9QMwaZAdgHNKjKcXvDw10Hr5SuKVmQRFrNowipyEV5b/CLwvChG8UEKJmhMoxrXyMY2srGMcIyjwAICADs= | 1. 0.89% 2. 1.21% 3. 1.33% 4. 1.50% | 3. 1.33% | 정답률 : 68% | <문제 해설>표면수율 : (습윤상태질량 - 표건질량 /표건질량) * 100%= ((1065-1051 )/1051) * 100 % =1.332[해설작성자 : comcbt.com 이용자]
산업기사 | 건설재료시험산업기사 | 2018년09월15일 | 2과목 : 건설재료 및 시험 | 32. | 시멘트의 응결에 영향을 미치는 요소에 대한 설명으로 틀린 것은? |  | 1. 분말도가 크면 응결은 빨라진다. 2. 온도가 높을수록 응결을 빨라진다. 3. 풍화된 시멘트는 일반적으로 응결이 지연된다. 4. 습도가 높을수록 응결을 빨라진다. 해설이 아직 작성되지 않았습니다.해설을 알고 계시다면 오른쪽 해설추가 기능을 이용하여 해설을 작성하여 다른분들과 함께 해설을 나누었으면 합니다.로그인 후 오류 신고 및 해설 작성 하시면 포인트가 제공됩니다.[포인트 모으기 및 사용법] | 4. 습도가 높을수록 응결을 빨라진다. [포인트 모으기 및 사용법] | 정답률 : 68%
산업기사 | 건설재료시험산업기사 | 2018년09월15일 | 2과목 : 건설재료 및 시험 | 33. | 굵은 골재의 최대치수에 관한 설명으로 틀린 것은? |  | 1. 굵은 골재의 최대치수가 클수록 소요의 반죽질기를 얻기 위한 단위수량은 감소한다. 2. 철근콘크리트의 경우 굵은 골재의 최대치수는 부재의 최소치수나 철근의 수평간격을 고려한다. 3. 굵은 골재의 최대치수가 클수록 비빔 및 취급이 곤란하고 재료분리가 일어나기 쉽다. 4. 굵은 골재의 최대 치수는 중량으로 90% 이상을 통과시키는 체 중에서 최대치수의 체눈을 공칭치수로 나타낸 것이다. | 4. 굵은 골재의 최대 치수는 중량으로 90% 이상을 통과시키는 체 중에서 최대치수의 체눈을 공칭치수로 나타낸 것이다. | 정답률 : 44% | <문제 해설>질량비로 90% 이상을 통과시키는 체중에서 최소 치수인 체의 호칭 치수로 나타낸 굵은 골재의 치수를 말한다.[해설작성자 : alsgk2828]
산업기사 | 건설재료시험산업기사 | 2018년09월15일 | 2과목 : 건설재료 및 시험 | 34. | 굵은 골재의 체가름 시험한 결과가 표와 같을 때 조립률은? | R0lGODlhxQDMAHcAACH5BAAAAAAALAAAAADFAMwAgAAAAP///wj+AAMIHEiwoMGDCBMqXMiwocOHECNKnEixosWLGDNq3Mixo8ePIEOGBECypMmTKFOqXMmypcuXMGPKnEmzJgCDN0XqDJBzp8+fBHsOFAqUI9GiSD8ePZr0ItOmUJ3ijKrxKdWrEJdilbq1a0StEksKvNlTaM6lYitaLZiWbNCyPBMyJYpyocmhbIfOzTpVKly8cZVOdDu2cFyrewEHlbuYJ0nDgf8Gbgg2613CjlPqVTmY8uXJZwsjPti2L+nGZgGHVsyw8le8kiP3Xdv6Idy/oUebHntSYWrQbFc3rp23s2jWwiFPDmsbtmqxiOvStps28/Lh2H3v5gt9c2ns0xn+OyT7GPdxvkZZq1+P0DX6w3ZxVjdO2bnh3GpXUgT7OLt4//Xhp91pFoUH34GyIUiaZgX2pt5qvxEHYG0CKhdfgePJZp6C2y1n4HoRbnjdgBOS6FaEC3LGnIQnvmVfe7t9aKGH7aF4YYnNmcWgRzK+ONVaKvJWl28O4jgjiex5VZ+STN6YZJP/QSkliFNmWGWV7l1JoJZQZsmlkV9ChZZNZJZp5plopqmml2GO2OZVbIbZ45s6jbnmnXjmqeeeRT755Zx0jtThm4AGKlhxhrqZKFJx/rkonIO2WeijVUXaWn9CMjrlfEw2+p9wk9LXqZ9UeQrjfaR2FKpIsSlp6pb+oGZG3lnQYbpik6169WqKimF2W6/7SZlrV7siGqtkvqZ6Kq7KNlXscMcCi2ywXTab1LPAAjfttKK6aq2miL4XLWTJHrkks+Zihe1mb8V6HnDdumrrqOEGuiqlGNZL5734Ugvmlfz2e+u31QoM7r9YGnwwwegq/NO69DrsE8TeSjyxfHxmrPHGHOunL6EWX/yxpCHvRLGuJddpqaMpCzqynC27jPCy1hUVMI93FTyzfNk+LKyWJ2M6rMwRb7qydtvWSmt5875X9M8vx7ettD2/1iWnFe+sGtXkwquohBHfrOrRp07dNbcDQ90ww7KOq23VTqv99Nfn/no23M3pLHb+elGD/d3bXcera9Mo9w10zCCdTCzih2q9NuOVGg4w5GNLnjDlGym+1d6Qa64u5pmTPTnoGdnZ8emop46m6JeTzpXjc7ueNt1ccs6455DKni/sWeser+02+64W6xi3u/DmTQO/O9siKr/l5sg57y/zW6fbeNGE58579YcpLeSsw+tNu7PEw/qi3V5bPXhq0v8e/t3wpx934cktbvl26OfP9vhiojo3oJUpF4KGBraK9Ql69/OP/t5FQCd9zkLtmx0Ac1Yzs8kvb+srn88SqDPhqW9/hfPgB61XOxFK8FERtBjuSmXCEfKvdS08FwjtF0MZkvBwNbRh21THwx76MEj+M0RgDh34QqMNkYgpJNoRn3fD0S2RZk2E4RP1lcTETRGKRcRf9pSoLlth7YG882IQXchC/2VRZNsLUfAKVkUXTkqNl+lPHN8ItTbOj45cA9wFrZTB7z3ujOA5nyCjqEGguCuEIIRjHhuIJAOOsXJphJbXBFgoO1qJkdcqJHIGOcD9WfJTgUMkIbV4SEpOD3k6+mQjARm7K64wKqqk1Cv7d8UOxbJ0tbQlCnNJxV3ykkqLumUwNdk7Xpruh8hMZuqIKcpczpJ8v5yRMF/3y2dmMpojmubyjMnMttGyj5n63zahScND0nCGwtRm4DB5PFaCyHuyqtk4zzlKNKKzOhb+ZOcqhfhISKKTewt0Zz/5tj1WdRM1iwyiOqUpt3qKJ58KLaZATdbN5nFyVQu1Zug4WLxQmnKesMzZAcE40G9W86Ak5SZHWzlFja4xmi41JDaz6UuYolR7J12pRGt5TGX69Kd6umkZbarTZvJUqLCcaUw3SNSC8lOlTk2pMwv5xZFaUVhblGqPcmXHhUqyg/Xk6jWl2Ew8ZmeOfvxiAcFa1lP6cZJwJSOxsopThyoqoB+d3x/pCcjwmBJtGDTiH7eaIYg61KtMbKteE8pAhiE2lOK0THeMB1fA8hFXdB1qRDUL1ZKSM6dRretUi8rXo5L2qaMNLWdT69mxgra17TSjbbuAStvapgmpJu2sXXfqStx+VrcTRa1sYfvS1+7WqL1daXSS+FiWOS57+sRIc0uo3GWlcLo4hN10ZgW+eKqViMO1K21KGdfFtlSTQOpZXgO7vswmtbo0M2xflYpeKMp3Tth1IvWYeN/ZhZeVselNf+V63tPeMr9kRTB4k6va9zaVuDLF5lLtCVwF75PBEGaqcYMr1f/a9sMgrslMR0ziEps4IAA7 | 1. 1.64 2. 3.14 3. 5.16 4. 7.16 | 4. 7.16 | 정답률 : 53% | <문제 해설>(누적조립률)/100 = 5+39+75+97+100+100+100+100+100 / 100 = 7.16*1.2부터 0.15체까지 고려해주어야함[해설작성자 : 공대생]
산업기사 | 건설재료시험산업기사 | 2018년09월15일 | 2과목 : 건설재료 및 시험 | 35. | 강교, 철골구조의 부재이음 또는 가조립에 주로 사용되는 금속재료로 마찰접합에 사용되는 것은? |  | 1. 리벳 2. PS강연선 3. 고장력볼트 4. 와이어로프 해설이 아직 작성되지 않았습니다.해설을 알고 계시다면 오른쪽 해설추가 기능을 이용하여 해설을 작성하여 다른분들과 함께 해설을 나누었으면 합니다.로그인 후 오류 신고 및 해설 작성 하시면 포인트가 제공됩니다.[포인트 모으기 및 사용법] | 3. 고장력볼트 [포인트 모으기 및 사용법] | 정답률 : 60%
산업기사 | 건설재료시험산업기사 | 2018년09월15일 | 2과목 : 건설재료 및 시험 | 36. | 시멘트의 수화열과 관련된 설명으로 틀린 것은? |  | 1. 시멘트와 물이 혼합하면 수화열이 발생한다. 2. 수화열은 시멘트가 응결, 경화하는 과정에서 발생한다. 3. 단면이 큰 경우 내외의 온도차에 의해 균열발생의 원인이 된다. 4. 수화열의 온도상승 효과는 서중콘크리트 공사에 긍정적인 요소로 작용한다. 해설이 아직 작성되지 않았습니다.해설을 알고 계시다면 오른쪽 해설추가 기능을 이용하여 해설을 작성하여 다른분들과 함께 해설을 나누었으면 합니다.로그인 후 오류 신고 및 해설 작성 하시면 포인트가 제공됩니다.[포인트 모으기 및 사용법] | 4. 수화열의 온도상승 효과는 서중콘크리트 공사에 긍정적인 요소로 작용한다. [포인트 모으기 및 사용법] | 정답률 : 75%
산업기사 | 건설재료시험산업기사 | 2018년09월15일 | 2과목 : 건설재료 및 시험 | 37. | 고로 슬래그 미분말에 대한 설명 중 틀린 것은? |  | 1. 용광로에서 배출되는 슬래그를 급랭하여 입상화 한 후 미분쇄한 것이다. 2. 철근부식이 억제된다. 3. 알칼리 골재반응을 촉진시킨다. 4. 콘크리트의 수화열 발생 속도를 감소시킨다. 해설이 아직 작성되지 않았습니다.해설을 알고 계시다면 오른쪽 해설추가 기능을 이용하여 해설을 작성하여 다른분들과 함께 해설을 나누었으면 합니다.로그인 후 오류 신고 및 해설 작성 하시면 포인트가 제공됩니다.[포인트 모으기 및 사용법] | 3. 알칼리 골재반응을 촉진시킨다. [포인트 모으기 및 사용법] | 정답률 : 65%
산업기사 | 건설재료시험산업기사 | 2018년09월15일 | 2과목 : 건설재료 및 시험 | 38. | 고무혼입 아스팔트에 대한 설명으로 틀린 것은? |  | 1. 감온성이 작다. 2. 응집력이 크다. 3. 탄성이 작다. 4. 충격저항성이 크다. 해설이 아직 작성되지 않았습니다.해설을 알고 계시다면 오른쪽 해설추가 기능을 이용하여 해설을 작성하여 다른분들과 함께 해설을 나누었으면 합니다.로그인 후 오류 신고 및 해설 작성 하시면 포인트가 제공됩니다.[포인트 모으기 및 사용법] | 3. 탄성이 작다. [포인트 모으기 및 사용법] | 정답률 : 65%
산업기사 | 건설재료시험산업기사 | 2018년09월15일 | 2과목 : 건설재료 및 시험 | 39. | 사용량이 비교적 많아 콘크리트의 배합 설계에 고려하여야 하는 혼화재료는? |  | 1. 고로 슬래그 미분말 2. 감수제 3. 촉진제 4. 발포제 해설이 아직 작성되지 않았습니다.해설을 알고 계시다면 오른쪽 해설추가 기능을 이용하여 해설을 작성하여 다른분들과 함께 해설을 나누었으면 합니다.로그인 후 오류 신고 및 해설 작성 하시면 포인트가 제공됩니다.[포인트 모으기 및 사용법] | 1. 고로 슬래그 미분말 [포인트 모으기 및 사용법] | 정답률 : 79%
산업기사 | 건설재료시험산업기사 | 2018년09월15일 | 2과목 : 건설재료 및 시험 | 40. | 콘크리트용 혼화재료의 사용 목적으로 틀린 것은? |  | 1. 내구성, 수밀성 및 화학적 저항성의 감소 2. 응결 및 경화의 지연 또는 촉진 3. 작업의 용이 및 양질 콘크리트의 제조 4. 시멘트 사용량 절약 및 재료 분리의 방지 해설이 아직 작성되지 않았습니다.해설을 알고 계시다면 오른쪽 해설추가 기능을 이용하여 해설을 작성하여 다른분들과 함께 해설을 나누었으면 합니다.로그인 후 오류 신고 및 해설 작성 하시면 포인트가 제공됩니다.[포인트 모으기 및 사용법] | 1. 내구성, 수밀성 및 화학적 저항성의 감소 [포인트 모으기 및 사용법] | 정답률 : 56%
산업기사 | 건설재료시험산업기사 | 2018년09월15일 | 3과목 : 건설시공학 | 41. | 공기케이슨(pneumatic caisson) 공법에 관한 설명으로 옳지 않은 것은? |  | 1. 장애물을 제거하기 쉽다. 2. 토층 확인이 가능하고 지지력 시험도 가능하다. 3. 케이슨 병에 걸리기 쉽다. 4. 소규모 공사에 경제적이다. 해설이 아직 작성되지 않았습니다.해설을 알고 계시다면 오른쪽 해설추가 기능을 이용하여 해설을 작성하여 다른분들과 함께 해설을 나누었으면 합니다.로그인 후 오류 신고 및 해설 작성 하시면 포인트가 제공됩니다.[포인트 모으기 및 사용법] | 4. 소규모 공사에 경제적이다. [포인트 모으기 및 사용법] | 정답률 : 76%
산업기사 | 건설재료시험산업기사 | 2018년09월15일 | 3과목 : 건설시공학 | 42. | 다목적 댐과 같이 상류 측에 콘크리트로 차수벽을 만들고 중앙 및 하류 측은 석괴로 쌓아 올리는 댐의 형식은? |  | 1. 표면 차수벽형 2. 내부 차수벽형 3. 코어형 4. 록필형 해설이 아직 작성되지 않았습니다.해설을 알고 계시다면 오른쪽 해설추가 기능을 이용하여 해설을 작성하여 다른분들과 함께 해설을 나누었으면 합니다.로그인 후 오류 신고 및 해설 작성 하시면 포인트가 제공됩니다.[포인트 모으기 및 사용법] | 1. 표면 차수벽형 [포인트 모으기 및 사용법] | 정답률 : 59%
산업기사 | 건설재료시험산업기사 | 2018년09월15일 | 3과목 : 건설시공학 | 43. | 다음 그림과 같은 단면의 수로를 굴착할 때 길이가 10m 라면 절취토량은? | R0lGODlh0ABuAHf/ACH5BAAAAAAALAAAAADQAG4Ahzk5OTlCOUJCOUJCQkJCUkJKQkJKSkpCQkpCSkpKSkpKUkpSSkpSUlJKUlJSSlJSUlJSWlJaUlJaWlpSWlpaUlpaWlpjWlpjY2NaUmNaWmNjWmNjY2NrY2Nra2tjY2tja2tra2tza2tzc2t7c3Nra3Nzc3Nze3N7c3N7e3t7c3t7e3t7hHuEhIR7e4R7hISEe4SEhISEjISMhISMjIyEjIyMhIyMjIyMlIyUlJSUlJScnJyUlJycnJycpZylnJylpaWcpaWlpaWtpaWtra2lpa2lra2tpa2tra21ra21tbWtrbWttbW1rbW1tbW1vbW9vb21vb29vb29xr3Gxsa9vca9xsbGvcbGxsbOxsbOzs7Oxs7Ozs7Wzs7W1tbW1tbe1t7e1t7e3ufn5+/v7/f39////wAAAAAAAAAAAAAAAAAAAAAAAAAAAAAAAAAAAAAAAAAAAAAAAAAAAAAAAAAAAAAAAAAAAAAAAAAAAAAAAAAAAAAAAAAAAAAAAAAAAAAAAAAAAAAAAAAAAAAAAAAAAAAAAAAAAAAAAAAAAAAAAAAAAAAAAAAAAAAAAAAAAAAAAAAAAAAAAAAAAAAAAAAAAAAAAAAAAAAAAAAAAAAAAAAAAAAAAAAAAAAAAAAAAAAAAAAAAAAAAAAAAAAAAAAAAAAAAAAAAAAAAAAAAAAAAAAAAAAAAAAAAAAAAAAAAAAAAAAAAAAAAAAAAAAAAAAAAAAAAAAAAAAAAAAAAAAAAAAAAAAAAAAAAAAAAAAAAAAAAAAAAAAAAAAAAAAAAAAAAAAAAAAAAAAAAAAAAAAAAAAAAAAAAAAAAAAAAAAAAAAAAAAAAAAAAAAAAAAAAAAAAAAAAAAAAAAAAAAAAAAAAAAAAAAAAAAAAAAAAAAAAAAAAAAAAAAAAAAAAAAAAAAAAAAAAAAAAAAAAAAAAAAAAAAAAAAAAAAAAAAAAAAAAAAAAAAAAAAAAAAAAAAAAAAAAAAAAAAAAAAAAAAAAAAAAAAAAAAAAAAAAAAAAAAAAAAAAAj+AMsIHEiwoMGDCBMqXMiwocOHECNKnEixosWLGDNq3Mixo8ePIEOKHEmypMmTKFOqXMmypcuXMGPKnEmzZkguBb2U2bKTi84uOr3wFOjlyhacNpMqbVjiAQinHTZY0ADCQ4UNUSuAqFDhgYUNYCswuBCWa4QFFTI4YPCgQoQKCS48mJugwYKtUrlerXChq4QNJaxy3RCi74arG97OBSt3A4WrDhxUkNA2wYK2DOAyaFDBQeUElR+8BQ2664C5g/V2bcv1QQK4eiWs7jo5A9gIbTeABps395WCTY7w6BGExxEjPY48CRLkSJMmzYcE6cHQS4Wl2GVOWYDRusMZJbL+i29pAUpG7g5FHBnP/uQNHBmjPIA4v739kEfCZwySYL3DIxvcJyBHY1y3EQgRwcDDgAxeZAETHOUg0QZRNGhhRDao0JENEl2B3oUgKtQEgh0FMVEPGoaoYkFjRJCFRxxOlMKCK9a4gYkewVBRBRXWGKINMoAkIUVZIOAjiENcEFKMFDURwpENknGASDpaxAJ1UAr4gHkhpWiRBlVkaR8MTIJUJkXyicleEiRSmREPVaq5FBkGjvRkRjA4IedSD/xGUpwYaUDGnjbZoINJZ1p0RJuExhSFBScBipEMiTa6EhkJoDTkgX5auhGAEJWQBEqSYnRFpp5uBEGPDdlQqUj+Xm7kA6MIXbECq6keBEILA2XR6UFUxGrSCx8pyFAFBzCQ60HyrXfFABIckEATCAWokrAbZYCrQTw8wMKyCM3wQLMC6fAAlgSBMMVKNHrURJ0GlTCAf+Ae1EECEhCkgrUDlbBpSv92lAO2V3A1VL0IcdABQUfAm19Lr2rEwb8/JFAqwguVACi8KgXsEaplNJEAEAdRi7FBQKSg7EAhhNnSxRxFwe8YB21hwLYYXxGCDDQLZMMOL3kM4wwnXyQzTEJ7RALORTsURgQxRdwRvwLBwLGnTA9ERUEV0OuS1DFTbcWvA6GrZgkRmFwQDgN0egPRHHVhtQpPEAUDCFLD/BH+C2CXwYFog4qJAwUPBKnQEZB29IANW9iQgBRlPADDo7QSRANKF1ixkAoOtJulDFcUrCRCYFCtURT5ClRBDjyQeAUACRluUhRXDyTfA1tbSsMBXg/0gNobNeGlBDBY4GUCN4yQQQEVDGCt3kLqVxAPCfQNZRMMSC9QDUlvRL3IOJaxgQoRwABDAUgkwJP1HYFgdhkwMDAEwhswecXCIqWgQIVpD4RCCSubTwV+Az2QbGFKA9FABcTQNIEkgGwd6YsWBCIBdHUgBQEQyHwSULcCgiQKbYpBo5qwgIMlBAS960gFeDUQEPhgIAzgAQQ0WIYBaK57I4EBDrMUBoaowHP+HglCfQbSOoFEYQBYMFCm+lSGFJ6kAsAr2hTw16UHIaEJSFBdDpJQAQ0NQCBKUl8ZgJiSBwROIWS4wOhWJLmCkMF0H2ldB0hQgg2YTAQPSIFAUqShEnShDOFbSRK8ZLWCbAEGA1BBCUgwoAfc4CAQLEEUaxLIlahgSGN4EUG64qcSYEs8HZhLDxWSgx3CZH4v+R1CtpADBQyldtlhwBVmwAAnCuQK2lOKKUniBdMxYJRliAEcBbSFLiIElpSMSROklwV4BQFqIYLBA3pnx/GQkSUl+IHvCGKCYTIIkXUTyA8+mRRUxmSNMNiAFrqANh+Z0APtseVKrqCBgdhgLiD+cBmUkJmUa7aEB49sFAgqmZ1douQDWfNRDjxYk/fF5ENi2kLi7ONPlziBkWqyAOTuU9GvGXRAVxoQQWUCRSjxAAUM+qhKhriiYjbIoTMBoY8qZx95Ro1947mkhUZKEy2k7kI0vQ9PZ4KFCYQoqPYZ6kxygFT2DBBEEBIPChiqFBgotT1XnYkFIDieJphARVmVCZ0EBIYZqqijlMyleEAwyQbZ1CYwMKd4SlmjLNqHieIRAzkb1Fbs9HI8/GQQTLPzA5yyBAR2XdEV0KoUFC7FfEfaF4MC25JFQclxDILCAhZZAhCk4AQtcEEKSuBJFZhWBKRtgQpAAAPTliAFC1X+gflI29rRkla2siWT+WDgSRvsVrJQCsIaGUSGnjXwg4Y9LohyYINS2oBvrsKBDXjAnB4oiAcpqEByQeS1I+Sgr8rNVRDqZIHVKYCx4R2TRJoyuvTRDHsaeWt6S7LdMtggdXcbyAGSgAMYkMAGILhcRMiA3vm6SSJHgOYGAloG7Q5ABvcqgRgjUmADg4SqBUGcQEJAL8B8UQYX8IIBNEdhC0NsIg0TCAjM6ZQAkIEFWzUAFiQCXhOPRKUDSYK1WHA8GyjAvhLwwgImGJEa2xg/ExlCBgQyXoFwgQDwtcEGumBGiYTzyCipL6gcuKAVBOiL97QZVxdiBCynBMMEQd2TQKTQvNQVoAxF0NDKIhJWM29kry6ps5334wQcaGwLQuEJGbgg6C38kSBeIDJByDCUMzYkCh2YLgwGu2ePgGChIOBwc4IwhCP0QAhD4MFzgnOEIyThCM05ghCOwIQhQEcI1E31D4pQ6h8cgQioLgJ0vPsATw600iXBcUm8IFdgG/vYyE62spfN7GY7+9nQjra0YxIQADs= | 1. 46667 m3 2. 8000 m3 3. 10000 m3 4. 12000 m3 | 2. 8000 m3 | 정답률 : 54% | <문제 해설>윗변의 길이 : 밑변 + (높이 *기울기)*2 = 10 +(20*1.5) *2 =70단면적 : 밑변+ 윗변 / 2 * 높이 = 10+70/2 * 20 = 800절취토량 = 단면적 * 길이 = 800 * 10 = 8000M3따라서 절취토량은 8000m3 [해설작성자 : comcbt.com 이용자]
산업기사 | 건설재료시험산업기사 | 2018년09월15일 | 3과목 : 건설시공학 | 44. | 아머의 배열방식 중 집수지거를 향하여 지형의 경사가 완만하고, 같은 습윤상태이 곳에 적합하며, 1개의 간선집수지 또는 집수지거로 가능한 한 많은 흡수거를 합류하도록 배열하는 방식은? |  | 1. 집단식 배열 방식 2. 차단식 배열 방식 3. 어골식 배열 방식 4. 빗싯 배열 방식 해설이 아직 작성되지 않았습니다.해설을 알고 계시다면 오른쪽 해설추가 기능을 이용하여 해설을 작성하여 다른분들과 함께 해설을 나누었으면 합니다.로그인 후 오류 신고 및 해설 작성 하시면 포인트가 제공됩니다.[포인트 모으기 및 사용법] | 4. 빗싯 배열 방식 [포인트 모으기 및 사용법] | 정답률 : 73%
산업기사 | 건설재료시험산업기사 | 2018년09월15일 | 3과목 : 건설시공학 | 45. | 옹벽 저판과 지반사이의 마찰력이나 부착력에 의한 저항만으로 활동에 대한 안정이 확보되지 않을 때 이에 대한 대책으로 틀린 것은? |  | 1. 저판 바닥판에 돌출부를 설치한다. 2. 저면 기초 하부에 주철근을 더 배근한다. 3. 기초에 말뚝을 설치하여 활동에 대한 저항력을 증대 시킨다. 4. 돌출부를 단단한 지반이나 연암 이상의 암반에 시공한다. 해설이 아직 작성되지 않았습니다.해설을 알고 계시다면 오른쪽 해설추가 기능을 이용하여 해설을 작성하여 다른분들과 함께 해설을 나누었으면 합니다.로그인 후 오류 신고 및 해설 작성 하시면 포인트가 제공됩니다.[포인트 모으기 및 사용법] | 2. 저면 기초 하부에 주철근을 더 배근한다. [포인트 모으기 및 사용법] | 정답률 : 47%
산업기사 | 건설재료시험산업기사 | 2018년09월15일 | 3과목 : 건설시공학 | 46. | 샌드드레인 공법은 시공정밀도를 확인하기 어려울 뿐만 아니라 배수재 절단 등의 문제가 있어 투수성이 큰 망상의 포대에 모래를 채워 시공하므로 샌드드레인의 이러한 결점을 보완할 수 있는 공법은? |  | 1. 웰포인트(well Point) 공법 2. 팩드레인(Pack Drain) 공법 3. 심지배수(Wick Drain) 공법 4. 페이퍼드레인(Paper Drain) 공법 해설이 아직 작성되지 않았습니다.해설을 알고 계시다면 오른쪽 해설추가 기능을 이용하여 해설을 작성하여 다른분들과 함께 해설을 나누었으면 합니다.로그인 후 오류 신고 및 해설 작성 하시면 포인트가 제공됩니다.[포인트 모으기 및 사용법] | 2. 팩드레인(Pack Drain) 공법 [포인트 모으기 및 사용법] | 정답률 : 36%
산업기사 | 건설재료시험산업기사 | 2018년09월15일 | 3과목 : 건설시공학 | 47. | 준설과 매립을 동시에 할 수 있고 토량이 많고 연한 토질에 적합한 준설선은? |  | 1. pump dredger 2. differ dredger 3. grab dredger 4. bucket dredger 해설이 아직 작성되지 않았습니다.해설을 알고 계시다면 오른쪽 해설추가 기능을 이용하여 해설을 작성하여 다른분들과 함께 해설을 나누었으면 합니다.로그인 후 오류 신고 및 해설 작성 하시면 포인트가 제공됩니다.[포인트 모으기 및 사용법] | 1. pump dredger [포인트 모으기 및 사용법] | 정답률 : 58%
산업기사 | 건설재료시험산업기사 | 2018년09월15일 | 3과목 : 건설시공학 | 48. | TBM(Tunnel Boring Machine) 공법의 특징에 관한 설명 중 옳지 않은 것은? |  | 1. 터널 내의 공기 오염도가 적다. 2. 라이닝의 두께를 얇게 할 수 있다. 3. 본바닥을 이완시키지 않으므로 동바리공이 간단하다. 4. 본바닥의 변화에 대하여 적응하기가 쉽다. 해설이 아직 작성되지 않았습니다.해설을 알고 계시다면 오른쪽 해설추가 기능을 이용하여 해설을 작성하여 다른분들과 함께 해설을 나누었으면 합니다.로그인 후 오류 신고 및 해설 작성 하시면 포인트가 제공됩니다.[포인트 모으기 및 사용법] | 4. 본바닥의 변화에 대하여 적응하기가 쉽다. [포인트 모으기 및 사용법] | 정답률 : 60%
산업기사 | 건설재료시험산업기사 | 2018년09월15일 | 3과목 : 건설시공학 | 49. | 다음 중 깊은 다짐, 점성토 다짐 및 고함수비 지반 다짐에 사용하는 탬핑(tamping) 로울러가 아닌 것은? |  | 1. sheeps foot roller 2. grid roller 3. taper foot roller 4. tandem roller 해설이 아직 작성되지 않았습니다.해설을 알고 계시다면 오른쪽 해설추가 기능을 이용하여 해설을 작성하여 다른분들과 함께 해설을 나누었으면 합니다.로그인 후 오류 신고 및 해설 작성 하시면 포인트가 제공됩니다.[포인트 모으기 및 사용법] | 4. tandem roller [포인트 모으기 및 사용법] | 정답률 : 61%
산업기사 | 건설재료시험산업기사 | 2018년09월15일 | 3과목 : 건설시공학 | 50. | 다진 후의 토량이 240m3의 성토공사를 하는데 필요한 본바닥 토량은 얼마인가? (단, L=1.10, C=0.8) |  | 1. 264 m3 2. 275 m3 3. 300 m3 4. 330 m3 해설이 아직 작성되지 않았습니다.해설을 알고 계시다면 오른쪽 해설추가 기능을 이용하여 해설을 작성하여 다른분들과 함께 해설을 나누었으면 합니다.로그인 후 오류 신고 및 해설 작성 하시면 포인트가 제공됩니다.[포인트 모으기 및 사용법] | 3. 300 m3 [포인트 모으기 및 사용법] | 정답률 : 42%
산업기사 | 건설재료시험산업기사 | 2018년09월15일 | 3과목 : 건설시공학 | 51. | 다음 토공 용어에 대한 설명으로 틀린 것은? |  | 1. 수저의 토사를 파내서 바닥을 깊게 하는 일을 준설이라고 한다. 2. 절취나 성토를 할 때의 표준 단면형을 토종정규라고 한다. 3. 자연상태에 있어서 급경사면이 점차 붕괴하여 안정된 사면을 형성할 때의 바닥면과 이루는 각을 안식각이라고 한다. 4. 절토와 성토가 균형을 이루지 못하여 절토 작업에서 남아 버리는 흙을 유용토라고 한다. 해설이 아직 작성되지 않았습니다.해설을 알고 계시다면 오른쪽 해설추가 기능을 이용하여 해설을 작성하여 다른분들과 함께 해설을 나누었으면 합니다.로그인 후 오류 신고 및 해설 작성 하시면 포인트가 제공됩니다.[포인트 모으기 및 사용법] | 4. 절토와 성토가 균형을 이루지 못하여 절토 작업에서 남아 버리는 흙을 유용토라고 한다. [포인트 모으기 및 사용법] | 정답률 : 52%
산업기사 | 건설재료시험산업기사 | 2018년09월15일 | 3과목 : 건설시공학 | 52. | 콘크리트 압축강도 시험에서 10개의 공시체를 측정하여 평균 30 MPa, 표준편차 1.5 MPa 일 때의 변동계수는? |  | 1. 5% 2. 8% 3. 10% 4. 15% 해설이 아직 작성되지 않았습니다.해설을 알고 계시다면 오른쪽 해설추가 기능을 이용하여 해설을 작성하여 다른분들과 함께 해설을 나누었으면 합니다.로그인 후 오류 신고 및 해설 작성 하시면 포인트가 제공됩니다.[포인트 모으기 및 사용법] | 1. 5% [포인트 모으기 및 사용법] | 정답률 : 63%
산업기사 | 건설재료시험산업기사 | 2018년09월15일 | 3과목 : 건설시공학 | 53. | 폭우 시 옹백배면에 배수시설이 취약하면 옹벽저면을 통하여 침투수의 수위가 올라간다. 이 침투수가 옹벽의 안정에 미치는 영향 중 옳지 않은 것은? |  | 1. 수평저항력의 증가 2. 활동면에서의 간극수압 증가 3. 옹벽바닥면에서의 양압력 증가 4. 포화에 따른 뒷채움 흙무게의 증가 해설이 아직 작성되지 않았습니다.해설을 알고 계시다면 오른쪽 해설추가 기능을 이용하여 해설을 작성하여 다른분들과 함께 해설을 나누었으면 합니다.로그인 후 오류 신고 및 해설 작성 하시면 포인트가 제공됩니다.[포인트 모으기 및 사용법] | 1. 수평저항력의 증가 [포인트 모으기 및 사용법] | 정답률 : 44%
산업기사 | 건설재료시험산업기사 | 2018년09월15일 | 3과목 : 건설시공학 | 54. | 시멘트 콘크리트 포장에서 콘크리트의 설계기준 강도로 사용하는 것은? |  | 1. 조기강도 2. 인장강도 3. 휨강도 4. 전단강도 해설이 아직 작성되지 않았습니다.해설을 알고 계시다면 오른쪽 해설추가 기능을 이용하여 해설을 작성하여 다른분들과 함께 해설을 나누었으면 합니다.로그인 후 오류 신고 및 해설 작성 하시면 포인트가 제공됩니다.[포인트 모으기 및 사용법] | 3. 휨강도 [포인트 모으기 및 사용법] | 정답률 : 50%
산업기사 | 건설재료시험산업기사 | 2018년09월15일 | 3과목 : 건설시공학 | 55. | 교량을 크게 상부구조와 하부구조로 나눌 경우 다음 중 교량의 상부구조에 해당하지 않는 것은? |  | 1. 주형 2. 브레이싱 3. 교각 4. 받침부 해설이 아직 작성되지 않았습니다.해설을 알고 계시다면 오른쪽 해설추가 기능을 이용하여 해설을 작성하여 다른분들과 함께 해설을 나누었으면 합니다.로그인 후 오류 신고 및 해설 작성 하시면 포인트가 제공됩니다.[포인트 모으기 및 사용법] | 3. 교각 [포인트 모으기 및 사용법] | 정답률 : 71%
산업기사 | 건설재료시험산업기사 | 2018년09월15일 | 3과목 : 건설시공학 | 56. | 다음 발파법 중에서 심빼기 발파(center cut blasting)가 아닌 것은? |  | 1. V 컷(v cut) 2. 벤치 컷(bench cut) 3. 번 컷(burn cut) 4. 노 컷(no-cut) 해설이 아직 작성되지 않았습니다.해설을 알고 계시다면 오른쪽 해설추가 기능을 이용하여 해설을 작성하여 다른분들과 함께 해설을 나누었으면 합니다.로그인 후 오류 신고 및 해설 작성 하시면 포인트가 제공됩니다.[포인트 모으기 및 사용법] | 2. 벤치 컷(bench cut) [포인트 모으기 및 사용법] | 정답률 : 59%
산업기사 | 건설재료시험산업기사 | 2018년09월15일 | 3과목 : 건설시공학 | 57. | 거푸집과 벽체 마감공사를 위한 비계틀을 일체로 조립하여 콘크리트를 타설·양생 완료 후 설비를 상부로 인양하면서 반복적으로 작업을 수행하는 공법으로 거푸집을 80~100회 정도 전용이 가능하며 높이가 높고 단면의 변화가 없는 고교각 등에 적용되는 거푸집의 종류는? |  | 1. 클라이밍 폼(Climbing form) 2. 철재 패널폼(Euro form) 3. 와우 폼(Wow form) 4. 트레블링 폼(Travclling form) 해설이 아직 작성되지 않았습니다.해설을 알고 계시다면 오른쪽 해설추가 기능을 이용하여 해설을 작성하여 다른분들과 함께 해설을 나누었으면 합니다.로그인 후 오류 신고 및 해설 작성 하시면 포인트가 제공됩니다.[포인트 모으기 및 사용법] | 1. 클라이밍 폼(Climbing form) [포인트 모으기 및 사용법] | 정답률 : 69%
산업기사 | 건설재료시험산업기사 | 2018년09월15일 | 3과목 : 건설시공학 | 58. | 포장의 유지보수 공법에서 아스팔트 포장의 부분적 균열, 포트홀(pothole) 등의 파손부를 포장재료로 채우는 응급적인 처리방법을 무엇이라 하는가? |  | 1. 재시공 2. 패칭(Patching) 3. 덧씌우기(Owerlay) 4. 절삭재포장 해설이 아직 작성되지 않았습니다.해설을 알고 계시다면 오른쪽 해설추가 기능을 이용하여 해설을 작성하여 다른분들과 함께 해설을 나누었으면 합니다.로그인 후 오류 신고 및 해설 작성 하시면 포인트가 제공됩니다.[포인트 모으기 및 사용법] | 2. 패칭(Patching) [포인트 모으기 및 사용법] | 정답률 : 81%
산업기사 | 건설재료시험산업기사 | 2018년09월15일 | 3과목 : 건설시공학 | 59. | 다음 중 현장타설 콘크리트 말뚝이 아닌 것은? |  | 1. 프랭키 말뚝 2. 페데스탈 말뚝 3. 콤팩션 말뚝 4. 심플렉스 말뚝 해설이 아직 작성되지 않았습니다.해설을 알고 계시다면 오른쪽 해설추가 기능을 이용하여 해설을 작성하여 다른분들과 함께 해설을 나누었으면 합니다.로그인 후 오류 신고 및 해설 작성 하시면 포인트가 제공됩니다.[포인트 모으기 및 사용법] | 3. 콤팩션 말뚝 [포인트 모으기 및 사용법] | 정답률 : 29%
산업기사 | 건설재료시험산업기사 | 2018년09월15일 | 3과목 : 건설시공학 | 60. | 버킷용량이 0.8m3, 버킷계수가 0.9, 토량환산계수가 0.8, 작업효율이 0.7, 그리고 사이클타임이 25 sec일 때 파워쇼벨의 시간당 작업량은? |  | 1. 46 m3/h 2. 52 m3/h 3. 58 m3/h 4. 64 m3/h 해설이 아직 작성되지 않았습니다.해설을 알고 계시다면 오른쪽 해설추가 기능을 이용하여 해설을 작성하여 다른분들과 함께 해설을 나누었으면 합니다.로그인 후 오류 신고 및 해설 작성 하시면 포인트가 제공됩니다.[포인트 모으기 및 사용법] | 3. 58 m3/h [포인트 모으기 및 사용법] | 정답률 : 47%
산업기사 | 건설재료시험산업기사 | 2018년09월15일 | 4과목 : 토질 및 기초 | 61. | 다음 중 순수한 모래의 전단강도(τ)를 구하는 식으로 옳은 것은? (단, c는 점착력, ø는 내부마찰각, σ는 수직응력이다.) |  | 1. τ = σ · tanø 2. τ = c 3. τ = c · tanø 4. τ = tanø | 1. τ = σ · tanø | 정답률 : 66% | <문제 해설>모래는 점착력이 없다고 여겨지므로 C는 무시합니다[해설작성자 : 공대생]
산업기사 | 건설재료시험산업기사 | 2018년09월15일 | 4과목 : 토질 및 기초 | 62. | 저항체를 땅 속에 삽입해서 관입, 회전, 인발 등의 저항을 측정하여 토층의 상태를 탐사하는 원위치 시험을 무엇이라 하는가? |  | 1. 오거보링 2. 테스트 피트 3. 샘플러 4. 사운딩 해설이 아직 작성되지 않았습니다.해설을 알고 계시다면 오른쪽 해설추가 기능을 이용하여 해설을 작성하여 다른분들과 함께 해설을 나누었으면 합니다.로그인 후 오류 신고 및 해설 작성 하시면 포인트가 제공됩니다.[포인트 모으기 및 사용법] | 4. 사운딩 [포인트 모으기 및 사용법] | 정답률 : 70%
산업기사 | 건설재료시험산업기사 | 2018년09월15일 | 4과목 : 토질 및 기초 | 63. | 흙의 전단특성에서 교란된 흙이 시간이 지남에 따라 손실된 강도의 일부를 회복하는 현상을 무엇이라 하는가? |  | 1. Dilatancy 2. Thixotropy 3. Sensitivity 4. Liquefaction 해설이 아직 작성되지 않았습니다.해설을 알고 계시다면 오른쪽 해설추가 기능을 이용하여 해설을 작성하여 다른분들과 함께 해설을 나누었으면 합니다.로그인 후 오류 신고 및 해설 작성 하시면 포인트가 제공됩니다.[포인트 모으기 및 사용법] | 2. Thixotropy [포인트 모으기 및 사용법] | 정답률 : 65%
산업기사 | 건설재료시험산업기사 | 2018년09월15일 | 4과목 : 토질 및 기초 | 64. | 점토의자연시료에 대한 일축압축 강도가 0.38 MPa이고, 이 흙을 되비볐을 때의 일축압축강도가 0.22 MPa 이었다. 이 흙의 점착력과 예민비는 얼마인가? (단, 내부마찰각 ø=0 이다.) |  | 1. 점착력 : 0.19 MPa, 예민비 : 1.73 2. 점착력 : 1.9 MPa, 예민비 : 1.73 3. 점착력 : 0.19 MPa, 예민비 : 0.58 4. 점착력 : 1.9 MPa, 예민비 : 0.58 해설이 아직 작성되지 않았습니다.해설을 알고 계시다면 오른쪽 해설추가 기능을 이용하여 해설을 작성하여 다른분들과 함께 해설을 나누었으면 합니다.로그인 후 오류 신고 및 해설 작성 하시면 포인트가 제공됩니다.[포인트 모으기 및 사용법] | 1. 점착력 : 0.19 MPa, 예민비 : 1.73 [포인트 모으기 및 사용법] | 정답률 : 50%
산업기사 | 건설재료시험산업기사 | 2018년09월15일 | 4과목 : 토질 및 기초 | 65. | 다음 말뚝의 지지력 공식 중 정역학적 방법에 의한 공식은? |  | 1. Hiley 공식 2. Engineering-News 공식 3. Sander 공식 4. Meyerhof의 공식 해설이 아직 작성되지 않았습니다.해설을 알고 계시다면 오른쪽 해설추가 기능을 이용하여 해설을 작성하여 다른분들과 함께 해설을 나누었으면 합니다.로그인 후 오류 신고 및 해설 작성 하시면 포인트가 제공됩니다.[포인트 모으기 및 사용법] | 4. Meyerhof의 공식 [포인트 모으기 및 사용법] | 정답률 : 43%
산업기사 | 건설재료시험산업기사 | 2018년09월15일 | 4과목 : 토질 및 기초 | 66. | 접착력(c)의 0.4 t/m2, 내부마찰각(ø)이 30°, 흙의 단위중량(γ)이 1.6 t/m3인 흙에서 인장균열이 발생하는 깊이(zo)는? |  | 1. 1.73m 2. 1.28m 3. 0.87m 4. 0.29m | 3. 0.87m | 정답률 : 20% | <문제 해설>2x0.4/1.6tan(45도+30도/2)[해설작성자 : 송원대토목과]
산업기사 | 건설재료시험산업기사 | 2018년09월15일 | 4과목 : 토질 및 기초 | 67. | 기초가 갖추어야 할 조건으로 가장 거리가 먼 것은? |  | 1. 동결, 세굴 등에 안전하도록 최소의 근입깊이를 가져야 한다. 2. 기초의 시공이 가능하고 침하량이 허용치를 넘지 않아야 한다. 3. 상부로부터 오는 하중을 안전하게 지지하고 기초지반에 전달하여야 한다. 4. 미관상 아름답고 주변에서 쉽게 구득할 수 있고 값싼 재료로 설계되어야 한다. 해설이 아직 작성되지 않았습니다.해설을 알고 계시다면 오른쪽 해설추가 기능을 이용하여 해설을 작성하여 다른분들과 함께 해설을 나누었으면 합니다.로그인 후 오류 신고 및 해설 작성 하시면 포인트가 제공됩니다.[포인트 모으기 및 사용법] | 4. 미관상 아름답고 주변에서 쉽게 구득할 수 있고 값싼 재료로 설계되어야 한다. [포인트 모으기 및 사용법] | 정답률 : 78%
산업기사 | 건설재료시험산업기사 | 2018년09월15일 | 4과목 : 토질 및 기초 | 68. | 안지름이 0.6mm인 유리관을 15℃의 정소 중에 세웠을 때 모관상승고(hc)는? (단, 접촉각 α는 0°, 표면장력은 0.075g/cm) |  | 1. 6cm 2. 5cm 3. 4cm 4. 3cm 해설이 아직 작성되지 않았습니다.해설을 알고 계시다면 오른쪽 해설추가 기능을 이용하여 해설을 작성하여 다른분들과 함께 해설을 나누었으면 합니다.로그인 후 오류 신고 및 해설 작성 하시면 포인트가 제공됩니다.[포인트 모으기 및 사용법] | 2. 5cm [포인트 모으기 및 사용법] | 정답률 : 45%
산업기사 | 건설재료시험산업기사 | 2018년09월15일 | 4과목 : 토질 및 기초 | 69. | 다음 중 표준관입시험으로부터 추정하기 어려운 항목은? |  | 1. 극한지지력 2. 상대밀도 3. 점성토의 연경도 4. 투수성 해설이 아직 작성되지 않았습니다.해설을 알고 계시다면 오른쪽 해설추가 기능을 이용하여 해설을 작성하여 다른분들과 함께 해설을 나누었으면 합니다.로그인 후 오류 신고 및 해설 작성 하시면 포인트가 제공됩니다.[포인트 모으기 및 사용법] | 4. 투수성 [포인트 모으기 및 사용법] | 정답률 : 42%
산업기사 | 건설재료시험산업기사 | 2018년09월15일 | 4과목 : 토질 및 기초 | 70. | 포화 점토층의 두께가 6.0m 이고 점토층 위와 아래는 모래츼다. 이 점토층이 최종 압밀 침하량의 70%를 일으키는데 걸리는 기간은? (단, 압밀계수(Cv)=3.6×10-3cm2/s 이고, 압밀도 70%에 대한 시간계수(Tv)=0.403 이다.) |  | 1. 116.6일 2. 342일 3. 233.2일 4. 466.4일 | 1. 116.6일 | 정답률 : 37% | <문제 해설>총소요시간 t70 = (0.403 x 600^2)/(3.6x10^-3x60x60x24)=466.44일[해설작성자 : 젊은오리]
산업기사 | 건설재료시험산업기사 | 2018년09월15일 | 4과목 : 토질 및 기초 | 71. | 흙의 액성한계·소성한계 시험에 사용하는 흙시료는 몇 mm체를 통과한 흙을 사용하는가? |  | 1. 4.75mm체 2. 2.0mm체 3. 0.425mm체 4. 0.075mm체 해설이 아직 작성되지 않았습니다.해설을 알고 계시다면 오른쪽 해설추가 기능을 이용하여 해설을 작성하여 다른분들과 함께 해설을 나누었으면 합니다.로그인 후 오류 신고 및 해설 작성 하시면 포인트가 제공됩니다.[포인트 모으기 및 사용법] | 3. 0.425mm체 [포인트 모으기 및 사용법] | 정답률 : 54%
산업기사 | 건설재료시험산업기사 | 2018년09월15일 | 4과목 : 토질 및 기초 | 72. | 흙의 비중(Gs)이 2.80, 함수비(w)가 50%인 포화토에 있어서 한계동수경사(ic)는? |  | 1. 0.65 2. 0.75 3. 0.85 4. 0.95 해설이 아직 작성되지 않았습니다.해설을 알고 계시다면 오른쪽 해설추가 기능을 이용하여 해설을 작성하여 다른분들과 함께 해설을 나누었으면 합니다.로그인 후 오류 신고 및 해설 작성 하시면 포인트가 제공됩니다.[포인트 모으기 및 사용법] | 2. 0.75 [포인트 모으기 및 사용법] | 정답률 : 40%
산업기사 | 건설재료시험산업기사 | 2018년09월15일 | 4과목 : 토질 및 기초 | 73. | 다짐에 대한 설명으로 틀린 것은? |  | 1. 점토를 최적함수비보다 작은 함수비로 다지면 분산구조를 갖는다. 2. 투수계수는 최적함수비 근처에서 거의 최소값을 나타낸다. 3. 다짐에너지가 클수록 최대건조단위중량은 커진다. 4. 다짐에너지가 클수록 최적함수비는 작아진다. 해설이 아직 작성되지 않았습니다.해설을 알고 계시다면 오른쪽 해설추가 기능을 이용하여 해설을 작성하여 다른분들과 함께 해설을 나누었으면 합니다.로그인 후 오류 신고 및 해설 작성 하시면 포인트가 제공됩니다.[포인트 모으기 및 사용법] | 1. 점토를 최적함수비보다 작은 함수비로 다지면 분산구조를 갖는다. [포인트 모으기 및 사용법] | 정답률 : 39%
산업기사 | 건설재료시험산업기사 | 2018년09월15일 | 4과목 : 토질 및 기초 | 74. | 다음 중 흙의 투수계수와 관계가 없는 것은? |  | 1. 간극비 2. 흙의 비중 3. 포화도 4. 흙의 입도 해설이 아직 작성되지 않았습니다.해설을 알고 계시다면 오른쪽 해설추가 기능을 이용하여 해설을 작성하여 다른분들과 함께 해설을 나누었으면 합니다.로그인 후 오류 신고 및 해설 작성 하시면 포인트가 제공됩니다.[포인트 모으기 및 사용법] | 2. 흙의 비중 [포인트 모으기 및 사용법] | 정답률 : 59%
산업기사 | 건설재료시험산업기사 | 2018년09월15일 | 4과목 : 토질 및 기초 | 75. | 어떤 흙의 간극비(e)가 0.52 이고, 흙 속에 흐르는 물의 이론 침투속도(v)가 0.214cm/s 일 때 실제의 침투유속(vs)은? |  | 1. 0.424 cm/s 2. 0.525 cm/s 3. 0.626 cm/s 4. 0.727 cm/s 해설이 아직 작성되지 않았습니다.해설을 알고 계시다면 오른쪽 해설추가 기능을 이용하여 해설을 작성하여 다른분들과 함께 해설을 나누었으면 합니다.로그인 후 오류 신고 및 해설 작성 하시면 포인트가 제공됩니다.[포인트 모으기 및 사용법] | 3. 0.626 cm/s [포인트 모으기 및 사용법] | 정답률 : 30%
산업기사 | 건설재료시험산업기사 | 2018년09월15일 | 4과목 : 토질 및 기초 | 76. | 다음 중 사면의 안전해석방법이 아닌 것은? |  | 1. 마찰원법 2. Bishop 의 간편법 3. 응력경로법 4. Fellenius 방법 해설이 아직 작성되지 않았습니다.해설을 알고 계시다면 오른쪽 해설추가 기능을 이용하여 해설을 작성하여 다른분들과 함께 해설을 나누었으면 합니다.로그인 후 오류 신고 및 해설 작성 하시면 포인트가 제공됩니다.[포인트 모으기 및 사용법] | 3. 응력경로법 [포인트 모으기 및 사용법] | 정답률 : 41%
산업기사 | 건설재료시험산업기사 | 2018년09월15일 | 4과목 : 토질 및 기초 | 77. | 다음의 지반개량공법 중 모래질 지반을 개량하는데 적합한 공법은? |  | 1. 다짐모래말뚝 공법 2. 페이퍼 드레인 공법 3. 프리로딩 공법 4. 생석회 말뚝 공법 해설이 아직 작성되지 않았습니다.해설을 알고 계시다면 오른쪽 해설추가 기능을 이용하여 해설을 작성하여 다른분들과 함께 해설을 나누었으면 합니다.로그인 후 오류 신고 및 해설 작성 하시면 포인트가 제공됩니다.[포인트 모으기 및 사용법] | 1. 다짐모래말뚝 공법 [포인트 모으기 및 사용법] | 정답률 : 50%
산업기사 | 건설재료시험산업기사 | 2018년09월15일 | 4과목 : 토질 및 기초 | 78. | 자연함수비가 액성한계보다 큰 흙은 어떤 상태인가? |  | 1. 고체상태이다. 2. 반고체 상태이다. 3. 소성상태이다. 4. 액체상태이다. 해설이 아직 작성되지 않았습니다.해설을 알고 계시다면 오른쪽 해설추가 기능을 이용하여 해설을 작성하여 다른분들과 함께 해설을 나누었으면 합니다.로그인 후 오류 신고 및 해설 작성 하시면 포인트가 제공됩니다.[포인트 모으기 및 사용법] | 4. 액체상태이다. [포인트 모으기 및 사용법] | 정답률 : 64%
산업기사 | 건설재료시험산업기사 | 2018년09월15일 | 4과목 : 토질 및 기초 | 79. | 모래 치환법에 의한 현장 흑의 단위무게 실험결과가 아래와 같다. 현장 흙의 건조단위무게는? | R0lGODlhMgFpAHcAACH5BAAAAAAALAAAAAAyAWkAgAAAAP///wj+AAMIHEiwoMGDCBMqXMiwocOHECNKnEixosWLGDNq3Mixo8ePIEOKpAigpMmTKFOqXMmypcuXMGPKnEmzps2bOHPq3GkQwMifQIMKHUoUpM+CR4sqXcq0qdOOSQdGfUq1qtWrS6cG0Iq1q9evYCNq5ToxqtmSBM+mlIpS4FmpW3umTagyrtu5dhlyPQmXbl23bfNKnGoyLVrAZMMeHKvR7MLEdyNHTnq0smDJl/X2nex3JWbLeiHbLSzWMee7lBU3ZIzRZ+qtazMj3Qz78GjUcmnnfi0YNF28nzEj9I2YNOTjwDe71q16ce6LoB2b/h08b/TM051bp833MWnuwpH+vg0vm3ly1nF5d28eXvTqueprP2bb/TVf1t+1x++buCV93oMtZhtEasVnn3lhoTfceslptx11Ch2Y3mwA7kZfbcZB1dlfdbkH4YOpSVgeWAqS9BdiwPkH4XWEPTicZGQR19OJL75nY1kpwggigiQ+x5GHDorHIIs5jngbeQ3WaOSSsRnGYJA+irjcaUt2VWJZNHoGZXv84aYcklRmt9p3lGmpJHizfRhll15al19zVwYYoY9JYmcYXBVOKWBbYmqWppp/olmnQ4QNSOaAPH4VZ2lNYvgkgo3KJRqQ3NE4Y4ZzRhiYk28WVaFqi7In6qhGIQonnaSmquqqG4XK6qv+sMa6JaWy1mrrqYHequuuorrK66/APuVrsMQWG9Swxiar7I+oLuvssxkhe2NvhnK6XmzjTRhof2sBKCOgGCaaX4xrVrmgWmyxKq2fYLbr4pFH6ikooWhyq6VptJan4Lc3+jblpwk2G6B92M73GZmc7ZvpflSemR2/jh6212X4Zvqcv/GSuu7CwfX5Z8WnyVtdjQyH6x2iIL+I7pf1Wkwdwe56tbHDLrpm6seBEYwWfjez+S7EEV+LsJLeFlqcxBaVbK6VAv83scUAJ6rjbS1GHebOOWtItNTnxfyht6vOvOem8inHEtQJUyju1BZu+GiuQg4aJNAGszxavsI2nTT+SeeOmzbLyL27pYOTVqRiyoPbGbLXVol9Kdlmwq14xtPRjTHXQqoX+eNvTw5v4ujpSTfTkotVN6Sz3tlm1W7vLPeZ7gY+6FhZDyb0Xng75XjmQ1oKKdmSnj7t5rzHrmmkmC/97O7QNu88l89HLz27yU9vvbPMX6/9rtlv772s3X8vfth6j2++ruGfr75i6ffm5HknFpxum3vSX7abfB4PeZbxF0bctfq7HaZw9L6joegn7fPY6342NctQSl4imhfJ/JI6tTHQXD3jTwYpCLiPIbB89NJZfepWIDaJzFraamC5OKYfVDHmcg2boLUs5zK8tIhxeyud6T4HQRLa0IT+TMJTkVgXs28Zqk8vZNvnZqQ62cgOdMLR3AYJuMDh1ex+RKvd3VyHtkLlKYYt3GGK/Hcw2+SOPJ2a1v1GGCatLRB4xlMiCCV0QpwVDjzH6Z+Z9sgp4c2wPt0ynAxTCMPGgDA0jfLb0eA4RPtdDH/3MY97aFhD9wVRjeCiV+qk5MbqEYhvY6sW1ebkwBXCLoynhBviEuc02nVubZv02RkBNctWHhF5aHzkKH9TSgopcofrUhgkGckcJFaya22UYi0rmENapnJfIVpRCudFKxUZ6XBaTGUxkzRLLxYQi57E5DKDVqDOxYiYjuRlrsqZxocQT5N3bB3nxgmdcFIPh+v+y+dH2tlMe+rznz3SIUAHyp72EfSgRDEoQhf6QYEy9KFUUShEJ9qqQ1L0oseyKPVWVsZNyQ8wQjye/YYWtGvyL5F6/Fcf2/XRA1KrSS2VU/0MWEl6WjKTdoMXkdx5UyNWEWg3u5JKq/NEQfFripWZ4oK2prz0iW6RoyuaGf/Wt+VUDnpFRJJPVanTH4Lrqorz4gBZmdWmapSF0nljyxY3yZCqED5cM2K2POclsF1zphE8oiSP+VMchi+tOuInjLSYVC52MW5RBGPbPmnHoRYHluucqiYRK9NL/eeeTHpbPK1WJTp29kIuA2xVD7XH+K0UpyXd7NlS289BxtOfvBv+lyjJuUHPtnV1gcylwYrqQq+iNov5I2sV+cpNP9rUoZlMJFVV5kgFxpWlxvWtNmvaIOThUq3RpS50TkrMpzVyms7pJXx+ydhglqtMvkPuTT3nqtd+95LD9SNXBwdNtxIOvOut5mpNeq9sCve2ElwvPnUJWpc6c7sove45X4lfUq7zj7V8p43cO0+kxnaeFTWkejHKYZFItMMgnixsQ0xiKo64xCgW8YBTzGIVK6/FMMbscWPM4g/TmMQ2PvGNvZdjMM14x8bqMYWBPL6/vom3RC7yWe9rNtgsMcni655dk5qeH0P5V1K2WzStfGVeZZltW+6y+oyMNA02WMzaM6hCjFxXRzRf78tndrM+ybxiOad5yXbGMZ7zDOIe8/mffv5zPgMt6DHvudAUdeVOFs3oRjv60ZCOtKQn7RJEW/rSRA4IADs= | 1. 0.93 g/cm3 2. 1.13 g/cm3 3. 1.33 g/cm3 4. 1.53 g/cm3 해설이 아직 작성되지 않았습니다.해설을 알고 계시다면 오른쪽 해설추가 기능을 이용하여 해설을 작성하여 다른분들과 함께 해설을 나누었으면 합니다.로그인 후 오류 신고 및 해설 작성 하시면 포인트가 제공됩니다.[포인트 모으기 및 사용법] | 3. 1.33 g/cm3 [포인트 모으기 및 사용법] | 정답률 : 52%
산업기사 | 건설재료시험산업기사 | 2018년09월15일 | 4과목 : 토질 및 기초 | 80. | 연약지반 개량공법으로 압밀의 원리를 이용한 공법이 아닌 것은? |  | 1. 프리로딩 공법 2. 바이브로 플로테이션 공법 3. 대기압 공법 4. 페이퍼 드레인 공법 해설이 아직 작성되지 않았습니다.해설을 알고 계시다면 오른쪽 해설추가 기능을 이용하여 해설을 작성하여 다른분들과 함께 해설을 나누었으면 합니다.로그인 후 오류 신고 및 해설 작성 하시면 포인트가 제공됩니다.[포인트 모으기 및 사용법] | 2. 바이브로 플로테이션 공법 [포인트 모으기 및 사용법] | 정답률 : 66%
산업기사 | 건설재료시험산업기사 | 2018년03월04일 | 1과목 : 콘크리트공학 | 1. | 외력에 의해 일어나는 응력을 소정의 한도까지 상쇄할 수 있도록 미리 인공적으로 그 응력의 분포와 크기를 정하여 내력을 준 콘크리트를 무엇이라고 하는가? |  | 1. 프리캐스트 콘크리트 2. 프리플레이스트 콘크리트 3. 매스 콘크리트 4. 프리스트레스트 콘크리트 해설이 아직 작성되지 않았습니다.해설을 알고 계시다면 오른쪽 해설추가 기능을 이용하여 해설을 작성하여 다른분들과 함께 해설을 나누었으면 합니다.로그인 후 오류 신고 및 해설 작성 하시면 포인트가 제공됩니다.[포인트 모으기 및 사용법] | 4. 프리스트레스트 콘크리트 [포인트 모으기 및 사용법] | 정답률 : 86%
산업기사 | 건설재료시험산업기사 | 2018년03월04일 | 1과목 : 콘크리트공학 | 2. | 콘크리트의 휨강도 시험에 대한 설명으로 틀린 것은? |  | 1. 공시체는 단면이 정사각형인 각주로 하고, 그 한변의 길이는 굵은 골재의 최대 치수의 4배 이상이며 100mm 이상으로 한다. 2. 공시체의 길이는 단면의 한 변의 길이의 2배 이상 긴 것으로 한다. 3. 시험할 때 지간은 공시체 높이의 3배로 한다. 4. 하중을 가하는 속도는 가장자리 응력도의 증가율이 매초 0.06±0.04MPa이 되도록 한다. 해설이 아직 작성되지 않았습니다.해설을 알고 계시다면 오른쪽 해설추가 기능을 이용하여 해설을 작성하여 다른분들과 함께 해설을 나누었으면 합니다.로그인 후 오류 신고 및 해설 작성 하시면 포인트가 제공됩니다.[포인트 모으기 및 사용법] | 2. 공시체의 길이는 단면의 한 변의 길이의 2배 이상 긴 것으로 한다. [포인트 모으기 및 사용법] | 정답률 : 47%
산업기사 | 건설재료시험산업기사 | 2018년03월04일 | 1과목 : 콘크리트공학 | 3. | 다음 중 콘크리트 받아들이기 품질 검사 항목이 아닌 것은? |  | 1. 반발경도 2. 슬럼프 3. 공기량 4. 염소이온량 해설이 아직 작성되지 않았습니다.해설을 알고 계시다면 오른쪽 해설추가 기능을 이용하여 해설을 작성하여 다른분들과 함께 해설을 나누었으면 합니다.로그인 후 오류 신고 및 해설 작성 하시면 포인트가 제공됩니다.[포인트 모으기 및 사용법] | 1. 반발경도 [포인트 모으기 및 사용법] | 정답률 : 75%
산업기사 | 건설재료시험산업기사 | 2018년03월04일 | 1과목 : 콘크리트공학 | 4. | 국내의 레디믹스트 콘크리트 운반차량으로 가장 많이 사용되는 것은? |  | 1. 스크레이퍼 2. 덤프트럭 3. 콘크리트 펌프카 4. 애지데이터 트럭 | 4. 애지데이터 트럭 | 정답률 : 82% | <문제 해설>애지데이터 트럭은 뒤에 믹서가 달려 있어서 계속 돌아가면서 콘크리트를 유동적이게 만드는 차량이다.[해설작성자 : 준비생]
산업기사 | 건설재료시험산업기사 | 2018년03월04일 | 1과목 : 콘크리트공학 | 5. | 프리플레이스트 콘크리트의 일반적인 특성으로 잘못 설명된 것은? |  | 1. 초기강도가 일반 콘크리트보다 크다. 2. 블리딩 및 레이턴스가 적다. 3. 수축률은 일반 콘크리트보다 작다. 4. 동결융해에 대한 저항성이 크다. 해설이 아직 작성되지 않았습니다.해설을 알고 계시다면 오른쪽 해설추가 기능을 이용하여 해설을 작성하여 다른분들과 함께 해설을 나누었으면 합니다.로그인 후 오류 신고 및 해설 작성 하시면 포인트가 제공됩니다.[포인트 모으기 및 사용법] | 1. 초기강도가 일반 콘크리트보다 크다. [포인트 모으기 및 사용법] | 정답률 : 54%
산업기사 | 건설재료시험산업기사 | 2018년03월04일 | 1과목 : 콘크리트공학 | 6. | 프리텐션 방식으로 프리스트레싱할 때의 콘크리트 압축강도는 최소 얼마 이상이어야 하는가? (단, 실험이나 기존의 적용 실적 등을 통하여 안전성이 증명된 경우를 제외한다.) |  | 1. 26 MPa 2. 28 MPa 3. 30 MPa 4. 35 MPa 해설이 아직 작성되지 않았습니다.해설을 알고 계시다면 오른쪽 해설추가 기능을 이용하여 해설을 작성하여 다른분들과 함께 해설을 나누었으면 합니다.로그인 후 오류 신고 및 해설 작성 하시면 포인트가 제공됩니다.[포인트 모으기 및 사용법] | 3. 30 MPa [포인트 모으기 및 사용법] | 정답률 : 73%
산업기사 | 건설재료시험산업기사 | 2018년03월04일 | 1과목 : 콘크리트공학 | 7. | 경량골재 콘크리트인 경우 몇 MPa 이상인 콘크리트를 고강도 콘크리트라고 하는가? |  | 1. 20 MPa 2. 24 MPa 3. 27 MPa 4. 30 MPa 해설이 아직 작성되지 않았습니다.해설을 알고 계시다면 오른쪽 해설추가 기능을 이용하여 해설을 작성하여 다른분들과 함께 해설을 나누었으면 합니다.로그인 후 오류 신고 및 해설 작성 하시면 포인트가 제공됩니다.[포인트 모으기 및 사용법] | 3. 27 MPa [포인트 모으기 및 사용법] | 정답률 : 71%
산업기사 | 건설재료시험산업기사 | 2018년03월04일 | 1과목 : 콘크리트공학 | 8. | 콘크리트의 배합에 대한 설명으로 틀린 것은? |  | 1. 작업에 적합한 워커빌리티를 갖는 범위 내에서 단위수량은 될 수 있는 대로 적게 한다. 2. 현장 콘크리트의 품질변도을 고려하여 콘크리트의 배합강도(fcr)를 설계기준 압력강도(fck)보다 충분히 크게 정하여야 한다. 3. 배합강도를 결정할 때 압축강도의 표준편차는 실제 사용한 콘크리트의 20회 이상의 시험실적으로부터 결정하는 것을 원칙으로 한다. 4. 물-결합재비는 소요의 강도, 내구성, 수밀성 및 균열저항성 등을 고려하여 정하여야 한다. 해설이 아직 작성되지 않았습니다.해설을 알고 계시다면 오른쪽 해설추가 기능을 이용하여 해설을 작성하여 다른분들과 함께 해설을 나누었으면 합니다.로그인 후 오류 신고 및 해설 작성 하시면 포인트가 제공됩니다.[포인트 모으기 및 사용법] | 3. 배합강도를 결정할 때 압축강도의 표준편차는 실제 사용한 콘크리트의 20회 이상의 시험실적으로부터 결정하는 것을 원칙으로 한다. [포인트 모으기 및 사용법] | 정답률 : 81%
산업기사 | 건설재료시험산업기사 | 2018년03월04일 | 1과목 : 콘크리트공학 | 9. | 콘크리트 강도에 영향을 미치는 요인에 대한 설명 중 틀린 것은? |  | 1. 부배합의 콘크리트에서 물-시멘트비가 동일하면 굵은 골재의 최대치수가 클수록 압축강도는 감소한다. 2. 염분을 함유한 해사를 사용한 콘크리트의 조기강도는 다소 증가하지만 장기강도는 감소한다. 3. 강도시험을 할 때 재하속도가 빠르면 콘크리트의 압축강도는 크게 나타난다. 4. 고강도 콘크리트에서는 골재의 강도가 콘크리트의 압축강도에 미치는 영향이 작다. 해설이 아직 작성되지 않았습니다.해설을 알고 계시다면 오른쪽 해설추가 기능을 이용하여 해설을 작성하여 다른분들과 함께 해설을 나누었으면 합니다.로그인 후 오류 신고 및 해설 작성 하시면 포인트가 제공됩니다.[포인트 모으기 및 사용법] | 4. 고강도 콘크리트에서는 골재의 강도가 콘크리트의 압축강도에 미치는 영향이 작다. [포인트 모으기 및 사용법] | 정답률 : 54%
산업기사 | 건설재료시험산업기사 | 2018년03월04일 | 1과목 : 콘크리트공학 | 10. | 콘크리트 압축강도 시험에서 공시체 지름이 150mm, 높이가 300mm 이고 파괴 시 최대 하중이 400kN일 때 압축강도는? |  | 1. 18.0 MPa 2. 20.4 MPa 3. 22.6 MPa 4. 24.2 MPa | 3. 22.6 MPa | 정답률 : 53% | <문제 해설>압축강도= P/A = P/ π*d2/4 =400kn*1000 /π*150^2/4 = 22.6Mpa[해설작성자 : DL인]
산업기사 | 건설재료시험산업기사 | 2018년03월04일 | 1과목 : 콘크리트공학 | 11. | 콘크리트 타설 및 다지기에 대한 설명으로 틀린 것은? |  | 1. 타설한 콘크리트는 거푸집 내에서 횡방향으로 이동시켜서는 안 된다. 2. 한 구획내의 콘크리트는 타설이 완료될 때까지 연속해서 타설하여야 한다. 3. 내부진동기를 사용하여 진동다지기를 할 때 내부진동기의 찔러 넣는 간격은 일반적으로 1m 이하로 한다. 4. 내부진동기를 사용하여 진동다지기를 할 때에는 진동기를 아래층의 콘크리트 속에 0.1m 정도 찔러 넣어야 한다. | 3. 내부진동기를 사용하여 진동다지기를 할 때 내부진동기의 찔러 넣는 간격은 일반적으로 1m 이하로 한다. | 정답률 : 78% | <문제 해설>0.5m[해설작성자 : comcbt.com 이용자]
산업기사 | 건설재료시험산업기사 | 2018년03월04일 | 1과목 : 콘크리트공학 | 12. | 고강도콘크리트의 제조방법에 대한 설명 중 틀린 것은? |  | 1. 고강도콘크리트를 얻기 위해서는 물-결합재비를 낮게 하여야 한다. 2. 잔골재율은 소요의 워커빌리티를 얻도록 시험에 의하여 결정하여야 하며, 가능한 작게 하도록 한다. 3. 고강도콘크리트는 워커빌리티가 일반적으로 떨어지기 때문에 고성능감수제를 사용해야 한다. 4. 고강도콘크리트는 공기연행제를 사용하는 것을 원칙으로 한다. 해설이 아직 작성되지 않았습니다.해설을 알고 계시다면 오른쪽 해설추가 기능을 이용하여 해설을 작성하여 다른분들과 함께 해설을 나누었으면 합니다.로그인 후 오류 신고 및 해설 작성 하시면 포인트가 제공됩니다.[포인트 모으기 및 사용법] | 4. 고강도콘크리트는 공기연행제를 사용하는 것을 원칙으로 한다. [포인트 모으기 및 사용법] | 정답률 : 76%
산업기사 | 건설재료시험산업기사 | 2018년03월04일 | 1과목 : 콘크리트공학 | 13. | 알칼리골재반응을 막기 위한 대책으로 옳지 않은 것은? |  | 1. 반응성 골재를 사용하지 않는다. 2. 빈배합의 콘크리트로 시공한다. 3. 0.6% 이하의 알칼리량을 함유한 시멘트를 사용한다. 4. 적당한 포졸란 또는 고로 슬래그를 사용한다. 해설이 아직 작성되지 않았습니다.해설을 알고 계시다면 오른쪽 해설추가 기능을 이용하여 해설을 작성하여 다른분들과 함께 해설을 나누었으면 합니다.로그인 후 오류 신고 및 해설 작성 하시면 포인트가 제공됩니다.[포인트 모으기 및 사용법] | 2. 빈배합의 콘크리트로 시공한다. [포인트 모으기 및 사용법] | 정답률 : 63%
산업기사 | 건설재료시험산업기사 | 2018년03월04일 | 1과목 : 콘크리트공학 | 14. | 압축강도 시험의 기록이 없는 현장에서 설계기준압축강도가 20MPa인 경우 배합강도는? |  | 1. 27 MPa 2. 28.5 MPa 3. 30 MPa 4. 31.5 MPa 해설이 아직 작성되지 않았습니다.해설을 알고 계시다면 오른쪽 해설추가 기능을 이용하여 해설을 작성하여 다른분들과 함께 해설을 나누었으면 합니다.로그인 후 오류 신고 및 해설 작성 하시면 포인트가 제공됩니다.[포인트 모으기 및 사용법] | 1. 27 MPa [포인트 모으기 및 사용법] | 정답률 : 79%
산업기사 | 건설재료시험산업기사 | 2018년03월04일 | 1과목 : 콘크리트공학 | 15. | 다음 중 일반적인 해양콘크리트에 사용하는 시멘트로 가장 부적합한 것은? |  | 1. 고로슬래그시멘트 2. 플라이애쉬시멘트 3. 중용열 포틀랜드시멘트 4. 조강 포틀랜드시멘트 해설이 아직 작성되지 않았습니다.해설을 알고 계시다면 오른쪽 해설추가 기능을 이용하여 해설을 작성하여 다른분들과 함께 해설을 나누었으면 합니다.로그인 후 오류 신고 및 해설 작성 하시면 포인트가 제공됩니다.[포인트 모으기 및 사용법] | 4. 조강 포틀랜드시멘트 [포인트 모으기 및 사용법] | 정답률 : 54%
산업기사 | 건설재료시험산업기사 | 2018년03월04일 | 1과목 : 콘크리트공학 | 16. | 일반 수중콘크리트 타설의 원칙을 설명한 것으로 틀린 것은? |  | 1. 콘크리트는 수중에 낙하시키지 않아야 한다. 2. 완전히 물막이를 할 수 없는 경우 유속은 50m/s 이하로 하여야 한다. 3. 한 구획의 콘크리트 타설을 완료한 후 레이턴스를 모두 제거하고 다시 타설하여야 한다. 4. 콘크리트면을 가능한 한 수평하게 유지하면서 소정의 높이 또는 수면 상에 이를 때까지 연속해서 타설하여야 한다. | 2. 완전히 물막이를 할 수 없는 경우 유속은 50m/s 이하로 하여야 한다. | 정답률 : 62% | <문제 해설>유속은 50mm/s 이하[해설작성자 : 홧팅]
산업기사 | 건설재료시험산업기사 | 2018년03월04일 | 1과목 : 콘크리트공학 | 17. | 콘크리트 크리프에 관한 다음 설명 중 잘못된 것은? |  | 1. 온도가 높을수록 크리프는 작다. 2. 재하 시의 재령이 클수록 크리프는 작다. 3. 물-시멘트비가 작을수록 크리프는 작다. 4. 콘크리트의 강도와 재하 기간이 같은 경우, 응력의 증강에 따라 크리프는 증가한다. 해설이 아직 작성되지 않았습니다.해설을 알고 계시다면 오른쪽 해설추가 기능을 이용하여 해설을 작성하여 다른분들과 함께 해설을 나누었으면 합니다.로그인 후 오류 신고 및 해설 작성 하시면 포인트가 제공됩니다.[포인트 모으기 및 사용법] | 1. 온도가 높을수록 크리프는 작다. [포인트 모으기 및 사용법] | 정답률 : 55%
산업기사 | 건설재료시험산업기사 | 2018년03월04일 | 1과목 : 콘크리트공학 | 18. | 콘크리트의 시방배합결과 단위수량 170 kg/m3, 단위 잔골재량 650 kg/m3, 단위 굵은 골재량 1240 kg/m3 이었다. 현장의 잔골재 표면수율이 5%, 굵은 골재 표면수율이 1% 이었다면, 현장 배합으로 수정한 단위수량은? (단, 입도에 대한 보정은 없음) |  | 1. 106 kg/m3 2. 118 kg/m3 3. 125 kg/m3 4. 136 kg/m3 | 3. 125 kg/m3 | 정답률 : 51% | <문제 해설>170-(650x0.05+1240x0.01)=125.1[해설작성자 : 야전박]
산업기사 | 건설재료시험산업기사 | 2018년03월04일 | 1과목 : 콘크리트공학 | 19. | 거푸집 및 동바리 떼어내기의 주의할 점 중에서 옳지 않은 것은? |  | 1. 거푸집 및 동바리는 콘크리트가 자중 및 시공 중에 가해지는 하중을 지지할 수 있는 강도를 가질 때까지 해체할 수 없다. 2. 거푸집을 해체하는 순서는 하중을 많이 받는 부분을 먼저 해체한 후, 나머지 중요하지 않은 부분을 해체하여야 한다. 3. 슬래비 및 보의 밑면, 아치 내면은 콘크리트의 압축강도가 14MPa 이상이고, 설계기준압축강도의 2/3 이상이면 거푸집을 해체할 수 있다. 4. 기둥, 벽 등의 수직 부재의 거푸집은 보 등의 수평 부재의 거푸집보다도 일찍 해체하는 것이 원칙이다. | 2. 거푸집을 해체하는 순서는 하중을 많이 받는 부분을 먼저 해체한 후, 나머지 중요하지 않은 부분을 해체하여야 한다. | 정답률 : 73% | <문제 해설>거푸집 해체는 하중이 받지 않는 부분부터 해체한다.[해설작성자 : 준비생]
산업기사 | 건설재료시험산업기사 | 2018년03월04일 | 1과목 : 콘크리트공학 | 20. | 콘크리트를 타설한 후 습윤양생을 하는 경우 습윤상태의 보호기간은 조강포틀랜드시멘트를 사용한 경우 얼마 이상을 표준으로 하는가? (단, 일평균기온이 15℃ 이상인 경우) |  | 1. 1일 2. 3일 3. 5일 4. 7일 해설이 아직 작성되지 않았습니다.해설을 알고 계시다면 오른쪽 해설추가 기능을 이용하여 해설을 작성하여 다른분들과 함께 해설을 나누었으면 합니다.로그인 후 오류 신고 및 해설 작성 하시면 포인트가 제공됩니다.[포인트 모으기 및 사용법] | 2. 3일 [포인트 모으기 및 사용법] | 정답률 : 78%
산업기사 | 건설재료시험산업기사 | 2018년03월04일 | 2과목 : 건설재료 및 시험 | 21. | 다음 중 사용량이 많아서 콘크리트의 배합설계에 고려하여야 하는 혼화재료는? |  | 1. AE제 2. 감수제 3. 지연제 4. 실리카퓸 해설이 아직 작성되지 않았습니다.해설을 알고 계시다면 오른쪽 해설추가 기능을 이용하여 해설을 작성하여 다른분들과 함께 해설을 나누었으면 합니다.로그인 후 오류 신고 및 해설 작성 하시면 포인트가 제공됩니다.[포인트 모으기 및 사용법] | 4. 실리카퓸 [포인트 모으기 및 사용법] | 정답률 : 64%
산업기사 | 건설재료시험산업기사 | 2018년03월04일 | 2과목 : 건설재료 및 시험 | 22. | 강에서 탄소의 함류양이 증가함에 따라 변화되는 강의 성질에 관한 설명으로 틀린 것은? |  | 1. 항복점이 작아진다. 2. 전기에 대한 저항성이 커진다. 3. 인장강도와 경도가 증가한다. 4. 비중과 선팽창계수가 작아진다. 해설이 아직 작성되지 않았습니다.해설을 알고 계시다면 오른쪽 해설추가 기능을 이용하여 해설을 작성하여 다른분들과 함께 해설을 나누었으면 합니다.로그인 후 오류 신고 및 해설 작성 하시면 포인트가 제공됩니다.[포인트 모으기 및 사용법] | 1. 항복점이 작아진다. [포인트 모으기 및 사용법] | 정답률 : 55%
산업기사 | 건설재료시험산업기사 | 2018년03월04일 | 2과목 : 건설재료 및 시험 | 23. | 잔골재의 조립률이 3.0이고 굵은 골재의 조립률이 6.5인 경우에 잔골재와 굵은 꼴재를 1 : 1.5의 비율로 혼합해 사용한다면 이때 혼합된 골재의 조립률은? |  | 1. 3.7 2. 4.1 3. 4.7 4. 5.1 해설이 아직 작성되지 않았습니다.해설을 알고 계시다면 오른쪽 해설추가 기능을 이용하여 해설을 작성하여 다른분들과 함께 해설을 나누었으면 합니다.로그인 후 오류 신고 및 해설 작성 하시면 포인트가 제공됩니다.[포인트 모으기 및 사용법] | 4. 5.1 [포인트 모으기 및 사용법] | 정답률 : 73%
산업기사 | 건설재료시험산업기사 | 2018년03월04일 | 2과목 : 건설재료 및 시험 | 24. | 철근 콘크리트용 굵은 골재의 최대치수에 대한 설명으로 옳은 것은? |  | 1. 거푸집 양 측면 사이의 최소 거리의 1/5을 초과하지 않아야 한다. 2. 슬래브 두께의 1/2을 초과하지 않아야 한다. 3. 개별철근, 다발철근, 긴장재 또는 덕트 사이 최소 순간격의 4/3를 초과하지 않아야 한다. 4. 단면이 큰 구조물인 경우에는 25mm를 표준으로 한다. 해설이 아직 작성되지 않았습니다.해설을 알고 계시다면 오른쪽 해설추가 기능을 이용하여 해설을 작성하여 다른분들과 함께 해설을 나누었으면 합니다.로그인 후 오류 신고 및 해설 작성 하시면 포인트가 제공됩니다.[포인트 모으기 및 사용법] | 1. 거푸집 양 측면 사이의 최소 거리의 1/5을 초과하지 않아야 한다. [포인트 모으기 및 사용법] | 정답률 : 47%
산업기사 | 건설재료시험산업기사 | 2018년03월04일 | 2과목 : 건설재료 및 시험 | 25. | 다음 중 천연아스팔트에 속하는 것은? |  | 1. 용제추출아스팔트 2. 블론아스팔트 3. 스트레이트아스팔트 4. 아스팔타이트 해설이 아직 작성되지 않았습니다.해설을 알고 계시다면 오른쪽 해설추가 기능을 이용하여 해설을 작성하여 다른분들과 함께 해설을 나누었으면 합니다.로그인 후 오류 신고 및 해설 작성 하시면 포인트가 제공됩니다.[포인트 모으기 및 사용법] | 4. 아스팔타이트 [포인트 모으기 및 사용법] | 정답률 : 66%
산업기사 | 건설재료시험산업기사 | 2018년03월04일 | 2과목 : 건설재료 및 시험 | 26. | 다음 중 압축 강도가 가장 큰 석재는? |  | 1. 응회암 2. 사암 3. 화강암 4. 점판암 해설이 아직 작성되지 않았습니다.해설을 알고 계시다면 오른쪽 해설추가 기능을 이용하여 해설을 작성하여 다른분들과 함께 해설을 나누었으면 합니다.로그인 후 오류 신고 및 해설 작성 하시면 포인트가 제공됩니다.[포인트 모으기 및 사용법] | 3. 화강암 [포인트 모으기 및 사용법] | 정답률 : 83%
산업기사 | 건설재료시험산업기사 | 2018년03월04일 | 2과목 : 건설재료 및 시험 | 27. | 직경 20cm, 길이 3m인 재료에 축방향 인장을 가해서 변형률을 측정한 결과, 길이가 6mm 늘어나고 직경이 0.1mm 줄었다면 이 재료의 poisson(포아슨)비는 얼마인가? |  | 1. 0.20 2. 0.25 3. 0.30 4. 0.35 해설이 아직 작성되지 않았습니다.해설을 알고 계시다면 오른쪽 해설추가 기능을 이용하여 해설을 작성하여 다른분들과 함께 해설을 나누었으면 합니다.로그인 후 오류 신고 및 해설 작성 하시면 포인트가 제공됩니다.[포인트 모으기 및 사용법] | 2. 0.25 [포인트 모으기 및 사용법] | 정답률 : 66%
산업기사 | 건설재료시험산업기사 | 2018년03월04일 | 2과목 : 건설재료 및 시험 | 28. | 일반적인 굵은 골재의 유해물 함유량의 한도에 대한 다음 설명 중 잘못된 것은? |  | 1. 연한 석편은 5% 이내이어야 한다. 2. 점토덩어리는 1% 이내이어야 한다. 3. 0.08mm체 통과량은 1% 이내이어야 한다. 4. 석탄, 갈탄 등으로 밀도 2.0g/cm3의 액체에 뜨는 것은 0.5% 이내이어야 한다.(단, 외관이 중요한 콘크리트의 경우) 해설이 아직 작성되지 않았습니다.해설을 알고 계시다면 오른쪽 해설추가 기능을 이용하여 해설을 작성하여 다른분들과 함께 해설을 나누었으면 합니다.로그인 후 오류 신고 및 해설 작성 하시면 포인트가 제공됩니다.[포인트 모으기 및 사용법] | 2. 점토덩어리는 1% 이내이어야 한다. [포인트 모으기 및 사용법] | 정답률 : 54%
산업기사 | 건설재료시험산업기사 | 2018년03월04일 | 2과목 : 건설재료 및 시험 | 29. | 토목섬유 중 지오텍스타일의 주요기능이 아닌 것은? |  | 1. 분리 2. 차수 3. 보강 4. 필터 해설이 아직 작성되지 않았습니다.해설을 알고 계시다면 오른쪽 해설추가 기능을 이용하여 해설을 작성하여 다른분들과 함께 해설을 나누었으면 합니다.로그인 후 오류 신고 및 해설 작성 하시면 포인트가 제공됩니다.[포인트 모으기 및 사용법] | 2. 차수 [포인트 모으기 및 사용법] | 정답률 : 52%
산업기사 | 건설재료시험산업기사 | 2018년03월04일 | 2과목 : 건설재료 및 시험 | 30. | 다이너마이트 중 폭발력이 강하여 터널과 암석발파에 주로 사용되고 수중용으로도 많이 사용되는 것은? |  | 1. 분말상 다이너마이트 2. 스트레이트 다이너마이트 3. 교질 다이너마이트 4. 규조토 다이너마이트 해설이 아직 작성되지 않았습니다.해설을 알고 계시다면 오른쪽 해설추가 기능을 이용하여 해설을 작성하여 다른분들과 함께 해설을 나누었으면 합니다.로그인 후 오류 신고 및 해설 작성 하시면 포인트가 제공됩니다.[포인트 모으기 및 사용법] | 3. 교질 다이너마이트 [포인트 모으기 및 사용법] | 정답률 : 84%
산업기사 | 건설재료시험산업기사 | 2018년03월04일 | 2과목 : 건설재료 및 시험 | 31. | 아스팔트의 침입도 시험에서 표준침을 낙하시켜 5초 동안에 20mm 관입했다. 침입도는 얼마인가? |  | 1. 20 2. 100 3. 200 4. 250 해설이 아직 작성되지 않았습니다.해설을 알고 계시다면 오른쪽 해설추가 기능을 이용하여 해설을 작성하여 다른분들과 함께 해설을 나누었으면 합니다.로그인 후 오류 신고 및 해설 작성 하시면 포인트가 제공됩니다.[포인트 모으기 및 사용법] | 3. 200 [포인트 모으기 및 사용법] | 정답률 : 60%
산업기사 | 건설재료시험산업기사 | 2018년03월04일 | 2과목 : 건설재료 및 시험 | 32. | 분말도가 큰 시멘트의 특성에 대한 설명으로 틀린 것은? |  | 1. 물과 혼합 시 접촉 표면적이 커서 수화작용이 빠르다. 2. 초기강도가 크게 되며 강도 증진율이 높다. 3. 풍화하기 쉽고 건조수축이 커져서 균열이 발생하기 쉽다. 4. 블리딩이 많아지며, 재료분리 경향이 증가한다. 해설이 아직 작성되지 않았습니다.해설을 알고 계시다면 오른쪽 해설추가 기능을 이용하여 해설을 작성하여 다른분들과 함께 해설을 나누었으면 합니다.로그인 후 오류 신고 및 해설 작성 하시면 포인트가 제공됩니다.[포인트 모으기 및 사용법] | 4. 블리딩이 많아지며, 재료분리 경향이 증가한다. [포인트 모으기 및 사용법] | 정답률 : 49%
산업기사 | 건설재료시험산업기사 | 2018년03월04일 | 2과목 : 건설재료 및 시험 | 33. | 도로의 표층공사에 사용되는 가열 아스팔트 혼합물의 안정도 시험은 다음의 어느 방법으로 판정해야 하는가? |  | 1. 엥글러(engler) 시험 2. 마아샬(marshall) 시험 3. 레드우드(red wood) 시험 4. 클리블랜드(cleveland and open cup) 개방식 시험 해설이 아직 작성되지 않았습니다.해설을 알고 계시다면 오른쪽 해설추가 기능을 이용하여 해설을 작성하여 다른분들과 함께 해설을 나누었으면 합니다.로그인 후 오류 신고 및 해설 작성 하시면 포인트가 제공됩니다.[포인트 모으기 및 사용법] | 2. 마아샬(marshall) 시험 [포인트 모으기 및 사용법] | 정답률 : 73%
산업기사 | 건설재료시험산업기사 | 2018년03월04일 | 2과목 : 건설재료 및 시험 | 34. | 시멘트의 응결에 관한 다음 사항 중 옳지 않은 것은? |  | 1. 함수량이 많으면 응결이 늦어진다. 2. 온도가 높으면 응결시간이 짧아진다. 3. 시멘트의 분말도가 높을수록 응결이 빠르다. 4. 풍화된 시멘트는 알루민산 3석회가 많이 소비되었기 때문에 응결이 빠르다. 해설이 아직 작성되지 않았습니다.해설을 알고 계시다면 오른쪽 해설추가 기능을 이용하여 해설을 작성하여 다른분들과 함께 해설을 나누었으면 합니다.로그인 후 오류 신고 및 해설 작성 하시면 포인트가 제공됩니다.[포인트 모으기 및 사용법] | 4. 풍화된 시멘트는 알루민산 3석회가 많이 소비되었기 때문에 응결이 빠르다. [포인트 모으기 및 사용법] | 정답률 : 65%
산업기사 | 건설재료시험산업기사 | 2018년03월04일 | 2과목 : 건설재료 및 시험 | 35. | 아래의 표에서 설명하고 있는 시멘트는? | R0lGODlhMgFyAHcAACH5BAAAAAAALAAAAAAyAXIAhQAAAAAAOgAAZgA6kABmtjoAADoAOjoAZjo6kDpmtjqQ22YAAGYAZmY6kGZmtmaQ22a2/5A6AJA6ZpBmkJCQtpCQ25C2/5Db/7ZmALZmZraQkLa227bbkLbb/7b/27b//9uQOtuQZtuQkNu2ttvb/9v///+2Zv+2kP+2tv/bkP/btv//tv//2////wAAAAAAAAAAAAAAAAAAAAAAAAAAAAAAAAAAAAAAAAAAAAAAAAAAAAAAAAAAAAAAAAAAAAAAAAj+AFsIHEiwoMGDCBMqXMiwocOHECNKnEixosWLGDNq3Mixo8ePIEOKpAigpMmTKFOqXMmypcuXMGPKnEmzps2bOHPq3GkQwMifQIMKHUoUpM+CR4sqXcq0qdOOSQdGfUq1qtWrS6e20Iq1q9evYCNq5Rq2rNmzWMeiXcu2bdaeHMmalErwJN26KBtyHTsXr92tD/sCllqyrt+kZHsWFhhV8GDGKuHeXbjyYYoCAAiksDDx72OFajcmRjp5q+PQoA+OTv2Z9eDViA23DkwZYeLGEBdbNnChhYnMCk0MKEH67mrGkjP6nBo5tnGkeRnuXVxZNXK9z01Hdw5Zd8Lm3f/+yrW93HHt2QoxQCAo4gNCFhRC9JZ9/fhs+9ivu25svrN1xefh5xxspR2FX3KA8cccesuV9h1/Da3AgHsDsUACQip0kMIDxdWXH30VeWeaXwUKhhhLlKV0n37/HWgiiZPhhp5qunHHXYwdGihSCgk8NEIJLExA3GEO2oYgjf05NKCIQEFI2H8zfmhjYTLat2SD+jmJo2HHtcQQjw6xsIFAIKx33plFejTgYZ5pF11QNz6Yl41bhicli6cZ+dGBLYDZ0GUmESDdh2nmhiJhcR6pKJJvegkinzI+Rmd20tVIEnltpphpQhJSuJAGQ3aK5neLhkhqiSoi+qZeBELJ4qD+dU7qoZKPRuZqkVaWahAGChC0mW8ADNfCChUQVKaqq54KIkZ8zbmsrvmNxhe0HeLpnYKJKubsfoeuCOuzCF3Wa58IlGCCoOq1cMJ8AqVQrmvwvnqRgGyeZmuKeOn5rUStKivWqJVuKmeSnC5QkrACBVkCCCWNyzAAAnhKrbx8umXxxUr9JqhIqGHs8cdNgdCryBxPDPLJKHOEgnskh9RxyjDHvNEKBiNslMky56zzUy/v7PPPTvUM9NBEN4lz0UgnfWm1SjfttKlMPy311ABXTPXVSAst1ov1gradqsgpWGuqmCYLHZUUgxveXCeKh6yOb197L4Jwdzc2fanCZun+vvL+axx11C5YHJb+3sp3tXUXuO94MyZu9W1fx1tq4slRrm+htFG6dpd2Dv5a3gCHrri3fSOuJ+ORli0wnpu77WZfqO9XetRWmx6lkql72O/lhNL9KuEEti3ZXojObrzvn2FJcKGW43182vOaSGW3w+PKNozQPx/1o7/Pqm/zryFvvKPawh4r9o0fz3XVe0Lt/XOy5ok574jLH3bhhDtv99hmi0bX+sLTX+bYN5LquA94dRrdAF1VN+Ixa36Se93yJCi3SMlKgOW73uFql0HODSxTsYlf5fgFL/BBkGzc6xr9VhhBASYqdwzs3e1oVT8UEgo3ItweDf3lOL8tS3D+2dueARnVJmklsDUe1J7WciO+A5JGbDGiXr1W56bwQVBRJ2pilrpVsd0hCW9L7N4GlZOsIcrwf6IzWvLmRsQkbm5rNjzbqswYOB9KjoNYy+POwqjHPhaNj34MpM8AKchCxoyQhkwkyBCpyEZajJGOjCRaICnJSoKFkpbM5FUwCRRAaYYzBmFBBCAmMU0WkpNn49/8UsAbYG2sILwa1gIQBjoVqq6B5pPWtRYHtgRNEY9JQ+WZqpQeMwmkPQVhgQQ89avhAU6HyYNe/s5oOyvmD5hTEyYFs0QkhIiqQhcqSAZK+UYk9m90oZlm3J5nQTvBMJLaVBYxw9UjhqygAUP+Ahceq7RLX5IKipdbkz9bh80/Hk1OGDShn76EmXH1jW1SfBvFNAilbFUTbtc0ZTynlNEoLdQhIAjAfMATl+rd5ohw4aiO3unIjZ6vlwf55kNW4IASsjGCIfQaS9E4u2veVJAu5SbrbhfLgWyGZqSkKUHumc84QstAc+TpAkcYJXVqMqiSQqdCxNWucpEslhhAWFFJR0EjPol7Zh1gD01JQIvYr4rHQ2qw8tkC+bQABRzADHBwpTZ5ClWqhotXR29JRT3Gk4VX9GaxAmYeOhKJSVzS6Tl5+NNMHlYoKTiAB8bEVkleFii/KYkxO9vIz5L2tO2DJmpX+xbVsva1QjH+LWxnS0LX0va2ajoobnfrvsTy9rdL6ytwhxtc3xL3uG0liQaxhdIZRpOsHRPQ3l430HIGZrlNjG4/NTXHe9WSoKxyKhbnJZsbNTCwtouuFqcaWb5mTnnZraN/WrjW2trXuAFdnxUZxNhnppBLE2xdNO0CQ0jdD7q/FLBzyyq6+tqRibZF03kp5cAS7m+oUnURWg8sUQjDt5oIBugwG2wt8cqxsO4NEXaHmi03Wi53GF0gDjmMYRp++L+kuyCsmOPdyGmvpK6dLIXLm6YJfpfD5gOshAG30rgFmMggzKqTXypZE0sZxNd1LO0KSOSHagSBXsaOeatYUCh3z6KYEq7+W4ucYJfpto3T3W+FuSsigRbuVD1ssi1tvF8pY7PM611weJ8cxOL+Vc7o3fKWdirhAdMYknpup6B//GZ9Ksdkh9XudEna1gUx+s6SIvBzccwoRLe3rHGGMGFhp6K2VfZZuYownQPsxQ+6+NVpnCYKu6g+Q1l5ymsmI4pTjNxi35fSxk52oZXNbPoButm0lS20Xyvtaa+22tY+Lbaz3dmN+vjIntGllYdoQHCz0amb0rIES6zmp2E1ofo1IWLnnb5ROxvLiRYjqK/27gRO+H3UBC99a2y4AqexPqz2cR/7bbd5PlfcQm6u2hx37jLSDdcjUpyIscbwK8P14Q8+3Ymxpec6dsL6h37L4aSDWekphrrkDg84qtM6Z4jbMN2qNrXHDdvyg3vchOS7dJgF/mWMa6q0PW+hv5GdWzb7mtD0JjpZeS5rpY+vy1GvemANrPV25/fX7k56ryU7P17bWjytdnKqX26roPOy6waFewcrGHGbG9noPu9gUbA1bKdtm9saFTvgqS34wV+78IbXNuIT3+3FMz7wI9+J5CdP+cpb/vKYz7zm1f34znv+86CnbUAAADs= | 1. 중용열포틀랜드시멘트 2. 조강포틀랜드시멘트 3. 보통포틀랜드시멘트 4. 내황산염포틀랜드시멘트 해설이 아직 작성되지 않았습니다.해설을 알고 계시다면 오른쪽 해설추가 기능을 이용하여 해설을 작성하여 다른분들과 함께 해설을 나누었으면 합니다.로그인 후 오류 신고 및 해설 작성 하시면 포인트가 제공됩니다.[포인트 모으기 및 사용법] | 1. 중용열포틀랜드시멘트 [포인트 모으기 및 사용법] | 정답률 : 75%
산업기사 | 건설재료시험산업기사 | 2018년03월04일 | 2과목 : 건설재료 및 시험 | 36. | 어떤 골재의 단위용적질량이 2.5 t/m3 이고, 절건밀도가 2.8 g/cm3 일 때 이 골재의 실적률을 구하면? |  | 1. 10.7% 2. 12.7% 3. 87.3% 4. 89.3% | 4. 89.3% | 정답률 : 54% | <문제 해설>2.5/2.8 * 100 = 89.28% +89.3[해설작성자 : DL인]
산업기사 | 건설재료시험산업기사 | 2018년03월04일 | 2과목 : 건설재료 및 시험 | 37. | 콘크리트용 혼화재인 플라이애시에 대한 설명 중 틀린 것은? |  | 1. 플라이애시 성분중의 미연소 탄소는 AE제를 흡착하는 특성이 있어서 AE제의 사용량을 절감시킬 수 있다. 2. 플라이애시 입자의 형태는 구형이며 표면조직이 매끄러워 굳지 않은 콘크리트의 워키빌리티를 향상시킨다. 3. 플라이애시 사용 콘크리트는 초기강도는 작으나 포졸란 반응에 의하여 장기강도의 발현성이 좋다. 4. 플라이애시 사용 콘크리트는 산 및 염에 대한 화학저항성이 보통콘크리트보다 우수하다. 해설이 아직 작성되지 않았습니다.해설을 알고 계시다면 오른쪽 해설추가 기능을 이용하여 해설을 작성하여 다른분들과 함께 해설을 나누었으면 합니다.로그인 후 오류 신고 및 해설 작성 하시면 포인트가 제공됩니다.[포인트 모으기 및 사용법] | 1. 플라이애시 성분중의 미연소 탄소는 AE제를 흡착하는 특성이 있어서 AE제의 사용량을 절감시킬 수 있다. [포인트 모으기 및 사용법] | 정답률 : 43%
산업기사 | 건설재료시험산업기사 | 2018년03월04일 | 2과목 : 건설재료 및 시험 | 38. | 석재의 흡수율을 계산하기 위해 각 조건에서의 무게를 측정하였더니 건조공시체의 질량이 350g, 침수 후 공시체의 질량이 364g이었다. 흡수율은? |  | 1. 2% 2. 3% 3. 4% 4. 5% 해설이 아직 작성되지 않았습니다.해설을 알고 계시다면 오른쪽 해설추가 기능을 이용하여 해설을 작성하여 다른분들과 함께 해설을 나누었으면 합니다.로그인 후 오류 신고 및 해설 작성 하시면 포인트가 제공됩니다.[포인트 모으기 및 사용법] | 3. 4% [포인트 모으기 및 사용법] | 정답률 : 65%
산업기사 | 건설재료시험산업기사 | 2018년03월04일 | 2과목 : 건설재료 및 시험 | 39. | 목재의 인공건조법에 속하지 않는 것은? |  | 1. 끓임법 2. 열기건조법 3. 공기건조법 4. 증기건조법 해설이 아직 작성되지 않았습니다.해설을 알고 계시다면 오른쪽 해설추가 기능을 이용하여 해설을 작성하여 다른분들과 함께 해설을 나누었으면 합니다.로그인 후 오류 신고 및 해설 작성 하시면 포인트가 제공됩니다.[포인트 모으기 및 사용법] | 3. 공기건조법 [포인트 모으기 및 사용법] | 정답률 : 75%
산업기사 | 건설재료시험산업기사 | 2018년03월04일 | 2과목 : 건설재료 및 시험 | 40. | 다음 중 AE제를 사용한 콘크리트의 특징으로 옳은 것은? |  | 1. 수밀성이 크다. 2. 철근과의 부착강도가 크다. 3. 응결경화에 있어서 발열량이 크다. 4. 알칼리골재반응의 영향이 크다. 해설이 아직 작성되지 않았습니다.해설을 알고 계시다면 오른쪽 해설추가 기능을 이용하여 해설을 작성하여 다른분들과 함께 해설을 나누었으면 합니다.로그인 후 오류 신고 및 해설 작성 하시면 포인트가 제공됩니다.[포인트 모으기 및 사용법] | 1. 수밀성이 크다. [포인트 모으기 및 사용법] | 정답률 : 50%
산업기사 | 건설재료시험산업기사 | 2018년03월04일 | 3과목 : 건설시공학 | 41. | 흙을 굴착, 적재, 운반, 깔기의 작업을 일관되게 연속작업할 수 있는 토공장비는? |  | 1. 백호우 2. 스크레이퍼 3. 로우더 4. 덤프트럭 해설이 아직 작성되지 않았습니다.해설을 알고 계시다면 오른쪽 해설추가 기능을 이용하여 해설을 작성하여 다른분들과 함께 해설을 나누었으면 합니다.로그인 후 오류 신고 및 해설 작성 하시면 포인트가 제공됩니다.[포인트 모으기 및 사용법] | 2. 스크레이퍼 [포인트 모으기 및 사용법] | 정답률 : 67%
산업기사 | 건설재료시험산업기사 | 2018년03월04일 | 3과목 : 건설시공학 | 42. | 성토높이 10m의 비탈경사가 1 : 1일 때 그 수평거리는? |  | 1. 6m 2. 8m 3. 10m 4. 12m 해설이 아직 작성되지 않았습니다.해설을 알고 계시다면 오른쪽 해설추가 기능을 이용하여 해설을 작성하여 다른분들과 함께 해설을 나누었으면 합니다.로그인 후 오류 신고 및 해설 작성 하시면 포인트가 제공됩니다.[포인트 모으기 및 사용법] | 3. 10m [포인트 모으기 및 사용법] | 정답률 : 81%
산업기사 | 건설재료시험산업기사 | 2018년03월04일 | 3과목 : 건설시공학 | 43. | 기초암반의 변형성이나 강도를 개량하여 균일성을 주기 위하여 기초 전반에 걸쳐 격자형으로 그라우팅하는 방법은? |  | 1. 컨솔리데이션 그라우팅 2. 주 커튼 그라우팅 3. 보조 커튼 그라우팅 4. 스테빌라이져 그라우팅 해설이 아직 작성되지 않았습니다.해설을 알고 계시다면 오른쪽 해설추가 기능을 이용하여 해설을 작성하여 다른분들과 함께 해설을 나누었으면 합니다.로그인 후 오류 신고 및 해설 작성 하시면 포인트가 제공됩니다.[포인트 모으기 및 사용법] | 1. 컨솔리데이션 그라우팅 [포인트 모으기 및 사용법] | 정답률 : 68%
산업기사 | 건설재료시험산업기사 | 2018년03월04일 | 3과목 : 건설시공학 | 44. | 1개의 간선 집수거 또는 집수거에 많은 흡수거를 합류시켜 배치하며 집수거지를 향하여 지형이 완만한 구배로 경사되어 있고 습윤상태가 같은 정도의 곳에 적합한 암거 배열 방식은? |  | 1. 빗싯 배열 방식 2. 집단식 배열 방식 3. 차단식 배열 방식 4. 어골식 배열 방식 해설이 아직 작성되지 않았습니다.해설을 알고 계시다면 오른쪽 해설추가 기능을 이용하여 해설을 작성하여 다른분들과 함께 해설을 나누었으면 합니다.로그인 후 오류 신고 및 해설 작성 하시면 포인트가 제공됩니다.[포인트 모으기 및 사용법] | 1. 빗싯 배열 방식 [포인트 모으기 및 사용법] | 정답률 : 73%
산업기사 | 건설재료시험산업기사 | 2018년03월04일 | 3과목 : 건설시공학 | 45. | 암석발파 시 불발잔류약이 발생할 경우 처리방법으로 틀린 것은? |  | 1. 불발잔류약이 있을 때에는 압축공기 또는 호스로 물을 뿜으면서 폭약을 유출시킨다. 2. 불발잔류약을 금속막대 등으로 파내면 안 된다. 3. 불발잔류약 옆에 구멍을 뚫고 화약을 넣어 다시 폭파한다. 4. 불발잔류약은 뇌관을 다시 꽂아 재폭파한다. 해설이 아직 작성되지 않았습니다.해설을 알고 계시다면 오른쪽 해설추가 기능을 이용하여 해설을 작성하여 다른분들과 함께 해설을 나누었으면 합니다.로그인 후 오류 신고 및 해설 작성 하시면 포인트가 제공됩니다.[포인트 모으기 및 사용법] | 4. 불발잔류약은 뇌관을 다시 꽂아 재폭파한다. [포인트 모으기 및 사용법] | 정답률 : 66%
산업기사 | 건설재료시험산업기사 | 2018년03월04일 | 3과목 : 건설시공학 | 46. | 본바닥 토량 600m3를 덤프트럭 2대로 운반하면 운반소요 일수는 며칠인가? (단, 1대 운반 적재량은 4m3, 1일 1대당 운반 횟수는 5회, 토량변화율(L)=1.20 이다.) |  | 1. 12일 2. 15일 3. 18일 4. 21일 해설이 아직 작성되지 않았습니다.해설을 알고 계시다면 오른쪽 해설추가 기능을 이용하여 해설을 작성하여 다른분들과 함께 해설을 나누었으면 합니다.로그인 후 오류 신고 및 해설 작성 하시면 포인트가 제공됩니다.[포인트 모으기 및 사용법] | 3. 18일 [포인트 모으기 및 사용법] | 정답률 : 64%
산업기사 | 건설재료시험산업기사 | 2018년03월04일 | 3과목 : 건설시공학 | 47. | 그림과 같은 지반에서 (A)의 흙은 굴착하여 (B), (C)에 성토하고자 한다. 성토가 완료된 후 (A)에 남은 흙은 자연상태로 얼마인가? (단, 모래부터 굴착하며, 모래의 C=0.9, 점토의 C=0.93) | R0lGODlhNwFoAHf/ACH5BAAAAAAALAAAAAA3AWgAhykpKSkxKTExMTE5OTkxOTkxQjk5OTk5QjlCQkJCOUJCQkJCSkJKQkJKSkpCSkpKQkpKSkpKUkpSUkpaUlJSUlJaUlJaWlJaY1JrY1pSUlpaUlpaWlpaY1pjWmNaWmNaY2NjWmNjY2NrY2Nra2Nza2tjY2trY2tra2t7c3Nrc3Nza3Nzc3Nze3N7c3N7e3tzc3t7c3t7e3t7hHt7jIR7e4R7hIR7jISEe4SEhISEjISMjISMlISUjIyEjIyMjIyMlIyMnIyUjIycnJSMjJSMlJSUjJSUlJSUnJSUpZSclJSlnJyUnJyclJycnJycpZylnJylpaWcnKWlnKWlpaWlraWtpaWtra2lpa2lra2lta2tpa2tra21ra21tbWttbW1tbW1vbW9rbW9tbW9vb21xr29tb29vb29xr3Gvb3Gxsa9vca9xsbGvcbGxsbGzsbOxsbO1s7Gxs7Ozs7WztbW1tbW3tbe1t7e3t7e597n3t7n5+fe5+fn3ufn5+fv7+/v7/f39/f3//f////39///9////wAAAAAAAAAAAAAAAAAAAAAAAAAAAAAAAAAAAAAAAAAAAAAAAAAAAAAAAAAAAAAAAAAAAAAAAAAAAAAAAAAAAAAAAAAAAAAAAAAAAAAAAAAAAAAAAAAAAAAAAAAAAAAAAAAAAAAAAAAAAAAAAAAAAAAAAAAAAAAAAAAAAAAAAAAAAAAAAAAAAAAAAAAAAAAAAAAAAAAAAAAAAAAAAAAAAAAAAAAAAAAAAAAAAAAAAAAAAAAAAAAAAAAAAAAAAAAAAAAAAAAAAAAAAAAAAAAAAAAAAAAAAAAAAAAAAAAAAAAAAAAAAAAAAAAAAAAAAAAAAAAAAAAAAAAAAAAAAAAAAAAAAAAAAAAAAAAAAAAAAAAAAAAAAAAAAAAAAAAAAAAAAAAAAAAAAAAAAAAAAAAAAAAAAAAAAAAAAAAAAAAAAAAAAAAAAAAAAAAAAAAAAAAAAAAAAAAAAAAAAAAAAAAAAAAAAAAAAAAAAAAAAAAAAAj+AAsJHEiwoMGDCBMqXMiwocOHECNKnEixosWLGDNq3Mixo8ePIEOKHEmypMmTKFOqXMmypcuXMGPKnEmzYRszOk6E2Hliw4YTK3z4+NKnptGjSJNG5KJDwogrWxSawUFBAIUlRZVq3cr15RAIEI5I/BKDAIUmXdOqXctxCoQYGK9UxSGHrd27eBFS2MARzQsFJ/IKHszVhwEFPkA2EZCYsOPHMDdQMGNmZAwBUSFr3jwShwK0J2Oc+MK5tGmMPviqNANB9enXsBduoeASB4TMsXPnvmOAtEtAFHDoHv5awRSZO4kr1wzh+MwVIZZLF0yhMc0TEKZrX7vBes0mEHz+bx+PNAZcpFtwGABNvr3MO9kBmfkjh7JBQHcqFxI/0ogRt7e5J+BLMZAWwhRbIDgFBbgVYsYWMRhRCF8rILQCBXsJtNcKwhVyggGBCQRdhwVVWIgCE+o34IoQmXiQdwnB1YZzA8XQhkFfVMjXeQbRNlAbPAqUWAyJrSBFISvcgZARJobI4pMLxcAekgRt4SJCIVRmhoQExaDiQHJExxeJBUU30BdfGnGjHLRlINAXQRTShH8x/CHQFKpNMSWUfBKU3UA+fEYQigktKJAZVxYSQ4NGSIYWX04SZMZhECQGngIb3BhDVgq00RgdOFiJwwaIZraoQBvs2SeUW3gXglD+BGWZkHEDhSAZWAr8WSNBAkDgY0FmOLdBgvPJERiXhQhwxXl0rPAEacJRhepAgBjQ4KpPbsFfYL8WggONBZ0Ao0CREgQubUEeZCUgAgESqhFZQYCoQG2sMAW0hViqaoDYQgmFGGcGdgJuOKgqp5kGIVwQjTHseJB4U8nBbiEhfNFEZWNE92cTVWxhRb6FIHuQAV/2K6AVHwsJQQjBDYQDfwN1my+HIQDAoXkEYUjBCaJRiSMFU/gAwR9G4HCHESGGYIQCdjbBYAl+eOxtyAptIYDJLFrBI4+EFkLBjeGOe1BdCI2ZkBHsTWEEbn/40Acgf/yxRRN3CCIHHXfAjFD+w1gP2IcBgA60QrwG3aEAphvcMSrLG4Al5wkU2OpTqhNCoAAFBiSXmuQ+AQLIThfqJKEPkFNggQW0VUHBCCPgAB1cIegU+wlJKBoCAwYs0beAkNN7pkBN7HtCVgp5XojxZBMEdrsIVXajnYc6mJAZvuXnIJoC/WGGfLruTl66BKnKmmY4kOm9yScYLFhz5/ftmma9td8vh6X5oLD8UAJumqD4Q4lDuZr5wtX69yQD0OE1FEgUAckDntgYQEkLdE/8YLOF7kVQO0DRDawuqB066E839+MgcUiHlymcCiIFE6F0KAA9qVDvQcdDiBvWcIYzLC8kd4CLvCDyBwgQT4X+ufnCBxNiJQlE4Ac6KMQICrKFEOAACVM4Ag5ygJBAkUACb2pcZr7wk4FsAEQHmVjFIrICBQLxNPZyyBg4MBALTqFkCWGhIJQQmBcUgg6Eig4O4MKBuvhAfSsYokOqpbczlsaCCuEAB3LQhSYwAIICsZJQeqADHIhNToUQRB8kcAcoiKhVvsmOi3wACPPEAAfI8oEZF2Ko3UEyklvQ1hdm+cpC3OEOBxzID3Wplj82RApmOsICAGHBLdxQIbShT3j0Q4QnuAhwJBqYEeTAF3lVZgrmc0jsVpUegrSgILOk3hTGOUZ6CcUHkxEIDpaHNEuGIDPDUwoAH3JMM/ikjKX+00sJaBABCEhBP0f4gQwG8gBFAYoKURFYITIns4dUC1wsQhtBXMAQMxhsRuoUT53ahRjw1LIm71sI6XZyT4RYkiHyuUMI7uCcHmTBBjGbkMtiKdN5SoRvfHrBDVFg0jOJbCBzyqjgsnIHUm1BAXCcSROymZCQhvRM4CtRJKNFrpAlcSqF+JMcjGAxivkMI2fhEwWGMNGyDWQLuxRI0QRSIJfpMjp/2EAhZcKvhshMZj5wHQUUQKQV/FRDCfrTCtrQBBWg6gudypeXohMsgz6VIhXk0wk48AbBSYoyk0prQUKlTvYY7VAJDAFSkdIGQS5kcbY6wU9f2If8UK+FBQn+HkE4mz01nXW1+9mIap/UhjEUQgQDqQGwMHsTyhQSYW0ViBxCJVuBhOCYzwmhdh5Lng5R4TzZ/AIObHVCgzRWndAtU1IUcK3tTEG640EWBZREUYIMiw52+sMXTgDdSPngSxNIS2QHhJkBKawJUUmXaibmIBo1YQP3WydBMJCWEER1O0fFVrqa8Co9TQE6DLkvQXgggdilYCci8K1RSMaiFVB3VV9AUHghE6j8zdWQaqkUlFrZLzO04cY2vrGOb5yGNqDBDGmgzI5v0gYvEHnIR6aDHJasYyYj2ck7loOObZxjJLdByjfG8o0Qe7Fb9uHLdwDzH/owZvrQAT93kNj+H/CWZSf3wcZ1UfKSw3xLOZA5zGSG7x8857m40UHPcbuDnd7WLrjBls9KPnMMj8euPo+ZzF9uAwTo24YvDyTNUG7DHXacY+ISucpIRhOShTxlIi9ZDrjEspxHLWQtmzp5FFkBWPZiK53ZmgISyJUEdDY5BDMOLL7aSwV09gGW8dont8bQFyVj62Dr7HLPthwFLAdsA/gqV5gDwOEMwG0BcNsAAtg2BHq1V2tjata+stzhdBZun6ybZbOe9l5bA4BwC+De+AY3t1tjlcOse9aHCbgBAKDvL3L7cN4OOL69je+qCFzgCgC3t7Wdq8a1Jt3OrvVem61sWyP7QtZG9rz+ww2Wb28gV8ZOtsqrgiGIhmQMFUjLH4hEPDkYEFs352AGutAVNsqWXUzqFxVYIJgheIkmNBZvJEW2AfM0QTQP9tbOMpMa9tiPICdgaiHq0gYcAIIQf2CQyThQhxJqQQ4IqElddcmjoLq1IU1ITA9DdoQ+pK8QN/gCm1Bl5wc34QFmIIR80MtbN1Hko1mxj0ka+pLZGORDMWjNenJWRlM+mEQUgEMSt64BmeZryY0Rzhe0tYUyDEQLFPAcbU1GpIfISkMEMYJQCiYU9R3KREaYtpkqaJ0VkPcgeRDBiVtCP0ChhXSAwOZsI9KEwGzeq43Zgn/A1gRAyNUAfQgBG6r+IJDsyIGNu5MBCRxC3hm5pUtw+6heVEMmNMDlZZ//6uOPAoGJrW0gU5BD3HO2R6H4Rza0wR7ZcR7p0QRkswWfk1VTsxMVAwgRUF79QgPDRy7oJAB30y2ntFR59S0JwSGqcQJaMAdsZQfOBTL78QUj0AADIAG9Qi4Q+BIHxkR/5HKF0AdbsB6A8IKxxwTIgiJ5Mk5gIyGwMzUEQQUHID9dlBA+cB7d4VWB4xDa5XkGkAQh0AFftQF9wCXUwxdpZyQM0ACXBBMQABoL8kbB0jUFYVpSBTw4cAPKxRdmsimtIiQeIlPm4wA/gD+IcTaS4oRsBQErABRA8VfT4ofk8gb+hqUhXScQUjAFHiBTMKAHWmE1GvJKT3cmT1AFVaAAa6MtB8EkdsI0S4ADfjBGByJp3fcFbaBQZgMoE4gtkpZUAzEVWWdMB+FXUhECwQMBIjMn0YQHJiIFYSAm3qJZNSF7hVBBsaNKClMFSRAERhAEf9RcBhEDkZMVOsEeGTQQJxAiEiIcNHKDudQ/iORFTbBmnoKGZ0KDVZIgQLM8oTIUySgcf1IEXuUwDpEgLWFBsBUT7LNAN6gu5QIBy6MnRsAyS9UEKzYt2dcGWvAnxlEBB2QeZmCFVgg4MQBryBSGJLF/SBFWFyQ0twgYosGL4SNLKaYnC5mMb7JNA0EDyaP+Sgd0HPaog8CijirRhEYxhir0BWInGF9AeChRji+xArZHQBQQdV0RlDGxXzKxhDCWVUq5FQQpE3tkEf1IEC+2JEJ5QRCgdVuBTjSxAatkV2dFUwOxRA5BYVHpJxyJFIg1jnT1lgihfN4SKqMSUw2Rl205EHTwFh6BIAhBBzZpV+z4EhCgkQ1hheo0EDEnEEkAlrXSlWeUIRzxKypVHbViETRAlDHBAYEQEa5xdHLwiF6kEE6zklHpNHTpECnUfWzlHCc1EZ4hlzVhBkcIEaNJMwpzYk7Ulwwha6rZECGQeOU1LxIRKLZpFD9gLQ/hGtFEYCBwEE1gAIQInAYBHsv+GREI44kG8YoGsQYBUJgyQQQG0JqFYAEDMVBqBRp9oECWiZ0NIUCH2RAu8oKMtxAecJS32RrE6RszwI25lFc5QwFbKZ8G0Qe5Qp5mFUniAUF9AJ7m4plJcXIMEYOFQAUOYDlMMBALUCP8g6ARYQRgJBErdSgd4pFbIKGRpAAHihTVeZ2niRA/cAKAAAICIJkiyhB7lZw80l9V6SHoeUcAIKNbYQYxoAArwKDmEgELsAJasKMYYQYhMFi6OY5zsjyUiX+vJxjnZQAlYHtzcwMs4wN4IKVt0RrbGRKRpxl04AMcEAANMAItcAER4AAJYADBoQVriqYYMQUCcAL1uRFvkXMaesAFQuAEZJAGfnoSbrEBinmZZdmo/bMYB+IRQqOjlNo/bgEAOGCMETEFC7qpbdkHTRBxySURnnGepIqgZGErHEI3CfEFRbMXF9OqjToVG5Bv98ZtCKaKuBqsBNGnwlqsxnqsyJqsyrqsJBEQADs= | 1. 5742 m3 2. 6258 m3 3. 6493 m3 4. 6854 m3 해설이 아직 작성되지 않았습니다.해설을 알고 계시다면 오른쪽 해설추가 기능을 이용하여 해설을 작성하여 다른분들과 함께 해설을 나누었으면 합니다.로그인 후 오류 신고 및 해설 작성 하시면 포인트가 제공됩니다.[포인트 모으기 및 사용법] | 2. 6258 m3 [포인트 모으기 및 사용법] | 정답률 : 50%
산업기사 | 건설재료시험산업기사 | 2018년03월04일 | 3과목 : 건설시공학 | 48. | 말뚝 구멍 속에 물을 채워 정수압으로 구멍의 벽이 무너지는 것을 보호하면서 회전식 비트를 사용하여 구멍을 뚫어 흙을 물과 함께 드릴 파이프로 뽑아내고 물을 다시 순환시켜 연속적으로 파내는 공법은? |  | 1. 베노토공법 2. 어스오거공법 3. 어스드릴공법 4. 리버스서큘레이션공법 해설이 아직 작성되지 않았습니다.해설을 알고 계시다면 오른쪽 해설추가 기능을 이용하여 해설을 작성하여 다른분들과 함께 해설을 나누었으면 합니다.로그인 후 오류 신고 및 해설 작성 하시면 포인트가 제공됩니다.[포인트 모으기 및 사용법] | 4. 리버스서큘레이션공법 [포인트 모으기 및 사용법] | 정답률 : 73%
산업기사 | 건설재료시험산업기사 | 2018년03월04일 | 3과목 : 건설시공학 | 49. | 교대구조물에서 교량의 일단을 지지하며 받침을 통하여 상부구조로부터의 하중을 받는 부분은? |  | 1. 구체 2. 기초 3. 흉벽 4. 교좌 해설이 아직 작성되지 않았습니다.해설을 알고 계시다면 오른쪽 해설추가 기능을 이용하여 해설을 작성하여 다른분들과 함께 해설을 나누었으면 합니다.로그인 후 오류 신고 및 해설 작성 하시면 포인트가 제공됩니다.[포인트 모으기 및 사용법] | 4. 교좌 [포인트 모으기 및 사용법] | 정답률 : 68%
산업기사 | 건설재료시험산업기사 | 2018년03월04일 | 3과목 : 건설시공학 | 50. | 옹벽 자체의 자중으로 토압에 저항하도록 3~4m 높이로 만들어진 옹벽은? |  | 1. 선반식옹벽 2. 중력식옹벽 3. 부벽식옹벽 4. 역T형옹벽 해설이 아직 작성되지 않았습니다.해설을 알고 계시다면 오른쪽 해설추가 기능을 이용하여 해설을 작성하여 다른분들과 함께 해설을 나누었으면 합니다.로그인 후 오류 신고 및 해설 작성 하시면 포인트가 제공됩니다.[포인트 모으기 및 사용법] | 2. 중력식옹벽 [포인트 모으기 및 사용법] | 정답률 : 64%
산업기사 | 건설재료시험산업기사 | 2018년03월04일 | 3과목 : 건설시공학 | 51. | 아래 표의 내용에 해당하는 여수로는? | R0lGODlhMQFqAHcAACH5BAAAAAAALAAAAAAxAWoAgAAAAP///wj+AAMIHEiwoMGDCBMqXMiwocOHECNKnEixosWLGDNq3Mixo8ePIEOKHEmypMmTKFOqfAigpcuXMGPKnEmzps2bOHPq3Mmzp8+fQIMKHVoQwMqjSJMqXZrRKEGnTKNKnUo1JVSBV6tq3cq1q8OsWb2KHUtWKtiyaNOqRXlWocwAUF/CxTowJl2EdufWdVk3oVynYffK1fu0cN+iT98u5HsXq2LDjfMGPji5KGPCjgfjNdpybuW/jd0iXhz58N3JgL+WPvzZcOXQmENfDfs6tsG4sG/rNj26Nm+8riH/Du7ZL3HSwoETxi0YdW7lfGc/l30ZevXi1PNmhsnw8uzHvOP+crdNmbxwzds7G9fLef32hm1FLw8/PXV309LNY7bvNz/rzLn5Z5GA7pHHnHz67TcdfKfpl59vsdX2lnid8degg9UdyF5/FS64oWyFfaddTRxGR6BykWXoFlifedecdr3R1WKHCf4GIUuw2Xcdgg+q5uBxgd14kYAzIaZheSIJuRtg6t1XY47dgcfgh5uNeNxYRa4II4MaZmmSl0vK+FF8EIk4Xl9HjoYilZRJeduZL5q5pZo4pncmcxKWOOdqvrW24WtgFvgkmLTRmaCXPQp66G4Brhlnk1XCqSBkFgaq6JuMsbjnhe0pCiGZjjKKn12ALuaipwjSZ+hwT4q6JoH+nXqIHI/YyWoZd6WuiiSrt8Jpqa6P5qnnjr1Cauelvya25YmiJutqm5pRKKlogLq5q61rZavttk7yyu234IYLarjklpvtuOamq25X6K7r7rtLtQvvvPR+CWy9+Obbkbz69uvvRPy+J2u0ynbZLG59JncqXONJq56Sy0KqKbHnpTiYiMkxbKzGkuqoZcdNfnoviIuyRuOFjXI6aMZqBqmqkIVqmfKr9VFsI8uGelzmrKnWmCjN8/0XrNCxbsbxo0G3XHCdrklWrITJ6uj0cMISHZHDFW6cM88WNrvaaQ8z6nGeafrnMskwe80s02ziF6KyM3OM3ocQXysyzksP7N3+yWwi+l6ubU9q4Mtl+joqZzQV2LVnCx8Jq5NzFwxjrHd72/OUAreqsp/dLtcw4U25XZGZgin9dXPPGhl4qCEXLaiSllOU9p8fz02519nBLnN41saJbemxPy2xmNVuevXIlz7dLYl0a35z2ZReWfu0Ox8vue5sl+Z6584qbGrvVOP97NjTD4+yqpPWTTXIxg98cPuX86f10Jdf67z4tq1tv2No1v880lgjmeJWpb/khe+AcmtY4ipmwAbeTCJ9Yh/1Vla8Ccauaglbn+3AZydjRQx+GKlg5JAHpX+Z8IQQJCEKV4jCgLHwhf9yIQxniC8Z0vCG77IhDndoLh3y8If+3/IhEIe4loBNzXdRmtzCOve9sl3nbF8J2fXmx7n9LBFaoKHf7qw4ufelyX7qy1TqjEanxTkQdOgbnI9Wh7MqGkxzBfSZ0AZouvO9rolhux58HibFOZKmcn0T2/62KCdiba9Wb7xRHCPYJfD4zY93rB/2qmdHFGXwfDFTo+zwdzqVoY1LwBsk13h2OjO6qmpwY16kRnTFN1mmiQ8UICePZb7+vBJEiVxe3ESIOPwRqpVgxCPfQkgV2jwRWmwr5PwGmcuebS+Osuwe5pwJsCky0lccPAoUk2hBj/xsSL7MJjGZ+Klu/g55vByhILN3zl0xT5WPrCSmpvXF5S1QlaL+3BopuWjOBEpMnMGr4zQD2kEyVRGB32QnxKSkP2MC1IWZvN8FB7Sz9mDtYqQS3yV/NL68SdRiHNzoQc8YoT1uEIS/BCFB+/jR6JXPoMjKJvYmqUVZqrBVQiSiTsmS0536lCs9/alQpxLUoRpVKUU9qlJVktSlOrUkTX2qVEES1aladSNVvapWKcpJgnWQn9464tFAGh2PQo1IjgRo/j4XSs9dbJ7zRM9MDYnNt6IOW0b0KPoSup5mMjB9KURgqAYrvVPq01bQtJ73XCpPw6ZqcWYrLHTQaDK/xjWPccvn2/r61ZKONbNeVKc/M0TPzPE1mI+FEoUAq8tPlvFly7T+W2htJjokSQdj/Etj7kRbp7kylo2HfZWKUHbazCXts3uVLNx0K7go3vKIB/oZTGepWH5aKWnFDW6kaism1zItobfzrjuBRyiOQDG6lDWuh/CJu7+y9r3UDOw0TVnQ9FqUpcDFbuFUOljctpObvI3ixqTJQEC2dGK1zO94/Ygn2Dqnk+y8rF1vWt9qaoS+53lMdhfrP4Qqt8LwbbB419lSiUaUd/Cb5DZ7K2EMfpjDDoyoVwl71+PW6rNnpdQ9F7jPCe2zZTuOp0k1LF8cD/SaJ6XtemX6Y+o6GZwDHSNBBdzPlzY5oFndqparW+Ite9nCU/6ymDf55DGbOXs0PbOzmh275jaPjsJujjOM5UxnUp41i6skrdnYWmd/2bCAJyZxmftMrj9rdEnQ1Syh3WVoy0nzi2le9LlumlgD1XLFkp6XDMPLROwOE0CZptembWxNzKJXyqFOF0QhSclTwznV21p1Yzv6NUzDWl153eyKGHYrHeMqzLdGS0+rdUsaQzjY4Moyso+q7GUPtdnO/im0o73TaVObiNa+NhARPJRue/vb4A63uMdN7nLzWNvoTvdWAwIAOw== | 1. 측수로 여수로 2. 그롤리 홀 여수로 3. 사이펀 여수로 4. 슈트식 여수로 해설이 아직 작성되지 않았습니다.해설을 알고 계시다면 오른쪽 해설추가 기능을 이용하여 해설을 작성하여 다른분들과 함께 해설을 나누었으면 합니다.로그인 후 오류 신고 및 해설 작성 하시면 포인트가 제공됩니다.[포인트 모으기 및 사용법] | 1. 측수로 여수로 [포인트 모으기 및 사용법] | 정답률 : 46%
산업기사 | 건설재료시험산업기사 | 2018년03월04일 | 3과목 : 건설시공학 | 52. | 압축력은 크나 인장력이 약한 흙의 성토층에 인장력이 큰 보강재(Strip)를 매설하여 보강재와 흙 사이의 마찰작용으로 더욱 강화된 토체를 형성시켜 자중이나 외력에 대한 저항력을 크게 한 벽체 조성공법은? |  | 1. 부벽식 옹벽 2. 캔틸레버식 옹벽 3. 보강토 옹벽 4. 가비옹(Gabion) 옹벽 해설이 아직 작성되지 않았습니다.해설을 알고 계시다면 오른쪽 해설추가 기능을 이용하여 해설을 작성하여 다른분들과 함께 해설을 나누었으면 합니다.로그인 후 오류 신고 및 해설 작성 하시면 포인트가 제공됩니다.[포인트 모으기 및 사용법] | 3. 보강토 옹벽 [포인트 모으기 및 사용법] | 정답률 : 62%
산업기사 | 건설재료시험산업기사 | 2018년03월04일 | 3과목 : 건설시공학 | 53. | 연속된 종방향의 철근을 사용하여 콘크리트 포장의 횡줄눈을 생략시켜 주행성을 좋게 하는 포장 공법을 무엇이라 하는가? |  | 1. 시멘트 콘크리트포장 2. 특수 콘크리트포장 3. 연속 철근 콘크리트포장 4. 섬유보강 시멘트 콘크리트포장 해설이 아직 작성되지 않았습니다.해설을 알고 계시다면 오른쪽 해설추가 기능을 이용하여 해설을 작성하여 다른분들과 함께 해설을 나누었으면 합니다.로그인 후 오류 신고 및 해설 작성 하시면 포인트가 제공됩니다.[포인트 모으기 및 사용법] | 3. 연속 철근 콘크리트포장 [포인트 모으기 및 사용법] | 정답률 : 79%
산업기사 | 건설재료시험산업기사 | 2018년03월04일 | 3과목 : 건설시공학 | 54. | 다음 중 공사관리의 3대 요소에 해당하지 않는 것은? |  | 1. 기계관리 2. 품질관리 3. 공정관리 4. 원가관리 해설이 아직 작성되지 않았습니다.해설을 알고 계시다면 오른쪽 해설추가 기능을 이용하여 해설을 작성하여 다른분들과 함께 해설을 나누었으면 합니다.로그인 후 오류 신고 및 해설 작성 하시면 포인트가 제공됩니다.[포인트 모으기 및 사용법] | 1. 기계관리 [포인트 모으기 및 사용법] | 정답률 : 65%
산업기사 | 건설재료시험산업기사 | 2018년03월04일 | 3과목 : 건설시공학 | 55. | 교대를 그 평면 형상에 따라 분류한 것으로 적합하지 않은 것은? |  | 1. 직벽 교대 2. U형 교대 3. M형 교대 4. T형 교대 해설이 아직 작성되지 않았습니다.해설을 알고 계시다면 오른쪽 해설추가 기능을 이용하여 해설을 작성하여 다른분들과 함께 해설을 나누었으면 합니다.로그인 후 오류 신고 및 해설 작성 하시면 포인트가 제공됩니다.[포인트 모으기 및 사용법] | 3. M형 교대 [포인트 모으기 및 사용법] | 정답률 : 60%
산업기사 | 건설재료시험산업기사 | 2018년03월04일 | 3과목 : 건설시공학 | 56. | 보조기층 표면을 다져서 방수성을 높이고 보조기층과 그 위에 포설하는 아스팔트 혼합물과의 융합을 좋게 하여 양자가 일체가 되도록 하는 것은? |  | 1. 택코트(tack coat) 2. 실코트(sal coat) 3. 컬러코트(color coat) 4. 프라임코트(prime coat) 해설이 아직 작성되지 않았습니다.해설을 알고 계시다면 오른쪽 해설추가 기능을 이용하여 해설을 작성하여 다른분들과 함께 해설을 나누었으면 합니다.로그인 후 오류 신고 및 해설 작성 하시면 포인트가 제공됩니다.[포인트 모으기 및 사용법] | 4. 프라임코트(prime coat) [포인트 모으기 및 사용법] | 정답률 : 69%
산업기사 | 건설재료시험산업기사 | 2018년03월04일 | 3과목 : 건설시공학 | 57. | 현장 도로 토공에서 들밀도를 시험했다. 파낸 구멍 체적이 V=1980cm3이었고, 이 구멍에서 파낸 흙무게가 3420g이었다. 이 흙의 토질실험결과 함수비가 10%, 최대건조밀도가 1.65g/cm3이었을 때 현장의 다짐도는? |  | 1. 80% 2. 85% 3. 91% 4. 95% | 4. 95% | 정답률 : 50% | <문제 해설>다짐도 rd/rd(max)rd = rt/1+w = 1.73/1+0.1 = 1.57*rt = W/V = 3420/1980 = 1.73다짐도 = 1.57/1.65 x 100 = 95[해설작성자 : 송원대]
산업기사 | 건설재료시험산업기사 | 2018년03월04일 | 3과목 : 건설시공학 | 58. | 오픈 케이슨 공법에 대한 설명으로 틀린 것은? |  | 1. 기계설비가 비교적 간단하다. 2. 공사비가 싸다. 3. 굴착 시 히빙이나 보일링 현상의 우려가 없다. 4. 침하 깊이의 제한을 받지 않는다. 해설이 아직 작성되지 않았습니다.해설을 알고 계시다면 오른쪽 해설추가 기능을 이용하여 해설을 작성하여 다른분들과 함께 해설을 나누었으면 합니다.로그인 후 오류 신고 및 해설 작성 하시면 포인트가 제공됩니다.[포인트 모으기 및 사용법] | 3. 굴착 시 히빙이나 보일링 현상의 우려가 없다. [포인트 모으기 및 사용법] | 정답률 : 40%
산업기사 | 건설재료시험산업기사 | 2018년03월04일 | 3과목 : 건설시공학 | 59. | 무한궤도(crawler) 불도저의 제원이 아래의 표와 같을 때 접지압은? | R0lGODlh/AAxAHcAACH5BAAAAAAALAAAAAD8ADEAgAAAAP///wj+AAMIHEiwoMGDCBMqXMiwocOHECNKnEixosWLGDNq3Mixo8ePCwGIHEmypMmTKFOqXMmypcuXMGPKnEmzJsyCAEDq3Mmzp8+fOQkG/Um0qNGjSIcKVIq0qdOnUCEyZRq1qtWrR6di3cq160etCk8GGCqWrNClYcUuLYk24UihIr2uJdl2rMmxA8umVfo2b1yQYBnyNTi4Lt7DIaninHvQLOKgiqsGznt2MWWEjjNf9jg5LGPLdQtHrjyVLWLClzV3Jfu3smHDo1UfdswZtGfaaFnnFJ0W7mbXnh/bHf209WnYi3WHDM18uN+4fR12xty28OznfYkvJ2wcdXPtTSH+/0a+Wfz2z8Jl4z7/uvHZ9bt/m2+cci5d7dbnX+X9vnxy9uodJ1x7btnmnncN8SeYdMH5J6Bc/xH4UGDzxQfaeg1KyN5w0Z2mH3104WQadRdqWByCA5YWIomuVSggbeCNBx5+CCp4IHBUxVajiU6h1CJ5wBmYImUB8hjkjBs+ZhpxOQb5oH3Kpbbfjv2N9ySHUaIXHYwTCsndXXCtWOBeHUIZI4P7qTUmdt15NR2EcMYp53FnzmnnnVl5ieeefBb1Zp+ABvqVnoIWamhFfx6q6KILOsnoo5AaWGeklAKaKJsdZsomXnypyaGVYY4IYpiVynVpezSiZqGJNpKY6nXcRpaaFKFWQgamYvFZdyOswb3qoKxYnfpilejl5mGGH4oI5q7ftXZfm8AO6qiyI3Jp2apX2gcqsyByWWS20WYk7Hkw3uehp9xiKuaP6VEJbrgXjZuYru2ma+9EATbZHLzSbqtumZI6F9mZTKLLrln6DshvbdOy2LB/A3+5LJo3uvjtpAt3+TCK/iKnm8Ebc6wsqVr+mvFG8hLoI3UYi5zkyXKmDPPMs4ZM88152ozzzj7JzPPPDHcM9NCA0Ur00Rz5jPTSEalo09NQRy311FRXbXV9TGet9dZcdw10QAA7 | 1. 0.55 kg/cm2 2. 0.60 kg/cm2 3. 0.65 kg/cm2 4. 0.70 kg/cm2 | 2. 0.60 kg/cm2 | 정답률 : 52% | <문제 해설>접지압=ㅡ전장비중량 / 폭*접지장*2 =20t*1000 /60*280*2 = 0.595= 0.60[해설작성자 : DL인]
산업기사 | 건설재료시험산업기사 | 2018년03월04일 | 3과목 : 건설시공학 | 60. | 수직갱에 물이 고였을 경우 어떤 발파방법이 좋은가? |  | 1. 번컷 2. 스윙컷 3. 벤치컷 4. 피라밋컷 해설이 아직 작성되지 않았습니다.해설을 알고 계시다면 오른쪽 해설추가 기능을 이용하여 해설을 작성하여 다른분들과 함께 해설을 나누었으면 합니다.로그인 후 오류 신고 및 해설 작성 하시면 포인트가 제공됩니다.[포인트 모으기 및 사용법] | 2. 스윙컷 [포인트 모으기 및 사용법] | 정답률 : 69%
산업기사 | 건설재료시험산업기사 | 2018년03월04일 | 4과목 : 토질 및 기초 | 61. | 다음의 사운딩(Sounding) 방법 중에서 동적이 사운딩은? |  | 1. 이스키메타(Iskymeter) 2. 베인 전단시험(Vane Shear Tst) 3. 화란식 원추 관입시험(Dutch Cone Penetration) 4. 표준관입시험(Standard Penetration Test) 해설이 아직 작성되지 않았습니다.해설을 알고 계시다면 오른쪽 해설추가 기능을 이용하여 해설을 작성하여 다른분들과 함께 해설을 나누었으면 합니다.로그인 후 오류 신고 및 해설 작성 하시면 포인트가 제공됩니다.[포인트 모으기 및 사용법] | 4. 표준관입시험(Standard Penetration Test) [포인트 모으기 및 사용법] | 정답률 : 60%
산업기사 | 건설재료시험산업기사 | 2018년03월04일 | 4과목 : 토질 및 기초 | 62. | 다음의 기초형식 중 직접기초가 아닌 것은? |  | 1. 말뚝기초 2. 독립기초 3. 연속기초 4. 전면기초 해설이 아직 작성되지 않았습니다.해설을 알고 계시다면 오른쪽 해설추가 기능을 이용하여 해설을 작성하여 다른분들과 함께 해설을 나누었으면 합니다.로그인 후 오류 신고 및 해설 작성 하시면 포인트가 제공됩니다.[포인트 모으기 및 사용법] | 1. 말뚝기초 [포인트 모으기 및 사용법] | 정답률 : 63%
산업기사 | 건설재료시험산업기사 | 2018년03월04일 | 4과목 : 토질 및 기초 | 63. | 사질토 지반에서 직경 30cm의 평판재하시험 결과 30t/m2의 압력이 작용할 때 침하량이 5mm 라면, 직경 1.5m 의 실제 기초에 30 t/m2의 하중이 작용할 때 침하량의 크기는? |  | 1. 28 mm 2. 50 mm 3. 14 mm 4. 25 mm 해설이 아직 작성되지 않았습니다.해설을 알고 계시다면 오른쪽 해설추가 기능을 이용하여 해설을 작성하여 다른분들과 함께 해설을 나누었으면 합니다.로그인 후 오류 신고 및 해설 작성 하시면 포인트가 제공됩니다.[포인트 모으기 및 사용법] | 3. 14 mm [포인트 모으기 및 사용법] | 정답률 : 25%
산업기사 | 건설재료시험산업기사 | 2018년03월04일 | 4과목 : 토질 및 기초 | 64. | 다음과 같은 토질시험 중에서 현장에서 이루어지지 않는 시험은? |  | 1. 베인(Vane)전단시험 2. 표준관입시험 3. 수축한계시험 4. 원추관입시험 해설이 아직 작성되지 않았습니다.해설을 알고 계시다면 오른쪽 해설추가 기능을 이용하여 해설을 작성하여 다른분들과 함께 해설을 나누었으면 합니다.로그인 후 오류 신고 및 해설 작성 하시면 포인트가 제공됩니다.[포인트 모으기 및 사용법] | 3. 수축한계시험 [포인트 모으기 및 사용법] | 정답률 : 48%
산업기사 | 건설재료시험산업기사 | 2018년03월04일 | 4과목 : 토질 및 기초 | 65. | 흙의 다짐 에너지에 관한 설명으로 틀린 것은? |  | 1. 다짐 에너지는 램머(rammer)의 중량에 비례한다. 2. 다짐 에너지는 램머(rammer)의 낙하고에 비례한다. 3. 다짐 에너지는 시료의 체적에 비례한다. 4. 다짐 에너지는 타격수에 비례한다. 해설이 아직 작성되지 않았습니다.해설을 알고 계시다면 오른쪽 해설추가 기능을 이용하여 해설을 작성하여 다른분들과 함께 해설을 나누었으면 합니다.로그인 후 오류 신고 및 해설 작성 하시면 포인트가 제공됩니다.[포인트 모으기 및 사용법] | 3. 다짐 에너지는 시료의 체적에 비례한다. [포인트 모으기 및 사용법] | 정답률 : 71%
산업기사 | 건설재료시험산업기사 | 2018년03월04일 | 4과목 : 토질 및 기초 | 66. | 두께 6m의 점토층이 있다. 이 점토의 간극비(eo)는 2.0 이고 액성한계(wl)는 70%이다. 압밀하중을 2kg/cm2에서 4kg/cm2로 증가시킬 때 예상되는 압밀침하량은? (단, 압축지수 Cc는 Skempton의 식 Cc=0.009(wl-10)을 이용할 것) |  | 1. 0.33m 2. 0.49m 3. 0.65m 4. 0.87m | 1. 0.33m | 정답률 : 28% | <문제 해설>Cc=0.009(70%(액성한계)-10)=0.54S = Cc/(1+e1) * H * log(P2/P1)0.54/1+2.0 * 6 * log(4/2) = 0.325 = 0.33m[해설작성자 : DL인]
산업기사 | 건설재료시험산업기사 | 2018년03월04일 | 4과목 : 토질 및 기초 | 67. | 어떤 흙의 입경가적곡선에서 D10=0.05mm, D30=0.09mm, D60=0.15mm이었다. 균등계수 Cu와 곡률계수 Cg의 값은? |  | 1. Cu = 3.0, Cg = 1.08 2. Cu = 3.5, Cg = 2.08 3. Cu = 3.0, Cg = 2.45 4. Cu = 3.5, Cg = 1.82 해설이 아직 작성되지 않았습니다.해설을 알고 계시다면 오른쪽 해설추가 기능을 이용하여 해설을 작성하여 다른분들과 함께 해설을 나누었으면 합니다.로그인 후 오류 신고 및 해설 작성 하시면 포인트가 제공됩니다.[포인트 모으기 및 사용법] | 1. Cu = 3.0, Cg = 1.08 [포인트 모으기 및 사용법] | 정답률 : 64%
산업기사 | 건설재료시험산업기사 | 2018년03월04일 | 4과목 : 토질 및 기초 | 68. | 모래치환법에 의한 현장 흙의 단위무게시험에서 표준모래를 사용하는 이유는? |  | 1. 시료의 부피를 알기 위해서 2. 시료의 무게를 알기 위해서 3. 시료의 입경을 알기 위해서 4. 시료의 함수비를 알기 위해서 해설이 아직 작성되지 않았습니다.해설을 알고 계시다면 오른쪽 해설추가 기능을 이용하여 해설을 작성하여 다른분들과 함께 해설을 나누었으면 합니다.로그인 후 오류 신고 및 해설 작성 하시면 포인트가 제공됩니다.[포인트 모으기 및 사용법] | 1. 시료의 부피를 알기 위해서 [포인트 모으기 및 사용법] | 정답률 : 65%
산업기사 | 건설재료시험산업기사 | 2018년03월04일 | 4과목 : 토질 및 기초 | 69. | 기초의 구비조건에 대한 설명으로 틀린 것은? |  | 1. 기촌는 상부하중을 안전하게 지지해야 한다. 2. 기초의 침하는 절대 없어야 한다. 3. 기초는 최소 동결깊이 보다 깊은 곳에 설치해야 한다. 4. 기초는 시공이 가능하고 경제적으로 만족해야 한다. 해설이 아직 작성되지 않았습니다.해설을 알고 계시다면 오른쪽 해설추가 기능을 이용하여 해설을 작성하여 다른분들과 함께 해설을 나누었으면 합니다.로그인 후 오류 신고 및 해설 작성 하시면 포인트가 제공됩니다.[포인트 모으기 및 사용법] | 2. 기초의 침하는 절대 없어야 한다. [포인트 모으기 및 사용법] | 정답률 : 55%
산업기사 | 건설재료시험산업기사 | 2018년03월04일 | 4과목 : 토질 및 기초 | 70. | 어떤 흙 시료에 대하여 일축압축시험을 실시한 결과, 일축압축강도(qu)가 3kg/cm2, 파괴면과 수평면이 이루는 각은 45°이었다. 이 시료의 내부마찰각(ø)과 점착력(c)은? |  | 1. ø = 0, c = 1.5 kg/cm2 2. ø = 0, c = 3 kg/cm2 3. ø = 90°, c = 1.5 kg/cm2 4. ø = 45°, c = 0 | 1. ø = 0, c = 1.5 kg/cm2 | 정답률 : 42% | <문제 해설>내부마찰각 = 2*45º-90º=0º 점착력= qu(3)/2= 1.5 [해설작성자 : DL인]
산업기사 | 건설재료시험산업기사 | 2018년03월04일 | 4과목 : 토질 및 기초 | 71. | 흙 속으로 물이 흐를 때, Darcy 법칙에 의한 유속(v)과 실제유속(vs)사이의 관계로 옳은 것은? |  | 1. vs ＜ v 2. vs ＞ v 3. vs = v 4. vs = 2v 해설이 아직 작성되지 않았습니다.해설을 알고 계시다면 오른쪽 해설추가 기능을 이용하여 해설을 작성하여 다른분들과 함께 해설을 나누었으면 합니다.로그인 후 오류 신고 및 해설 작성 하시면 포인트가 제공됩니다.[포인트 모으기 및 사용법] | 2. vs ＞ v [포인트 모으기 및 사용법] | 정답률 : 60%
산업기사 | 건설재료시험산업기사 | 2018년03월04일 | 4과목 : 토질 및 기초 | 72. | 흙 속에서 물의 흐름에 영향을 주는 주요 요소가 아닌 것은? |  | 1. 흙의 유효입경 2. 흙의 간극비 3. 흙의 상대밀도 4. 유체의 점성계수 해설이 아직 작성되지 않았습니다.해설을 알고 계시다면 오른쪽 해설추가 기능을 이용하여 해설을 작성하여 다른분들과 함께 해설을 나누었으면 합니다.로그인 후 오류 신고 및 해설 작성 하시면 포인트가 제공됩니다.[포인트 모으기 및 사용법] | 3. 흙의 상대밀도 [포인트 모으기 및 사용법] | 정답률 : 47%
산업기사 | 건설재료시험산업기사 | 2018년03월04일 | 4과목 : 토질 및 기초 | 73. | 유선망(流線網)에서 사용되는 용어를 설명한 것으로 틀린 것은? |  | 1. 유선 : 흙 속에서 물입자가 움직이는 경로 2. 등수두선 : 유선에서 전수두가 같은 점을 연결한 선 3. 유선망 : 유선과 등수두선의 조합으로 이루어지는 그림 4. 유로 : 유선과 등수두선이 이루는 통로 | 4. 유로 : 유선과 등수두선이 이루는 통로 | 정답률 : 47% | <문제 해설>유로 : 인접한 2개의 유선으로 이루어진 공간[해설작성자 : 송원대]
산업기사 | 건설재료시험산업기사 | 2018년03월04일 | 4과목 : 토질 및 기초 | 74. | 응력경로(stress path)에 대한 설명으로 틀린 것은? |  | 1. 응력경로를 이용하면 시료가 받는 응력의 변화과정을 연속적으로 파악할 수 있다. 2. 응력경로에는 전응력으로 나타내는 전응력경로와 유효응력으로 나타내는 유효응력경로가 있다. 3. 응력경로는 Mohr의 응력원에서 전단응력이 최대인 점을 연결하여 구해진다. 4. 시료가 받는 응력상태를 응력경로로 나타내면 항상 직선으로 나타내어진다. 해설이 아직 작성되지 않았습니다.해설을 알고 계시다면 오른쪽 해설추가 기능을 이용하여 해설을 작성하여 다른분들과 함께 해설을 나누었으면 합니다.로그인 후 오류 신고 및 해설 작성 하시면 포인트가 제공됩니다.[포인트 모으기 및 사용법] | 4. 시료가 받는 응력상태를 응력경로로 나타내면 항상 직선으로 나타내어진다. [포인트 모으기 및 사용법] | 정답률 : 46%
산업기사 | 건설재료시험산업기사 | 2018년03월04일 | 4과목 : 토질 및 기초 | 75. | 지하수위가 지표면과 일치되며 내부마찰각이 30°, 포화단위중량(γsat)이 2.0 t/m3이고, 점착력이 0인 사질토로 된 반무한사면이 15°로 경사져있다. 이때 이 사면의 안전율은? |  | 1. 1.00 2. 1.08 3. 2.00 4. 2.15 해설이 아직 작성되지 않았습니다.해설을 알고 계시다면 오른쪽 해설추가 기능을 이용하여 해설을 작성하여 다른분들과 함께 해설을 나누었으면 합니다.로그인 후 오류 신고 및 해설 작성 하시면 포인트가 제공됩니다.[포인트 모으기 및 사용법] | 2. 1.08 [포인트 모으기 및 사용법] | 정답률 : 52%
산업기사 | 건설재료시험산업기사 | 2018년03월04일 | 4과목 : 토질 및 기초 | 76. | 점성토의 전단특성에 관한 설명 중 옳지 않은 것은? |  | 1. 일축압축시험 시 peak점이 생기지 않을 경우 변형률 15%일 때를 기준으로 한다. 2. 재성형한 시료를 함수비의 변화없이 그대로 방치하면 시간이 경과되면서 강도가 일부 회복하는 현상을 액상화 현상이라 한다. 3. 전단조건(압밀상태, 배수조건 등)에 따라 강도 정수가 달라진다. 4. 포화점토에 있어서 비압밀 비배수 시험의 결과 전단 강도는 구속압력의 크기에 관계없이 일정하다. 해설이 아직 작성되지 않았습니다.해설을 알고 계시다면 오른쪽 해설추가 기능을 이용하여 해설을 작성하여 다른분들과 함께 해설을 나누었으면 합니다.로그인 후 오류 신고 및 해설 작성 하시면 포인트가 제공됩니다.[포인트 모으기 및 사용법] | 2. 재성형한 시료를 함수비의 변화없이 그대로 방치하면 시간이 경과되면서 강도가 일부 회복하는 현상을 액상화 현상이라 한다. [포인트 모으기 및 사용법] | 정답률 : 52%
산업기사 | 건설재료시험산업기사 | 2018년03월04일 | 4과목 : 토질 및 기초 | 77. | 어느 흙의 지하수면 아래의 흙의 단위중량이 1.94g/cm3이었다. 이 흙의 간극비가 0.84 일 때 이 흙의 비중을 구하면? |  | 1. 1.65 2. 2.65 3. 2.73 4. 3.73 | 3. 2.73 | 정답률 : 27% | <문제 해설>물의 단위중량이 나와야하는데 언급이 없을시 1로 봅시다.rsub = 1.94 - 1 = 0.94rsub = Gs-1/e+1*rw => 0.94 = Gs-1/e+1*1따라서 Gs = 2.73[해설작성자 : 송원대]
산업기사 | 건설재료시험산업기사 | 2018년03월04일 | 4과목 : 토질 및 기초 | 78. | 10m×10m의 정사각형 기초 위에 6t/m2의 등분포하중이 작용하는 경우 지표면 아래 10m에서의 수직응력을 2 : 1 분포법으로 구하면? |  | 1. 1.2 t/m2 2. 1.5 t/m2 3. 1.88 t/m2 4. 2.11 t/m2 해설이 아직 작성되지 않았습니다.해설을 알고 계시다면 오른쪽 해설추가 기능을 이용하여 해설을 작성하여 다른분들과 함께 해설을 나누었으면 합니다.로그인 후 오류 신고 및 해설 작성 하시면 포인트가 제공됩니다.[포인트 모으기 및 사용법] | 2. 1.5 t/m2 [포인트 모으기 및 사용법] | 정답률 : 48%
산업기사 | 건설재료시험산업기사 | 2018년03월04일 | 4과목 : 토질 및 기초 | 79. | 토압의 종류로는 주동토압, 수동토압 및 정지토압이 있다. 다음 중 그 크기의 순서로 옳은 것은? |  | 1. 주동토압 ＞ 수동토압 ＞ 정지토압 2. 수동토압 ＞ 정지토압 ＞ 주동토압 3. 정지토압 ＞ 수동토압 ＞ 주동토압 4. 수동토압 ＞ 주동토압 ＞ 정지토압 해설이 아직 작성되지 않았습니다.해설을 알고 계시다면 오른쪽 해설추가 기능을 이용하여 해설을 작성하여 다른분들과 함께 해설을 나누었으면 합니다.로그인 후 오류 신고 및 해설 작성 하시면 포인트가 제공됩니다.[포인트 모으기 및 사용법] | 2. 수동토압 ＞ 정지토압 ＞ 주동토압 [포인트 모으기 및 사용법] | 정답률 : 70%
산업기사 | 건설재료시험산업기사 | 2018년03월04일 | 4과목 : 토질 및 기초 | 80. | 아래 표의 Terzaghi의 극한 지지력 공식에 대한 설명으로 틀린 것은? | R0lGODlh6QAlAHcAACH5BAAAAAAALAAAAADpACUAhQAAAAAAOgAAZgA6OgA6kABmtjoAADoAZjpmtjqQ22YAAGZmtmaQ22a2/5A6AJA6ZpCQ25C2/5Db/7ZmALaQkLa2tra227a2/7b//9uQOtuQZtuQkNu2ttvb29v///+2Zv+2kP/bkP//tv//2////wAAAAAAAAAAAAAAAAAAAAAAAAAAAAAAAAAAAAAAAAAAAAAAAAAAAAAAAAAAAAAAAAAAAAAAAAAAAAAAAAAAAAAAAAAAAAAAAAAAAAAAAAAAAAj+AEkIHEiwoMGDCBMqXMiwocOHECNKnEixosWLGDNq3Mixo8ePIEOKHElyJICTKFOqXMmypcuXMGPKnEmzps2bOHPiJAigpM+fQIOC7DmQqNCjSJMqLWiURNOlUKNK7dj06dSrWLMyrKq1q9evTnmCHUt2KdeyAlHyTJmU5dqqbEW6Pai2aFyJZ9GmfWr1aN69TH/+ZcrX4uCyJwND7EuYMcLCdhU7dNwQssHEYiseJttzs0LKYdM+tBzW82PDkgObrpx5cmegdUWvpvu59VbbpXEvBL37Mu3ZvYuOBrz15XCnRokmj0h5+WiVip1PRp1aeOjrE4GLts4x9vbvznn+V8+Mea907t+vK1+cMLbV97S3i2+v+zT6jOGxt16/2zh6/rn5Jll+n/mnnn7pJQieguzdR5+DdBmI3XqMcTUfhOnB1xd8GSJYW28bSiaCAgV0eGF8DNpXHn6EpcjXiR7qF6JAG2Dg4HnINRicgNxpIMF9K+JVX3uvbUSadC8yZx+EPYVggAA2JjhYkDvWNiIABHjQ4UA1Agljal+GNkEBIziQAHU5JocZdNx9AMCZH16Go3UjPGBjS3Z5d6J4PWVw5gQJzCVQBgAEIAGb3xE6AAPHpRicCAuQEAKjhq1ZEaQkTNBAnKpRSaedGJUJJQkVLMmpnwx1yVAICEhKKWvIGBbYE6aTSvXBphTxOVCdUVrkowgQiHCBZgVRoOVCqi50q6uNxugQra8utWyusJLAK0YdCMQBBb0KOdC0yHab0LK1ThdrQ5h+ACdUrEoagbc7XquRumh+QKYFqYqLULvlVuusQ4oeoC9ShGZJkrwZgfAjRm6ehGtChBra0AQnrXvbuXoddaXEGRkLVpkcX+xoxiQfNAK+JXMaZsostzyhyzDHXOXKMtf8lXY258zZkDr3jNhbOgUt9NBEF2300Uj7rPTSTDcNVkAAOw== | 1. α, β는 기초 형상 계수이다. 2. 원형기초에는 B는 원의 직경이다. 3. 정사각형 기초에서 α의 값은 1.3이다. 4. Nc, Nγ, Nq는 지지력 계수로서 흙의 점착력에 의해 결정된다. 해설이 아직 작성되지 않았습니다.해설을 알고 계시다면 오른쪽 해설추가 기능을 이용하여 해설을 작성하여 다른분들과 함께 해설을 나누었으면 합니다.로그인 후 오류 신고 및 해설 작성 하시면 포인트가 제공됩니다.[포인트 모으기 및 사용법] | 4. Nc, Nγ, Nq는 지지력 계수로서 흙의 점착력에 의해 결정된다. [포인트 모으기 및 사용법] | 정답률 : 64%
산업기사 | 건설재료시험산업기사 | 2017년09월23일 | 1과목 : 콘크리트공학 | 1. | 콘크리트의 온도균열에 대한 시공상의 대책으로 잘못된 것은? |  | 1. 단위시멘트량을 많게 한다. 2. 1회 타설 높이를 낮게 한다. 3. 수축줄눈을 설치한다. 4. 수화열이 낮은 시멘트를 사용한다. 해설이 아직 작성되지 않았습니다.해설을 알고 계시다면 오른쪽 해설추가 기능을 이용하여 해설을 작성하여 다른분들과 함께 해설을 나누었으면 합니다.로그인 후 오류 신고 및 해설 작성 하시면 포인트가 제공됩니다.[포인트 모으기 및 사용법] | 1. 단위시멘트량을 많게 한다. [포인트 모으기 및 사용법] | 정답률 : 74%
산업기사 | 건설재료시험산업기사 | 2017년09월23일 | 1과목 : 콘크리트공학 | 2. | 콘크리트의 배합을 정하는 경우에 목표로 하는 강도를 나타내는 용어는? |  | 1. 설계기준강도 2. 공칭강도 3. 배합강도 4. 호칭강도 해설이 아직 작성되지 않았습니다.해설을 알고 계시다면 오른쪽 해설추가 기능을 이용하여 해설을 작성하여 다른분들과 함께 해설을 나누었으면 합니다.로그인 후 오류 신고 및 해설 작성 하시면 포인트가 제공됩니다.[포인트 모으기 및 사용법] | 3. 배합강도 [포인트 모으기 및 사용법] | 정답률 : 82%
산업기사 | 건설재료시험산업기사 | 2017년09월23일 | 1과목 : 콘크리트공학 | 3. | 고가도 콘크리트의 배합 및 시공에 대한 설명으로 틀린 것은? |  | 1. 일반적으로 콘크리트 타설 낙하높이는 1m 이하로 하는 것이 좋다. 2. 보통 중량 콘크리트의 경우 설계기준 압축강도 50MPa 이상인 경우를 고강도 콘크리트라고 한다. 3. 기상의 변화가 심하거나 동결융해에 대한 대책이 필요한 경우를 제외하고는 공기연행제를 사용하지 않는 것을 원칙으로 한다. 4. 잔골재율은 소요의 워커빌리티를 얻도록 시험에 의하여 결정하여야 하며, 가능한 적게 하도록 한다. 해설이 아직 작성되지 않았습니다.해설을 알고 계시다면 오른쪽 해설추가 기능을 이용하여 해설을 작성하여 다른분들과 함께 해설을 나누었으면 합니다.로그인 후 오류 신고 및 해설 작성 하시면 포인트가 제공됩니다.[포인트 모으기 및 사용법] | 2. 보통 중량 콘크리트의 경우 설계기준 압축강도 50MPa 이상인 경우를 고강도 콘크리트라고 한다. [포인트 모으기 및 사용법] | 정답률 : 77%
산업기사 | 건설재료시험산업기사 | 2017년09월23일 | 1과목 : 콘크리트공학 | 4. | 프리스트레스트 콘크리트(PCS)와 철근콘크리트(RC)의 비교 설명으로 틀린 것은? |  | 1. PCS는 RC에 비하여 훨씬 탄성적이고 복원성이 크다. 2. PCS는 RC에 비하여 고강도의 콘크리트와 강재를 사용한다. 3. PCS는 전 단면이 유효하게 이용되는데 비하여 RC는 단면의 중립축을 경계로 인장측의 콘크리트를 무시하고 설계한다. 4. PCS는 RC에 비하여 설계, 제조, 운반, 가설이 쉽다. 해설이 아직 작성되지 않았습니다.해설을 알고 계시다면 오른쪽 해설추가 기능을 이용하여 해설을 작성하여 다른분들과 함께 해설을 나누었으면 합니다.로그인 후 오류 신고 및 해설 작성 하시면 포인트가 제공됩니다.[포인트 모으기 및 사용법] | 4. PCS는 RC에 비하여 설계, 제조, 운반, 가설이 쉽다. [포인트 모으기 및 사용법] | 정답률 : 64%
산업기사 | 건설재료시험산업기사 | 2017년09월23일 | 1과목 : 콘크리트공학 | 5. | 다음 중 습윤양생에 대한 설명으로 틀린 것은? |  | 1. 막양생에를 살포하는 방법 2. 콘크리트에 직접 살수하는 방법 3. 콘크리트 주위에 60℃의 증기를 뿜어주는 방법 4. 가마니, 마대, 양생포를 덮고 그 위에 살수하는 방법 해설이 아직 작성되지 않았습니다.해설을 알고 계시다면 오른쪽 해설추가 기능을 이용하여 해설을 작성하여 다른분들과 함께 해설을 나누었으면 합니다.로그인 후 오류 신고 및 해설 작성 하시면 포인트가 제공됩니다.[포인트 모으기 및 사용법] | 3. 콘크리트 주위에 60℃의 증기를 뿜어주는 방법 [포인트 모으기 및 사용법] | 정답률 : 66%
산업기사 | 건설재료시험산업기사 | 2017년09월23일 | 1과목 : 콘크리트공학 | 6. | 하단이 구속된 벽조의 두께가 최소 얼마 이상인 경우에 매스콘크리트로 다루어야 하는가? (단, 일반적인 표준) |  | 1. 0.3m이상 2. 0.5m이상 3. 0.8m이상 4. 1.0m이상 해설이 아직 작성되지 않았습니다.해설을 알고 계시다면 오른쪽 해설추가 기능을 이용하여 해설을 작성하여 다른분들과 함께 해설을 나누었으면 합니다.로그인 후 오류 신고 및 해설 작성 하시면 포인트가 제공됩니다.[포인트 모으기 및 사용법] | 2. 0.5m이상 [포인트 모으기 및 사용법] | 정답률 : 63%
산업기사 | 건설재료시험산업기사 | 2017년09월23일 | 1과목 : 콘크리트공학 | 7. | 30회의 압축강도 시험실적으로부터 구한 압축강도의 표준편차가 4MPa인 콘크리트의 배합강도는?(오류 신고가 접수된 문제입니다. 반드시 정답과 해설을 확인하시기 바랍니다.) |  | 1. 35.36 MPa 2. 38.82 MPa 3. 36.24 MPa 4. 36.76 MPa | 2. 38.82 MPa | 정답률 : 46% | <문제 해설>아래와 같은 오류 신고가 있었습니다.여러분들의 많은 의견 부탁 드립니다.추후 여러분들의 의견을 반영하여 정답을 수정하도록 하겠습니다.참고로 정답 변경은 오류 신고 5회 이상일 경우 수정합니다.[오류 신고 내용]설계기준 압축강도가 없습니다[관리자 입니다.다른 문제집 확인 가능한분 계시면 확인 부탁 드립니다.신고시 출판사명까지 기제 부탁 드립니다.]
산업기사 | 건설재료시험산업기사 | 2017년09월23일 | 1과목 : 콘크리트공학 | 8. | 일반 콘크리트를 2층 이상으로 나누어 타설할 때 외기온도가 25℃를 초과한다면, 허용 이어치기 시간간격의 표준으로 옳은 것은? |  | 1. 1시간 2. 1시간 30분 3. 2시간 4. 2시간 30분 | 3. 2시간 | 정답률 : 57% | <문제 해설>아래와 같은 오류 신고가 있었습니다.여러분들의 많은 의견 부탁 드립니다.추후 여러분들의 의견을 반영하여 정답을 수정하도록 하겠습니다.참고로 정답 변경은 오류 신고 5회 이상일 경우 수정합니다.[오류 신고 내용]25도 초과 1시간30분 25도 미만 2시간입니다. 오류 수정해주세요.[해설작성자 : 철도공학][오류신고 반론]2층이상 이어치기 30분 늘어나요[해설작성자 : 1]
산업기사 | 건설재료시험산업기사 | 2017년09월23일 | 1과목 : 콘크리트공학 | 9. | 시방배합결과 물-시멘트비가 50%, 시멘트 340kg/m3, 잔골재 700kg/m3, 굵은골재 1100kg/m3을 얻었다. 현장에 있는 잔골재 중 5mm체에 남는 것이 5%, 굵은골재 중 5mm체를 통과하는 것이 4%이고, 잔골재 및 굵은골재의 표면수가 각각 5%와 1% 일 경우 현장 배합상의 단위수량은? |  | 1. 112.6 kg/m3 2. 118.6 kg/m3 3. 121.3 kg/m3 4. 124.4 kg/m3 해설이 아직 작성되지 않았습니다.해설을 알고 계시다면 오른쪽 해설추가 기능을 이용하여 해설을 작성하여 다른분들과 함께 해설을 나누었으면 합니다.로그인 후 오류 신고 및 해설 작성 하시면 포인트가 제공됩니다.[포인트 모으기 및 사용법] | 4. 124.4 kg/m3 [포인트 모으기 및 사용법] | 정답률 : 40%
산업기사 | 건설재료시험산업기사 | 2017년09월23일 | 1과목 : 콘크리트공학 | 10. | 내부진동기를 사용하여 콘크리트를 다짐할 때 진동기는 아래 층 콘크리트 속에 얼마 정도 찔러 넣어야 하는가? |  | 1. 0.7m 2. 0.5m 3. 0.3m 4. 0.1m 해설이 아직 작성되지 않았습니다.해설을 알고 계시다면 오른쪽 해설추가 기능을 이용하여 해설을 작성하여 다른분들과 함께 해설을 나누었으면 합니다.로그인 후 오류 신고 및 해설 작성 하시면 포인트가 제공됩니다.[포인트 모으기 및 사용법] | 4. 0.1m [포인트 모으기 및 사용법] | 정답률 : 79%
산업기사 | 건설재료시험산업기사 | 2017년09월23일 | 1과목 : 콘크리트공학 | 11. | 프리스트레스트 콘크리트의 프리스트레싱 할 때의 콘크리트 강도에 대한 아래 표의 설명에 ( )안에 들어갈 수치로 옳은 것은? | R0lGODlhMQFrAHcAACH5BAAAAAAALAAAAAAxAWsAgAAAAP///wj+AAMIHEiwoMGDCBMqXMiwocOHECNKnEixosWLGDNq3Mixo8ePIEOKHEmypMmTKFOqfAigpcuXMGPKnEmzps2bOHPq3Mmzp8+fQIMKHVoQwMqjSJMqXZrRKEGnTKNKnUo1JVSBV6tq3cq1q8OsWb2KHUtWKtiyaNOqRXl24cynMge+xBog7NWwcp/SLapXLlSjeP22zCv4r8G7buNihbn38MG3iwfXncyXcMK2jwEDphzZ8GXFbit39JzXbuTLfU1bdsqas2PCpCmrboyx9ePbDFvPdg2XMe/UdGPbZtkQc+jfuDm7/I0YYUzak0nb3uwcOO3hlpG/Drw3MF7uwM/+xnZ8V3Jl3dmxHwat0Hh76HVBLw/Od3zf7uanw6Zfff91+M0dB556/PXmW3jnwbdadglGl56Cr2knGoTbRZhcgfiZZyF2iHk214DzKWfgdhqixttzzDEIImMBOvhZiw1S1xmD/YF3H4WFzUXjjS7+xx2K9okom4T9uaaejDZChlx5RQWpopATXjRdiRY2qaSJO0akpI5IXjhad0QeB6ZeTn7lZWIonhjmigdW2GORHLlHkoxwZqZjjiHqZyOURv43JkXfbSSelSESVyOGZzYV5UdJalllhHrm9qB/jREIUaAaDUojm3e6ieSVj5rJ43qQ1ZTlqXWuCVdpoW1WXn7+T3LqW1x/0dQZkB/2ueio7T3XKJaO8joae6CSWmiqrDon3XvMxhkSnfF1amebrYo5rbR17rnWttx2K6mw3oYr7rhyjmvuuWuVi+667HKlbrvwxqvUu/LWa29J9N6r776C7srvvwBXlG+0BwJpYKd3srnpsQbjqaG2/jacXKDUomlfiwmPeF2evQYosaioAmsdjs39OHKwMIbarIDMljhYynAS6PHIJU8K8YIqi3yzsByubKmf8xX755rs5dxgjWDRCXHNZOL8J9O6eicxpoaGjOyQDgtHIdSrYhm0s6I22qXSgsUM3ZRk8zlcyVRiuBzVION4a56zgjsjyRyXHe3+hnZLdPPPrBqWdpBcd2hzenkPLdqyRnu5s9M3Ph5m471NuKWtiU7cNn/UaXasglBTHTrNJy8Oud7F+Ssm3EL33XHRcQMKstica4dt1FVjjTvQHd8Hd+qu8025tY96p+ztcgNvLe2VLrkj1wQ/TDqlbP/9fLBWE5981rI+TKzKv3+rc8sLYtp24ZBO/3Tpqjt/afvRz+or9wOuLHfKtW6J/XpGWwqtX7ZLXIoKgzhYEZBkr3tb9gY2Ecm1r3UqqpjFkJe9UznQIkmjYMh+dTwJ+k552wuYCEdYpQuS8IT6YiAKV/gvFbLwhfZyIQxn2C4Z0vCG5rIhDnfYLR3y8If+afEhEIcoFhViTHoH5JMF65Y1jUnoY/G7UP6+lkCGebCJAEQUoVbDxMg5sXvaMmLftKbEEPpvN4A726jQGCUOpqp+xDEZpdRoucPlZmcM7FL81qa+4OlujrszEcJKqETWfA5+UayiZOYnR8UZ0mWeI+Oe0thG4PVsZtTLnJsW07VAKotHafJP0sYIu/fFEViPzKIaGae4JnXSfpNsWvMEyMfh/ZFXGRPkk3bptuYJDHPXKhSsGvnHWvpSkoyCHwdZqbvvbO50FSTm2jDnxjSaqjaeeibBIGfMAkHvYFfk5YvaJEw7um919LPfsELJqFLOjUtgepwJhTfP8fktd93+tBrMTNlBabFTiu4Ep/juOSR5EopKofzmQZeGyCvpL5ONMw4YDbopcGpTVZYL6Nys878xCu+DgFxUGBuqvVdJZ36frOP+QMjGlRbPjxVVZUc3+NEClmmAxJsksTSKUXzylKJ4WuhFderPn4Zzpu/M4Of+GdFwgpKIUM0hIqNKVa8IsapYnddUs8rVqFy1q2A1yVfDStZnbbWsaMXXWdPKVpDka2pdDObZnPpFi8YyUXB0nlMhuLcCkjJNUHRhGAVoT1QSNoTbjOny7qe967VslPsU2UDtBMKn7hGxd22l4xZbxsnNcTeo3BhTwRW+80AWphBSzCPhGTvYlPNVkqr+5vbe+sW4Ngt/LPVT7kIVy7Hpqq9J3V/aYpsZkHY2faH17Ftt+9v3FFWDXlQOMPunycBZF6KerZzT8ofOPpazV67s4ALXqlgiMUxRIeUnXrXZuYLe7qbI3Rszi2vcW65kpKgNJlJHUjiN5tV17UXPtLA4Mb9WMLtCrWe/gjdaAJNzumbraXVLW5/yFZhy88VgPzOr30PWF5aTbW5rjYdP0e5VshhdlvkobFylXnRXaOQpTOErzjfmF6cwHuek1CvUFN9GarKBsHZ1i6pr4nieDHVVZQf7XLo2GLQD5StizVsVFys4kQQOMf98CeK2elklY/2ymHl85TGbuctnTvOEl26s5jYX1s1wlh2b40znMNM5zctl7Z3VTFtb7pmsfSbvn7ka6DkPmqqFPvChCa1Myi76y4me8qOrGmkET5rSjfbzpRGtTJRaetM/9CGNQU1EO5M6rKY+dVdTreqssrrVmDY0rFEt6FmX1cpDybWud83rXvv618AOtpRtTexiG/vYPAwIADs= | 1. (가) 25, (나) 20 2. (가) 30, (나) 25 3. (가) 35, (나) 30 4. (가) 40, (나) 35 해설이 아직 작성되지 않았습니다.해설을 알고 계시다면 오른쪽 해설추가 기능을 이용하여 해설을 작성하여 다른분들과 함께 해설을 나누었으면 합니다.로그인 후 오류 신고 및 해설 작성 하시면 포인트가 제공됩니다.[포인트 모으기 및 사용법] | 2. (가) 30, (나) 25 [포인트 모으기 및 사용법] | 정답률 : 75%
산업기사 | 건설재료시험산업기사 | 2017년09월23일 | 1과목 : 콘크리트공학 | 12. | 콘크리트 구조물 건설 시의 탄산화에 대한 대책으로 틀린 것은? |  | 1. 물-결합재비를 크게 한다. 2. 콘크리트의 다지기를 충분히 한다. 3. 철근 피복두께를 확보한다. 4. 습윤양생을 한다. 해설이 아직 작성되지 않았습니다.해설을 알고 계시다면 오른쪽 해설추가 기능을 이용하여 해설을 작성하여 다른분들과 함께 해설을 나누었으면 합니다.로그인 후 오류 신고 및 해설 작성 하시면 포인트가 제공됩니다.[포인트 모으기 및 사용법] | 1. 물-결합재비를 크게 한다. [포인트 모으기 및 사용법] | 정답률 : 64%
산업기사 | 건설재료시험산업기사 | 2017년09월23일 | 1과목 : 콘크리트공학 | 13. | 수밀성이 좋은 콘크리트를 만들기 위한 조치로서 적당하지 않는 것은? |  | 1. 물-결합재비를 증가시켜 콘크리트의 밀도를 촘촘하게 한다. 2. 습윤양생을 실시하여 건조수축을 줄여 공극이 서로 연결되지 않게 한다. 3. 좋은 품질의 AE제나 감수제를 사용한다. 4. 블리딩 및 재료분리를 작게 한다. 해설이 아직 작성되지 않았습니다.해설을 알고 계시다면 오른쪽 해설추가 기능을 이용하여 해설을 작성하여 다른분들과 함께 해설을 나누었으면 합니다.로그인 후 오류 신고 및 해설 작성 하시면 포인트가 제공됩니다.[포인트 모으기 및 사용법] | 1. 물-결합재비를 증가시켜 콘크리트의 밀도를 촘촘하게 한다. [포인트 모으기 및 사용법] | 정답률 : 58%
산업기사 | 건설재료시험산업기사 | 2017년09월23일 | 1과목 : 콘크리트공학 | 14. | 콘크리트 압축강도 시험에 대한 설명으로 틀린 것은? |  | 1. 강도시험용 공시체의 지름은 굵은골재의 최대 치수의 3배 이상, 100mm 이상으로 한다. 2. 강도시험용 공시체를 캐핑하는 경우 캐핑층의 두께는 공시체 지름의 2%를 넘어서는 안 된다. 3. 공시체의 하중을 가하는 속도는 압축 응력도의 증가율이 매초(0.6±0.4)MPa이 되도록 한다. 4. 공시체가 급격한 변형을 시작한 후에는 하중을 가해서는 안 된다. 해설이 아직 작성되지 않았습니다.해설을 알고 계시다면 오른쪽 해설추가 기능을 이용하여 해설을 작성하여 다른분들과 함께 해설을 나누었으면 합니다.로그인 후 오류 신고 및 해설 작성 하시면 포인트가 제공됩니다.[포인트 모으기 및 사용법] | 4. 공시체가 급격한 변형을 시작한 후에는 하중을 가해서는 안 된다. [포인트 모으기 및 사용법] | 정답률 : 39%
산업기사 | 건설재료시험산업기사 | 2017년09월23일 | 1과목 : 콘크리트공학 | 15. | 벽 또는 기둥 등에서 콘크리트를 쳐 올라가는 속도는 30분에 얼마 정도로 하는 것이 적당한가? |  | 1. 0.5 ~ 1.0m 2. 1.0 ~ 1.5m 3. 1.5 ~ 2.0m 4. 2.0 ~ 2.5m 해설이 아직 작성되지 않았습니다.해설을 알고 계시다면 오른쪽 해설추가 기능을 이용하여 해설을 작성하여 다른분들과 함께 해설을 나누었으면 합니다.로그인 후 오류 신고 및 해설 작성 하시면 포인트가 제공됩니다.[포인트 모으기 및 사용법] | 2. 1.0 ~ 1.5m [포인트 모으기 및 사용법] | 정답률 : 79%
산업기사 | 건설재료시험산업기사 | 2017년09월23일 | 1과목 : 콘크리트공학 | 16. | 콘크리트의 쪼갬인장강도시험에서 공시체에 하중을 가하는 속도로써 옳은 것은? |  | 1. 인장응력의 증가율이 매초(0.06±0.04)MPa이 되도록 한다. 2. 인장응력의 증가율이 매초(0.12±0.06)MPa이 되도록 한다. 3. 인장응력의 증가율이 매초(0.3±0.1)MPa이 되도록 한다. 4. 인장응력의 증가율이 매초(0.6±0.4)MPa이 되도록 한다. 해설이 아직 작성되지 않았습니다.해설을 알고 계시다면 오른쪽 해설추가 기능을 이용하여 해설을 작성하여 다른분들과 함께 해설을 나누었으면 합니다.로그인 후 오류 신고 및 해설 작성 하시면 포인트가 제공됩니다.[포인트 모으기 및 사용법] | 1. 인장응력의 증가율이 매초(0.06±0.04)MPa이 되도록 한다. [포인트 모으기 및 사용법] | 정답률 : 74%
산업기사 | 건설재료시험산업기사 | 2017년09월23일 | 1과목 : 콘크리트공학 | 17. | 굳지 않은 콘크리트의 슬럼프 시험에 대한 설명으로 잘못된 것은? |  | 1. 시료를 거의 같은 양의 3층으로 나눠서 채우고 각 층은 다짐봉으로 고르게 한 후 25회 똑같이 다진다. 2. 슬럼프콘은 밑면 내경이 200mm, 윗면 내강이 100mm, 높이가 300mm이다. 3. 슬럼프콘을 벗기는 작업은 1초 내에 신속히 들어 올려야 한다. 4. 슬럼프콘에 콘크리트를 채우기 시작해서 벗길 때까지는 전작업을 중단 없이 3분 이내로 끝마쳐야 한다. 해설이 아직 작성되지 않았습니다.해설을 알고 계시다면 오른쪽 해설추가 기능을 이용하여 해설을 작성하여 다른분들과 함께 해설을 나누었으면 합니다.로그인 후 오류 신고 및 해설 작성 하시면 포인트가 제공됩니다.[포인트 모으기 및 사용법] | 3. 슬럼프콘을 벗기는 작업은 1초 내에 신속히 들어 올려야 한다. [포인트 모으기 및 사용법] | 정답률 : 83%
산업기사 | 건설재료시험산업기사 | 2017년09월23일 | 1과목 : 콘크리트공학 | 18. | 한중 콘크리트에 관한 설명으로 틀린 것은? |  | 1. 하루 평균기온이 4℃ 이하가 예상되는 조건일 때는 콘크리트가 동결할 염려가 있으므로 한중 콘크리트로 시공하여야 한다. 2. 한중 콘크리트에는 AE 콘크리트를 사용하는 것을 원칙으로 한다. 3. 가열한 재료를 믹싱할 때에는 먼저 시멘트, 굵은골재, 잔골재를 넣어서 건비빔한 다음 물을 넣는 것이 좋다. 4. 응결경화 초기에 동결하지 않도록 양생에 주의하여야 한다. 해설이 아직 작성되지 않았습니다.해설을 알고 계시다면 오른쪽 해설추가 기능을 이용하여 해설을 작성하여 다른분들과 함께 해설을 나누었으면 합니다.로그인 후 오류 신고 및 해설 작성 하시면 포인트가 제공됩니다.[포인트 모으기 및 사용법] | 3. 가열한 재료를 믹싱할 때에는 먼저 시멘트, 굵은골재, 잔골재를 넣어서 건비빔한 다음 물을 넣는 것이 좋다. [포인트 모으기 및 사용법] | 정답률 : 70%
산업기사 | 건설재료시험산업기사 | 2017년09월23일 | 1과목 : 콘크리트공학 | 19. | 굳지 않은 콘크리트의 성질을 나타내는 용어에 대한 정의로써 옳은 것은? |  | 1. 반죽질기(consistency)란 수량의 다소에 반죽이 되고 진 강도를 말한다. 2. 피니셔빌리티(finishability)란 반죽질기에 따른 작업의 난이도 및 재료분리에 저항하는 정도를 나타낸다. 3. 성형성(plasticity)이란 골재의 최대치수, 잔골재율, 잔골재의 입도, 반죽질기에 따르는 마무리하기 쉬운 정도를 말한다. 4. 워커빌리티(orkability)란 거푸집에 쉽게 다져 넣을 수 있고, 거푸집을 제거하면 천천히 형상이 변하기는 하지만 허물어지거나, 재료가 분리하지 않는 정도로 나타낸다. 해설이 아직 작성되지 않았습니다.해설을 알고 계시다면 오른쪽 해설추가 기능을 이용하여 해설을 작성하여 다른분들과 함께 해설을 나누었으면 합니다.로그인 후 오류 신고 및 해설 작성 하시면 포인트가 제공됩니다.[포인트 모으기 및 사용법] | 1. 반죽질기(consistency)란 수량의 다소에 반죽이 되고 진 강도를 말한다. [포인트 모으기 및 사용법] | 정답률 : 72%
산업기사 | 건설재료시험산업기사 | 2017년09월23일 | 1과목 : 콘크리트공학 | 20. | 어떤 실험실에서 제조된 콘크리트에 대한 28일 압축강도의 평균이 19.5MPa 이고, 표준편차가 0.4MPa 이었다면 변동계수는 약 얼마인가? |  | 1. 1% 2. 2% 3. 5% 4. 10% 해설이 아직 작성되지 않았습니다.해설을 알고 계시다면 오른쪽 해설추가 기능을 이용하여 해설을 작성하여 다른분들과 함께 해설을 나누었으면 합니다.로그인 후 오류 신고 및 해설 작성 하시면 포인트가 제공됩니다.[포인트 모으기 및 사용법] | 2. 2% [포인트 모으기 및 사용법] | 정답률 : 63%
산업기사 | 건설재료시험산업기사 | 2017년09월23일 | 2과목 : 건설재료 및 시험 | 21. | 다음 시험용 기구 중 잔골재의 밀도 및 흡수율 시험과 관계 없는 것은? |  | 1. 플라스크 2. 철망태 3. 원뿔형 몰드나 다짐봉 4. 데이케이터 해설이 아직 작성되지 않았습니다.해설을 알고 계시다면 오른쪽 해설추가 기능을 이용하여 해설을 작성하여 다른분들과 함께 해설을 나누었으면 합니다.로그인 후 오류 신고 및 해설 작성 하시면 포인트가 제공됩니다.[포인트 모으기 및 사용법] | 2. 철망태 [포인트 모으기 및 사용법] | 정답률 : 61%
산업기사 | 건설재료시험산업기사 | 2017년09월23일 | 2과목 : 건설재료 및 시험 | 22. | 시멘트의 성질에 관한 설명 중 옳지 않은 것은? |  | 1. 석고의 혼합량에 따라 응결시간이 달라진다. 2. 보통포틀랜드 시멘트의 비중은 약 3.15 정도이다. 3. 온도가 높을수록 응결을 빨라진다. 4. 분말도가 높을수록 수축 균열이 적어진다. 해설이 아직 작성되지 않았습니다.해설을 알고 계시다면 오른쪽 해설추가 기능을 이용하여 해설을 작성하여 다른분들과 함께 해설을 나누었으면 합니다.로그인 후 오류 신고 및 해설 작성 하시면 포인트가 제공됩니다.[포인트 모으기 및 사용법] | 4. 분말도가 높을수록 수축 균열이 적어진다. [포인트 모으기 및 사용법] | 정답률 : 71%
산업기사 | 건설재료시험산업기사 | 2017년09월23일 | 2과목 : 건설재료 및 시험 | 23. | 목재의 주요 성분 중에서 가장 많은 양을 차지하는 것은? |  | 1. 셀룰로오스 2. 리그닌 3. 탄닌 4. 수지 해설이 아직 작성되지 않았습니다.해설을 알고 계시다면 오른쪽 해설추가 기능을 이용하여 해설을 작성하여 다른분들과 함께 해설을 나누었으면 합니다.로그인 후 오류 신고 및 해설 작성 하시면 포인트가 제공됩니다.[포인트 모으기 및 사용법] | 1. 셀룰로오스 [포인트 모으기 및 사용법] | 정답률 : 70%
산업기사 | 건설재료시험산업기사 | 2017년09월23일 | 2과목 : 건설재료 및 시험 | 24. | 뇌관류와 더불어 산업용 폭약을 기폭시키는 화공품류로써 가공 제어발파 및 ANFO 장전 시정전기에 의한 위험 개소 및 기타 전긴뇌관을 사용할 수 없는 곳에서 기폭용 및 폭약 대체용으로 사용하는 것은? |  | 1. 도폭선 2. 정밀폭약 3. MS뇌관 4. 다이나마이트 해설이 아직 작성되지 않았습니다.해설을 알고 계시다면 오른쪽 해설추가 기능을 이용하여 해설을 작성하여 다른분들과 함께 해설을 나누었으면 합니다.로그인 후 오류 신고 및 해설 작성 하시면 포인트가 제공됩니다.[포인트 모으기 및 사용법] | 1. 도폭선 [포인트 모으기 및 사용법] | 정답률 : 75%
산업기사 | 건설재료시험산업기사 | 2017년09월23일 | 2과목 : 건설재료 및 시험 | 25. | 화산회 또는 화산사가 퇴적 고결된 암석으로 내화성이 크고 풍화되어 실트질의 흙이 되는 암석은? |  | 1. 혈암 2. 응회암 3. 점판암 4. 천매암 해설이 아직 작성되지 않았습니다.해설을 알고 계시다면 오른쪽 해설추가 기능을 이용하여 해설을 작성하여 다른분들과 함께 해설을 나누었으면 합니다.로그인 후 오류 신고 및 해설 작성 하시면 포인트가 제공됩니다.[포인트 모으기 및 사용법] | 2. 응회암 [포인트 모으기 및 사용법] | 정답률 : 76%
산업기사 | 건설재료시험산업기사 | 2017년09월23일 | 2과목 : 건설재료 및 시험 | 26. | 일반콘크리트 굵은 골재의 최대 치수에 관한 설명으로 틀린 것은? |  | 1. 일반적인 경우 20mm 또는 25mm가 표준이다. 2. 슬래브 두께의 1/3을 초과해서는 안 된다. 3. 거푸집 양 측면 사이의 최소 거리의 1/2을 초과해서는 안 된다. 4. 무근 콘크리트의 경우 부재 최소 치수의 1/4을 초과해서는 안 된다. 해설이 아직 작성되지 않았습니다.해설을 알고 계시다면 오른쪽 해설추가 기능을 이용하여 해설을 작성하여 다른분들과 함께 해설을 나누었으면 합니다.로그인 후 오류 신고 및 해설 작성 하시면 포인트가 제공됩니다.[포인트 모으기 및 사용법] | 3. 거푸집 양 측면 사이의 최소 거리의 1/2을 초과해서는 안 된다. [포인트 모으기 및 사용법] | 정답률 : 55%
산업기사 | 건설재료시험산업기사 | 2017년09월23일 | 2과목 : 건설재료 및 시험 | 27. | 석재의 역학적 성질에 관한 설명 틀린 것은? |  | 1. 석재는 일반적으로 인장강도보다 압축강도가 크다. 2. 석재의 압축강도는 일반적으로 함수상태에 따라 변한다. 3. 석재는 일반적으로 열전도율이 금속에 비해 크다. 4. 석재의 내구성은 일반적으로 화학적, 물리적, 기계적 작용 등에 영향을 받는다. 해설이 아직 작성되지 않았습니다.해설을 알고 계시다면 오른쪽 해설추가 기능을 이용하여 해설을 작성하여 다른분들과 함께 해설을 나누었으면 합니다.로그인 후 오류 신고 및 해설 작성 하시면 포인트가 제공됩니다.[포인트 모으기 및 사용법] | 3. 석재는 일반적으로 열전도율이 금속에 비해 크다. [포인트 모으기 및 사용법] | 정답률 : 71%
산업기사 | 건설재료시험산업기사 | 2017년09월23일 | 2과목 : 건설재료 및 시험 | 28. | 다음 혼화재료 중 사용량이 비교적 많아 콘크리트의 배합 설계에 고려해야 되는 혼화재료는? |  | 1. AE제 2. 응결경화촉진제 3. 포졸란 4. 급결제 해설이 아직 작성되지 않았습니다.해설을 알고 계시다면 오른쪽 해설추가 기능을 이용하여 해설을 작성하여 다른분들과 함께 해설을 나누었으면 합니다.로그인 후 오류 신고 및 해설 작성 하시면 포인트가 제공됩니다.[포인트 모으기 및 사용법] | 3. 포졸란 [포인트 모으기 및 사용법] | 정답률 : 67%
산업기사 | 건설재료시험산업기사 | 2017년09월23일 | 2과목 : 건설재료 및 시험 | 29. | 알루미나시멘트의 특성에 관한 설명 중 옳지 않은 것은? |  | 1. 초조강성을 가진다. 2. 산, 염류, 해수 등의 화학적 침식에 대한 저항성이 크다. 3. 응결 및 경화 시 발열량이 매우 작으므로 하절기 공사에 적합하다. 4. 내화성이 우수하므로 내화물용으로 사용된다. 해설이 아직 작성되지 않았습니다.해설을 알고 계시다면 오른쪽 해설추가 기능을 이용하여 해설을 작성하여 다른분들과 함께 해설을 나누었으면 합니다.로그인 후 오류 신고 및 해설 작성 하시면 포인트가 제공됩니다.[포인트 모으기 및 사용법] | 3. 응결 및 경화 시 발열량이 매우 작으므로 하절기 공사에 적합하다. [포인트 모으기 및 사용법] | 정답률 : 67%
산업기사 | 건설재료시험산업기사 | 2017년09월23일 | 2과목 : 건설재료 및 시험 | 30. | 길이 ℓ=10cm, 폭 b=5cm인 봉을 인장하였더니 길이 11.5cm 이고, 폭 b=4.8cm가 되었다. 포아송 비는? |  | 1. 약 11.50 2. 약 3.75 3. 약 0.96 4. 약 0.27 해설이 아직 작성되지 않았습니다.해설을 알고 계시다면 오른쪽 해설추가 기능을 이용하여 해설을 작성하여 다른분들과 함께 해설을 나누었으면 합니다.로그인 후 오류 신고 및 해설 작성 하시면 포인트가 제공됩니다.[포인트 모으기 및 사용법] | 4. 약 0.27 [포인트 모으기 및 사용법] | 정답률 : 37%
산업기사 | 건설재료시험산업기사 | 2017년09월23일 | 2과목 : 건설재료 및 시험 | 31. | 아래의 표는 굵은골재 최대치수의 정의에 대한 설명이다. ( )안에 들어갈 적합한 수치로 옳은 것은? | R0lGODlhMQFDAHcAACH5BAAAAAAALAAAAAAxAUMAgAAAAP///wj+AAMIHEiwoMGDCBMqXMiwocOHECNKnEixosWLGDNq3Mixo8ePIEOKjAigpMmTKFOqXMmypcuXMGPKnEmzps2bOHPq3FkQwMifQIMKHUoUpE+CR4sqXcq0qdOOSQVGfUq1qtWrS6dOxcq1q9evErWCHUu2LFmxC1f2RLk25UC2PrcaNPn2Ld2jWkvWPbjVbQC5Ut0m9TsYqVSkKhkCdpj34cm9hiHzTRz48d+GaElG3owwc9ywkvGm7Tz6cunDfCubRr0YdcLWjPcWJi17LmfbsVcrzAwxat/Url1/fi04tPDitluLPr2asHHdwF9jnL2cNuuezXdTxg07OHTMc9n+Av99uLvu2dexSxaO2DJd0ujlojfte3v0i4OrW6evHq/e+6WZx9tkamHG0mbDMTeffsHVt5Z3ENol4Xx2xSWeb5plRN5ukWFYl3L28fcdgOatt1F+3SW44HuclTiii+HB9ZyHjmk04H7VyZcbd6pxeBuB4v11YGVBXiYaiBPOiB2F2slInF/SNdhgiOpN16FyHVbUUpYj4mZilF3W+GF54EHmoVjxDblfmRWyeF6EYf5IEXVwvgkdlFpmp1iVTy6Y1naFJegje7WZCaeOvdm34ZlrgpknoYsxaiJseHonIJ+N0tgogkY2+RiKw1EoqJwwxvkdqP+hWqSXj4b353/+dso5aZt3sVknrVPiWWBqpXbJIKukUtneqpUCOFGvsrZKJKx9MrspsMiaJe201GqIabXYZqstftdu6+234EIb7rjkgntjueimC9a56rbr7lPsvivvvEHFS++9+HJkb4u06lfqe6O2VSSsAWvaGcHPsgiYfAo3SWabXwpM4HoNGytksV9emiyfC0uZp4DkHclqrx3b+qOk4PlpKmiDdmtxhBpHPDJt9WG8bKcB9vcwv83qVfKwtSbHcZ0yqhzpkImpGjDOzHUb860882hRoNohVmjBGz+3JI5eavprlSpy6ePPp55MsbAwm1wijc5NPeacRJZ9sa2L3ueg1XZS+nb+3FAbzPSG5zUGtdNqp5yxmWry6nPP7l2Hpsx73y1h1AYizGHQjtqNt5ByD561086KuyeTera6tLHLjRo2cUm+vLqy0Z0OOd+akc54pC9jmmKhlIMmsqfMph7r1zO7XvqWmW/N9LPA9iv0cbt+jmjTu6dH8efKy9658Gx77nfa1hPeG39Kh74p4HTmPvj0LZv6eGDF7/gZlhxTbWmcSffbuGFkzw728rlD3vaU1zwBCgxz7UOW3vTnIu1dzE3PS96e3Gax6I1mgVpalfE+8rSV5euDIBwf9kJIwhKKzoQoTOGaoqXCFrZrXy6MIb1gKMMavtBlNszhDUeowx56i4b+PgxitvbVtrwBD4KV2lXRhjW7ijXvgZYBUqrag6ALCfGE51OSCCGEQfYYLUNPDKDYrMO+K96paYQKH92eKKrIjfGAi4sgAx3lnwKRjoUmJGLsmCgmoJWsbl9UUNdwqLk31exFZrwNpazosaNZ8HbB29sD/ec1wRnQj2mMj/p0qMcYQZF4YbRSjyQ4tKwYCmbm62EnXQbKTxJMTdELlfsu6D8/pnJZbsrl4RJ5v/b1jU14NOTOmLez8t3Sg1m7Iy97KcHveUprB4MS1Yw5KOIxzGa4jGQzl3nGIwrqX/Ej5jTReL3+eS6Z3ixdEIFYP2xCMVcDQxsAQ5kwKUIQjsE/k2ca10lIbvqzK+z8p0CbEtCBGpQoBT2oQn+S0IU6lIP9fKhERZKXnVj0ohjNqEY3ytGOevQlEw2pSEeKwoAAADs= | 1. 95 2. 90 3. 85 4. 80 해설이 아직 작성되지 않았습니다.해설을 알고 계시다면 오른쪽 해설추가 기능을 이용하여 해설을 작성하여 다른분들과 함께 해설을 나누었으면 합니다.로그인 후 오류 신고 및 해설 작성 하시면 포인트가 제공됩니다.[포인트 모으기 및 사용법] | 2. 90 [포인트 모으기 및 사용법] | 정답률 : 71%
산업기사 | 건설재료시험산업기사 | 2017년09월23일 | 2과목 : 건설재료 및 시험 | 32. | 폭약을 다룰 때 주의할 사항 중 틀린 것은? |  | 1. 운반 중에 충격을 주어서는 안 된다. 2. 뇌관과 폭약은 같은 장소에 보관한다. 3. 장기간 보존 시 흡수 동결이 되지 않도록 한다. 4. 다이나마이트는 햇빛을 직접 쬐지 않도록 한다. 해설이 아직 작성되지 않았습니다.해설을 알고 계시다면 오른쪽 해설추가 기능을 이용하여 해설을 작성하여 다른분들과 함께 해설을 나누었으면 합니다.로그인 후 오류 신고 및 해설 작성 하시면 포인트가 제공됩니다.[포인트 모으기 및 사용법] | 2. 뇌관과 폭약은 같은 장소에 보관한다. [포인트 모으기 및 사용법] | 정답률 : 89%
산업기사 | 건설재료시험산업기사 | 2017년09월23일 | 2과목 : 건설재료 및 시험 | 33. | 아스팔트 신도 및 시험에 대한 설명 중 틀린 것은? |  | 1. 아스팔트의 늘어나는 능력을 나타내며, 연성의 기준이 된다. 2. 시료 양 끝을 규정온도 및 속도로 잡아당겨 끊어질 때까지 늘어난 길이로 측정한다. 3. 시험온도에 따라 크게 변하므로 측정 시 온도를 일정하게 하여야 한다. 4. 블론아스팔트는 신도가 아주 크나, 스트레이트아스팔트의 신도는 작다. 해설이 아직 작성되지 않았습니다.해설을 알고 계시다면 오른쪽 해설추가 기능을 이용하여 해설을 작성하여 다른분들과 함께 해설을 나누었으면 합니다.로그인 후 오류 신고 및 해설 작성 하시면 포인트가 제공됩니다.[포인트 모으기 및 사용법] | 4. 블론아스팔트는 신도가 아주 크나, 스트레이트아스팔트의 신도는 작다. [포인트 모으기 및 사용법] | 정답률 : 73%
산업기사 | 건설재료시험산업기사 | 2017년09월23일 | 2과목 : 건설재료 및 시험 | 34. | 토목섬유의 주를 이르고 있으며 폴리에스테르, 폴리에틸렌, 폴리프로필렌 등의 합성섬유를 직조하여 만든 다공성 직물은? |  | 1. 지오텍스타일 2. 지오멤브레인 3. 지오그리드 4. 지오컴포지트 해설이 아직 작성되지 않았습니다.해설을 알고 계시다면 오른쪽 해설추가 기능을 이용하여 해설을 작성하여 다른분들과 함께 해설을 나누었으면 합니다.로그인 후 오류 신고 및 해설 작성 하시면 포인트가 제공됩니다.[포인트 모으기 및 사용법] | 1. 지오텍스타일 [포인트 모으기 및 사용법] | 정답률 : 39%
산업기사 | 건설재료시험산업기사 | 2017년09월23일 | 2과목 : 건설재료 및 시험 | 35. | 콘크리트와의 부착강도를 증진시키기 위해 표면에 요철을 붙인 철근은? |  | 1. 원형철근 2. PC강선 3. 이형철근 4. PC강연선 해설이 아직 작성되지 않았습니다.해설을 알고 계시다면 오른쪽 해설추가 기능을 이용하여 해설을 작성하여 다른분들과 함께 해설을 나누었으면 합니다.로그인 후 오류 신고 및 해설 작성 하시면 포인트가 제공됩니다.[포인트 모으기 및 사용법] | 3. 이형철근 [포인트 모으기 및 사용법] | 정답률 : 83%
산업기사 | 건설재료시험산업기사 | 2017년09월23일 | 2과목 : 건설재료 및 시험 | 36. | 건설공사에 사용되는 그라우트(grout)용 혼화제로써 필요한 성질을 나열한 것 중 옳지 않은 것은? |  | 1. 그라우트를 수축시켜야 한다. 2. 블리딩(bleeding)이 없어야 한다. 3. 재료의 분리가 없어야 한다. 4. 그라우트 주입이 쉬워야 한다. 해설이 아직 작성되지 않았습니다.해설을 알고 계시다면 오른쪽 해설추가 기능을 이용하여 해설을 작성하여 다른분들과 함께 해설을 나누었으면 합니다.로그인 후 오류 신고 및 해설 작성 하시면 포인트가 제공됩니다.[포인트 모으기 및 사용법] | 1. 그라우트를 수축시켜야 한다. [포인트 모으기 및 사용법] | 정답률 : 81%
산업기사 | 건설재료시험산업기사 | 2017년09월23일 | 2과목 : 건설재료 및 시험 | 37. | 다음 중 촉진제를 사용하여야 하는 경우로서 적합하지 않은 것은? |  | 1. 서중콘크리트 2. 조기 강도를 필요로 하는 공사 3. 숏크리트 4. 기간 단축을 필요로 하는 공사 해설이 아직 작성되지 않았습니다.해설을 알고 계시다면 오른쪽 해설추가 기능을 이용하여 해설을 작성하여 다른분들과 함께 해설을 나누었으면 합니다.로그인 후 오류 신고 및 해설 작성 하시면 포인트가 제공됩니다.[포인트 모으기 및 사용법] | 1. 서중콘크리트 [포인트 모으기 및 사용법] | 정답률 : 66%
산업기사 | 건설재료시험산업기사 | 2017년09월23일 | 2과목 : 건설재료 및 시험 | 38. | 다음 중 천연 아스팔트가 아닌 것은? |  | 1. 록 아스팔트(rock asphalt) 2. 샌드 아스팔트(sand asphalt) 3. 레이크 아스팔트(lake asphalt) 4. 블로운 아스팔트(blown asphalt) 해설이 아직 작성되지 않았습니다.해설을 알고 계시다면 오른쪽 해설추가 기능을 이용하여 해설을 작성하여 다른분들과 함께 해설을 나누었으면 합니다.로그인 후 오류 신고 및 해설 작성 하시면 포인트가 제공됩니다.[포인트 모으기 및 사용법] | 4. 블로운 아스팔트(blown asphalt) [포인트 모으기 및 사용법] | 정답률 : 82%
산업기사 | 건설재료시험산업기사 | 2017년09월23일 | 2과목 : 건설재료 및 시험 | 39. | 르샤틀리에(Le Chatelier) 비중병의 0.7cc 눈금까지 석유를 주입하고 시멘트 64g을 투입하여 눈금이 21.7cc로 증가되었다. 이 시멘트의 비중은 다음 중 얼마인가? |  | 1. 3.00 2. 3.05 3. 3.10 4. 3.15 | 2. 3.05 | 정답률 : 76% | <문제 해설>64/(21.7ㅡ0.7)무게/비중[해설작성자 : 스노우맨69]
산업기사 | 건설재료시험산업기사 | 2017년09월23일 | 2과목 : 건설재료 및 시험 | 40. | 아스팔트 혼합물에 대한 물성시험으로 볼 수 없는 것은? |  | 1. 휠트래킹시험 2. 마샬 안정도시험 3. 이론밀도시험 4. Pri 시험 해설이 아직 작성되지 않았습니다.해설을 알고 계시다면 오른쪽 해설추가 기능을 이용하여 해설을 작성하여 다른분들과 함께 해설을 나누었으면 합니다.로그인 후 오류 신고 및 해설 작성 하시면 포인트가 제공됩니다.[포인트 모으기 및 사용법] | 4. Pri 시험 [포인트 모으기 및 사용법] | 정답률 : 53%
산업기사 | 건설재료시험산업기사 | 2017년09월23일 | 3과목 : 건설시공학 | 41. | 발파공에 사용되는 용어 중 아래의 표에서 설명하고 있는 것은? | R0lGODlhMQEwAHcAACH5BAAAAAAALAAAAAAxATAAgAAAAP///wj+AAMIHEiwoMGDCBMqXMiwocOHECNKnEixosWLGDNq3Mixo8ePIEOKHEmypMmTKFOqfAigpcuXMGPKnEmzps2bOHPq3Mmzp8+fQIMKHVoQwMqjSJMqXZrRKEGnTKNKnUo1JVSBV6tq3cq1q8OsWb2KHUtWKtiyaNOqRXlW4VWnUGUGeBt37sKXA+nmtVv06d2YfOfCxJp3cODDX+UWhhsYMGKDeAljdUm4rWDHlyk/Tjhz7+K6DC0jdBy2r2TGpT2f5vz47cTUjCWbls0SMmvYtG17Dovar9vRuX/P5ut6s27VwHe3XC07ttHUtJ0Pfn7cuG/QurH7nox5tOLM1HH+Wz8c+ynl4rPFQ4f8nfj1hqIPFp+v2vl4+sB5b2fdOLl25CDVpZ5wzL333278rScRdQiGNpx8huHXX2bjURidgNktd1dzppVXmoJ/dVafceV5p2FrlQGoYnaJiZhigxvuR5GHy9kH4nHSnXUgi9w1GFeEn3VHYF/nybdYjMH1dqGLIy7on2aXIRkce9156GOFRjLH4F47dgigfcPd6FZ7/X24YnU61nimg1OaaBhy6A2JZZYFgqYkRHa+yCGWVvp1YJwauXYnnPDJiGGSb+4nZnKErmloaO316Z5d69F0JXol+vflg+TJCF+k7sV3Y5yCKlodYosyKdqonJ5aFGD+eulZW2FcbqqgXD9OF6SajjJKZ3i0trrrljqamp5+jt7KHV6sekplonTatuiaW/o6K3/Yggelm5EZqWxE0FVLHrS/hvjmt1LOuda67Lab7rTuxiuvWvHNa++969aL7778dqVvvwAHvNS/AhdssEkEH6zwwhwlzPDDEDvprHmR0UUqma+eCKi5GsIb8cePstkrumhGhyfFHoMMssPNdUxausZaTG6jKascMcuCTTxytpmeDKPNQMsJoqRRqrgxyr0O2W3QTJ9KsqS5GnttTdz23HTTOBP4p84IX+31pjBjt3Wb6XlU89cCs+yi2K4imXXSaAOtNponNmbpbZRyHW1G3GirjbGwnzapbd3PLs23zW8frni+gC/ueLuJPy65V5FPbnlVlV+uOVOZb+75UWANJfropJdu+umop646Tp+37vrrsCMUEAA7 | 1. 누두반경 2. 임계심도 3. 자유면 4. 최소저항선 해설이 아직 작성되지 않았습니다.해설을 알고 계시다면 오른쪽 해설추가 기능을 이용하여 해설을 작성하여 다른분들과 함께 해설을 나누었으면 합니다.로그인 후 오류 신고 및 해설 작성 하시면 포인트가 제공됩니다.[포인트 모으기 및 사용법] | 3. 자유면 [포인트 모으기 및 사용법] | 정답률 : 65%
산업기사 | 건설재료시험산업기사 | 2017년09월23일 | 3과목 : 건설시공학 | 42. | 아래 표와 같은 조건에서 불도저로 압토와 리핑 작업을 동시에 실시할 경우 시간당 작업량은? | R0lGODlh+AAxAHcAACH5BAAAAAAALAAAAAD4ADEAgAAAAP///wj+AAMIHEiwoMGDCBMqXMiwocOHECNKnEixosWLGDNq3Mixo8ePAgGIHEmypMmTKFOqXMmypcuXMGPKnEmzZkuCAEDq3Mmzp0+eOQcG/Um0qNGjRYcGUIq0qdOnUBsqZRq1qtWrRKdi3cq1K0etGKkuxSm0ZMiyJM8mRIlzpNC1JseiHUrXrNy3aCGKlThV5MScex2CtejX4OCCQekeDHx3MdnGCAeD3Zu4sGS9FwvfZSwWMOHHmR3jNawWcmnRkR+7XQu6r+a4jRWDZshYqmzTiHPjfni4YufZqv121oz45Gi5tT2HFK76+OjetXX/3excOt60fIFT/F2d+nKznBf+Yt9dOnHb193dQsdseDzp25UB3/ZOnnX388Stn51/OrnC6KSlRhaA36U1H1O9BZgdfeYhBxl8C57m23vP5UdgZMbpRJV//UmXn4IRNehdgxu2FmF9vHkoIYhL2SUVavcV6F6J+BF3WYL6yYjharKRCCJ/L8bI3nMd/seifcXBluJcM/5oonZQhkikgw+qKKWQS0qo3Io5BqZSdRcWORuNWjInZJgCfnedllYOieJGrrkoI5rtKSlYjasxSaaRaTZFp3hReiXooBp2hCOhiCba1aGKNuqoU4w+KumkQAVK6aWYahRpppx26uafnobq6aailmoqqUFaVxd2q/L4X4b+BcZoXJwVsqrqh3z6ZiOutL2Zq6/icccllbiFhySxxx44bHxihgnqiGc69mxsGQm7m4jWHjmmmskeNx5sl1maY5ZTHovsidOmFyWzw1EG62SArkotfU+ySa6b5f2qlnvkpssljvDFZSxc6CEpYosFF2umvXfWyeu31wmnbL5XDsukuWMBuenA9wK3JW0Ce+shhxFiu+9+bdKJaq+5BYwgYbB+tCdq6507bqomU7knkCxbjG+PgOLZsWmcxTyznTfe/C+/UwJtc7ifVmvlxtrCqCevyRrtZLk+P+u0zgxTHHVYHs+LsZcpgVkx0dpBtzDJf+3q9Mv19vtTnPzaGbdL3j0jLKffHyaXp9J3GyquqYj7aTiWiTeO6cqOR94o5JJXPijllme+Feaadx4V556HjhTeNpVu+umop6766qwzLfrrsMcu++y0ixoQADs= | 1. 24 m3/h 2. 28 m3/h 3. 37 m3/h 4. 50 m3/h | 1. 24 m3/h | 정답률 : 71% | <문제 해설>Q1 × Q2 /(Q1+Q2)[해설작성자 : 스노우맨69]
산업기사 | 건설재료시험산업기사 | 2017년09월23일 | 3과목 : 건설시공학 | 43. | 불도저로 운반거리가 50m 이고, 밀어가는 속도 V1=36m/min, 후퇴하는 속도 V2=42m/min 이고, 또 대기시간 t=0.25min 이라 할 때 싸이클타임(Cm)은? |  | 1. 2.52 min 2. 2.66 min 3. 2.75 min 4. 2.83 min | 4. 2.83 min | 정답률 : 57% | <문제 해설>L/V1+L/V2+t거리/속도 + 대기시간[해설작성자 : 스노우맨69]
산업기사 | 건설재료시험산업기사 | 2017년09월23일 | 3과목 : 건설시공학 | 44. | 용수를 동반하는 연약지반에 철체원통을 수평방향으로 책에 의하여 추진하면서 굴진하는 터널굴착 방법은? |  | 1. 아일랜드 공법 2. 쉴드 공법 3. NATM 공법 4. 트렌치 컷 공법 해설이 아직 작성되지 않았습니다.해설을 알고 계시다면 오른쪽 해설추가 기능을 이용하여 해설을 작성하여 다른분들과 함께 해설을 나누었으면 합니다.로그인 후 오류 신고 및 해설 작성 하시면 포인트가 제공됩니다.[포인트 모으기 및 사용법] | 2. 쉴드 공법 [포인트 모으기 및 사용법] | 정답률 : 72%
산업기사 | 건설재료시험산업기사 | 2017년09월23일 | 3과목 : 건설시공학 | 45. | 1개의 간섭집수거 또는 집수지거로 될 수 있으면 많은 흡수거를 합류시키게 배치한 암거배열 방식은? |  | 1. 자연식 배열 2. 빗식 배열 3. 차단식 배열 4. 어골(魚骨)식 배열 해설이 아직 작성되지 않았습니다.해설을 알고 계시다면 오른쪽 해설추가 기능을 이용하여 해설을 작성하여 다른분들과 함께 해설을 나누었으면 합니다.로그인 후 오류 신고 및 해설 작성 하시면 포인트가 제공됩니다.[포인트 모으기 및 사용법] | 2. 빗식 배열 [포인트 모으기 및 사용법] | 정답률 : 81%
산업기사 | 건설재료시험산업기사 | 2017년09월23일 | 3과목 : 건설시공학 | 46. | 댐축조 공사에서 계회겆수량 이상으로 유입되는 홍수량을 안전하게 방류할 수 있도록 설치하는 것을 무엇이라 하는가? |  | 1. 검사랑 2. 여수로 3. 취수로 4. 조절부 해설이 아직 작성되지 않았습니다.해설을 알고 계시다면 오른쪽 해설추가 기능을 이용하여 해설을 작성하여 다른분들과 함께 해설을 나누었으면 합니다.로그인 후 오류 신고 및 해설 작성 하시면 포인트가 제공됩니다.[포인트 모으기 및 사용법] | 2. 여수로 [포인트 모으기 및 사용법] | 정답률 : 68%
산업기사 | 건설재료시험산업기사 | 2017년09월23일 | 3과목 : 건설시공학 | 47. | 말뚝 기초공사에서 다수의 말뚝을 타입할 때 말뚝의 시공순서로 옳은 것은? |  | 1. 중앙부의 말뚝부터 외측으로 향해서 차례로 타입한다. 2. 중앙부 1본 타입 후 최외측 1본 타입, 즉 중앙부와 외측을 교차로 타입한다. 3. 기본 건물과 가까운 경우 외측에서 시작하여 구조물 쪽으로 타입한다. 4. 잔교나 부두공사에서처럼 경사진 지표는 낮은 쪽을 먼저 타입하기 시작하여 높은 쪽으로 진행한다. 해설이 아직 작성되지 않았습니다.해설을 알고 계시다면 오른쪽 해설추가 기능을 이용하여 해설을 작성하여 다른분들과 함께 해설을 나누었으면 합니다.로그인 후 오류 신고 및 해설 작성 하시면 포인트가 제공됩니다.[포인트 모으기 및 사용법] | 1. 중앙부의 말뚝부터 외측으로 향해서 차례로 타입한다. [포인트 모으기 및 사용법] | 정답률 : 50%
산업기사 | 건설재료시험산업기사 | 2017년09월23일 | 3과목 : 건설시공학 | 48. | 두꺼운 연약 지반의 처리공법 중 점성토로서 압밀 속도가 극히 늦을 경우에 가장 적당한 공법은? |  | 1. 바이브로폴로테이션(Vibro-flotation) 공법 2. 제거 치환 공법 3. 전기충격 공법 4. 버티컬드레인(Vertical drain) 공법 해설이 아직 작성되지 않았습니다.해설을 알고 계시다면 오른쪽 해설추가 기능을 이용하여 해설을 작성하여 다른분들과 함께 해설을 나누었으면 합니다.로그인 후 오류 신고 및 해설 작성 하시면 포인트가 제공됩니다.[포인트 모으기 및 사용법] | 4. 버티컬드레인(Vertical drain) 공법 [포인트 모으기 및 사용법] | 정답률 : 54%
산업기사 | 건설재료시험산업기사 | 2017년09월23일 | 3과목 : 건설시공학 | 49. | 다음 중 기초말뚝 중 타입방벙이 다른 것은? |  | 1. benoto 말뚝 2. P.C 말뚝 3. 원심력 철근콘크리트 말뚝 4. 강관 말뚝 해설이 아직 작성되지 않았습니다.해설을 알고 계시다면 오른쪽 해설추가 기능을 이용하여 해설을 작성하여 다른분들과 함께 해설을 나누었으면 합니다.로그인 후 오류 신고 및 해설 작성 하시면 포인트가 제공됩니다.[포인트 모으기 및 사용법] | 1. benoto 말뚝 [포인트 모으기 및 사용법] | 정답률 : 60%
산업기사 | 건설재료시험산업기사 | 2017년09월23일 | 3과목 : 건설시공학 | 50. | 아래 표에서 설명하는 콘크리트 교량의 가설공법 명칭은? | R0lGODlhMgF+AHcAACH5BAAAAAAALAAAAAAyAX4AgAAAAP///wj+AAMIHEiwoMGDCBMqXMiwocOHECNKnEixosWLGDNq3Mixo8ePIEOKHEmypMmTKFOqlAigpcuXMGPKnEmzps2bOHPq3Mmzp8+fQIMKHWoQwMqjSJMqXZrRaEGnTKNKnUo1JdSBV6tq3cq1q8OsAcB6HUu2bFSwYs2qXcs2JFqGM7G6DCswLda6dPMSfFkUqlG7YWHirStYL0LBf+UiVsw3a8yve5+2vKs4MmO+XwsDXuz3cWfMgClbjujXcminiQ0vRI03tGnRoxWWfgt7sG3VuA9ePb2690TWvunSti3WNW7jRWEDT8h6ec3BzR86191wdvLahh0XXv13LuHFgTX+Byd9+/Dd4XqLV79O/vZy88LLy4aeG35p9vNbP00/Wf93i6kdFxt1+bEkH3sB+hdeeN4Zhx5z9Ll34F5zvcdgf9BVKJ132XE4n4aivXffZzIVaGF2FO6GH3LXudZdgiOuuN5+cEXYIYb2MThgevQhd19uDp5XW4CO1QfZjMSFiKOKBk44GpH7oRckjb5NRxlv8an22JUKBvfjjslFt1FcspUY2Y9oytikkf4lyB144zn5GpM25ngihHm5CV+S+Jkn5nfbAYrjntJFGeKhVLIYG29/XughgXGyySWVeVZZqaDiVepiopDumRiW8u1mJnOj8mjqqdhBVCSe8YEqKav+qaZoZmNy6ngnkNaRiqBnXmYJq5RrdurrgkqSyeagxwrpqqI7MmtpofVt6qyr61G75WWP9nUtocIWqOq3y5YKa61tlWvuuUjGiu667Lb7YLvwxlvuu/LWa29X9N6r775L5cvvvwCb5G/ABBfM0cAGJ6xwsLVuSWJ/omK4GYd0Krdirt4S+2aKv2UKqHIUlwmaZF+S3CC27okrK8TpkvvagV/eiuLMiyLYI3dP9orqb3zayORmncY4Y8kNj+sywjQSjarMP6/sobHA6anmq5NSnV/MPV/KrYR1Xp1qxIFSqm6z3+6ctcw6cl0zp5rWiOjQ51WILKRYLy1ncSx3jaf+0hW7LfbWimJ2I9hjB10q1B9viujJlSWZpm5PWzz42Opx7HLak2MquMl5R8ri43+HrrnVcA9LKMZzaw3l5WcXTSqcW9P9dUV4U0s66GDmvnZ1NEUoNaVK56hg8I5K/LLRfpc4pdmDbx768oVLDmSkGxpLdtvjEd+ikFknf3zsnusufeXIw9wy1atOr3nqooNJdNSv0gnqdLhzHnLVvWd8epx8O80++fo7zXCURz0KBUZ/kjKe4hq3scbVT3yYs137hqSrRPEqev5DX5+OVD51DSp1tQvbmdRivW5NsHgSROCiVFbAvzlrYTCMoYBkSMMaGu2FNszhvpCmwx4CjIf+PgzivYAoxCLCi4hGTOK5kKjEJq4FiH1jDAW7FLnMsO9123FY7KB2srSEcHOCc9Hh7ocyuIyRe1jsXAA5qL4MpSmFSLkVAPcWLRNKboFBU1v0Akc6ra3RjJhbW/oapMU3sdBrdDThlH43R+CRC2hVwxTvHMaZskHvaMxrGvdgdKOSoO1Oeioh9gxlP+NFEnxcwyEESXmkS8bvlFL8T5ZWxzzIOa+V9gvVFA9zwZxBMIx+46UpUXhFFBqwS25zJRxdxyNaag87gRsVAD+ovSKJSjIYPKExT0Ib1BTTl+Ez5C01UkUzjpN2dhRmFlk5SRFq030X25YtZ3UzDiqTZ+r+RJY808lNfrYHjSDh4waXWbrfTe2PInPnDHWZzVJmiyKNROcIySlKBFqvotqqYqPGdc8WDvR6rEPexMhEwPVBLH+VNKk3Mdqw/C20j9A8pun6ssFuiXGfZXSaQ//Z0LJ9xKDkxMhFD5lLCL2wo05M6hFrqtSmsoWJTo3qVKAq1aoqhapWzapKsKrVrnqSqV4NaxzBKtayogRhKS0ef0b2qwn5yGOF/FhLh0ksN5FxfB7DYqzQ0ktZdgig8wQZYAGHpFCCU3yaJGsi25jYPBoJqC/1IjP9KMoosm2jjnysBt+JsfHxM67v3J75Uukt59DqYZMBVmBL61dk4hVO8IP+pO/SilATaWmtjrqbaT4IU9XJDpaC5JTtLOtHx0ZMLqwsp6kwG1w/nS9IIOKTave3UGYBM5YzEyBdm0mymBaLcQn97rWEtruVQva6hBmsTQu7M8NSLq/UtOfssPvQQkV3uQqcb2/rKDb3Ste13svTN1/q3JmmMbVJeWBkxfmozpJ3ePNUJbYGPNHlAlhnzP1obxrF0rkqNFj9y6xPZ6kluj5Yj4TN2D6dWU+fxva5vTrvKs+Hz7eBNIGHG6X0LDygmwbqolOzUoZNOinIMpRVn8peUyZc3/RaELZ9/ayyJtxe/ih2wQi1pkyNfDH1ati+2SNqBwHkURzj9MKFI+j+NtdXVBUauIVc5qpZ5yzUK9P5zh2RM573DK0Z8/nPELUzoAc94pAS+tA3RLSiJernRTvauwcmDnzF3NgB5lWu/vPxLc/Z3NbyVZ9izm3m7Eaz6q0TuF8uXRtRmd1M91fEY461ks28Y1a3mrS4NrSnvpdoaIWYzZEudXnMe2N/no7SmaInpG2d2GZ/r8PgdGltk6lfmP7spPJc0o2hvUXorZSK2w61s/HHa4lWDG3LNmfMKCbtzEpWtLfdZXtEhG3WnuoztZ4WXGV1x6CqCakBXjWIJU3Scm860MUlzb67F0hdB9NKmH5OPjVz6RSzd7TAnrjDaRdq3zGZwsJs9Jr+D2zi1u33q6GVnz+n5WomIxyXdvnch+vM6HHrjSVh46HO2QY8cTNM0EBP+MjXq9OXqxu9vo0ky3t+Zhfi7Mm06qmu54fSdjv0isMFqcQlHmv0Rp24td15aE8INk5nnNla0fSnm3wwnxOo7GyXZMvD+ei6093ueE913vdOYL7jXc9+NyvgAy/WwRPeq4Y/vFYTr3irIs3rFW+8EdF6vIhKXoiUJ3fQLx/DzPvM2JyvoeeTPvbQw3D0ELec6YOIeoaffPUBa30mYV9E2f+a9j18PBlL+nrc14uq8/O9DRkv/NpvvvhRJT7yfaj85euw+c4f/vGj78S1D+X62M++9rcRz/3ue//7XKe++MdP/vJXJSAAOw== | 1. FCM 2. FSM 3. ILM 4. MSS | 3. ILM | 정답률 : 64% | <문제 해설>지문에서 압출장치 ILM[해설작성자 : 스노우맨69]
산업기사 | 건설재료시험산업기사 | 2017년09월23일 | 3과목 : 건설시공학 | 51. | 교량가설 시 비계를 사용하는 공법이 아닌 것은? |  | 1. 새들 공법 2. 벤트 공법 3. 이랙션 트러스 공법 4. 부선식 공법 해설이 아직 작성되지 않았습니다.해설을 알고 계시다면 오른쪽 해설추가 기능을 이용하여 해설을 작성하여 다른분들과 함께 해설을 나누었으면 합니다.로그인 후 오류 신고 및 해설 작성 하시면 포인트가 제공됩니다.[포인트 모으기 및 사용법] | 4. 부선식 공법 [포인트 모으기 및 사용법] | 정답률 : 43%
산업기사 | 건설재료시험산업기사 | 2017년09월23일 | 3과목 : 건설시공학 | 52. | 본바닥 토량 400m3을 덤프트럭 2대로 운반하면 운반소요 일수는 몇 일인가? (단, 1대 운반 적재량은 4m3, 1일 1대당 운반회수를 5회, L=1.20 이다.) |  | 1. 6 2. 8 3. 10 4. 12 해설이 아직 작성되지 않았습니다.해설을 알고 계시다면 오른쪽 해설추가 기능을 이용하여 해설을 작성하여 다른분들과 함께 해설을 나누었으면 합니다.로그인 후 오류 신고 및 해설 작성 하시면 포인트가 제공됩니다.[포인트 모으기 및 사용법] | 4. 12 [포인트 모으기 및 사용법] | 정답률 : 32%
산업기사 | 건설재료시험산업기사 | 2017년09월23일 | 3과목 : 건설시공학 | 53. | 토취장(Borrow-Pit) 선정 시 고려사항으로 옳지 않은 것은? |  | 1. 토질이 양호할 것 2. 토량이 충분할 것 3. 성토장소 방향으로 상향구배(1/50~1/100)일 것 4. 장애물이 적고, 유지관리가 용이할 것 해설이 아직 작성되지 않았습니다.해설을 알고 계시다면 오른쪽 해설추가 기능을 이용하여 해설을 작성하여 다른분들과 함께 해설을 나누었으면 합니다.로그인 후 오류 신고 및 해설 작성 하시면 포인트가 제공됩니다.[포인트 모으기 및 사용법] | 3. 성토장소 방향으로 상향구배(1/50~1/100)일 것 [포인트 모으기 및 사용법] | 정답률 : 78%
산업기사 | 건설재료시험산업기사 | 2017년09월23일 | 3과목 : 건설시공학 | 54. | 도로포장 두께를 결정하는 시험 방법이 아닌 것은? |  | 1. 평판재하시험 2. CBR시험 3. 벤켈먼빔시험 4. 마샬시험 해설이 아직 작성되지 않았습니다.해설을 알고 계시다면 오른쪽 해설추가 기능을 이용하여 해설을 작성하여 다른분들과 함께 해설을 나누었으면 합니다.로그인 후 오류 신고 및 해설 작성 하시면 포인트가 제공됩니다.[포인트 모으기 및 사용법] | 3. 벤켈먼빔시험 [포인트 모으기 및 사용법] | 정답률 : 46%
산업기사 | 건설재료시험산업기사 | 2017년09월23일 | 3과목 : 건설시공학 | 55. | 역 T형 옹벽에 대한 설명으로 옳은 것은? |  | 1. 자중과 저판 위의 흙 중량으로 토암에 저항한다. 2. 자중만으로 토압에 저항한다. 3. 일바넉으로 옹벽의 높이가 낮은 경우에 사용된다. 4. 자중이 다른 방식보다 대단히 크다. 해설이 아직 작성되지 않았습니다.해설을 알고 계시다면 오른쪽 해설추가 기능을 이용하여 해설을 작성하여 다른분들과 함께 해설을 나누었으면 합니다.로그인 후 오류 신고 및 해설 작성 하시면 포인트가 제공됩니다.[포인트 모으기 및 사용법] | 1. 자중과 저판 위의 흙 중량으로 토암에 저항한다. [포인트 모으기 및 사용법] | 정답률 : 49%
산업기사 | 건설재료시험산업기사 | 2017년09월23일 | 3과목 : 건설시공학 | 56. | 옹벽의 시공에 대한 설명으로 옳은 것은? |  | 1. 기초는 견고한 지반이 아니어도 된다. 2. 뒤채움 돌은 다짐을 할 필요가 없다. 3. 수발공은 매워지지 않게 해야 한다. 4. 배면에는 지표수가 잘 침투하도록 하여야 한다. 해설이 아직 작성되지 않았습니다.해설을 알고 계시다면 오른쪽 해설추가 기능을 이용하여 해설을 작성하여 다른분들과 함께 해설을 나누었으면 합니다.로그인 후 오류 신고 및 해설 작성 하시면 포인트가 제공됩니다.[포인트 모으기 및 사용법] | 3. 수발공은 매워지지 않게 해야 한다. [포인트 모으기 및 사용법] | 정답률 : 50%
산업기사 | 건설재료시험산업기사 | 2017년09월23일 | 3과목 : 건설시공학 | 57. | 콘크리트 포장과 비교한 아스팔트 포장의 장점으로 틀린 것은? |  | 1. 주행성이 우수하다. 2. 유지보수비가 적다. 3. 포장 시 양생기간이 거의 필요하지 않다. 4. 소음이 적고 외관이 좋다. 해설이 아직 작성되지 않았습니다.해설을 알고 계시다면 오른쪽 해설추가 기능을 이용하여 해설을 작성하여 다른분들과 함께 해설을 나누었으면 합니다.로그인 후 오류 신고 및 해설 작성 하시면 포인트가 제공됩니다.[포인트 모으기 및 사용법] | 2. 유지보수비가 적다. [포인트 모으기 및 사용법] | 정답률 : 77%
산업기사 | 건설재료시험산업기사 | 2017년09월23일 | 3과목 : 건설시공학 | 58. | 오픈케이슨의 침하공법이 아닌 것은? |  | 1. 재하중에 의한 공법 2. 웰포인트 공법 3. 분기식 공법 4. 물하중식 공법 | 2. 웰포인트 공법 | 정답률 : 60% | <문제 해설>웰포인트 공법 : 지반개량공법[해설작성자 : comcbt.com 이용자]
산업기사 | 건설재료시험산업기사 | 2017년09월23일 | 3과목 : 건설시공학 | 59. | 하빙(Heaving)의 방지대책에 대한 설명으로 틀린 것은? |  | 1. 흙막이벽의 관입 깊이를 작게 한다. 2. 케이슨(casson)공법을 사용한다. 3. 연약 지반을 개량한다. 4. 굴착면에 하중을 가한다. 해설이 아직 작성되지 않았습니다.해설을 알고 계시다면 오른쪽 해설추가 기능을 이용하여 해설을 작성하여 다른분들과 함께 해설을 나누었으면 합니다.로그인 후 오류 신고 및 해설 작성 하시면 포인트가 제공됩니다.[포인트 모으기 및 사용법] | 1. 흙막이벽의 관입 깊이를 작게 한다. [포인트 모으기 및 사용법] | 정답률 : 53%
산업기사 | 건설재료시험산업기사 | 2017년09월23일 | 3과목 : 건설시공학 | 60. | 아래 그림과 같은 공정표에서 주공정이 옳게 표기된 것은? | R0lGODlhDwGVAHf/ACH5BAAAAAAALAAAAAAPAZUAhyQkJCgoKCsrKywsLC0tLS4uLi8vLzAwMDExMTIyMjMzMzQ0NDU1NTY2Njc3Nzg4ODk5OTo6Ojs7Ozw8PD09PT4+Pj8/P0BAQEFBQUJCQkNDQ0REREVFRUZGRkdHR0hISElJSUpKSktLS0xMTE1NTU5OTk9PT1BQUFFRUVJSUlNTU1RUVFVVVVZWVldXV1hYWFlZWVpaWltbW1xcXF1dXV5eXl9fX2BgYGFhYWJiYmNjY2RkZGVlZWZmZmdnZ2hoaGlpaWpqamtra2xsbG1tbW5ubm9vb3BwcHFxcXJycnNzc3R0dHV1dXZ2dnd3d3h4eHl5eXp6ent7e3x8fH19fX5+fn9/f4CAgIGBgYKCgoODg4SEhIWFhYaGhoeHh4iIiImJiYqKiouLi4yMjI2NjY6Ojo+Pj5CQkJGRkZKSkpOTk5SUlJWVlZaWlpeXl5iYmJmZmZqampubm5ycnJ2dnZ6enp+fn6CgoKGhoaKioqOjo6SkpKWlpaampqenp6ioqKmpqaqqqqurq6ysrK2tra6urq+vr7CwsLGxsbKysrOzs7S0tLW1tba2tre3t7i4uLm5ubq6uru7u7y8vL29vb6+vr+/v8DAwMLCwsPDw8TExMXFxcbGxsfHx8jIyMnJycrKys3Nzc7Ozs/Pz9HR0dPT09TU1NXV1dfX19jY2NnZ2dra2tvb297e3t/f3+Hh4eLi4uTk5OXl5ebm5ujo6Onp6erq6uzs7O3t7e7u7u/v7/Dw8PHx8fLy8vPz8/T09PX19fb29vf39/j4+Pn5+fr6+vv7+/z8/P39/f7+/v///wAAAAAAAAAAAAAAAAAAAAAAAAAAAAAAAAAAAAAAAAAAAAAAAAAAAAAAAAAAAAAAAAAAAAAAAAAAAAAAAAAAAAAAAAAAAAAAAAAAAAAAAAAAAAAAAAAAAAAAAAAAAAAAAAAAAAAAAAAAAAAAAAAAAAAAAAAAAAAAAAAAAAAAAAAAAAAAAAAAAAAAAAAAAAAAAAAAAAAAAAAAAAAAAAAAAAj+AJUJHEiwoMGDCBMqXMiwocOHECNKnEixosWLGDNq3Mixo8ePIEOKHEmypMmTKFOqXMmypcuXMGPKnEmzJkxIdmzq3MnzJZEWbHoKHUq045QiUlJ0Kcq0qdOFhrII5CFD0NOrWJ8KARAkq9evPAV14PEIrNmzL2UlkYO2rduTgGBseUu35zEyYGQ6iiHCg4Y0dQPHdLNlBgYPOKqwCfQyDBIfL7wkE5osTylkyAQX1dLhQQgTGS5sAJFiMkzTOwUNQnSlxQ4gR9hq7pnGgYUPX/LYoVRFQoQhqGdPbPLihQsSMUBMuJAhqPCaVZBoePHnoJoPL2Q/h3gHBAcSRvb+DHq0SI2KED3MbI+JxUIFGMYSutng4Uip9Q25WCihRpdBZD9MgMALgODHUhw0cHBCGQuxocMFPABjYEJ3VMDBHgqd0cICI0yokgkQlJATQ2JkYMERHh4kxQRfMITGBw8ckqJJiESAghcOJaPFAyzMOFAyTKyAg0NsTFCEjyR9YcCREHWgApLKyGGBB2E8VIQH90EJUhEivIFQcATFkUEcSDphgRYRzXBDMVp+REMTB2XxggqFIHRDDj6ycYEOEmWRghttdnRLBk4YhEsQQlRRAy4H8fDBeslcgQhBTGCARUJmLGUQHyNwEShHeFyAhkF7pHDEKDgwZlAOIRiynSH+J7yAAxH3MUHDIgi98cIIfRikywktfqrRHE8aBAwMZJzywiwHATHBCjbc4AINLfyAAwqDKEOGDDbU4EINNbzgQxhpLBGFIlbwcIdAYjxRUBle6DBGQnswQhIgKIDgQQo33MIDigj50IEImRj0iwqjCptRHSJ8klAT8x6UAwcXdEBCX96BQMIKMpAQAgomfKACCyR4EAIIG4gQQwcemBBDDCN8UAIMxsFgsgcizCADDC6gYBwOMXgAAgxEv0w0DTTMMEMNNtgAgw0zPO00DDTUkLQMONBAtAwzvLBCDCaA0AIKJIyQgghTIPRFDiugkIpBtYiQsMIXOTJC2gbFEQT+FQnh8EGBCTWCUC4DOSIQMpOAoowmlETCykGPFxR5QZgRlAsomjiCOSUCsfLI48iwosnhA02ijCNomOABCh+gsMMGcBoUC8Af4GFQMB2oRzdGNVxhUCM1/KBQDR1uN8kHEHxgwxugoHCpQTTcAIkyGTBhkDEfwLE7RkNUWdAfMsjwhqoGDTEDfjf4oEYkAuVww0FjpECGDgsMcfsJYmx/kRA/gGkHChMIAQwKVpBPpMB368kMQYAAAT0cBFBLsMAZDAIHEnhKfxV5ggKiYBBT6OEPqjDIHT4AAiS54QIrEAVC5FAogwhhBbfAoEV20IH8NUQVIZBACqBEhQX0ACL+sUgBEGRokTRQYAWwYEgxjiABEFgBSnRggAXmxpAnpMAPRKzIHCJgASkwBAYRKIHwoBSJFHTACA45AwUAlsWJ9KADGbBBGxRShgpIwAZ10hIcOMABFS5kDCWQQB7bGJE4lAAEHVhBCJbgsIM86AIYkIqWqjACFcSgFgqZQw064IA8EDIia0gBCUygAibEgAMgsAEZPjGIKfDgBy0QwRz6oIINaM9HuTACC1Qggg6AYAqTGwgxrPCBFeggBHz6JEOGgYUZcOADJuAAEAihDEBgYQUguMAIQiCDLPBhesqwgw7yMiM0vAA0GiCCHWagLw/sgApSoMEJWrABHlCiGHj+EMEclamQQ5CgACEgAQ4m8AJXCYQOfWAEJfxguk+JwQUbaIEHMLCUu8jAAiBwGQc20AXODeQEyeRnQr5wshNgwAJMkmEfTmACE7BOAxdUhjAEUYg6KMIQsTCIGV7AB5EqBAujGcELNAWRM3gUP3zwgoJKgIEJELUhhPAAFHyaECxgwAZOuIICISIEFAhuQl/IAAkmwAEqNoQIH6DBVql60A6UoKETQcQFbOChIoSgC3fIVkRMsasdsJUgbujA+yyChAYECz8Z+GFFvnACClDzr8pAAgjQZBE5nMBL+IEDBshUEWTswAJ8+2sbLMACg1rEXgbaQfEsYgge0ACyNZj+gPcyApjtxCEFRMhIHlZgOKr24QHu2kgL2KiZP9hAAoDDyA9m4AmqiiEEX9WIG+w3m1wQATEbYYMD0ChSZLzAeh0RQnQD0wUVTEANGznGM52jzC1coDodaYIQZqODCbgATBfRgQFAwF5Cjuwjf+CgZkigAAZxRA8mCEALlKmFCuDtk2B4wRM9UggZYGC2REwGByYgEiYMwaxncQQLQLwRQHjLIYDwwhp6laJi7KACKxBJHyJAXJ0EIg5hGC9DDLGC2oJkDSDorUKOcYAYIGeCHtIDCCwQU5DMIKQ2ocQdWmAEJpCvIU84ATFE4goUkLgggOiAIOyAzBSVYQODFcn+G0RwWJuQgbsQ+cMGYkASHMAAvQpJhl6FIIMU6YACZChJGiSpEyTMNyK76ulI9gCCE2CRIVhQgYENJIYLyCCYHvrBC3SAAjo4hAkK4IFJhuCAGjSEDCpwgYd6EANFoMSBOtEDIyZxgxUobiGQyEADWkiSN3ggA7pbCBUwkIis8IIiwOgAeE9SgtDuxA8fwNFC1LCADQSbJEfQwAkmdRBCPAoYNwACrp6ihivwoAhrdYgRUKASLRQgCTaJXBVWgGR6saACSEAJHXop6oMgQwdBqIEJOOuUOsyACGaIAXUf0ogTnEAlgciBCeAqkyggwQoc8OtC7mABERDcJDOowIL+EWKHFqjAhk8pRrGVkQMKXJkhRJBA7FTygn7TZAlLCDRDoEACaaMEGE44wcLr4gMNoLwhiWDBw/kZAjinBBk4CMExBGMDEdjuIWT4gMY/uQcVPHYlXvC4YJCB84cU4gYgWAM/eTD0lfjgBllqyxzgrYwtQODRDNECBF77EkeMsSl+sMCEW+IEBXjaLXkwggy08AMEMoQLh3G8S1igdqZQogYNSG5LSlCCwbdFFpNuSA8a4AOZYKECIyLKEhjAbph4wQMUqHyKkiECDegcJongaVHy4AEHVEEmVwBB6Wd0hwLg4KgwQb5QVl8DTMYEGDaAwOE91AQD1LuNbRBBBb7+zJLADtFDvBjBXGzChRcIBQUXoDtN/mCC8RvIBybYyR8+gFmdIELrwtBJEFqA4ecQAgV0tRNBsGw2AQYg0H8zQQYWYAM6NhtCsAHuZxNe0Ho6cQMiYAo7AQwX8ABLsB6EMAImIAk9cXQ0kQsl4HQ2wQSsJwvbIQUeQGfKxFir0BO+YAIVEIGCwQYjcAGexxPrQhONwAJKMBRysAKrpRkiwAEiUBQFYGozAQIgAGtCsUcI+BaCcAIMoGhD0QQEoFgwIQcaUAJM0TUsKBhksAHDVxRvJGQuwQQZUEJFwQYegINv8SDwVRRooALs8xKs8AIbAGVDgQMkoHluwQcfIHn+bdQDIKB+RSEIJcADK+cWd8B5WIEMLMYSZbAfVyEDKtAVb4EEE5CGTrFSV7cSREACv/cUWhACJdBcboEDIvBUTeEIDJBSKpECKhAKV4EMKvABBGgWfgACMZYVSeAB04cShmABD/YUsUADEfB1YOEJM/AAqZgVPdB2JqEDxZIVjIaCXoEECOACruYVjvBxJrEGFiBgXkEEJiAhZkECFHBtWQQKLaABUpgVhWAC1egVf/AALaB8RBQIDHCEXtEDF3CMWCEFGUCHWcEIhEYSWmABv5gVbNAARYBfTsECNIBaZiEJKQCQH6EGq2NaX3ELIwADnpQVa0ACsncWSzAC2hH+EhoAAYj4FVYAR+bIFHzgAqr2Fj4whCJRBwSAJ27hBRSQZk5xBQkwJMqUBBMQemexByIAAS1ZFKXQAwNATnSRbh1RAjvgC3QRBhoAA0+BBSGQAZjWFlAwcx0xBxzQX27xBAyQkz0hByKwASRYlBJgixphCCwQgHUhDPzCFJ7AAhyQb5qRBRZAcRnxAwuAZ4HxBirwkD2BBhyAAVVJF5DQATCoEYogAw7ACZpxDDgwA1VoEz4AAjQwOiFxmirRBd+nEUOgASEgHDfZI0LRChhwAnDZEV9gAQhpFojQAQmgjiZxB2qwZSjRByJQFUKBB9pWFiHxAhVAWTFBlxNRBRf+QAExdBJ7gAIZQJkl8QIiwAPHxhNYMAK5FRJqsAEPcHswMQI1RhE4wAFQORJf8AFY0AYfMAcpAQcj8ABeqBMh0AC39hFIgAJLYEsz4QYSsJ4VkQIgAKEmcQxWoQwiAJQo4Qo8IAJaWBNRgAHyyBGaEAF44gGy+BId6p8U0QfMUQcssQQygIEq4Qsa0JM2MQMD+hFwhAMUoAI+BhNxAFrKcAYiGBFgsJvjmBJHMAKu0BJJwAEvFxNWIAGuqRE3YAEkkAESQJQyAUtbwAE1yRBIsAEaihJSgAO3xBLCYAIGNnUxIQcq0AEm8Qg7kJcvYYCBBANH6hCUwAIsAJYp4QX+qAgTQYADUNADI9CbH9EH/9IERIAEejUQSzAwHkIJRBACKfABHJADe+gQJIAB9YcSYNACFlADWsCVJ8EEHcABXuNzIIEISQBHI3ACHOAAJ+ADYsAmcsACJWCd+CEJJbABLEAfjAgGbOMCM7ACuHWhyjAIDzCMKlEMcbAGZsAG3bkSQfACKBADKHClFwEMS3ACGXACOHADOLADNbABCyCRh5ACJbCPBjIFLQA2GvB3XbABBuAAGpABG2ABEDADhKMMbeABh+YhhvABMVCv8lMQwyAIgDAIJCkRTrACTRUDwUAQvLAFMfAB8JoCtuYjiIAEH+ABNdArS0ACHKABMjD+BHtwAxoAAjB2CHpwHKU4IclgAyPTAhVgQ8cQB1+gAhiQaiNgBJcIEcgQoBwgngRxiiBwpjMCBiYQArX3AR9GCwRhCGFwBX2RQyPnI2ugAqSUA3AABDbgMTzAB40gB02giDeAIRDhAxfAqAYBBUI1SD7SBBigAStwjwbBBhpwG97oIX0QBTXQNhGwBGKwTwSRBClgAjUApwwBDALUCg4xAhEAt0iSBMnDlweRAhhAATYHJVVQAh5QBJFoEGNgAyewjAqRB2X1EFHgAMA6I0pgAUmQlgbxCCCgAPHXJlaQAT8ATgkxBiQAAjLCEE3wuw8BnteXIqDLuAvxBDt4nx7+Qgc1oALjthBTUALzaRCAUAKeuxBHEAAbgCRdUAA+0AsPkQYqEJs+QrLGuRBFoAETWxDAIAQJ8AoHgQld8AsHQQcWwAFIMjOA8hCJgF1IIgYmgJsO0QUZwIgGgQcnQKcGIQgbEAB4qgwyYMHPMQg9QARL6gUQcIcDUQh84aUEUQk7wJQ+wgQWAKs7JlgK0QcwAIgCoQs6kAHwSRA60AG9sgjE2xAgORRd0AEUIAK6cwQMMMQC8QQ7kAQ/EFwFkQYaMIPr8QdHBwc+sAL3GwpOIARYAI0CsTIpeRB4kFEIsQUYMKYsBwI9AAUlwAJY0Ad2EAd4HAdvsMd1QAdtcAf+cAAGO6AFcdAGcTAHcAAHdTAHbsAGcUAHdGAHeKAHd1DIbxAHclAHk0wHfJAHfZAHeVAIgiAIeGAHe3AHepAHeuAHf9AHfrAHf8AHeAAIflAHecAHh4AIgvAHf0BThAAIe7AH85OEDHABNPAGNAABTqwMOlAJyhAJCkCXHEChwlEFIIAEEfMEGLADtmAQWjCnM3DGA0EGGCCvBHEHG7CNBUEFEWC9HCwCI7ABCSABooEB9pwBJ2UBy2EBEhC6CiABGaABe0sBChABFUABvkEBFgBJGwBHFPAAElABFmABe7uyFRABh/GGG1ABFbABKxvRKIMBJEACH7CdG1UBflH+AiiwTSPQ0iLwAR3gS8JYAikQAt9BAhfwqQMhbWagAs5cPhfQBbfgC7uwC74ADEjtC8JADMQgDEctDMWAGZVzOMmQDMhwDMdQ1VWtqi1BCDvAUh2wBLFABQgAtQLhA/NLEJeQAmxZEHbgAVRcEFkQuwdRwX/gCaUwDI3QCJCA16VQCo/gCI7QCI8ACY7wCKWgCIqwCIzACIjd2I4ACZJt2IugCIzQCI7ACJDQCp7ACImQCIXwB4wgCI4wCE+AqongCW7QBH7QCoOwBE8AzD4wBXtwCFuwBregBkSQAz/QAzrAAzqAAznwSj7w1fBKrifwAQK9CQiRBhfwvcrAAxP+ALIt4AJeAzIuxQLFwQJkYwIpwALWDQMrwJOp9gIsEAJmA6iPq9IowFIgqwIp0N4oADIngAI72wItwK0gIDMtwKzzfQIkkAIALgIkkGrw3d71jQL43QI0oAPHEQMpAK8vcAIb0IEuhCeEKBCdMANu/Kwq8LUFsQUbcJoVsHTPkQYqewIqAAVVAAMgsMyoIBBv0AB+qwzGgAIdLhNs8KF4YDuAUwpmYAVsMhClkAU5YAM/AAS0vQdJIIw846stgAEHSxA+cARbUAIqrOErMKIDsQcVkAAIQQUPULsCYQwggAHr0QoDZQRZYgYakK0C0as4IggWEJMC4QgcIM6zcQj+nPZMloJWFl4QeQQGYlgQl6ACbWYQSyAB3WwQZOACB1wQU2ACF4AfjXCzwNACSyoQcTBRh3oDpLApJcDVdXELIOIBTuAuTPAAW3cQdxAD2ysQj5ACz4MQaqAAG3yeBWEMJ+ABJIAkJsBrA9EHM8AAFHCzZR4DZIkfSQAEEcPMCYACnWAQI0IGKyCdA0EHI2DOBJHpJEDqBkEEGtACwWkgWUPGAkELQ14QgeABOGwgeOACJnC0AsEF9j0DOQkDGsB9AtEGCYAEGdsQKZN6MxIHBCAEAd8QQjAATZYiSXABrc4QbzABgKkQLcAAOxAfC6FUFT8jyLCyPZwQRlAAOwT+JWFgIsiuENfF7QaRBw9QTwsRCxhQAXY+IzbgAC6Q4wLRBRQgAOC6HcMwBhsQ1wphCSYwAxh5EDggAQwQ6AaxBTmgAESQ9BNyBhRDAzptEIHgAFJP9QZiCD+gAtieEJ1wBdnzEFxwAgigAUMgvcrwBkRwUjwwDJ9y5Q/wA5s+EMagBz0QAS3gjm1CBxsgBH0a5h3w7grxCGxgBTagmi/QAjAQ4THgBJD5KYkgBB+AATOwBWwwB3HgBk/AAjLT1m3iBRGAAwRfEL0KA5IrEYVQCF4gBEqgBpaLQYawBNnrHhAwAkzTA6n/KU7QSynjBZ/92QOlATbwg5AFEZAwdzs74ANjgAh0rz/JIAZgwAMjQNMbBYVB4Aatv/zgrxB1UAQxoAI3gM3hn/4P8QU7EOnq//7wH//yP/8wERAAOw== | 1. ① → ② → ④ → ⑤ 2. ① → ③ → ④ → ⑤ 3. ① → ③ → ⑤ 4. ① → ② → ③ → ⑤ 해설이 아직 작성되지 않았습니다.해설을 알고 계시다면 오른쪽 해설추가 기능을 이용하여 해설을 작성하여 다른분들과 함께 해설을 나누었으면 합니다.로그인 후 오류 신고 및 해설 작성 하시면 포인트가 제공됩니다.[포인트 모으기 및 사용법] | 2. ① → ③ → ④ → ⑤ [포인트 모으기 및 사용법] | 정답률 : 87%
산업기사 | 건설재료시험산업기사 | 2017년09월23일 | 4과목 : 토질 및 기초 | 61. | 다음 중 얕은 기초는? |  | 1. Footing 기초 2. 말뚝기초 3. Caison 기초 4. Pir 기초 해설이 아직 작성되지 않았습니다.해설을 알고 계시다면 오른쪽 해설추가 기능을 이용하여 해설을 작성하여 다른분들과 함께 해설을 나누었으면 합니다.로그인 후 오류 신고 및 해설 작성 하시면 포인트가 제공됩니다.[포인트 모으기 및 사용법] | 1. Footing 기초 [포인트 모으기 및 사용법] | 정답률 : 60%
산업기사 | 건설재료시험산업기사 | 2017년09월23일 | 4과목 : 토질 및 기초 | 62. | 흙의 다짐에 대한 설명으로 틀린 것은? |  | 1. 사질토의 최대 건조단위중량은 점성토의 최대 건조단위중량 보다 크다. 2. 점성토의 최적함수비는 사질토의 최적함수비보다 크다. 3. 영공기 간극곡선은 다짐곡선과 교차할 수 없고, 항상 다짐곡선의 우측에만 위치한다. 4. 유기질 성분을 많이 포함할수록 흙의 최대 건조단위중량과 최적함수비는 감소한다. 해설이 아직 작성되지 않았습니다.해설을 알고 계시다면 오른쪽 해설추가 기능을 이용하여 해설을 작성하여 다른분들과 함께 해설을 나누었으면 합니다.로그인 후 오류 신고 및 해설 작성 하시면 포인트가 제공됩니다.[포인트 모으기 및 사용법] | 4. 유기질 성분을 많이 포함할수록 흙의 최대 건조단위중량과 최적함수비는 감소한다. [포인트 모으기 및 사용법] | 정답률 : 45%
산업기사 | 건설재료시험산업기사 | 2017년09월23일 | 4과목 : 토질 및 기초 | 63. | 다음의 토질 시험 중 투수계수를 구하는 시험이 아닌 것은? |  | 1. 다짐시험 2. 변수두 투수시험 3. 압밀시험 4. 정수두 투수시험 해설이 아직 작성되지 않았습니다.해설을 알고 계시다면 오른쪽 해설추가 기능을 이용하여 해설을 작성하여 다른분들과 함께 해설을 나누었으면 합니다.로그인 후 오류 신고 및 해설 작성 하시면 포인트가 제공됩니다.[포인트 모으기 및 사용법] | 1. 다짐시험 [포인트 모으기 및 사용법] | 정답률 : 53%
산업기사 | 건설재료시험산업기사 | 2017년09월23일 | 4과목 : 토질 및 기초 | 64. | 질편법에 의한 사면의 안정해석 시 가장 먼저 결정되어야 할 사항은? |  | 1. 가상활동면 2. 절편의 중량 3. 활동면상의 점착력 4. 활동면상의 내부마찰각 해설이 아직 작성되지 않았습니다.해설을 알고 계시다면 오른쪽 해설추가 기능을 이용하여 해설을 작성하여 다른분들과 함께 해설을 나누었으면 합니다.로그인 후 오류 신고 및 해설 작성 하시면 포인트가 제공됩니다.[포인트 모으기 및 사용법] | 1. 가상활동면 [포인트 모으기 및 사용법] | 정답률 : 64%
산업기사 | 건설재료시험산업기사 | 2017년09월23일 | 4과목 : 토질 및 기초 | 65. | 다음 그림에서 점토 중앙 단면에 작용하는 유효압력은? | R0lGODlhuACHAHcAACH5BAAAAAAALAAAAAC4AIcAhwAAAAAAOgAAZgA6kABmtjqQ2zs7Oz09PT8/P0BAQERERElJSUtLS05OTk9PT1BQUFFRUVJSUlNTU1RUVFVVVVZWVldXV1hYWFlZWVpaWltbW1xcXF9fX2BgYGFhYWJiYmRkZGVlZWYAAGhoaGlpaWpqamtra21tbW5ubm9vb3BwcHFxcXJycnNzc3R0dHV1dXZ2dnd3d3h4eHl5eXp6ent7e3x8fH19fX5+fn9/f4CAgIGBgYKCgoODg4SEhIWFhYaGhoeHh4iIiImJiYqKiouLi4yMjI2NjY6Ojo+Pj5A6AJCQkJDb/5GRkZKSkpOTk5SUlJWVlZaWlpeXl5iYmJmZmZqampubm5ycnJ2dnZ6enp+fn6CgoKGhoaKioqOjo6SkpKWlpaampqenp6ioqKmpqaqqqqurq6ysrK2tra6urq+vr7CwsLGxsbKysrOzs7S0tLW1tbZmALa2trb//7e3t7i4uLm5ubq6uru7u7y8vL29vb6+vr+/v8DAwMHBwcLCwsPDw8TExMXFxcbGxsfHx8jIyMnJycrKysvLy8zMzM3Nzc7Ozs/Pz9DQ0NHR0dLS0tPT09jY2NuQOtv//97e3t/f3+Dg4OHh4eLi4uXl5efn5+jo6Onp6erq6uzs7PHx8fPz8/b29vr6+vv7+/z8/P39/f7+/v+2Zv//tv//2////wAAAAAAAAAAAAAAAAAAAAAAAAAAAAAAAAAAAAAAAAAAAAAAAAAAAAAAAAAAAAAAAAAAAAAAAAAAAAAAAAAAAAAAAAAAAAAAAAAAAAAAAAAAAAAAAAAAAAAAAAAAAAAAAAAAAAAAAAAAAAAAAAAAAAAAAAAAAAAAAAAAAAAAAAAAAAAAAAAAAAAAAAAAAAAAAAAAAAAAAAAAAAAAAAAAAAAAAAAAAAAAAAAAAAAAAAAAAAAAAAAAAAAAAAAAAAAAAAAAAAAAAAAAAAAAAAAAAAAAAAAAAAAAAAAAAAAAAAAAAAAAAAAAAAAAAAAAAAAAAAAAAAAAAAAAAAAAAAj+AFcJHEiwoMGDCBMqXMiwocOHECNKnEixosWLGDNq3Mixo8ePIEOKHEmypMmTKFOqXMkyJICXABS+bEmzZseZq2biJLjzYE+bQIPyjJkz5s+fPokKXToSJtKkTocyfMq0akacWJ0qLSqwp9eXbmBytUqWY9aFO79K1Rm1rNuLZxOq7bqVK9u3eOESzRr1qFK/duvmHewwbtKChgfepUq4MUKtciEHNrhYsOPLkScyxsw54ubMnUOLHk26tOnTqFOrhpiGYp0uE91M5DPxkhaKhiiOukP2kRCKTVJMHDKxiiiJd0BQhD0xzxGyo35QfEJiIpCJTkZJxFOB4hRTs3f+kDUlfaIVExN9TJRSSuKfCd7BSzR0g6yoIBSlsJjIY6KW4xH1ocF08kUEiHpWgYLfRE+8QNAoXXSBxRZenJFFF4AUJJ5EU7QXkR8DTtSEdhLt0QRZnmwokRMqEHRJCiEYscQTWRBhwRkaTrSggQ/kVyBEeUxB1iUISvTEfgRhMQIgllSSiRsXKFLQjhAVCdEfElB020RtSDEkERQl0UJBoLjABimmjEKFDAYRJxGY23lAEY4TseGlVXaQQJtELFxQR0FqJMGJKHzwoEdBYAgn0QxiSGRFBo1I9MgRcfhnA1lOKJDFRBUgEIZBa6zBhw1qGKRDBY9I9IGDEQ1xABz+EqUBwZ0RxeAAIlYhsYAdE3HggCAH1dACFgdhscFEIeAgkRcJVBrRGgu0JpEMDaSqUiNAJGEEDSv4QAQMPPQwhAkU7GAEEC2sgAMVRpDAQxI41KDDEDoQkYQQRKAAQg828EDEEUEAIUQJFQxxhBBNHMEDD0PEAMIRPkQssQ9CVGyxEEPwYAQRHnyAhBFDABGEEUg84cQSSTTxBBRRNNFEFTQ8sIMTTmiLhMtOQCFFFFFAAYUTU2DRxQ/lPjHFFU1AQQUVU0whxdNWZHFFFFlwkcUJCyRBxRVTbFHFFVlogYUUXIh9hRVXYPEF11VE0TVFaJyxggcZ9FCFC1KUQUb+D0KkYccRKEyQgxUduPACHinEgEYZa6DBBhpt3OFGG2u0QUYYX3jhxRt4pGEGGF6IwcYZob8hRhmop16GGay3bkYYXIyxhhtnmFGGGGCEsToYX3TBhRe5h9EFGGaMQcUXWmyBBdpaqCzF11ZUkTQWUVzRxRRVLCG0E09UwfTOPifthIw8RzHEFE3AEMELRQBNxRNBDBHEDz0s7IMVRfCwQw5C0CqRHlzYQx7aAAc+dOISjmBDJEKhiTIQog4WyoIn1FAILzgiFIRgyCMKwQhBJGIRghjEahqihhP8CSVeGIgaooAJTeThCWWQhB7ioIhPKMILe6pDEsiwiUiAgSH+avhazaQwhU2NcCFgwMAeWAIGMZwiCFOwwiXOgIIoCAQNS/CQISqVBSNIgREO8YQYoGCGHx0RITtIgBFT8gU8CKQHNRBIGz5ApyWcSCBJEIgeYECnhhAiBRawwR/OuJAfRIAKKimEHwYyBw8Rwg2XEEgcqiAQ2QhEEXOIiCA+RciFMAIFuTkiGl4gpU4qJAamTKVClKXKVhbECa6MpUCoJMtUXqqWraQlLgmpy10esZe+XA0QThHMTg6zmIQ8JjKP+ANiLnOEcHrmatwkTdVc5y1auYtisrkZyWCkLZQRC10+kxEfOBObW5lLYf5iGc/sRTBnScxHzJkXtoiTLg/+IadE5DmWbeJTJNfEyz2/ws3HtFMjSAFMP0FShHoa5Z1SWWdR7hkZcIYTKnHRp0WIcE6L2iQtD41oQ9SSChG8pAAUoUo8ISqSIMiHn+gs6GH8iYoAMEEOAqDDPg+60n+GJKAaVQk3VXpQn3JFFUp4CQHC6dGFXnQyTvXIjvwClqaSRKFPlck7YzIJm3aVCe7UKj5hypGptiWjRf0IVodKUcRUNSYlfckAKOHOvqRzoG39SA/8CVWyumSoAk0rSozAV236tZpCueNYDMtSxJZlCYUN6WIF61iaPGebaDVqZZkSzc2ShpqehQhjrCqS34RWtETV7EiAeVrQPDWoGTH+LTJJK9GZwhYjoPUlTLNp0N5GVSSd1W1jd+rb216kobP1JnFtS9mNEDa5aFGuSN2qWpFctpiHjW5xm6sRJDyTtiNl51CMe5E8tjal3BWJYs/LmfWy9zKwfC9nniBfzlixvpe5L34bA4X9Oqa//h1MKegb4LyUIr4FfssoEJzgsowCwA0uCySQG2GyOILCFa6KJ7ybYbLot8NLscMtQSyUR9CAASReyigqYABIpFgoODjWi4MShfqcBAotYEEMZlADG9RgBjGwgZCHbIMb9KAHOejBD4psAxrMQAYxaAENdsADH8RgxzOgQQ2cPIMXtKAFMIgBDKB85SvL4AU3sAH+DHbQAxwIIQg+4EEO0syDgMVPYEMgAhEqNoQb8EAIRfjXEoKAMUITYQgIe8IShJCE+TUhCTxYAhCQwIP2ISEJTygZFAjtNCkg4QdIcILBqjCFI5TMCDJq2wg2YAUviK1qXdhC1cIAu1j3rmxeWAOXrsAFK2AhbFlYnhaGTWwthI0LVfjaFbZg7Ct4LwtR4ALYnFC9XwfbClRo2/OWFz3vZdsKUnBCFUqGBSJkm9TgmxH3pMCydCdhCTN6Gs+eR4VwXxoJQUjBDXDAAyAc4dA/IMKmUZ2EKjyhCI02whFy4IMj7OAIPXgBDkLWg4O9uQg5+IH+kAwDIMwgByDXgZr+WxADkI/5BVCGAQtkENyWgOIyjVjCHVJVCg9BxBSHWsUjACQQRyzEQ6MQRZou8fJVgMIUoBgFKETxiEgGJRAKOcVxPMEQXK2C6gVxxB9cvIpLWCshVhfIOQmSCIJkaCCIKKXPExIphoARIR4au1XOPpC2G+QUkbQ5QzJYkD2QAeqrGMQgFZLJiiyCkxIpQygHwnWB+MEKBuFCiPk+EKcPpOwCgcMiOyL3kThLII0og0PMeJDGX57sKCk6QQIRdoY0Yu0L2bxJOv8QP3wYIoWHCLBMkghdlyQPYMd8RPJAeoEcQiCD34ggvm6QPZFmERDhjUPyYAaJgAIKpj+IEdn+ilkAGEGbAyFRQexOEABBvzEiZL5BeEUQ8icE9hPheUKKjlXFfF+yCyn+HSyPkJy3pJQacX4R4QZo8CAAyAifVxDCtwri51QJdX+/dRGQACBf50YlQXs/JxKAsHgMaHoiZHT5VBcPCH4IgQjZlxCF0B5wIC0EkXsiIQploH6rwAdYdxAfOBA1yIGjNxF48EO1xVcT5X0keBBpIHux52KHkHwqoQYNuAqK4EAP0gcJ8XU3KBB7QHkyuAp+QHcPAQlcGF0y1U+ScQhmBB78JxBO5wi7dxmAQCLuxxDO9AhVaINZaBbwJF7kJRClUIOdsUQeUQrwB3YIsQilUCraRV3+Y8VdhAAFXqB3CrEIAIgSb8ARUigRkKCEOCh9qyAKW2IQeTAKvidWiDgZArgKx4cQZiBB+ScQiHCKKSGDXwh3RigQRVeKFTEKa7gKrbdO3BeEYvESp+B/qxAIPwIKfFh1QAF4DNhHCmEKmEgQzFgHlIdOXCF/BnEIu/ggBlF8KqF3gTgRpvcH3ygRCTgS5BeJD1EIbYAX2dgRnuCKTUgQ6BiKJKGMq2CLXYgXZhCPm+gF6JgQkKB6BsGPFSGQBKF3kKAIruiHBqGDZzSLBFEGhXCPDCEKGBgS4zgQpnAI1ScQ10UQfoB4xeR8BOEJHckS3KgGzlKDz7gKpoCP1aQbCF9gFXzAkDN2kziZkzq5kzzZkz75k0AZEgEBADs= | 1. 1.2 t/m2 2. 2.5 t/m2 3. 2.8 t/m2 4. 4.4 t/m2 해설이 아직 작성되지 않았습니다.해설을 알고 계시다면 오른쪽 해설추가 기능을 이용하여 해설을 작성하여 다른분들과 함께 해설을 나누었으면 합니다.로그인 후 오류 신고 및 해설 작성 하시면 포인트가 제공됩니다.[포인트 모으기 및 사용법] | 4. 4.4 t/m2 [포인트 모으기 및 사용법] | 정답률 : 33%
산업기사 | 건설재료시험산업기사 | 2017년09월23일 | 4과목 : 토질 및 기초 | 66. | 앝은기초의 근입심도를 깊게 하면 일반적으로 기초지반의 지지력은? |  | 1. 증가한다. 2. 감소한다. 3. 변화가 없다. 4. 증가할 수도 있고, 감소할 수도 있다. 해설이 아직 작성되지 않았습니다.해설을 알고 계시다면 오른쪽 해설추가 기능을 이용하여 해설을 작성하여 다른분들과 함께 해설을 나누었으면 합니다.로그인 후 오류 신고 및 해설 작성 하시면 포인트가 제공됩니다.[포인트 모으기 및 사용법] | 1. 증가한다. [포인트 모으기 및 사용법] | 정답률 : 64%
산업기사 | 건설재료시험산업기사 | 2017년09월23일 | 4과목 : 토질 및 기초 | 67. | 그림과 같은 지반에서 깊이 5m 지점에서의 전단 강도는? (단, 내부마찰각은 35°, 점착력은 0 이다.) | R0lGODlhqACIAHf/ACH5BAAAAAAALAAAAACoAIgAhzAwMDc3Nzs7Ozw8PD09PT4+Pj8/P0BAQEFBQUJCQkNDQ0REREVFRUZGRkdHR0hISElJSUpKSktLS0xMTE1NTU5OTk9PT1BQUFFRUVJSUlNTU1RUVFVVVVZWVldXV1hYWFlZWVpaWltbW1xcXF1dXV5eXl9fX2BgYGFhYWJiYmNjY2RkZGVlZWZmZmdnZ2hoaGlpaWpqamtra2xsbG1tbW5ubm9vb3BwcHFxcXJycnNzc3R0dHV1dXZ2dnd3d3h4eHl5eXp6ent7e3x8fH19fX5+fn9/f4CAgIGBgYKCgoODg4SEhIWFhYaGhoeHh4iIiImJiYqKiouLi4yMjI2NjY6Ojo+Pj5CQkJGRkZKSkpOTk5SUlJWVlZaWlpeXl5iYmJmZmZqampubm5ycnJ2dnZ6enp+fn6CgoKGhoaKioqOjo6SkpKWlpaampqenp6ioqKmpqaqqqqurq6ysrK2tra6urq+vr7CwsLGxsbKysrOzs7S0tLW1tba2tre3t7i4uLm5ubq6uru7u7y8vL29vb6+vr+/v8DAwMHBwcLCwsPDw8TExMXFxcbGxsfHx8jIyMnJyczMzM7OztLS0tXV1d/f3+bm5uvr6+3t7e7u7vLy8vPz8/X19fb29vj4+Pn5+fv7+/z8/P39/f7+/v///wAAAAAAAAAAAAAAAAAAAAAAAAAAAAAAAAAAAAAAAAAAAAAAAAAAAAAAAAAAAAAAAAAAAAAAAAAAAAAAAAAAAAAAAAAAAAAAAAAAAAAAAAAAAAAAAAAAAAAAAAAAAAAAAAAAAAAAAAAAAAAAAAAAAAAAAAAAAAAAAAAAAAAAAAAAAAAAAAAAAAAAAAAAAAAAAAAAAAAAAAAAAAAAAAAAAAAAAAAAAAAAAAAAAAAAAAAAAAAAAAAAAAAAAAAAAAAAAAAAAAAAAAAAAAAAAAAAAAAAAAAAAAAAAAAAAAAAAAAAAAAAAAAAAAAAAAAAAAAAAAAAAAAAAAAAAAAAAAAAAAAAAAAAAAAAAAAAAAAAAAAAAAj+AEkJHEiwoMGDCBMqXMiwocOHECNKnEixosWLGDNq3Mixo8ePIEOKHEmypMmTKFOqXMmypcuXMGPKnEmzps2bOEt2ovTIkSNKlh418ukIUqVKlHy2xIRJk9OnmjA9ggQKEyRMnkA57fQIUydRojxhotS0k9monkRp7SQQUaA6a9oI+iPHDJ8+b+qc2eMHkB04e/jwEcQoUKFFjAr12cNXUKFEiQwREpSo0B00XbRw2bxZC5Ysmr1kznKFSpMjRooUSV1kiZQoSZg4ccIkiRJLK9tM8cK7d+8wYqjEAMHjypcuW7hY8fIFOBgvm7v07sJlC5gybOoI0jNHj541KYb+jLGT5oYFFFbSyOFi5AOHIWBQmHjC5YySDiWqYMnxoUSPLnO0UUYYabhBRx135IHHHHG84YYbb7wBRxxyyAHHG3PMIQeFGW44Rx+IHAIIIYYUIohhOTXCQgJifHSEHwJ58oIGLCgxyUBGgDAEGiMIMdAaFswgUB08vJdHTiwtIkIFaXikyREDdQJDG1CooANBZySBAgduDAREBTVoMhAZSPCgB5IqAbLBAlh4REcUA3URBCmY7JFEEIEMdEkJNjgyEAwcnJAFQY94UQQfaKIERwUDEOHREGEI1IgKUAoUyA9JNClQDJqSUscJRiiBQxkFebHDGaAkWlIVFRywQ0f+WaDgpyhQYKBDGwT1AQURZFQBBEE4/OBnJVcgscUgAynCBhRaNKJqSIjMIIEDNnDERwU+kvLFBEHsQQMSZogpEBobADDGQH9ocIMVhAh0RhA00EFQJ2hs8SxId3TQwAMrcHSEB28IlAMJgpBChxNAZCEuKUYgQMlAUtxAhQ9ArCGQIV3sYZCz93rkhgQKRDACWxmJ4kIRAv3hwhMDNRLGDVwMpAcZAyXiwxqjpKHDC2d2jBIgH0jwwAUwlpzHIgJZUgbSBK3RaUFvCHkxFFf4nNIVLjRAArIw8eEFQZoUbfVJXUxA6thod8SHCLil7XZGiJgAydt0W9SICInUrbf+RIt0cMjegDv0RwmIBG64QnaM8MjhjBuEhgipNi45KVyIMPnkWpBwueRjpLB543qo8DnjiaQwyuiGKyI66oE78gLrgUNCA+z3WoLIHn0McsjcBTXiAuqiFMJQH3m+NIcMMOQQxBE/SKFIQYiM4AlNeHC9ECBaFMGFIQ9h4ahCkHDRBKIu7exFHrrn8YdBhPRrUSFiJCEQJFf0YVFxDB2iRBZeLHEEIDIzQ0KMMKeFUEIIuHLJyhiSCBlcRA1U2EHhoMCBL1AkEU5AQdUWcoUcCCQNNADDQLbwPYMgggpsYMgibkAzl+BACwxpxA0ucghL6CEPiEABC/42EUNMYQX+G0yIHWTQqT3AQSCVwIEGnmcQMXyNIJgQRSLwML0xxeElZ2gBFd7AhjO0wXoDYQQMNMKFK8jADgvhgx3uEIc68OFIBKHaQpIwgjMYog9tE0gfZPCAFBpkCC0ixR2AIAUvBIEKSSiCn+pgiD3AsSVhMEERnnCFKzhBDHkUSCJG8DCMHEEFZ6Mc9wwSCD3swQ56CIT9CEKahbDgADB4Qm2edgQUVJEgc/ABAEnhhRTYQRQ0oAQhUqAGUjyCDng4nUt4MITCKUQRIWDaRXBQA4LwwI8RqUIQEXICBehgE6GIwghiJpAmONAgQJjCQLIwQ1J8TwaRmgkJ2rSQRoyAiRf+WYLFBpKEBBJkFHy4gx7ocIc+4KEgU9imQTChAhB8QiCi2IEHBfKEahpEBPskhRReRQonkGIUPGihTFKwBd599CCGKMHiMKLQPNxyIHUgoBEIGAQjvDQKUlAIJkKgznV+YCBQGGNBFGGDUZJCDDvAjfwgAQTyycQFJFjCFZ4QhSWskiCFMMFK81kQsf2TEo2gBFjDWhAqVGEhMsiWQMIwO4FAQWoEgQPLBiIGH4iCFEqgkw+uOJMzNOEJCb2CEu5gEEOcgBEZuRJB+CqRKJy1ICalnAo0pQcYNGEgTzCBMgdyBDBqoQenYwIpROEDkd6rESjIG0aeRgozyGEiYOj+QkHgsIM5EEQMNdhCGaSghE4aDAamFYQRCvKFJJzurJ5IwhF95ogUSJMjbjiXRCZTkENwgYcDOQMl6xBZUrjBXgMBAzkHAgi+9mwOmYRJJxJxV1Iw4hCqJcgiUrDVjpAsJE1BiJ8GAod2dYwMRxiCa5ogBB7wwAuRNQQKKjG5yN3rEDKwQhySUAEJXCEPWwiBDwiyyYXR7iZ3wEGqChEEKwxkCgbgGCkasQIGfxgnieCB8EjRCQc3wQHtJcUhVODiF9tEFERgLSnasAK4koIQLHipj6k3Y4L4qmADIQQMcrzkRG12IIh4ASaqnLZKvKC7XL6XIk6w3zD7zLC+NfP+g5OsZp/5jsptThQiWpDeOKcoDBjArp1zgocbdEADRXDmnnFyhg48wAIfCGXJtAKKu4qCLVce9EPMEAEHaIABgcxIG2YAAx74QAc70IENaqBoSTvkDhiYQAYygFiNbMEBJLADJzhxCSs84AT+NLVD+BCCBjiABR2ZQjsFcgkWgFnXC1EEDiBwAMVuZBA8WC4pkIPsiICCCRQIwA88AgUTk2ILJxB0tR2yBQUIAIYdIcS22SCCto57II+IilgtYYlOKNMPRXgAApRwulGopRJRwYqSoSiQUIBNFHZogQci0IEnPKInSIEEWTBRiUccBRIPp4TELdEUp4i1El7Jiln+Rm4WPZhhDXeYQxrekIc+5CEP3HmDHPYQiEAAwg/EC8Qf/jAIyRSCEYqA8kqs8IIhfLoHQhBCEZTQhCHwwAUOIAALsCCFJSzhTkg4whGKMIQhCGGmYJ/pEYSwBCcgYQmrQQIRcpC8GhwhCQK2uhGUvgQmGAEIqCFCEIJQBCIYAQlKUELWgyCEIRQBCUlIQthnOoRQ/wAIOsjBDorQBChMgQpQSMISnvAa2iwBCUb3NBCUYITYAMGoKcmDF+bgBjbMIQ93uMMe8BCHOFwBAw3YgiL+kIfA4MEPON/DDfMA/OIDfzKHOAQhFvGHQCBiEYHYQyUcYQlFHOIRhvDDIAD+IYhDIIIQfwDEH/jgHeCHX+d8EL53TMmY9rffDngIhGT8cKJEVMITo/D3QSixiEL8Qf2MgAiDAH1IsgepVl/vBhOAIAEMcGwTMQqQsAiPYAn3BwqVAAoImIAJ0QcUQACoZxFgQAZlIIJnYAZl0AVpUAbxpYEJcQURcABooBEhghjPpwiQ8QiJEGksWBBIBgEJ0AM7+BJyoAELsADuhhF9IB1YIAZnAAZgIEBBmBCAkDUIwAMbMQekFwQ/UASPd1lRmBBjEAIJAAUcERWJMAZggAZocFBfmBBQMAJXxRFyQAVgwAYe1oYFcQYeAGcbwQiGkGZ4WBBqIAJ8GIglwQb+I6CDhkgSa0CIi5gSbFACiviIFqEIe+AGanAGavBaA0FklLgRfWAEPtADU3CCVuBtH+Q5n5gRQYACW3CHBMEGKLCKGaEEHtBqCLEGJ0CLGGEGHRCDCaEGJsCLF2EJLIABPpAFW7AFTSAvA6EGu0iMFTFMOEAGIzIHYyB0pMAGqiiNE4EFICBkTTOL3jgROcABaJQQaTCMFZEHaNAzpGAIelCILJgF2OIGctAHgjAIL2UG7kMRZiADLnAuZrADLOBVUUgHOeACOBADPbADScCJAmEF3UgRmvAGP3AD8yGRJeFgMvFe4laG9yUQQNABGdEDFwBGFwQRizAF6VRnCIH+CarkgArhMgsBCWvwBT4gjk5CAxyAEZpAAxt2EaCABSqpEJ7gBjmQAk6lEIdAdUegBLYFUQ1RBTnFEKAgBShDEpQAAz91EWawAcDYO4VAB2hABk3GB3IwB3tgUnLAAkfgCIhAjwZxBjGwPgvBCFowBXTQBj3AAxzTBfCIEGggA3i5EIZwA154EZXQCLA4EJ4wAyBwEZRgAwnwgaTwB0SgjMIhWgKxBESABEUgP6P1BBfgAnf3BSTjCYvQCI2QCI3wUnMwA4eZEH5ABFAWBi1wRGOGBA8zcHSSGg0xCmOgAY9lEYLwBFYHBlSWjqSAA19ZEW9gAQVQZ00QA1B4BGT+WBBVwAMBAwlB4AFFsAZcMJWPoAVOYFZKwARhMJXbeAP4tIFDsEtfEAI0gwYGAAKaIV0FYQZE0CWaAAojaRCKwANqRRGQwANuAAmGkAU6MJWEwFGk0APsSBGi0AIX0AAeKRBYWAVgYAgbegVZ8AUzUCl1QAN1NonuogK7pBCdwHZgEAUxAJ+kMAcesANwAAccKRBy4APLNQQ34AVZkARQsAVJkEKOoDGkMAXORhGDYGRf0AJVkAhl8DoCoQVWShGHEAELcE4FsWWYsAZ6gARBkCr+AwVeQAY18CukAAhLcBB8oAZsoAZxYAeAcF9d0AJ6hhBa4ANGoAV1AAUvYD/+o0AEbHgQJyBSnkYKlhADXaAIOSAEokAIMgAESWAC/EkRmNCkpEAFMPADMoAD4ZWlE1GZOzCWA+EIpmUFMMA9OUBYAvEF1ZKZPaBkouAGYhBbA3IGV4UFMRCSB/ECV5AJAkEILkCGjrADCDkQgaADJhUE20kEiCJ4YnIHWGB1KvoQR6CkAjEKYZADFvCmAsEFLXARgRCfAzEIPqAFjHAUVCAEuMED6RgJUcACd2UIPFA8D9EENKCvA8EH7SoQlCAC2MQJP+AojlADcUgQWOCMAsED9JQD9sMESrChGZF8BsEHUuBUXECOHiEKWRAFZFB1VzCVWvAEWlAFUXADMcD+RFbwBGpgBmHgnAghCmrgAh8ABSsYCBqAAh41WirwBJIgEHhgAywjJaWGWQWRA+CVA0dyBEGQrSIhjCQxCnc4klRmRHwQCANqEH0wBVUwBU+ATYx6AjzAn9ijBEugBUjgBZ3kBDYgBV2AQhD1BI8kEDNwA6dzBOdCBUFQZikhBhW6OZTgB/4qEIuAB3iAXVFQQASxBVqALGmARoNwBxZrEl3gsW0WIQYhtSqRBV7aZp4bE3Bbjh+RBh9QAU9kuhoBCkBAAAMgiayrEZ7gAwwAAdE4uxnBBRmAAMOmuxdxBiCzmMBrEWvgAAZAT8VrEXqwcBm1vBSxB1zKrSkxuhv+kX+RpoOagAd38AcrqBKisAeAwH2GcAgmAgiDUHNcYAEPwAWDoAc5lztz4Qd/sI+CcL/4KwiAYEojMgh20Ht5gCB9UAjpSwiFAAh7sAbM4QVa0AVmkKtiYAZoYAZjgAZxoD7iN3ty4DRpkIln8MEfbIJkIAZjUAZn8AVfIBrVsQXNUQZqiAZn8MIv/AVAIARNMCgtYQc1/HdNQBtI8HdH0ANDgAMvsANI0ANAMARE8AN5p8RGcARIEMVSfHZKvARQ4AScVwWYJwWgcQVVABpU4ARVoARO0ARPDAVNsJ5UxQSIpwSJ9AM90ARyzARMYHV2bMdunHVnNxuz0QRLEHhvVHAFXUDCYzAGYXDIiFwGlqcFq7sSo+AHdJAHghB0jqQHCWJKd6EHirvJeOB+7QdzfNB8+6hzI6IIlgAKqJzKjQYWrNzKrvzKnlAJjLAdd+AHheAIq+wJurzLvMzLr0yX0BvMwjzMxFzMxnzMNBEQADs= | 1. 3.2 t/m2 2. 3.8 t/m2 3. 4.5 t/m2 4. 6.3 t/m2 해설이 아직 작성되지 않았습니다.해설을 알고 계시다면 오른쪽 해설추가 기능을 이용하여 해설을 작성하여 다른분들과 함께 해설을 나누었으면 합니다.로그인 후 오류 신고 및 해설 작성 하시면 포인트가 제공됩니다.[포인트 모으기 및 사용법] | 3. 4.5 t/m2 [포인트 모으기 및 사용법] | 정답률 : 37%
산업기사 | 건설재료시험산업기사 | 2017년09월23일 | 4과목 : 토질 및 기초 | 68. | rod에 붙인 어떤 저항체를 지중에 넣어 타격관입, 인발 및 회전할 때의 저항으로 흙의 전단강도 등을 측정하는 원위치 시험을 무엇이라 하는가? |  | 1. 보링(boring) 2. 사운딩(sounding) 3. 시료채취(sampling) 4. 비파괴 시험(NDT) 해설이 아직 작성되지 않았습니다.해설을 알고 계시다면 오른쪽 해설추가 기능을 이용하여 해설을 작성하여 다른분들과 함께 해설을 나누었으면 합니다.로그인 후 오류 신고 및 해설 작성 하시면 포인트가 제공됩니다.[포인트 모으기 및 사용법] | 2. 사운딩(sounding) [포인트 모으기 및 사용법] | 정답률 : 71%
산업기사 | 건설재료시험산업기사 | 2017년09월23일 | 4과목 : 토질 및 기초 | 69. | 어떤 흙의 습윤단위중량(γt)은 2.0 t/m3이고, 함수비는 18%이다. 이 흙의 건조단위중량(γd)은? |  | 1. 1.61 t/m3 2. 1.69 t/m3 3. 1.75 t/m3 4. 1.84 t/m3 | 2. 1.69 t/m3 | 정답률 : 61% | <문제 해설>2/(1+0.18)[해설작성자 : 스노우맨69]
산업기사 | 건설재료시험산업기사 | 2017년09월23일 | 4과목 : 토질 및 기초 | 70. | 다음 시험 중 흐트러진 시료를 이용한 시험은? |  | 1. 전단강도시험 2. 압밀시험 3. 투수시험 4. 에터버그 한계시험 해설이 아직 작성되지 않았습니다.해설을 알고 계시다면 오른쪽 해설추가 기능을 이용하여 해설을 작성하여 다른분들과 함께 해설을 나누었으면 합니다.로그인 후 오류 신고 및 해설 작성 하시면 포인트가 제공됩니다.[포인트 모으기 및 사용법] | 4. 에터버그 한계시험 [포인트 모으기 및 사용법] | 정답률 : 54%
산업기사 | 건설재료시험산업기사 | 2017년09월23일 | 4과목 : 토질 및 기초 | 71. | 압밀에 걸리는 시간을 구하는데 관계가 없는 것은? |  | 1. 배수층의 길이 2. 압밀계수 3. 유효응력 4. 시간계수 해설이 아직 작성되지 않았습니다.해설을 알고 계시다면 오른쪽 해설추가 기능을 이용하여 해설을 작성하여 다른분들과 함께 해설을 나누었으면 합니다.로그인 후 오류 신고 및 해설 작성 하시면 포인트가 제공됩니다.[포인트 모으기 및 사용법] | 3. 유효응력 [포인트 모으기 및 사용법] | 정답률 : 47%
산업기사 | 건설재료시험산업기사 | 2017년09월23일 | 4과목 : 토질 및 기초 | 72. | 다음 중 지지력이 약한 지반에서 가장 적합한 기초형식은? |  | 1. 독립확대기초 2. 전면기초 3. 복합확대기초 4. 연속확대기초 해설이 아직 작성되지 않았습니다.해설을 알고 계시다면 오른쪽 해설추가 기능을 이용하여 해설을 작성하여 다른분들과 함께 해설을 나누었으면 합니다.로그인 후 오류 신고 및 해설 작성 하시면 포인트가 제공됩니다.[포인트 모으기 및 사용법] | 2. 전면기초 [포인트 모으기 및 사용법] | 정답률 : 68%
산업기사 | 건설재료시험산업기사 | 2017년09월23일 | 4과목 : 토질 및 기초 | 73. | 점토 지반에서 직경 30cm의 평판재하시험 결과 30t/m2의 압력이 작용할 때 침하량이 5mm라면, 직경 1.5m의 실제 기초에 30t/m2의 하중이 작용할 때 침하량의 크기는? |  | 1. 2mm 2. 5mm 3. 14mm 4. 25mm 해설이 아직 작성되지 않았습니다.해설을 알고 계시다면 오른쪽 해설추가 기능을 이용하여 해설을 작성하여 다른분들과 함께 해설을 나누었으면 합니다.로그인 후 오류 신고 및 해설 작성 하시면 포인트가 제공됩니다.[포인트 모으기 및 사용법] | 4. 25mm [포인트 모으기 및 사용법] | 정답률 : 35%
산업기사 | 건설재료시험산업기사 | 2017년09월23일 | 4과목 : 토질 및 기초 | 74. | 유선망을 작도하는 주된 목적은? |  | 1. 침하량의 결정 2. 전단강도의 결정 3. 침투수량의 결정 4. 지지력의 결정 해설이 아직 작성되지 않았습니다.해설을 알고 계시다면 오른쪽 해설추가 기능을 이용하여 해설을 작성하여 다른분들과 함께 해설을 나누었으면 합니다.로그인 후 오류 신고 및 해설 작성 하시면 포인트가 제공됩니다.[포인트 모으기 및 사용법] | 3. 침투수량의 결정 [포인트 모으기 및 사용법] | 정답률 : 56%
산업기사 | 건설재료시험산업기사 | 2017년09월23일 | 4과목 : 토질 및 기초 | 75. | 흙을 다지면 기대되는 효과로 거리가 먼 것은? |  | 1. 강도 증가 2. 투수성 감소 3. 과도한 침하 방지 4. 함수비 감소 해설이 아직 작성되지 않았습니다.해설을 알고 계시다면 오른쪽 해설추가 기능을 이용하여 해설을 작성하여 다른분들과 함께 해설을 나누었으면 합니다.로그인 후 오류 신고 및 해설 작성 하시면 포인트가 제공됩니다.[포인트 모으기 및 사용법] | 4. 함수비 감소 [포인트 모으기 및 사용법] | 정답률 : 51%
산업기사 | 건설재료시험산업기사 | 2017년09월23일 | 4과목 : 토질 및 기초 | 76. | 미세한 모래와 실트가 작은 아치를 형성한 고리모양의 구조로써 간극비가 크고, 보통의 정적 하중을 지탱할 수 있으나 무거운 하중 또는 충격하중을 받으면 흙구조가 부서지고 큰 침하가 발생되는 흙의 구조는? |  | 1. 면모구조 2. 벌집구조 3. 분산구조 4. 단립구조 해설이 아직 작성되지 않았습니다.해설을 알고 계시다면 오른쪽 해설추가 기능을 이용하여 해설을 작성하여 다른분들과 함께 해설을 나누었으면 합니다.로그인 후 오류 신고 및 해설 작성 하시면 포인트가 제공됩니다.[포인트 모으기 및 사용법] | 2. 벌집구조 [포인트 모으기 및 사용법] | 정답률 : 65%
산업기사 | 건설재료시험산업기사 | 2017년09월23일 | 4과목 : 토질 및 기초 | 77. | 랭킨 토압론의 가정으로 틀린 것은? |  | 1. 흙은 비압축성이고 균질이다. 2. 지표면은 무한히 넓다. 3. 흙은 입자간의 마찰에 의하여 평형조건을 유지한다. 4. 토압은 지표면에 수직으로 작용한다. 해설이 아직 작성되지 않았습니다.해설을 알고 계시다면 오른쪽 해설추가 기능을 이용하여 해설을 작성하여 다른분들과 함께 해설을 나누었으면 합니다.로그인 후 오류 신고 및 해설 작성 하시면 포인트가 제공됩니다.[포인트 모으기 및 사용법] | 4. 토압은 지표면에 수직으로 작용한다. [포인트 모으기 및 사용법] | 정답률 : 47%
산업기사 | 건설재료시험산업기사 | 2017년09월23일 | 4과목 : 토질 및 기초 | 78. | 동수경사(i)의 차원은? |  | 1. 무차원이다. 2. 길이의 차원을 갖는다. 3. 속도의 차원을 갖는다. 4. 면적과 같은 차원이다. 해설이 아직 작성되지 않았습니다.해설을 알고 계시다면 오른쪽 해설추가 기능을 이용하여 해설을 작성하여 다른분들과 함께 해설을 나누었으면 합니다.로그인 후 오류 신고 및 해설 작성 하시면 포인트가 제공됩니다.[포인트 모으기 및 사용법] | 1. 무차원이다. [포인트 모으기 및 사용법] | 정답률 : 61%
산업기사 | 건설재료시험산업기사 | 2017년09월23일 | 4과목 : 토질 및 기초 | 79. | 전단시험법 중 간극수압을 측정하여 유효응력으로 정리하면 압밀배수 시험(CD-test)과 거의 같은 전단상수를 얻을 수 있는 시험법은? |  | 1. 비압밀 비배수시험(UU-test) 2. 직접전단시험 3. 압밀 비배수시험(CU-test) 4. 일축압축시험(qu-test) 해설이 아직 작성되지 않았습니다.해설을 알고 계시다면 오른쪽 해설추가 기능을 이용하여 해설을 작성하여 다른분들과 함께 해설을 나누었으면 합니다.로그인 후 오류 신고 및 해설 작성 하시면 포인트가 제공됩니다.[포인트 모으기 및 사용법] | 3. 압밀 비배수시험(CU-test) [포인트 모으기 및 사용법] | 정답률 : 67%
산업기사 | 건설재료시험산업기사 | 2017년09월23일 | 4과목 : 토질 및 기초 | 80. | 흙의 일축압축시험에 관한 설명 중 틀린 것은? |  | 1. 내부 마찰각이 적은 점토질의 흙에 주로 적용된다. 2. 축방향으로만 압축하여 흙으 파괴시키는 것이며 σ3=0일 때의 삼축압축시험이라고 할 수 있다. 3. 압밀비배수(CU)시험 조건이므로 시험이 비교적 간단하다. 4. 흙의 내부마찰각 ø는 공시체 파괴면과 최대 주응력면 사이에 이루는 각 θ를 측정하여 구한다. 해설이 아직 작성되지 않았습니다.해설을 알고 계시다면 오른쪽 해설추가 기능을 이용하여 해설을 작성하여 다른분들과 함께 해설을 나누었으면 합니다.로그인 후 오류 신고 및 해설 작성 하시면 포인트가 제공됩니다.[포인트 모으기 및 사용법] | 3. 압밀비배수(CU)시험 조건이므로 시험이 비교적 간단하다. [포인트 모으기 및 사용법] | 정답률 : 40%
산업기사 | 건설재료시험산업기사 | 2017년05월07일 | 1과목 : 콘크리트공학 | 1. | 콘크리트 현장 품질관리에서 콘크리트 받아들이기 품질검사 항목 중 염소이온량에 대한 판정기준으로 옳은 것은? |  | 1. 원칙적으로 0.3kg/m3 이하 2. 원칙적으로 0.6kg/m3 이하 3. 원칙적으로 0.9kg/m3 이하 4. 원칙적으로 1.0kg/m3 이하 해설이 아직 작성되지 않았습니다.해설을 알고 계시다면 오른쪽 해설추가 기능을 이용하여 해설을 작성하여 다른분들과 함께 해설을 나누었으면 합니다.로그인 후 오류 신고 및 해설 작성 하시면 포인트가 제공됩니다.[포인트 모으기 및 사용법] | 1. 원칙적으로 0.3kg/m3 이하 [포인트 모으기 및 사용법] | 정답률 : 93%
산업기사 | 건설재료시험산업기사 | 2017년05월07일 | 1과목 : 콘크리트공학 | 2. | 콘크리트 휨강도 시험방법에 대한 아래의 그림에서 지간의 길이(L)로서 가장 적당한 것은? (단, 치수의 단위는 mm이다.) | R0lGODlhFgGQAHf/ACH5BAAAAAAALAAAAAAWAZAAhyEhITc3Nzg4ODw8PEBAQENDQ0REREdHR0lJSUpKSktLS0xMTE1NTU5OTk9PT1BQUFFRUVJSUlNTU1RUVFVVVVZWVldXV1hYWFlZWVpaWltbW1xcXF1dXV5eXl9fX2BgYGFhYWJiYmNjY2RkZGVlZWZmZmdnZ2hoaGlpaWpqamtra2xsbG1tbW5ubm9vb3BwcHFxcXJycnNzc3R0dHV1dXZ2dnd3d3h4eHl5eXp6ent7e3x8fH19fX5+fn9/f4CAgIGBgYKCgoODg4SEhIWFhYaGhoeHh4iIiImJiYqKiouLi4yMjI2NjY6Ojo+Pj5CQkJGRkZKSkpOTk5SUlJWVlZaWlpeXl5iYmJmZmZqampubm5ycnJ2dnZ6enp+fn6CgoKGhoaKioqOjo6SkpKWlpaampqenp6ioqKmpqaqqqqurq6ysrK2tra6urq+vr7CwsLGxsbKysrOzs7S0tLW1tba2tre3t7i4uLm5ubq6uru7u7y8vL29vb6+vr+/v8DAwMHBwcLCwsPDw8TExMXFxcbGxsfHx8jIyMnJycrKysvLy8zMzM3Nzc7Ozs/Pz9DQ0NHR0dLS0tPT09TU1NXV1dbW1tfX19jY2NnZ2dra2tvb29zc3N3d3d7e3t/f3+Dg4OHh4eLi4uPj4+Tk5OXl5ebm5ufn5+jo6Onp6erq6uvr6+zs7O3t7e7u7u/v7/Dw8PHx8fLy8vPz8/T09PX19fb29vf39/j4+Pn5+fr6+vv7+/z8/P39/f7+/v///wAAAAAAAAAAAAAAAAAAAAAAAAAAAAAAAAAAAAAAAAAAAAAAAAAAAAAAAAAAAAAAAAAAAAAAAAAAAAAAAAAAAAAAAAAAAAAAAAAAAAAAAAAAAAAAAAAAAAAAAAAAAAAAAAAAAAAAAAAAAAAAAAAAAAAAAAAAAAAAAAAAAAAAAAAAAAAAAAAAAAAAAAAAAAAAAAAAAAAAAAAAAAAAAAAAAAAAAAAAAAAAAAAAAAAAAAAAAAAAAAAAAAAAAAAAAAAAAAAAAAj+AH0JHEiwoMGDCBMqXMiwocOHECNKnEixosWLGDNq3Mixo8ePIEOKHEmypMmTKFOqXMmyZaZMCjVtIghT4aVPvjT5yjSToCVOnFoKHUq0ZRwSLL4c0oEHEpOelazssEJGoJ8wChcR4cHDhxAeHgANPJTlTAs8AuUIKcq2rduMLKi8umVDTygrlATOYaMmzho2nAAZUQgHBx03eNjcuVKTYBVBAvkoeUu5suWELaLQakUjzycnAwUF+sPHT6FSdqAopBHBzRs/ZsjYOeiEjsBASC7r3v0WhpJZrJTguTQFp0A6YLjYceULDxeFbYo8YRFkSpIrlQg6anREj0A4qnn+ix+/MsMQX7G6hlkrkIyWOoKitMGF6MYYhI+sUEmyQIITIjo4sYhAaFA1xiFqCJFDFOQ16OBIHaCACiw2LLEFDQNBYcouvjSigi6M7IAIQpucgcYacLBBhhl4OJKXL06MOFAibuT24I04YoRIFFL8IUsScyDyRCO+YGIGLbbg4ooNshjCYEJpROFEEk5AccUNlgyEhUGQJJHjl2BC1GIgS1ACRCCbQNETEon4wgsgOsSyhxQLGWIKKJ9QsggLYgnkRZY7CTQIEGEWauhBVfTSShR51MBHJU0MxIQXn0xSxRq+9FGEQmCIAIQNQAwBBBMEyefHGDtgxQgRh7Z6qCD+vORiiB5KAPIIF43d4QQMe6jiyx9LKIQEB2K4cQccZphR0BlsOFJTH6C5Ki2OmnBiyiakpPJJI5hoMgkpOGWiiS4CcaIJJJEU9IlxO+1xyB588AHIH5PkRcpOpYhSyb1FTusveZdcQQYZYNBBxxiA8JHGGoKYEQYaibRRBSl/hJFHGW645sYYbySiyF56nIFiHHDAsYcZbKzRBhd4mLFXHH708e/Ml1ViCJGSzEHzzjxL1IgijUAi0CZ79Gz00QYtIkm1BUECGdJQ86yJH4g0RtAfL0attauk/BzJJQn5sfXYhlKiiNALfdIm2WzfqEh2DinCb9t066aJIodIEtH+2nX3/dYnjBiCyUR6+224UJlYonhQFAF6+OMnUVJJTxg9DfnlH20CiSSZMK5RupiHntEmg9j60SEm1aGIQ+yKbugkhAQyeOYmdfFHQ5sU7vp4hLRhyEGVTNL6RoX0kMMQm47kiC9e/M7QJUTuztsdM2xhBhQ5DCIQJYPM7VEXN+yxyMk+lBGSC2hAMQAjDJGyRx7S62ZIDkpYLkcMVY30ghNZ+3IIGGj4SBa60IlKvIAPC+mCEJAAv/hVBg5EeAHoBlKGEMjoI48wwBLQRpA3gGB4GckBJ3hBizDILCGcCMET/jBBB7KFE1lAARUQMqqPfEIJMUDDLQ6CiROooSP+pFgBJl5hizMEQiGI+MO9HOdCorwBCM9JiCHYw5E10IAKkvDE7AyihBl4pAd9mgIhEHKJ/sGtiS3pQxTGoL2FbKIKHLwIGsKwhQYuJAgl8IgdktCGLZSAfQQhxSV0UhBAonElWAjCQyDRAo0sQQk7LMgpDpKJFNDJI5MoA+UEAojoHZItdviBEELxkBG4ASOHmAJWDkLIglQhWiMhRSAK4blPDiUPPkACAh8CBTDobiKOkAIOtKAQTzCxDF1YHkkqAUJbGmQSeFsEIxIRuz/8wQ98yMMd7FAHPeQBD3i4wx3wwM06cFMOdMDDG+ogBzjkAZtGmAIdTPGQMoAAAkH+kMIXvJCFLWzhCl0IwxeyYIUseMEJWthCFbbABSuk4QlQ7F9CHHGIOPhAASdwAhaeQIUoKIEJTnjCE5zABCU0gQlLeAIURtoEKERBpS/twhKMEAUoDOEIWACCEniQAyhgoQlFmMIUijCEKYHBCWb4oUEq0QhGPCI7mbhEJSrhHboZQgcXkIENdLADHNAgBjAQghCA4IMe8GAHQwgCWX3wAyDs4K06wMENcsCVHBQhCTKogAGOgLqHnCAGVqgCGQTqBS5ogQtcAMMYxFBYL4jhDGowQxnGEIUdCAAHA2LIDnfRAgRkoQ9+yIMdwjkHc44znNz8Jh7gFa856IEPd6D+wzbzQBo66KEQeygDEcqgBzsAAhB0AIQc3sAHQezhfR1IgAIQ8om5rcsXiFgl2+QAhBo8wRKbAMomNCET7mriJS8hBSc28RKZXAITmLCE5BR3C0nIQhEyUIF0HeIEI6TCInEAQRU8yRBPyKAIZxTJJTaZkDgcIQojgEgl4MC2QlChCagLMEcQQQQ4eAIifvhBACuyBxkYARKRbMhVbzcSTxDiEQ6xAhSOOJiH7OEHY5NEDnoAB0IW4iNn6IEfLuwQTPxgBzf2RYgh0gUeBLkhsDgEVwyJkVZQglwE8QQiEHFfhvCBB/nzxQhquZA9YEhrYmhBIGrJ34zcwgVRYOL+QiYhBSbMgTkUmUQTYNkQWqThBXGoskZIwWRfAGIOYGMIJHhggzEORAYRuYPWZnCDC25kyHoYwRUgIogZUICYFbnEC2oAkUSkgAVH3ogudimQQiiTIVSQQBDUvAKIkELCO9vEG5Qy5IFA+SKCGIMW2tDnhGTCDl1YQ68dcotGWKEHXQi1QjoBByqYYRCtAMkgbJEHJhh6IYIIwxXagGKDtFrBNJsbHJTghGsb5BaOlkgmuECCC+BA0Q45wxAsJ5FCnEEINxjCEMJwiVobRBI9EILYRoKGKiiLIWGwARYVooKIqNlfjmDCCeaLkNVR5BEm6MIdCPEHIbigDW50QhX+LCIIBwxhE7YQyBtiYMeDTCIIdSgJKarKECvwoIUIaThEJDotP9DgBwNfSLcnAgYGEyQOLohjQeAghB8QOCIYAINBkuAlhEgCCV44icUXsgUhrKIhOncIJ3DuqkQYAQenFDtFbrGFg9ChCU9fxBR+EAZZWMQRWRYIlHkAa0ow4QYbNkm6C6KJPPRgCpNwSApcnXh/fUEHXNiiSAhhm4MUQdld+EHeK1KHzBKEXGk4+EC+IIQ0wHokfT2IIKagAxIrPiKSb9UVwPBwhtS+IVcYti+SYMcu0AALZa6IG3hsEEdIPS0yGEMrUUJ8guBhBzZIO0S+/ZDlG6oSRCiCnh/+sglzQ8QItxeD+XxRhBKwoYoJycNgRDGECxxi+yfx3kDyoIIdWN8h1HfI/cEEBxgYAc4SwXMOMQW/RBBp8Aa+MANEEHsYwQaeVxB48AV68AM+wIBCwQQqAHIUwQIRsX840gdHkASuNxGNJxGDEHMHEQQ+sANBxxGCIAcIgQU4kASDJxR6IANoMEkVwYEQ4YEOgglPQANxgBGn5xBfcBB34AFE0EwZoQtIgIAFkQgdEEVsUQlbcASSIAoXwYPVZxBtNB55MARJoAc7BICfd2sFAWX8Aja3cAuy8IZt6Iau0Iay4Ap2qAs44QpmUARxABMLJgQtQAfrsgmfUAnmIhP+pOAKsiATnAAu4yUTLyFVkzAJlZBejTAJj4AIkfAGKQACToAGbsAFMyACaGAIjBAJi2AJjrAIi/AIj8CKU3YIh1AIgxAIgCAIgyAIomFNfwAIo9EHfNAHfbAHeoBa4gRO4mQHypgHcXAHXuADKIgRjdSDBnED5PEEG5ACRXBWRkBSSPCNSjBTPxAESEAE5niORDAE6agDRkAELuADQAAEQRAEYjUERlAERGAE90gER5ADaIUDPnAEO3B2NqAE2xgFP0AEXQQES5AEQ7AETWAEyJOPScAETIAE+KiQSoAERnAETPAER7AESAAETzAFT8AEV3AFTrAETAAFVoAFVfD+BG22BU0AkkbwBFUwBU0gVFXQk1QgBVHAI1PQkz1pBVeABfohBVMQWFQwBVRQBUbZBV3ABf6kBYdFBR6QAxwxjV3oC5BgMnLAhbzxAC2XEdHoTJLiAxzhAh3oC6TAA1pwBTyQYONhAV+oEXyDlgJhBDqwlrDnC1xwSYMgAuSBAamnlx/xA5y2ES8QEWDDA0PoC6WweOMhAUeEmCDBA160EWwJbkBQNLtQCo05Hg/QgpjJEYq5lRGRF0wgBgIRCXk0HhFAb6e5EUKAAxwhlg2RHXngBHegCFRAmeIRAd6HEc6DmUWwAxwRdg4BN3UgVFjgmuPhAJe5EaSGmNvIEcL+6RCOw4S64QB9shFDh5hB0APLGREF6CCW2RGdUJvlqZ0R8XQNsp4ccXufBAQ8wBH51xBW8yANMIIZMZ56iZ+q+RCcUITjwQAAihFk50wEypkQsQn2KR4OsKAXgaCH9GMFKnYWSB4SYKEWgaFopKEbsZ8LwQmBhiMQUJ21aZs2cJ4P8WpfsqIt2hFFoJUbsZ27OaMsmhEliJhHkJ8bgQLoyaMdAaKfhARqOaSupnQOQqMcEZ6IaQRCqhE6+jxGyhGlUJtEgKNWGhHeKR5QWqMaQQS4aRAcMhEn4GrB1yAPIKUZUYO2NARLqhGItkjnkSMR0KMYcZ16mZoU8XUFYQL+nUYoOSIBtIlKtVkEdYoRnzCaDpEJbaenfIprpxkLPwBjB3EKWshcnwALAwETmbACTpoQkXAGMwqnFxELwTUIjacJrLgHkSAJb/AGmRULkGAIeeMLhGAIjtATmMAIdIBinaAIhSAjmvCKoPMIfkAIoCAQi2AIhAA2mTBNoJMJh5AIgJKskrClviAJjQA6nDAJgTBBmBA9l3AIhFA1vgAKkoAIz+oLlZCtjdcJiSAIhIQIeVAIs9MIp7YJjcACo3kJgOAIkSQJiaBMjsAFXyCr1TKvaEMLXkAEmmoQ6lUJlGAJkEAJmtAIRZMjb7oRedE5mOCtvnAJk3AHj1AKimD+CP3TCfFaCvFKEB16EANWEDVrsgIRCwvBswkRCzprEbHgswKhCTMAAwJBC5pAC1aHCJQgqJ5ACaAqEHVwA06ge/4yphjBZQIhCXpDtAIxs6JTBOapEIwwCALqCxkrEF2QA1j7L7OJEXLgpwNBCW3wsYcEIAohCoCQlwbRBZ0JNRRQnBDBCHtQe4TUngjRn5ejA19mEIXoC0yLEI3QAzMQpjMTtx2hszXbCEELOUSAtARxCsuXCFxGCF2ABT9QtlqjtQ7hq5TLuAnxuZDzA5CqCCAECzroC3XAA0sACr0gBsenNXsqER6ICX5QswVRCmIwoX0DBGf6rYLqC4Lasr7+sAlPcAJD0Au9cApWgKpbMwGVarwJwQiy6ws0FzpIkJ+YEEm1dgvQVAVGIAe9IAu8AAeGujUWML4FETxcOxCRALYMIcChE7q+oLgIgQhIcAa2wL2WcAQwkL5RgwH8OxCx0K0u96MKUTTZFQmn5jo4AAIKcQg9UBuo0AuRIAVBYAb/izQbMBsnAQd+GzqQsAg7lRB0MAFnEAq48CsvMAIpSjYcEJmUJLYZcb6Pw7NB4QMm6guegAQqcAerQEJwwAEugMRQ0wFlacG0WxHyeTnbNRBAIMK+kKacQAU9YAaaUAtlrAVQ0KZjowEwTKbqZhBnRxBw4ANWkAm1wMZz8AP+w9s3GaCBAiEuCWEJyosQlWDEoYPAO9sD39YIL7AElbALscALmpAD+PM4HoAWRZsQX7wQXXw5ctoENnAKcRAFgDAXprAIXZAEMAg5EMAEetAJk7A0mPBU0HUGY2Bo/lovlqAIiaAJlyAJjjAJm9AJl+AHi1AJiqAIj+AIj8AI0kQIjAAJhZAI2rzN1FQIhvDNhlAIhDAI5FzOgxDOuRgIuKiLomGLvyUa83JN2ARa1oRNeXDPeqAHx8UHxIjP+ixOAC1O97xNdDAHckAyc7Ba2lQHJQMHb5AxbWAHayAHgPAGTiAFcHAHeeAGctBOdyAHaLACAXADGvgJYoADTaD+wYfDBS5gAhZCBEwQBUxQBTJQAyJgBDbwAvQzBEpQVEJwBEYQBFXyAy2QAi5AAzyAPGMlBETgkKJEBE3XFfKoVj0wjkKgb0FAgTigA/BIgT2Aj0Iwj0wtVmRN1vomVvOY1Zm61hTIVm011RIZBEXQjmNFj2cdj1OtVhRo10aABEnQ0x5ZBEGwBELwUQSQASvwAjfgAQeQAVEgBFZABE5gj0zABoIaB+TYoI9zCeqVCYrAE5FAAz0gCa1QeDwQAoYQCbeQCZ2QXqPgCbkQCmjQAi0gfaEjB1MQnprwBT3QwgcMBvNmS3eQAwUIBJFSENHWCmmAA9LpOm3QAw/HBSP+JxCjsAu5ELZHcEm2tAJEPBB3gACYIrkD0Qgy8AEntDsqcAQIgWkFoQg2ULGf1Ag2gIYDMQQwkKKmAAVA4Aa+/TiYsAKE6wuBrLZG4AJzbEtWIHpoGAc4oNq+EAYx8AUCGDqC8LgGgQeFkwlIgAOBh5ZHcB8H8QggMElJUAVBHD+IYOEFwQad0AllYAO4cpp1MBluBwSGkAWsckiSMALZwcYFQQeEwAIWAMfORNwGoQs2LQNV4IO7YwEzdBA3AAMDzjNYjF2koBOX0IgMgcR2gAQoSC6NAAVJEAbp2USR0AVRcGS1oAc2MOUE0bJ9AAiEAD+Z4HqF0Ad3IIyefJf+XBIHbcDRbXAHhOwLkUAHdUBql8C/pHAGBqkBIyAEQ0jIkSBWIbACPdAEnJCnFTdYcIAGWkAGNiADM/EJZOCPMoAEPcG6B9EIWxACMiAEMPDktckFLPABLXAExhLK30oJOkAHl8A+bxAeAjEJapAEkYA2T1Czu00wYRCdDrB1QZEJPwBvgbAlQgd0A9HhAlECPpALvYAKMaAQg7Cvi9AICTsFRzA8n2AFmaXiBEEIg0MIADTDdEzvBbEDjRHsBXEIVjAQmpAECIoCBaBVOfACL6DdBIHtvhAHwp4QmuACR5YGBiEDV5ALt8AZCqEBMpAE4igEOqBUBLEJWoA2kGr+ECdOxwghfxNPOXfwJAMBCKQiEJAwBQrRBD0QB2owWu50EDAAw4FAhQrRAhOEtwOhAUcAC7dwCtaYEEPABn0ABlqQ83EwdJoDCWQQBbNxCYR5EHSL8ly/EDpQgm1QdQOhB3U6CVFw8gJhCV6ABDuQACZgBELgA29gHGmwUEMACINwBTgQLHViAJYDhQShAUvQCrpwCvnLJVTyAyIAATFwBDbgA5W3BFGgBlMgB38wBWNAqAaRCSLq9TnB5wXRAYS8BpNGEGaAAXWLBGkrEIeg0b3ZBolAB2TQLL7wCUvQBoEACZ4wB17QkKgGAOcnEKInEIqwAQogC7qQCslzEH7+8AV+wQZxsNFmsAbaEwjM6QuTGO4FMQmH6QsfTMfK1ghwHAcr8KIqN90DQduGxghboPZuiQQrEAM4MAMs8APNfQlfQAq98ArcawsAEWiLL4IFDRIsgUFLwTUHveRocUfXqhwHCXIi6EXKEjVzxiR58ocgIx8WfemwOCnSQUUmXb6EGVPmTJo1bd4saMgiJkgmY9RRoobgFykGkRSJk4Vgox+kXrZhIuUJlCllZqz0RWlLqVq9etnKdYdJTC1JNGHZQ/CMwUVKFB1a8qiVDJh4FDGqw2eQpDZYLvli1MIkD4uWLBbCmVjxYsaNZSIyOcmwwS9UfAl6IsfXmygFu8z+aBlkoS8mj16+CTIkxo0fQzQwIkjJCiRQgQhO4uME5hskBBXdiOOLTsFNTNIQvDKl1A2YPZRAYVKFSBIdWAhK0kHoDpodLw75qliwEiWTIh2fR59ePVuaAwnuUdKnjxKCmqD8JcjkSiAuk02meCGQNdLoA5G0CoojiBrM+EMSX9w4AiYwVnKKjzdIEYogQxqKjY5IdoApAxi8cEKLJ7aAgkNf6ogDjjt6IqgHgxTRxKQ+1sMxRx1nauQlP17CaJAxCsKPoEx8ycQM2FzSA4ghgsBCCyGqqLG+nX68iTyYCIHJjjnwkKMOOOyQA8uXlozJzB3XZBPHlnw0rc30IiH+hRNGKPkEsEgcNGSSSS7BRJNMVMpkkEYieQSSSBghhBFIGgHkrkQcaQSSRfoUBJFC7lCkkEYkIcQRPwq56yXb5HRsE1TXRCwmGh2RpBFGJvElEkQWeaQRSxrRRBJHMJlkE0gu2WSQRxBNxBBEEkFkED8GISQSRRpZZI84FyPlkzx9qXMTTapcVSadwl2MC3JzdKQmp7jl5FtO8iRlXV8+kXfegrL1VlBMAt32XH8N4vLfm9wT+LxrC0ZYYEESbo/hxmB0OGJUF5b4JXMrxulgjDdWr1WODbr445nSFbnkxt40OWSTXyJ5ZZdtgrjk0V42qWWab35JS5OvwNmimHv+Bpogm0WOD445fn65x6CX9kVpk/mIA403FgHaaaZ7HvpqkU/VGmc/LvGDDD76hYmTTN79hJN3fVn73vMwqoSUTTA6KF674yVo2zozweQSQDHJJJNKBie8km8P/5aSSixh3JLxLLnEkkkkkcRPPynBvBJfDqmiCDTUqKNrnD/54gwiWpgCkEIMMYQQQgo5ZBDZBQnkDz7y2KMPPvbYgw8/eP9jEEH+2MOQQPrww48+BlmkeUWYRQQRRRZh5Pm7ADkkkUEuEUSQRSp9pPrvISG/fEg4iTWS8RJ1hJFGHHnkEUobob9+v+/3+/LBKfET8ksqmYTiMjc4xvkCEmgAw+0czCM6BjbQgQ+EYAQlOEEKVtCCF8RgBjW4wYQFBAA7 | 1. 5d 2. 5d+100 3. 3d 4. 3d+80 해설이 아직 작성되지 않았습니다.해설을 알고 계시다면 오른쪽 해설추가 기능을 이용하여 해설을 작성하여 다른분들과 함께 해설을 나누었으면 합니다.로그인 후 오류 신고 및 해설 작성 하시면 포인트가 제공됩니다.[포인트 모으기 및 사용법] | 3. 3d [포인트 모으기 및 사용법] | 정답률 : 94%
산업기사 | 건설재료시험산업기사 | 2017년05월07일 | 1과목 : 콘크리트공학 | 3. | 화재에 의한 콘크리트 구조물의 열화현상을 설명한 것으로 틀린 것은? |  | 1. 콘크리트는 탈수나 단면 내의 열응력에 의해 균열, 피복콘크리트의 들뜸, 탈락이 생긴다. 2. 콘크리트는 약 100℃에서 탄산화되기 시작한다. 3. 콘크리트를 가열하면 정탄성계수의 감소에 의하여 바닥슬래브나 보의 처짐이 증대한다. 4. 급격한 가열, 부재담면이 얇거나 콘크리트의 함수율이 높은 경우에는 피복콘크리트의 폭렬이 발생하기 쉽다. 해설이 아직 작성되지 않았습니다.해설을 알고 계시다면 오른쪽 해설추가 기능을 이용하여 해설을 작성하여 다른분들과 함께 해설을 나누었으면 합니다.로그인 후 오류 신고 및 해설 작성 하시면 포인트가 제공됩니다.[포인트 모으기 및 사용법] | 2. 콘크리트는 약 100℃에서 탄산화되기 시작한다. [포인트 모으기 및 사용법] | 정답률 : 84%
산업기사 | 건설재료시험산업기사 | 2017년05월07일 | 1과목 : 콘크리트공학 | 4. | 콘크리트의 워커빌리티 시험의 종류가 아닌 것은? |  | 1. 슬럼프시험 2. 블리딩시험 3. VB시험 4. 켈리볼관입시험 해설이 아직 작성되지 않았습니다.해설을 알고 계시다면 오른쪽 해설추가 기능을 이용하여 해설을 작성하여 다른분들과 함께 해설을 나누었으면 합니다.로그인 후 오류 신고 및 해설 작성 하시면 포인트가 제공됩니다.[포인트 모으기 및 사용법] | 2. 블리딩시험 [포인트 모으기 및 사용법] | 정답률 : 78%
산업기사 | 건설재료시험산업기사 | 2017년05월07일 | 1과목 : 콘크리트공학 | 5. | 매스콘크리트의 온도균열 제어대책으로 거리가 먼 것은? |  | 1. 파이프 쿨링(pipe-cooling) 2. 프리웨팅(pre-wetting) 3. 프리쿨링(pre-cooling) 4. 블록분할과 콘크리트 차기의 시간간격의 적절한 선정 해설이 아직 작성되지 않았습니다.해설을 알고 계시다면 오른쪽 해설추가 기능을 이용하여 해설을 작성하여 다른분들과 함께 해설을 나누었으면 합니다.로그인 후 오류 신고 및 해설 작성 하시면 포인트가 제공됩니다.[포인트 모으기 및 사용법] | 2. 프리웨팅(pre-wetting) [포인트 모으기 및 사용법] | 정답률 : 66%
산업기사 | 건설재료시험산업기사 | 2017년05월07일 | 1과목 : 콘크리트공학 | 6. | 콘크리트 치기에서 거푸집의 높이가 높을 경우 재료분리를 방지하기 위해 슈트, 펌프배관, 버킷, 호퍼 등을 사용할 때 배충구롸 치기면까지의 높이는 얼마 이하를 원칙으로 하는가? |  | 1. 0.5m 2. 1.0m 3. 1.5m 4. 2.0m 해설이 아직 작성되지 않았습니다.해설을 알고 계시다면 오른쪽 해설추가 기능을 이용하여 해설을 작성하여 다른분들과 함께 해설을 나누었으면 합니다.로그인 후 오류 신고 및 해설 작성 하시면 포인트가 제공됩니다.[포인트 모으기 및 사용법] | 3. 1.5m [포인트 모으기 및 사용법] | 정답률 : 63%
산업기사 | 건설재료시험산업기사 | 2017년05월07일 | 1과목 : 콘크리트공학 | 7. | 30회 이상의 압축강도 시험으로부터 구한 압축 강도의 표준편차가 4MPa일 때, 설계기준 압축강도 28MPa인 콘크리트를 제조하기 위한 배합 강도는? |  | 1. 33.66MPa 2. 33.82MPa 3. 34.52MPa 4. 36.5MPa 해설이 아직 작성되지 않았습니다.해설을 알고 계시다면 오른쪽 해설추가 기능을 이용하여 해설을 작성하여 다른분들과 함께 해설을 나누었으면 합니다.로그인 후 오류 신고 및 해설 작성 하시면 포인트가 제공됩니다.[포인트 모으기 및 사용법] | 2. 33.82MPa [포인트 모으기 및 사용법] | 정답률 : 77%
산업기사 | 건설재료시험산업기사 | 2017년05월07일 | 1과목 : 콘크리트공학 | 8. | 콘크리트의 배합설계시 물-결합재비를 정하는데 고려되지 않는 것은? |  | 1. 압축강도 2. 내동해성 3. 알칼리-골재 반응성 4. 황산염에 대한 내구성 해설이 아직 작성되지 않았습니다.해설을 알고 계시다면 오른쪽 해설추가 기능을 이용하여 해설을 작성하여 다른분들과 함께 해설을 나누었으면 합니다.로그인 후 오류 신고 및 해설 작성 하시면 포인트가 제공됩니다.[포인트 모으기 및 사용법] | 3. 알칼리-골재 반응성 [포인트 모으기 및 사용법] | 정답률 : 48%
산업기사 | 건설재료시험산업기사 | 2017년05월07일 | 1과목 : 콘크리트공학 | 9. | 한중콘크리트에 관한 설명 중 틀린 것은? |  | 1. 하루평균 기온이 4℃ 이하가 되는 기상조건하에서는 한중콘크리트로서 시공해야 한다. 2. 한중콘크리트에는 AE콘크리트를 사용하는 것을 원칙으로 하고 있다. 3. 기온이 -3℃ 이하에서는 물, 시멘트 및 골재를 가열하여 콘크리트의 온도를 높여야 한다. 4. 응결경화의 초기에 동결되지 않도록 하며, 예상되는 하중에 대하여 충분한 강도를 가지게 하여야 한다. 해설이 아직 작성되지 않았습니다.해설을 알고 계시다면 오른쪽 해설추가 기능을 이용하여 해설을 작성하여 다른분들과 함께 해설을 나누었으면 합니다.로그인 후 오류 신고 및 해설 작성 하시면 포인트가 제공됩니다.[포인트 모으기 및 사용법] | 3. 기온이 -3℃ 이하에서는 물, 시멘트 및 골재를 가열하여 콘크리트의 온도를 높여야 한다. [포인트 모으기 및 사용법] | 정답률 : 81%
산업기사 | 건설재료시험산업기사 | 2017년05월07일 | 1과목 : 콘크리트공학 | 10. | 특정한 입도의 굵은 골재를 거푸집에 채워 넣고 그 공극사이로 모르타르를 적당한 압력으로 주입하여 만든 콘크리트를 무엇이라 하는가? |  | 1. 폴리머함침 콘크리트 2. 숏크리트 3. 진공 콘크리트 4. 프리플레이스트 콘크리트 해설이 아직 작성되지 않았습니다.해설을 알고 계시다면 오른쪽 해설추가 기능을 이용하여 해설을 작성하여 다른분들과 함께 해설을 나누었으면 합니다.로그인 후 오류 신고 및 해설 작성 하시면 포인트가 제공됩니다.[포인트 모으기 및 사용법] | 4. 프리플레이스트 콘크리트 [포인트 모으기 및 사용법] | 정답률 : 78%
산업기사 | 건설재료시험산업기사 | 2017년05월07일 | 1과목 : 콘크리트공학 | 11. | 단위수량이 175kg, 단위시멘트량이 378kg, 공기량이 4.5%, 시멘트 밀도가 3.15g/cm3, 잔골재 밀도가 2.60g/cm3, 굵은 골재 밀도가 2.65g/cm3, 잔골재율이 40%인 배합조건으로 시방배합을 할 때, 단위 굵은골재량은 약 얼마인가? |  | 1. 680kg 2. 690kg 3. 1025kg 4. 1050kg 해설이 아직 작성되지 않았습니다.해설을 알고 계시다면 오른쪽 해설추가 기능을 이용하여 해설을 작성하여 다른분들과 함께 해설을 나누었으면 합니다.로그인 후 오류 신고 및 해설 작성 하시면 포인트가 제공됩니다.[포인트 모으기 및 사용법] | 4. 1050kg [포인트 모으기 및 사용법] | 정답률 : 46%
산업기사 | 건설재료시험산업기사 | 2017년05월07일 | 1과목 : 콘크리트공학 | 12. | 콘크리트는 타설한 후 습윤상태로 노출면이 마르지 않도록 하여야 한다. 조강포틀랜드 시멘트를 사용하고 일평균기온이 15℃ 이상인 경우 습윤상태로 보호하는 기간의 표준은? |  | 1. 3일 2. 5일 3. 7일 4. 9일 해설이 아직 작성되지 않았습니다.해설을 알고 계시다면 오른쪽 해설추가 기능을 이용하여 해설을 작성하여 다른분들과 함께 해설을 나누었으면 합니다.로그인 후 오류 신고 및 해설 작성 하시면 포인트가 제공됩니다.[포인트 모으기 및 사용법] | 1. 3일 [포인트 모으기 및 사용법] | 정답률 : 80%
산업기사 | 건설재료시험산업기사 | 2017년05월07일 | 1과목 : 콘크리트공학 | 13. | 콘크리트의 슬럼프시험에 대한 설명으로 틀린 것은? |  | 1. 시료를 콘에 채울 때 시료는 거의 같은 양의 3층으로 나눠서 채우고 그 각 층은 다짐봉으로 25회 똑같이 다진다. 2. 각 층을 다질 때 다짐봉의 깊이는 그 앞층에 거의 도달할 정도로 한다. 3. 슬럼프는 5mm단위로 표시한다. 4. 슬럼프콘에 콘크리트를 채우기 시작하고나서 슬럼프콘의 들어 올리기를 종료할 때까지의 시간은 5분 이내로 한다. 해설이 아직 작성되지 않았습니다.해설을 알고 계시다면 오른쪽 해설추가 기능을 이용하여 해설을 작성하여 다른분들과 함께 해설을 나누었으면 합니다.로그인 후 오류 신고 및 해설 작성 하시면 포인트가 제공됩니다.[포인트 모으기 및 사용법] | 4. 슬럼프콘에 콘크리트를 채우기 시작하고나서 슬럼프콘의 들어 올리기를 종료할 때까지의 시간은 5분 이내로 한다. [포인트 모으기 및 사용법] | 정답률 : 89%
산업기사 | 건설재료시험산업기사 | 2017년05월07일 | 1과목 : 콘크리트공학 | 14. | 다음 중 콘크리트의 인장강도와 균열에 대한 저항성을 높이고 인성을 대폭 개선시키는 것을 주목적으로 하는 특수 콘크리트는? |  | 1. 경량콘크리트는 2. 중량콘크리트는 3. 고강도콘크리트는 4. 섬유보강콘크리트는 해설이 아직 작성되지 않았습니다.해설을 알고 계시다면 오른쪽 해설추가 기능을 이용하여 해설을 작성하여 다른분들과 함께 해설을 나누었으면 합니다.로그인 후 오류 신고 및 해설 작성 하시면 포인트가 제공됩니다.[포인트 모으기 및 사용법] | 4. 섬유보강콘크리트는 [포인트 모으기 및 사용법] | 정답률 : 88%
산업기사 | 건설재료시험산업기사 | 2017년05월07일 | 1과목 : 콘크리트공학 | 15. | 프리스트레스트 콘크리트그라우트에 사용하는 혼화제에 대한 설명으로 옳은 것은? |  | 1. 프리스트레스트 콘크리트그라우트에 사용하는 혼화제는 블리딩 발생이 없는 타입의 사용을 표준으로 한다. 2. 프리스트레스트 콘크리트그라우트에 사용하는 혼화제는 블리딩 발생률이 3% 이하인 타입의 사용을 표준으로 한다. 3. 프리스트레스트 콘크리트그라우트에 사용하는 혼화제는 블리딩 발생률이 5% 이하인 타입의 사용을 표준으로 한다. 4. 프리스트레스트 콘크리트그라우트에 사용하는 혼화제는 블리딩 발생률이 10% 이하인 타입의 사용을 표준으로 한다. 해설이 아직 작성되지 않았습니다.해설을 알고 계시다면 오른쪽 해설추가 기능을 이용하여 해설을 작성하여 다른분들과 함께 해설을 나누었으면 합니다.로그인 후 오류 신고 및 해설 작성 하시면 포인트가 제공됩니다.[포인트 모으기 및 사용법] | 1. 프리스트레스트 콘크리트그라우트에 사용하는 혼화제는 블리딩 발생이 없는 타입의 사용을 표준으로 한다. [포인트 모으기 및 사용법] | 정답률 : 69%
산업기사 | 건설재료시험산업기사 | 2017년05월07일 | 1과목 : 콘크리트공학 | 16. | 콘크리트의 압축강도를 시험하여 거푸집 널의 해체시기를 결정하는 경우 보의 측면 거푸집은 콘크리트의 압축강도가 몇 MPa 이상인 경우 해체가 가능한가? (단, 콘크리트의 설계기준 압축강도는 27MPa이다.) |  | 1. 5MPa 2. 14MPa 3. 18MPa 4. 21MPa 해설이 아직 작성되지 않았습니다.해설을 알고 계시다면 오른쪽 해설추가 기능을 이용하여 해설을 작성하여 다른분들과 함께 해설을 나누었으면 합니다.로그인 후 오류 신고 및 해설 작성 하시면 포인트가 제공됩니다.[포인트 모으기 및 사용법] | 1. 5MPa [포인트 모으기 및 사용법] | 정답률 : 65%
산업기사 | 건설재료시험산업기사 | 2017년05월07일 | 1과목 : 콘크리트공학 | 17. | 플랜트 고정믹서가 설치되어 있어 각 재료를 계량하고 혼합하여 완전히 비벼진 콘크리트를 트럭믹서 또는 트럭애지테이터에 투입하여 운반중에 교반하면서 지정된 공사현장까지 배달 공급하는 레디믹스트 콘크리트 제조방식은? |  | 1. 센트럴 믹스트 콘크리트 2. 쉬링크 믹스트 콘크리트 3. 트랜싯 믹스트 콘크리트 4. 프리플레이스트 콘크리트 해설이 아직 작성되지 않았습니다.해설을 알고 계시다면 오른쪽 해설추가 기능을 이용하여 해설을 작성하여 다른분들과 함께 해설을 나누었으면 합니다.로그인 후 오류 신고 및 해설 작성 하시면 포인트가 제공됩니다.[포인트 모으기 및 사용법] | 1. 센트럴 믹스트 콘크리트 [포인트 모으기 및 사용법] | 정답률 : 73%
산업기사 | 건설재료시험산업기사 | 2017년05월07일 | 1과목 : 콘크리트공학 | 18. | 아래의 표와 같은 배합조건에서 잔골재율은 얼마인가?(오류 신고가 접수된 문제입니다. 반드시 정답과 해설을 확인하시기 바랍니다.) | R0lGODlhlgA0AHcAACH5BAAAAAAALAAAAACWADQAgAAAAP///wj+AAMIHEiwoMGDCBMqXMiwocOHECNKnEixosWLGDNq3Mixo8ePIEOKRAigpMmTKFOqXMmypcuXMGPKnMmyIICROHOOvEmQp86fQDH6FDg0qNGjDYsWRcq06UClTqNGhSq16lGqRFMGGLry6cmtYL2WfLpQq1iTRCeiFdtzbNqLWHvKVYj1pk+ub0kajBsW4t28PP/2rcg372CyhvvaRfx26dzHjdfq3YtYsGWhNinfdVuZclrBjcui3Is3oeO5l0PDzcw68FmzgAd/Tew5sWvaD0HfDnvaL2vGYHtP3sp5OOmusnEntbk2tcW4jrmqlOta+GGkvXfvJvzbdFnqn7/+0x3dFvbB6HRjX5fI1zpyxcFfzzauHHhtyOqdc8fvPn34/t51dx5780lG3Gbz+cbfdPIVlxmAppHnn1Xi2UfhhSEVhuGGHGnI4Yer4QfiiPtZSOKJCpqI4ooV1sfiiwJaByOMHs5oY3sMysccbKMtdpaKOgYp43kOKsWZjDUCtxSEsYHG24T2JTncZo9tRx+SIqJnG1lOWingYYEZeB9jpeXHkJRLSthabT4mt155YhIn4pyQlenlmNK9J5qef+Xp5IBRqqdWd/pdGaBHCLa4I4OlDQlonZ0paiSPNWVlno9t0ofdo/C9yd+UIYYXH5REJnigmmMqZ6eLW8Kp5J5XEvapmJ6pMpnqm6t6GmiWdAIJX6ac1qpoUglOGmSMi27HZ46aDZssllZJaSOL0k6LYrXWkohttiBuyy2H3n6LYbjiUkhuuVVNStO67Lbr7rvwOoruigEBADs= | 1. 10.75% 2. 25.35% 3. 36.25% 4. 55.85% | 3. 36.25% | 정답률 : 43% | <문제 해설>굵은 골재의 용적 510L아래와 같은 오류 신고가 있었습니다.여러분들의 많은 의견 부탁 드립니다.추후 여러분들의 의견을 반영하여 정답을 수정하도록 하겠습니다.참고로 정답 변경은 오류 신고 5회 이상일 경우 수정합니다.[오류 신고 내용]정답이 없음잔골재율=잔골재 용적/전체용적(=굵은골재용적+잔골재용적)*100 을하면 58% 인데 정답이없음..[해설작성자 : comcbt.com 이용자][추가 오류 신고]잔골재 용적/전체 용적 *100 이면 290/500*100 인데 답이없네요 [해설작성자 : comcbt.com 이용자][관리자 입니다.다른 문제집 확인 가능한분 계시면 확인 부탁 드립니다.신고시 출판사명까지 기제 부탁 드립니다.]
산업기사 | 건설재료시험산업기사 | 2017년05월07일 | 1과목 : 콘크리트공학 | 19. | 외기온도가 25℃ 미만일 때 콘크리트의 비비기로부터 타설이 끝날 때까지의 시간은 원칙적으로 얼마를 넘어서는 안 되는가? |  | 1. 1.5시간 2. 2시간 3. 2.5시간 4. 3시간 해설이 아직 작성되지 않았습니다.해설을 알고 계시다면 오른쪽 해설추가 기능을 이용하여 해설을 작성하여 다른분들과 함께 해설을 나누었으면 합니다.로그인 후 오류 신고 및 해설 작성 하시면 포인트가 제공됩니다.[포인트 모으기 및 사용법] | 2. 2시간 [포인트 모으기 및 사용법] | 정답률 : 80%
산업기사 | 건설재료시험산업기사 | 2017년05월07일 | 1과목 : 콘크리트공학 | 20. | 콘크리트의 계량 및 비비기에 대한 설명으로 틀린 것은? |  | 1. 재료의 계량은 현장배합에 의해 실시하는 것으로 한다. 2. 각 재료는 1배치씩 질량으로 계량하여야 한다. 다만, 물과 혼화제 용액은 용적으로 계량해도 좋다. 3. 비비기를 시작하기 전에 미리 믹서 내부를 모르타르로 부착시켜야 한다. 4. 비비기는 미리 정해둔 비비기 시간 이상 계속하지 않아야 한다. 해설이 아직 작성되지 않았습니다.해설을 알고 계시다면 오른쪽 해설추가 기능을 이용하여 해설을 작성하여 다른분들과 함께 해설을 나누었으면 합니다.로그인 후 오류 신고 및 해설 작성 하시면 포인트가 제공됩니다.[포인트 모으기 및 사용법] | 4. 비비기는 미리 정해둔 비비기 시간 이상 계속하지 않아야 한다. [포인트 모으기 및 사용법] | 정답률 : 74%
산업기사 | 건설재료시험산업기사 | 2017년05월07일 | 2과목 : 건설재료 및 시험 | 21. | 혼화재료로서 염화칼슘을 사용할 때 적당치 못한 설명은? |  | 1. 한중콘크리트의 초기동해방지에 유용하게 사용할 수 있다. 2. 조기강도를 증대시킨다. 3. 프리스트레스트 콘크리트에 적합하며 사용량은 시멘트 질량의 4%~7% 정도가 적당하다. 4. 응결이 촉진되고 콘크리트의 슬럼프가 빨리 감소되므로 시공할 때 주의를 요한다. 해설이 아직 작성되지 않았습니다.해설을 알고 계시다면 오른쪽 해설추가 기능을 이용하여 해설을 작성하여 다른분들과 함께 해설을 나누었으면 합니다.로그인 후 오류 신고 및 해설 작성 하시면 포인트가 제공됩니다.[포인트 모으기 및 사용법] | 3. 프리스트레스트 콘크리트에 적합하며 사용량은 시멘트 질량의 4%~7% 정도가 적당하다. [포인트 모으기 및 사용법] | 정답률 : 44%
산업기사 | 건설재료시험산업기사 | 2017년05월07일 | 2과목 : 건설재료 및 시험 | 22. | 화강암의 특징에 대한 설명으로 틀린 것은? |  | 1. 조직이 균일하고 내구성 및 강도가 크다. 2. 외관이 아름답기 때문에 장식재로 쓸 수 있다. 3. 내화성이 우수하여 고열을 받는 곳에 적당하다. 4. 경도 및 자중이 커서 가공 및 시공이 곤란하다. 해설이 아직 작성되지 않았습니다.해설을 알고 계시다면 오른쪽 해설추가 기능을 이용하여 해설을 작성하여 다른분들과 함께 해설을 나누었으면 합니다.로그인 후 오류 신고 및 해설 작성 하시면 포인트가 제공됩니다.[포인트 모으기 및 사용법] | 3. 내화성이 우수하여 고열을 받는 곳에 적당하다. [포인트 모으기 및 사용법] | 정답률 : 72%
산업기사 | 건설재료시험산업기사 | 2017년05월07일 | 2과목 : 건설재료 및 시험 | 23. | 토목섬유(Geotextiles)의 주된 기능이 아닌 것은? |  | 1. 혼합기능 2. 배수기능 3. 분리기능 4. 보강기능 해설이 아직 작성되지 않았습니다.해설을 알고 계시다면 오른쪽 해설추가 기능을 이용하여 해설을 작성하여 다른분들과 함께 해설을 나누었으면 합니다.로그인 후 오류 신고 및 해설 작성 하시면 포인트가 제공됩니다.[포인트 모으기 및 사용법] | 1. 혼합기능 [포인트 모으기 및 사용법] | 정답률 : 77%
산업기사 | 건설재료시험산업기사 | 2017년05월07일 | 2과목 : 건설재료 및 시험 | 24. | AE제를 사용한 콘크리트의 특징에 대한 설명으로 틀린 것은? |  | 1. 워커빌리티가 크게 개선된다. 2. 재료 분리 및 블리딩이 감소한다. 3. 동결융해에 대한 저항성이 증대된다. 4. 압축강도가 크게 증가한다. 해설이 아직 작성되지 않았습니다.해설을 알고 계시다면 오른쪽 해설추가 기능을 이용하여 해설을 작성하여 다른분들과 함께 해설을 나누었으면 합니다.로그인 후 오류 신고 및 해설 작성 하시면 포인트가 제공됩니다.[포인트 모으기 및 사용법] | 4. 압축강도가 크게 증가한다. [포인트 모으기 및 사용법] | 정답률 : 65%
산업기사 | 건설재료시험산업기사 | 2017년05월07일 | 2과목 : 건설재료 및 시험 | 25. | 골재의 조건이 아래의 표와 같을 때 이골재의 실적률은? | R0lGODlh2ABJAHcAACH5BAAAAAAALAAAAADYAEkAgAAAAP///wj+AAMIHEiwoMGDCBMqXMiwocOHECNKnEixosWLGDNq3Mixo8ePIEOKHFkRgMmTKFOqXMmypcuXMGPKnEmzps2bOA0CIMmzp8+fEncWFAq0qNGjJIkOVIq0qdOnQXVCnUq1qtShVrNqbco0QNetYMN+7PpVrNmzJa9CZLkUpde3bU0uTahSINOTcwnWjYsX7sGVfveWZdhXp1y7bv02PExXrcW7c4kqFTr46+S8l7Hq1aww89XCDiWrpeyY8GC7pdfmXb1TNObGjl17Xo3aK2iEngV3xk27NlyyD1svBE6RNGfhvn/DHnpYNvPEemf/Ddw7eerUzo8jZoz6tGLrptn+slYMvfL06K5pQ6aOWzLy79uLn/9d2Hh65bs5274d0b33ynX9x5durxUXYFrzGadcepkJqF9ogEXW3XD9DSiXdxeJt1yFvIFHWW7j5bcZRpeR5mBwsT13m4ahqcjdfA9qp9l7DFYXI4aG7UUdjSxel2J1J/4VoYcixjgifvj5pyB8N0a1nHBB+nhkcsRtKCWRQSU2GXf19bakjkBmCSZWUbrI34NjwphjSmZuhKOI77VoJFp0WtXXm2HWqeeehF3J5590VgnooHsKSuihZxmK6KJbKcroo1Q5CumkXPkppI5sxlmenFZaWNKLcUX3qKQcjnffkmZCN2WepVZpn43+dZLap3WinQreZ41ZxmaRR7paG6p8ykohfLWqd+uUlsGK4rC9tnWsnsKuCWaxfClbLXPY7jekkzKuCqigu8oXH68eSVdqt88Waqm0oCEXp5robTucvMsmOCKo6s55rrtMeuutkmn6C+tpNSL5Z7TsMlYswKomXJauAQ8Mp2/AQruuvjv2a62kyWa065YP4wkWwqmaV2a8DdvYI4KUdihwyzD7RHLMNHc0c804k3hxzjyzbG3PQPucbtBEnzt00UjP+nLSTJMr8nbhZkpel3QNSaC2zaF85mL47jfg0aL+dLOV1JJ3dMUFmq22zlgaDLazYu88mna2apz2eXWbyyzmum3/vNnTbC89rK95z0ow1b8KbqmivmpLJlBju9QsyPd1aB7FHytuNNTXJmms3WPFlrJq43aqNah6Vx3xYi4raGKIiceNcXvTLri35c/pt/LbplP8GYi+y6650m+9Ti6uxMML9sMTz8je84BnKDfUm07I8Nb3+rk76McSnParnK/d09h2L3z76Yi7fCm94WUd6vvPx0599JsDvn3x56+17f02Sz9hpbNr2lPu5BTyCRBpBjwg0RKoQKAxsIE8eyAEcSbBCdKsghaEGVlwwsEOevCDIAyhCHOSwRKa8IQoTKEKV3iQgAAAOw== | 1. 75.4% 2. 77.3% 3. 78.9% 4. 81.2% | 3. 78.9% | 정답률 : 44% | <문제 해설>2.05/2.65x(100+2)[해설작성자 : 화이팅]
산업기사 | 건설재료시험산업기사 | 2017년05월07일 | 2과목 : 건설재료 및 시험 | 26. | 다음 아스팔트의 시험 중 환, 강구, 가열기, 온도계 등을 이용하여 시험하는 곳은? |  | 1. 인화점 2. 연화점 3. 연소점 4. 융해도 해설이 아직 작성되지 않았습니다.해설을 알고 계시다면 오른쪽 해설추가 기능을 이용하여 해설을 작성하여 다른분들과 함께 해설을 나누었으면 합니다.로그인 후 오류 신고 및 해설 작성 하시면 포인트가 제공됩니다.[포인트 모으기 및 사용법] | 2. 연화점 [포인트 모으기 및 사용법] | 정답률 : 69%
산업기사 | 건설재료시험산업기사 | 2017년05월07일 | 2과목 : 건설재료 및 시험 | 27. | 굵은 골재의 최대치수가 40mm 정도인 것을 사용하여 체가름 시험을 하고자 할 때 시료의 최소 건조 질량은? |  | 1. 8kg 2. 10kg 3. 13kg 4. 15kg 해설이 아직 작성되지 않았습니다.해설을 알고 계시다면 오른쪽 해설추가 기능을 이용하여 해설을 작성하여 다른분들과 함께 해설을 나누었으면 합니다.로그인 후 오류 신고 및 해설 작성 하시면 포인트가 제공됩니다.[포인트 모으기 및 사용법] | 1. 8kg [포인트 모으기 및 사용법] | 정답률 : 57%
산업기사 | 건설재료시험산업기사 | 2017년05월07일 | 2과목 : 건설재료 및 시험 | 28. | 목재의 조직 중 나무줄기의 바깥부분으로 수피에 접하고, 수액의 이동, 전달과 양분을 저장하여 두는 곳은? |  | 1. 수심 2. 변재 3. 심재 4. 나이테 해설이 아직 작성되지 않았습니다.해설을 알고 계시다면 오른쪽 해설추가 기능을 이용하여 해설을 작성하여 다른분들과 함께 해설을 나누었으면 합니다.로그인 후 오류 신고 및 해설 작성 하시면 포인트가 제공됩니다.[포인트 모으기 및 사용법] | 2. 변재 [포인트 모으기 및 사용법] | 정답률 : 62%
산업기사 | 건설재료시험산업기사 | 2017년05월07일 | 2과목 : 건설재료 및 시험 | 29. | 시멘트의 비중시험(KS L 5110)에 사용되는 광유에 대한 설명으로 옳은 것은? |  | 1. 온도 23±2℃에서 비중 약 0.73 이상인 완전히 탈수된 등유나 나프타를 사용한다. 2. 온도 20±2℃에서 비중 약 1.0 이상인 완전히 탈수된 등유나 나프타를 사용한다. 3. 온도 20±2℃에서 비중 약 1.5 이상인 완전히 탈수된 등유나 나프타를 사용한다. 4. 온도 23±2℃에서 비중 약 1.5 이상인 완전히 탈수된 등유나 나프타를 사용한다. 해설이 아직 작성되지 않았습니다.해설을 알고 계시다면 오른쪽 해설추가 기능을 이용하여 해설을 작성하여 다른분들과 함께 해설을 나누었으면 합니다.로그인 후 오류 신고 및 해설 작성 하시면 포인트가 제공됩니다.[포인트 모으기 및 사용법] | 1. 온도 23±2℃에서 비중 약 0.73 이상인 완전히 탈수된 등유나 나프타를 사용한다. [포인트 모으기 및 사용법] | 정답률 : 52%
산업기사 | 건설재료시험산업기사 | 2017년05월07일 | 2과목 : 건설재료 및 시험 | 30. | 다음 중 폭발력이 가장 강하고 수중폭발에도 사용할 수 있는 것은? |  | 1. 교질 다이나마이트 2. 분말상 다이나마이트 3. 규조토 다이나마이트 4. 스트레이트 다이나마이트 해설이 아직 작성되지 않았습니다.해설을 알고 계시다면 오른쪽 해설추가 기능을 이용하여 해설을 작성하여 다른분들과 함께 해설을 나누었으면 합니다.로그인 후 오류 신고 및 해설 작성 하시면 포인트가 제공됩니다.[포인트 모으기 및 사용법] | 1. 교질 다이나마이트 [포인트 모으기 및 사용법] | 정답률 : 93%
산업기사 | 건설재료시험산업기사 | 2017년05월07일 | 2과목 : 건설재료 및 시험 | 31. | 잔골재의 체가름 시험결과가 아래의 표와 같을 때 조립률은?(오류 신고가 접수된 문제입니다. 반드시 정답과 해설을 확인하시기 바랍니다.) | R0lGODlhMwE3AHcAACH5BAAAAAAALAAAAAAzATcAgAAAAP///wj+AAMIHEiwoMGDCBMqXMiwocOHECNKnEixosWLGDNq3Mixo8ePIEOKHEmypMmTKFOqXMmypcuXMGMeBECzps2bOHPq3Mmzp8+fQIMKHUq0qNGjSJMqnSmzKUMAHqF2lMqRqkarV6Mydcp1a1WtU8OK/WoQa9euZjGmvbjWYluKb+GCLRj37Mu6EvFG1AuRr0O/f+cS9FtTIFSrNgfWTVyWpmK6bvM+ZbwwbeHGl8sibJtZM+bNjr3SDf1ZdGfIiikHsFzx8OPXgJ8OVrtXdl/Pq3EntLyWam/cZn2Lfp0bdXHjwhvPHm744c3cyZsfx5zTMM7psXU3XFwbuXbm0oH+bxZvfDx5897Dl//9vfLj6MW5T18eHnHhy4k7E7btXGFw/uWhF+Bx//nn1Vus1ScgewO615x9pMWFmGbRTahghcRtNxlpDoKnWoPztaeegqNxSB99vDEI34kfJtjffR0uOJhvrqmHIYYjxogeXgymJyKCBvpInIsoBuljj/ARqeGDOs50GoA3DpkhgFQKOKWVV+aY5YkkFtneig3i+COXWu4WX4gg/vhchlF2uV9/VerVI5llkgkmmGjimaWYIFqYJlNS1biaToF952ebBNaJ5XlGbtlln4sOeOeeBzIqZZmH0smXcIJGOiihOWZ64aWA8WiimSWGBiGqutH4pJb+ma0K3qdsnmpjhAGepuRtErK1Jp1w3jZWo1XO6imwxv75Z3a72tVUdk3SNmxG0BJLbbLOulQtqxtte+xE3mILrrjZrhSuiJFNKy1Z7CJbbkvnKjuuumwJlhW677IUr7ty0Ztuu/fKmy9K+zramr3rdoswmgPru3C9/h4cscSpKmXxxRhnrPHGHHfscU/kNlxSwYr2C3DCASuMr8gnkczwvyrHLHPKBrNskss4P0zxzNeubDNJOU9sMs09n/zyzyPrvDPREBvd9HLXHY0fdpxyO2XUu8WKnJKmytnor8bqZyuysX7orthAEvsqpZ5tmuiZnJmGroVTS8enfEc7yqH+15W+HWlyPLIaqN7+ierhVpzl9/bgcZdWoNzYwWYjv35by2Kh5OmJqeTFtk34159Lmlrj0HHeaZgVp2331YMLueOSMsKOquZ5n9k5apr3eunhlxspaKAwgvbctpQF/2XNlVu93to187myq6o76Ty/hh9PK/W0As6ksDE3m3zf0bJpcPS0kx96kLnHmL7Pvi++Pbg7DW03VrQ/qjyw0ec6/v11Bv59817i3afARqH3te50qRubc8BGv9XtTnCyGxP/Hpe//X3LgS/Tnf00Zbn3GHB1FfQT5sRHoiTxx3+xkxqWyrfC86VnfdyC4dkg2ClchZByotvS3nDIvGWVKHyUv+ohw4KoQKntrYgatE4FVRiYuCGoOqMjIHVOhbeSzctpMCsaz1BmRaSFJGhYXBoXx/g05HkRJGDcYhnJmEUtmvGMSpOfG+e4RjaKsXZwjOMV1djGOvqxjy7LY/j6+Mc7EvKQdwykIPmHSDnacY9Mq+PHJknJSlrykpjE5CI3yclOevKToAylKEdJylKa8pSojEhAAAA7 | 1. 1.0 2. 2.0 3. 3.0 4. 4.0 | 3. 3.0 | 정답률 : 51% | <문제 해설>아래와 같은 오류 신고가 있었습니다.여러분들의 많은 의견 부탁 드립니다.추후 여러분들의 의견을 반영하여 정답을 수정하도록 하겠습니다.참고로 정답 변경은 오류 신고 5회 이상일 경우 수정합니다.[오류 신고 내용]각 체에 남는 양의 누계(%)/ 100 이면 1번이 정답아닌가요?[해설작성자 : 2019년03월03일 28번문제도 오답임]
산업기사 | 건설재료시험산업기사 | 2017년05월07일 | 2과목 : 건설재료 및 시험 | 32. | 콘크리트용 골재의 밀도에 대한 설명으로 틀린 것은? |  | 1. 골재의 밀도가 커질수록 골재의 흡수율은 작아진다. 2. 콘크리트 배합설계 시 사용되는 골재의 밀도는 표면건조 포화상태의 밀도이가. 3. 일반적으로 보통 골재의 밀도는 2.50~2.70g/cm3의 범위에 있다. 4. 골재의 밀도가 커질수록 동해를 받기 쉽고, 알칼리 골재반응에 대한 저항성이 작아진다. 해설이 아직 작성되지 않았습니다.해설을 알고 계시다면 오른쪽 해설추가 기능을 이용하여 해설을 작성하여 다른분들과 함께 해설을 나누었으면 합니다.로그인 후 오류 신고 및 해설 작성 하시면 포인트가 제공됩니다.[포인트 모으기 및 사용법] | 4. 골재의 밀도가 커질수록 동해를 받기 쉽고, 알칼리 골재반응에 대한 저항성이 작아진다. [포인트 모으기 및 사용법] | 정답률 : 52%
산업기사 | 건설재료시험산업기사 | 2017년05월07일 | 2과목 : 건설재료 및 시험 | 33. | 다음 중 시멘트의 강도시험에 사용하는 재료 및 장비가 아닌 것은? |  | 1. 표준사 2. 비카트장치 3. 압축강도시험기 4. 양생 수조 해설이 아직 작성되지 않았습니다.해설을 알고 계시다면 오른쪽 해설추가 기능을 이용하여 해설을 작성하여 다른분들과 함께 해설을 나누었으면 합니다.로그인 후 오류 신고 및 해설 작성 하시면 포인트가 제공됩니다.[포인트 모으기 및 사용법] | 2. 비카트장치 [포인트 모으기 및 사용법] | 정답률 : 59%
산업기사 | 건설재료시험산업기사 | 2017년05월07일 | 2과목 : 건설재료 및 시험 | 34. | 아래의 표에서 설명하는 아스팔트는? | R0lGODlhJgFHAHcAACH5BAAAAAAALAAAAAAmAUcAgAAAAP///wj+AAMIHEiwoMGDCBMqXMiwocOHECNKnEixosWLGDNq3Mixo8ePIEN2BECypMmTKFOqXMmypcuXMGPKnEmzps2bOHO+LAhApM+fQIMKHcqxJ0GjRJMqXcq0KUakAqE6nUq1qtWgUqVe3cq1q1eGWb+KHUt2a9iyaNOq/Xl2oEm3cOMiRRnV4FueKR2WjBt1b123ecGSPDq4YdbCfbXivQtVJWHEinke/Zv4JGDGhv0GaIx4s13JfD2LHi26LeXTkSdPnKu68Wq5oRF2Zj06dWzXCXHbRn36oGnSsh/v1mpa92W/Z+/2Bv55YV7af3FHJB47OF+j0HNXVm09OtjWzkH+K9cOezNd5sXB8zY/Vzp64ePDX1e/3HBz5r6tZ5ft3rZx+d4pdBh35AVYF2fuAadcdtjRlx6B09UmXGi78QeZXIX9Rtl+zTHonGYVnpfcehzexx50HGoooIP0HWfiQ5D1VCF8mhXY4IGAvUhaiRSiFliBQN5Ynof42QXifMv95lhlGRb1o0XU5adXeUWCdlt1Fc1YZY8KGjjSYxB2CWB3J8YHI0RLJkkmgELOmKCEH5qJpZQrUundYedJNNyLeFo2Z516omlimlZ+Z6CbYfJYXWTEEUqmkF4CKimdk6oYpqFl+skSplxyt2mcYNp3XHsh3vfpmr5pOqqfqFLq6pr+fY7nqI4fETrrWqnKGeFrUGaWZ6ad9aYlrsQWa+yVxyar7LKWLuvss181C+201DolbbXYZgvUtdp26+1G3H4r7ri7/knuueiOuWW67LYr5qvAktogggw+uSCqz9E4G2v+qcokpDWGeCGJgwom61sy6tsvZpclWujD9XUIp5f+tXipZ0Tqh6O6Je5ZrogFT/puwiKT5zGEqSmGKMZcvkkgpBeTzF7EAcps8pEdgpwbXUSCKGONr7Zl860aA6tmzOg9eWfLCjP9mcoTxzvkuuZ5muvGia2IosUyC2wmvxdPuW6UWO63MMJO07zj0TvyHHZpe3mMotsbmgunvE0iWer+ojPjzap8CDqM8oBqh9Xz27plSPijdc4rKcymIingwKLCdfavYGdE6sQBQxwnq4anLTXBMNr744021zpboKsG6xHJQytto+Rkq8265aKPCXm5hjo++a+ZcmqkZSf/6yvQsI9dOed8v3071v8tv/vOwDeO9ZnN2x5k09njO1/s1fNJu/itI7cSkyy7uOH5262f5uWgZy5o98MW6rLgQNaN4/07D7r6w/ULVPF4pRfZnSmACvrb6CrFvVUdz3WToZeuSoY/7bnrguIKFwY3mC0NcvCD0PIgCEeYLBGS8IS4MiEKV1gWFbLwhV5xIQxnaBUl4SxXyGngAoeHtobRz4H+Y1PgrBIUvgZiZmFh01kM7Wcx8lnQc0wU2f2mxzaqra17/dNYALVERao8qH03+x/1FEgp7CixU4upWBQnd6I0QjBUQCtNkQLDxThe5YtyZCMa4cWpAV5RYvlrG/C6ppGUXe9poZpdtNaYx6L9EYdFtFzAxNipM0LSkJGrDft4OMi4KZJq/PMiI6kYvR2+Zmvuw119FGUwOkoGgaxLndVohjyx4HGCvCtfeFAZtfThh4xDIRqtJIREuw2zKrcsnAGtuCXa8FI6kOPfqYLnxr1dUlaqxJ7wlviyJlbwUsK82/j0BkDdQexNErSjeAqmRgLaEoA3DFr5KLc8X85MctByq10Zz1lBBPbnlRT8UNXe6bxmLtNCwAyo7fzISONVs5pvnJDWfpfQvuBlkQWloUa5IsONejQpHf2oSLcFxZGatCkhPalKi1LSlbqUpBl9qUy/FNOZ2vQpENWJTnfK05769KdADapPb0rUohr1qEgVaUAAADs= | 1. 아스팔트 유제 2. 블론아스팔트 3. 아스팔타이트 4. 컷뱃 아스팔트 해설이 아직 작성되지 않았습니다.해설을 알고 계시다면 오른쪽 해설추가 기능을 이용하여 해설을 작성하여 다른분들과 함께 해설을 나누었으면 합니다.로그인 후 오류 신고 및 해설 작성 하시면 포인트가 제공됩니다.[포인트 모으기 및 사용법] | 4. 컷뱃 아스팔트 [포인트 모으기 및 사용법] | 정답률 : 52%
산업기사 | 건설재료시험산업기사 | 2017년05월07일 | 2과목 : 건설재료 및 시험 | 35. | 직경 20cm, 길이 3m인 재료를 축방향으로 인장을 가했을 때 변형을 측정한 결과, 직경은 0.1mm 작아지고 길이는 6mm 늘어났다면 이 재료의 포아송(poisson) 수는 얼마인가? |  | 1. 1 2. 2 3. 3 4. 4 해설이 아직 작성되지 않았습니다.해설을 알고 계시다면 오른쪽 해설추가 기능을 이용하여 해설을 작성하여 다른분들과 함께 해설을 나누었으면 합니다.로그인 후 오류 신고 및 해설 작성 하시면 포인트가 제공됩니다.[포인트 모으기 및 사용법] | 4. 4 [포인트 모으기 및 사용법] | 정답률 : 63%
산업기사 | 건설재료시험산업기사 | 2017년05월07일 | 2과목 : 건설재료 및 시험 | 36. | 콘크리트용 응결지연제에 대한 다음 설명 중 틀린 것은? |  | 1. 콘크리트의 초기 슬럼프손실을 증가시키는 결과를 가져오는 경우가 많다. 2. 한중보다는 서중에 사용하는 경우가 많다. 3. 현장까지의 운반거리가 멀어 응결의 염려가 있을 때 유효하다. 4. 연속타설 시 작업이음의 발생을 억제하는 데 유효하다. 해설이 아직 작성되지 않았습니다.해설을 알고 계시다면 오른쪽 해설추가 기능을 이용하여 해설을 작성하여 다른분들과 함께 해설을 나누었으면 합니다.로그인 후 오류 신고 및 해설 작성 하시면 포인트가 제공됩니다.[포인트 모으기 및 사용법] | 1. 콘크리트의 초기 슬럼프손실을 증가시키는 결과를 가져오는 경우가 많다. [포인트 모으기 및 사용법] | 정답률 : 45%
산업기사 | 건설재료시험산업기사 | 2017년05월07일 | 2과목 : 건설재료 및 시험 | 37. | 시멘트의 강도시험(KS L ISO 679)방법에 따라 시멘트의 압축강도를 구하고자 공시체를 제작할 때 시멘트:잔골재의 혼합비율은? (단, 질량비) |  | 1. 1:2 2. 2:1 3. 1:3 4. 3:1 해설이 아직 작성되지 않았습니다.해설을 알고 계시다면 오른쪽 해설추가 기능을 이용하여 해설을 작성하여 다른분들과 함께 해설을 나누었으면 합니다.로그인 후 오류 신고 및 해설 작성 하시면 포인트가 제공됩니다.[포인트 모으기 및 사용법] | 3. 1:3 [포인트 모으기 및 사용법] | 정답률 : 85%
산업기사 | 건설재료시험산업기사 | 2017년05월07일 | 2과목 : 건설재료 및 시험 | 38. | 다음 중에서 아스팔트의 점도(consistency)에 가장 큰 영향을 미치는 것은? |  | 1. 아스팔트의 비중 2. 아스팔트의 온도 3. 아스팔트의 인화점 4. 아스팔트의 침입도 해설이 아직 작성되지 않았습니다.해설을 알고 계시다면 오른쪽 해설추가 기능을 이용하여 해설을 작성하여 다른분들과 함께 해설을 나누었으면 합니다.로그인 후 오류 신고 및 해설 작성 하시면 포인트가 제공됩니다.[포인트 모으기 및 사용법] | 2. 아스팔트의 온도 [포인트 모으기 및 사용법] | 정답률 : 68%
산업기사 | 건설재료시험산업기사 | 2017년05월07일 | 2과목 : 건설재료 및 시험 | 39. | 다음 중 강의 열처리 방법이 아닌 것은? |  | 1. 담금질 2. 불림 3. 뜨임 4. 부풀림질 해설이 아직 작성되지 않았습니다.해설을 알고 계시다면 오른쪽 해설추가 기능을 이용하여 해설을 작성하여 다른분들과 함께 해설을 나누었으면 합니다.로그인 후 오류 신고 및 해설 작성 하시면 포인트가 제공됩니다.[포인트 모으기 및 사용법] | 4. 부풀림질 [포인트 모으기 및 사용법] | 정답률 : 56%
산업기사 | 건설재료시험산업기사 | 2017년05월07일 | 2과목 : 건설재료 및 시험 | 40. | 다음 암석 중 화성암에 속하는 것은? |  | 1. 안산암 2. 대리석 3. 점판암 4. 응회암 해설이 아직 작성되지 않았습니다.해설을 알고 계시다면 오른쪽 해설추가 기능을 이용하여 해설을 작성하여 다른분들과 함께 해설을 나누었으면 합니다.로그인 후 오류 신고 및 해설 작성 하시면 포인트가 제공됩니다.[포인트 모으기 및 사용법] | 1. 안산암 [포인트 모으기 및 사용법] | 정답률 : 63%
산업기사 | 건설재료시험산업기사 | 2017년05월07일 | 3과목 : 건설시공학 | 41. | 터널 라이닝(lining) 시 인버터 아치(invert arch)를 필요로 하는 경우는? |  | 1. 라이닝 콘크리트를 경제적으로 시공하고자 할 때 2. 경사가 큰 터널 3. 용수가 많은 터널 4. 지질이 연약하고 불량한 터널 해설이 아직 작성되지 않았습니다.해설을 알고 계시다면 오른쪽 해설추가 기능을 이용하여 해설을 작성하여 다른분들과 함께 해설을 나누었으면 합니다.로그인 후 오류 신고 및 해설 작성 하시면 포인트가 제공됩니다.[포인트 모으기 및 사용법] | 4. 지질이 연약하고 불량한 터널 [포인트 모으기 및 사용법] | 정답률 : 81%
산업기사 | 건설재료시험산업기사 | 2017년05월07일 | 3과목 : 건설시공학 | 42. | 철도, 수도, 도로 등의 횡단 기타 개착공법이 곤란한 경우에 사용하는 것이며, 소구경의 강관을 입갱 사이에 삽입하거나 또는 당김으로써 토중에 관을 매설하는 공법은? |  | 1. NATM 공법 2. 프론트 잭킹 공법 3. 추진 공법 4. TBM 공법 해설이 아직 작성되지 않았습니다.해설을 알고 계시다면 오른쪽 해설추가 기능을 이용하여 해설을 작성하여 다른분들과 함께 해설을 나누었으면 합니다.로그인 후 오류 신고 및 해설 작성 하시면 포인트가 제공됩니다.[포인트 모으기 및 사용법] | 2. 프론트 잭킹 공법 [포인트 모으기 및 사용법] | 정답률 : 56%
산업기사 | 건설재료시험산업기사 | 2017년05월07일 | 3과목 : 건설시공학 | 43. | 일반적으로 높이가 6m 이상일 때 사용되며 역T형 옹벽에서 옹벽 벽체의 강도가 부족한 경우에 채택되는 옹벽은? |  | 1. 중력식 옹벽 2. L형 옹벽 3. 반중력식 옹벽 4. 부벽식 옹벽 해설이 아직 작성되지 않았습니다.해설을 알고 계시다면 오른쪽 해설추가 기능을 이용하여 해설을 작성하여 다른분들과 함께 해설을 나누었으면 합니다.로그인 후 오류 신고 및 해설 작성 하시면 포인트가 제공됩니다.[포인트 모으기 및 사용법] | 4. 부벽식 옹벽 [포인트 모으기 및 사용법] | 정답률 : 67%
산업기사 | 건설재료시험산업기사 | 2017년05월07일 | 3과목 : 건설시공학 | 44. | 말뚝 끝이 견고한 지반에 도달하였을 때는 이것이 기둥작용을 한다. 이 때의 말뚝은 어떤 말뚝인가? |  | 1. 지지말뚝 2. 마찰말뚝 3. 단독말뚝 4. 군말말뚝 해설이 아직 작성되지 않았습니다.해설을 알고 계시다면 오른쪽 해설추가 기능을 이용하여 해설을 작성하여 다른분들과 함께 해설을 나누었으면 합니다.로그인 후 오류 신고 및 해설 작성 하시면 포인트가 제공됩니다.[포인트 모으기 및 사용법] | 1. 지지말뚝 [포인트 모으기 및 사용법] | 정답률 : 79%
산업기사 | 건설재료시험산업기사 | 2017년05월07일 | 3과목 : 건설시공학 | 45. | 다음 기계 중 쇼벨(shovel)계 굴착기와 관계가 없는 것은? |  | 1. 드래그라인(dragline) 2. 클램셀(clam shell) 3. 백호(back hoe) 4. 모터그레이더(motor grader) 해설이 아직 작성되지 않았습니다.해설을 알고 계시다면 오른쪽 해설추가 기능을 이용하여 해설을 작성하여 다른분들과 함께 해설을 나누었으면 합니다.로그인 후 오류 신고 및 해설 작성 하시면 포인트가 제공됩니다.[포인트 모으기 및 사용법] | 4. 모터그레이더(motor grader) [포인트 모으기 및 사용법] | 정답률 : 65%
산업기사 | 건설재료시험산업기사 | 2017년05월07일 | 3과목 : 건설시공학 | 46. | 다음 중 교각의 세굴방지 공법이 아닌 것은? |  | 1. 사석공(捨石工) 2. 이불망태공 3. 수제공(水制工) 4. 침매공(沈埋工) 해설이 아직 작성되지 않았습니다.해설을 알고 계시다면 오른쪽 해설추가 기능을 이용하여 해설을 작성하여 다른분들과 함께 해설을 나누었으면 합니다.로그인 후 오류 신고 및 해설 작성 하시면 포인트가 제공됩니다.[포인트 모으기 및 사용법] | 4. 침매공(沈埋工) [포인트 모으기 및 사용법] | 정답률 : 59%
산업기사 | 건설재료시험산업기사 | 2017년05월07일 | 3과목 : 건설시공학 | 47. | 30000m3의 성토구간이 있다. 토사를 채취하여 성토할 때 흐트러진 토량은 얼마인가? (단, C=0.9, L=12) |  | 1. 33000m3 2. 35000m3 3. 38000m3 4. 40000m3 해설이 아직 작성되지 않았습니다.해설을 알고 계시다면 오른쪽 해설추가 기능을 이용하여 해설을 작성하여 다른분들과 함께 해설을 나누었으면 합니다.로그인 후 오류 신고 및 해설 작성 하시면 포인트가 제공됩니다.[포인트 모으기 및 사용법] | 4. 40000m3 [포인트 모으기 및 사용법] | 정답률 : 74%
산업기사 | 건설재료시험산업기사 | 2017년05월07일 | 3과목 : 건설시공학 | 48. | 아래의 공정표에서 총 공기는? (단, 각 활동 선상에서 숫자는 활동의 소요일수임) | R0lGODlhCwFmAHf/ACH5BAAAAAAALAAAAAALAWYAhx4eHi4uLjU1NTk5OTo6Ojs7Ozw8PD4+Pj8/P0FBQUJCQkNDQ0REREVFRUZGRkdHR0hISElJSUpKSktLS0xMTE1NTU5OTk9PT1BQUFFRUVJSUlNTU1RUVFVVVVZWVldXV1hYWFlZWVpaWltbW1xcXF1dXV5eXl9fX2BgYGFhYWJiYmNjY2RkZGVlZWZmZmdnZ2hoaGlpaWpqamtra2xsbG1tbW5ubm9vb3BwcHFxcXJycnNzc3R0dHV1dXZ2dnd3d3h4eHl5eXp6ent7e3x8fH19fX5+fn9/f4CAgIGBgYKCgoODg4SEhIWFhYaGhoeHh4iIiImJiYqKiouLi4yMjI2NjY6Ojo+Pj5CQkJGRkZKSkpOTk5SUlJWVlZaWlpeXl5iYmJmZmZqampubm5ycnJ2dnZ6enp+fn6CgoKGhoaKioqOjo6SkpKWlpaampqenp6ioqKmpqaqqqqurq6ysrK2tra6urq+vr7CwsLGxsbKysrOzs7S0tLW1tba2tre3t7i4uLm5ubq6uru7u7y8vL29vb6+vr+/v8DAwMHBwcLCwsPDw8TExMXFxcbGxsfHx8jIyMnJycrKysvLy8zMzM3Nzc7Ozs/Pz9DQ0NHR0dLS0tPT09TU1NXV1dbW1tfX19jY2NnZ2dra2tvb29zc3N3d3d7e3t/f3+Dg4OHh4ePj4+Tk5OXl5ebm5ufn5+jo6Onp6erq6uvr6+3t7e7u7vDw8PPz8/T09Pf39/j4+Pn5+fr6+vv7+/z8/P39/f7+/v///wAAAAAAAAAAAAAAAAAAAAAAAAAAAAAAAAAAAAAAAAAAAAAAAAAAAAAAAAAAAAAAAAAAAAAAAAAAAAAAAAAAAAAAAAAAAAAAAAAAAAAAAAAAAAAAAAAAAAAAAAAAAAAAAAAAAAAAAAAAAAAAAAAAAAAAAAAAAAAAAAAAAAAAAAAAAAAAAAAAAAAAAAAAAAAAAAAAAAAAAAAAAAAAAAAAAAAAAAAAAAAAAAAAAAAAAAAAAAAAAAAAAAAAAAAAAAj+AIEJHEiwoMGDCBMqXMiwocOHECNKnEixosWLGDNq3Mixo8ePIEOKHEmypMmTKFOqXMmypcuXMGPKnEnz4yAxVcZoGVSzJ8dNXVzgwJGjjM+jBjdpUTHCRY8QL/QgnSrR1A0PL/pQuXoCEdWjX1wQCfNnUZkmVxp9XbuwTAstqAa+YdGFLU0vQOZwIpgqjpE/dgMP9LMk0i5gvHb9AoZKTCXBL+tYScgHCWDIa9kImcUL2OFfnQUquYN5ZaQanhRiImKo9NRAMRAj3PVIyF7XJ+cQYdhFDu6jcaKEBnbFSI83wBb/UkLnt8koYAo6gSHF1MBBS5z3xOHb8yQQXp7+wJG9CwoM7SNrFyK4pw8oQlgGilpxG33MFAIXN6IBCVSr0LwYIoIq9oG0RnQEJSLQHlAQpMV6BapUhRKBIJKIGDokJ1AjKTAhBSAEoTLDJRFmNEgTZzARRgt1AZMLQXcw8QhBThRRYkpcGIBBBxlkcENiA6UBiSI8ELIYMKHkEMmNF6ERAAcZYGCADwaVssMcBYlBwRCUMFlSJA+gQIEDP/AATC8EKUaFG4jtEkoJoXhZ0SMCVGCCCzsUEUtBepBhkBJEANEDiHKCpAodG6gQAQ+L1OCIQGgq5wVynvUBwSuFSnSIGUCYsMEWlyjBBkF2cMGJKfVV8oIswBDCxhH+ZyiSaUaCZNGEE2zQ4AARrAAjRRjDnQEIHmN0mZwTQ8zqkCNoINGEGnisgB8wfxxBEB9gpHFGHwN1gQZBnmTBAxVeKBvRK1wwkYQXcjTSmR1a2CIQIELo4suZiqhBiGzAGKKDJeYuJEgKC0ABMDBtYAlMJjVoQlAopXACikCZ9FDfQJWQgUISmQTMEBg5fNBDGwb1KhAnT4ShYS+/HAapGC16fJAqNIxwRUJJqJUQF00klAcJPywi80GHhDECDmZMvJAeP3imocu/uIIGiUMPlIkYU5TRmkKpnPHHiwV9EsYXHSfkCRtOIKGwzHtoIUUXazAC0SFgKCgQkIl8ccP+jFUDw0UUbTzaUCZM/DDGIajkssgRapfikCdl4JCFVJk+QoYOQmRxiLwThduEGHScIQYSMgBSBhTGBvyIFTn8IPhDmbiRwxBFZAEEDxDOTcULTMhpyBg3aLEFH8NRZIkaXaQRBhqB8N3DbgHbkYICRxwsESZ5pJDGHQ5PJMsaJNDwWIR7NOGAD2OQ0hEtrHAu0BoXdD8rJDlIMd5FWqh/ERw28BCFfdgLAQh+sDWS8MID95OTJr6wAzBY7yIGy0gt5iCGKKxBEq5JhBKuYIUsDEIUKWlEdphEiEZY4QmY6EgVMMgRStwACCSzCxycMAMg1GETLmGDGm4EBqecQX7+G5EC3zTyIkxwYQg5+BZV9ICDGyyBDu4bSCQggRJI9C5CadjBEswAEiFuhBAmmAwwGpEFDTwBUz6hxAwsoANFfOIgp5CBDKhmEh6QRjuVaMMVojA+kKxQI37ggifOQJBD5ABwk5iJIdiwhStgIQ8KUeIV9mSSOgihj6V5BBOcsIbXySUMzdGIFzMSm4QgwgdWsNtKQnGHFfCgBobABURUhpIiCME1iphDDbaAkEKc4QtfwKRFRnmRW9CADIZrxUE4UYQfdCF1JilEHJYAhCpMwmQOMUMQ1maSQywhZoFhww0ysC+E7BAYlrCDRv6YkRkowRd4kBVC6nADG1ymJGH++AANsnCxiCQBhyihAwMe+JVA+KALkNAfQrygBzcQKiNZEOZEXqQCgZDCTAr5ww5osAaR8AEHSmgCIlJoETDwQSVdSCBVylADF/ihIUqwAh2eIFGKRGFJGQFCnDLxBIaMgg4xsEB3BGIdjHzhBDIoQtkowooryLIKBTyJJapAlUuoIQlfkINCF6IFgYAihhhxAgstgiY9OKEJXkikQyKRBBqYoRFncAFPJjKIKUTBcNC0CCOyIIaTrqQMqkyJKfzgiEg0oqgFAcMKbmAUiPgJGKngpkWaMFaM7GEJkGwImoDRCS3E4Ag3gIAOdAYM7EWBDFnQQh0MIgk9lAEIQ1j+A+W+SIgooqQQDVIJH5IgAhfYQAdQ8MpAOIEGIGQBpxBhQx9KMQZ5YqQJVIRJIuLwgRBMwASQ7EIOghAFNHChCDu44xizkIITGGEOW0WPJ3ZQzpNYQQuQkCUwYGEIO1DhEGNYwhK4VRE6jCGzGZkCcl8CihB4IAMNMMES0iC3gpihB1FoAg/cIIg3eskOLThnSYwwBoTQIQE0YFNNokDQlngiCEKwgRBEIMaD4AAALyiel2zRAxGYJA1CoAVCQsGDKfikCkuFiSVycYtBpACIBcEDBZIwq84MAgZqFYkgfBAIhcABCcqsSRYAShMpyGAhamiCjOUEh46OxAotHgj+LAoCBRvVBAsknYkkKkBV9myhskzw5I3kFZr/jeQGQQaGHoJQkD5IYA8jHjBMUvEDBER3ID0owBcIMgjxzkqdIlnEDgzyiS3ImAs9pUkUhhiTWuBAiVbLggfwUJCh3ggXkHDfJgBBR49QwtUDiYOM66CEmlRB0S8RBRCQHIhAhABBAjnFapkECjoUIQw6FkgT4hASQwR2ICImCCKYLOpHg80lpLDBSwkSh1NwgIsEWfaNwsAFPsyB2gIJhAVqmhFGaJjctg2DtWjyhEcPpBYtMUUR4kMQKlRhBCeANzA4odIChaJdwKCEFAZCizXAoOEayYQKlEYQMw8EFEsgJE3+qFDZiG+AtCrBAgTiVBAI+Hggcniol9IQaCxMyyMq6CcwzlA8Nsyg5DARcEHiMACZp6QPIeAvQSzwWIEgodY3OoQSow2MU6wgrxp5wj0HsnVgDOE8NXkCqYHhgxgIoiW9QMOXCxII5/JhBumN0LZ1DgwsINojinDC3Smu7SSEstsEycMRqNBglnDiBUguCBGcIKdApBIhmEC3R8BAhMQTdQq5o4kVHh2JIhSCCu1FSS1KAYo6uCG3B0ECA9BgW/uIYgpuvYLSCSKGvXckEUXQOSy6QAJa1uQKQ0zEB2TQgRekBiV+oMEJPnAADdAA8wXhBBhoYIES0EBoN6JFJkj+wQmqE4QQVAKJGrLwiE6IAhaScMQXyPCEHSBBuDPBwlhvkYUnsEAHWT5JJjygAQ1EYAd5wAI28AU4NQhH4AWaYAmKoAQ/AARNkAejEDCs4AO2xxGhcAQ+wANYsAU+YAI3UFRqYHY0gQVYRwV+hRK9gHAlUAK05AhkkAQ44ANIIAYFkQinwwM88AeMwHKZ4gbJIhKYwoOJlQVegH0vcQVYBwiOo39kYAVI8AAp4G8PQQh0MAVUUAZ8YAiIQElMQjsu4Qg0ZGksMQVAlxJ/UANHcHY0kGYUgQl60AUr0AJ+diOgkAPgtBJiUFEvcVMuwQk4QHDAAH8ZkQdKQAJnEAf+s1UgjAA9LoEFRCBZKWEFwGYSmMAHORBqIVEHUZADOEAGhVAJp1AgV/QSWfACMYB1JkEFemYSdGAETcAFJmEJfVAFPYAEW7CKrmEGhyATj7AFZVCGIxEFzmUSlGAGUHB2K2EKfeAFUSA8ZxAJXAgZm/AD9LYSQmACQxB3IiEFhUcSmYAEBIBsL2EJfLAFK7ABREApkPEDmBgTbQACRDB2IlEF8ggStyAFO8CIM1EHOwADJTAFfxCBgZEHL4CMMkEJSNAF3SgSm1cSljAFYocUjxAGQzADUCAHVWYXTYAEUSYThBAEUqBwIaGKIzEIZrAEqEYVlOAHamAFV8AEg2D+CKE4FSdWA0cxBjwwiRuxBAvZEVYABACGGYdwBUIABFfwB1A3E4oABZjWE1CQA2DlEUmgkxiRCDsABCjnGpnwAgsgAS5wfD3xCPpYEyxgAW7mEUpghBxxCDNwAE3pHJUwB1LQAlAQBHRgeS8BBEhRCFvwA0uQlRjhBztABomwWRrRBoUjkvbBCXLgA1OQBGeAB9gEE0BGFYfQBGRwghdxCSwQAiIwAgZpEaPAB0qQkgWiBmXgBWsCDJKAB14QBGAgBocAii7xCFpwOrj2EpcgAy6ABZiiBiowBPlnEVVQAhdQA3FWEU7wAtw2EI5QgdqxBKEpEOUYAi5wBru4Ep7+EAIacAETNxNvYAehUAMdhk5EcJYWoQcZUAFzWBGJYAFNUxA50ADjZh9GkBCN4FkiYHcnIV9JoAEZ4AB3+BKjAgxw0GsCEQo2IAYWVhGaUAIvUI0NkQuKUAReQCA0Igd7oATT+RvlohCQkAUxEAJDMHskYQQdwAIi8J0zsQdfUASJCAxqMAVK0FgU8QOMRxGSQIhSkJQ7lwZ9EAVq+Rt6MIwKkQmP4AVWcARi0AekMZMf8QlWIAIRgHo0gQZNRxCMoAVKgIoLcQhbUQVNoJkO0QUsEKMFsQlRsASK+RujCBGvkEtE4AVGwDwgQQYuEAIrwARVEHowsQlsSBBL0AT+cJCcGRUGOTADU/AFK2AFZFBiCLEJPlePA4EJH4AJp1AFGOcaM3ARjZAEQAADU7AGlDoRvNCYRxAHbtAEShAFrPYS8LalCvEGK2ACeEkQgsACMvCqwEALnEAFO6CNBeEGJfB0C4EIBdAKvzAEOaodGIURcYAELYADX0AHAlkRolAEPNAJBPEJfuAEgaYSZ0AgVrgQi9ACgJgQRvCDBbEKL0CmBsEJH5ACXpogFfAJunAE6fobgWoRgoAELKABVFAHdMcQssQFEpB5A9EE4rgSrxAGYCCGCbEGVcAGkAoMgxCVBUEJRNCmAuEIWcAE9ckQilBmRtc3CvEIZiAFW+D+BXAQCVR5EFvQAr5XEJ3gA9nGFo0QB08ABTzRCLzUKjNQsAORBNk5EHwABUqQBhMBjCi7EJYgB2ewBFbQBH8AlgIhXwNxCENwbZ4gP4dwAS8XGI5QBUDwB0uwAXIDBoRGaVcgkn+Ankg3Bbf6tCExCYDgij+QA4fgfXMgXz7wlsDwCFzgBlCqAyegsGzhBRfAARxgFECQpZzQBFNgBH+HCCIQJ6VgBz8waXbbEowgBeHzA3GAQbywAkogSxCAcpnwNl6QBQMBCBUwtoGRCR2gAR/QiTVAprjgC7tFEDeQCI5wA0GAi5+rEn+gBB0IBVTwABfwA4fQA7VWBTYwCpP+cAavUwM2CRl5AAEYsAEaIAFNwHEDISihhwUzAAaSgKHHSxNQcAIb8AAx0DOCmgE9IAbX2ipIUBqRIAl/sAZE0LACoQhYUGcCEQbx2b49QQYJIAETwACwSBBZkAGDQAVUwIOSsL24YQZUgBCJcEsDIQWCq8AyIQUxYAV50AX7egUxEBdD0JSJkMCusQc7IIUDoY8yUK8k3BKLYCyZ0AT5O5eYwgIeByjacQQ2CgxysAaZYAfNiggvsMNUQQOBZQlR4AZaUJ79IgER/BtwgJ7AMH1ZugM5K8U9EQQdTBCsYAeFBwo8oAISaheX8ARGWhCZIATsa8Y9gbb3ZhBx4AGJAuwac7CpA3EF6qjHPkEFHgCvA+EFIGwfa5CbC4cFI4zINcEFLDBXbNfFi1kFPpAGfPAIkEAIZUAEGWnJU0EISqAHccIKnOAHWJDGN9IGRTB4TvADQyCxqOwTdqADUkAHbQAF2uunTMIJhrrLU/EGW8AGZUAGZRCzyBzN0jzN1FzN1nzN2JwSAQEAOw== | 1. 19일 2. 23일 3. 25일 4. 27일 해설이 아직 작성되지 않았습니다.해설을 알고 계시다면 오른쪽 해설추가 기능을 이용하여 해설을 작성하여 다른분들과 함께 해설을 나누었으면 합니다.로그인 후 오류 신고 및 해설 작성 하시면 포인트가 제공됩니다.[포인트 모으기 및 사용법] | 3. 25일 [포인트 모으기 및 사용법] | 정답률 : 70%
산업기사 | 건설재료시험산업기사 | 2017년05월07일 | 3과목 : 건설시공학 | 49. | 시멘트 콘크리트 포장 시공에 있어서 초기 균열을 방지하는 대책에 대하여 틀린 것은? |  | 1. 시공시 양생제 살포 등 초기양생에 주의한다. 2. 가로 이음한 슬립바는 도로 중심선에 평행하게 똑바로 매설한다. 3. 배합에서 단위수량을 많이 사용한다. 4. 고온의 시멘트를 사용하지 않는다. 해설이 아직 작성되지 않았습니다.해설을 알고 계시다면 오른쪽 해설추가 기능을 이용하여 해설을 작성하여 다른분들과 함께 해설을 나누었으면 합니다.로그인 후 오류 신고 및 해설 작성 하시면 포인트가 제공됩니다.[포인트 모으기 및 사용법] | 3. 배합에서 단위수량을 많이 사용한다. [포인트 모으기 및 사용법] | 정답률 : 67%
산업기사 | 건설재료시험산업기사 | 2017년05월07일 | 3과목 : 건설시공학 | 50. | 교량가설공법 중 압출공법(I.L.M)의 특징에 대한 설명으로 틀린 것은? |  | 1. 평면선형 또는 곡선반경이 변하는 구간의 건설이 용이하다. 2. 비계작업 없이 시공할 수 있다. 3. 대형 크레인 등 거치장비가 필요없고 추진 트러스 등의 설치비가 절감된다. 4. 도로, 철도, 강 등과 같은 교량 밑의 장해물에 관계없이 시공이 가능하다. | 1. 평면선형 또는 곡선반경이 변하는 구간의 건설이 용이하다. | 정답률 : 40% | <문제 해설>연속 압출 공법으로 밀면서 나가는거라 직선일 때 유리[해설작성자 : comcbt.com 이용자]
산업기사 | 건설재료시험산업기사 | 2017년05월07일 | 3과목 : 건설시공학 | 51. | 토질이 점성토이거나, 아스팔트 포장의 끝손질 등에 다음의 어떤 다짐기계가 가장 유리한가? |  | 1. 탠덤 로울러 2. 머캐덤 로울러 3. 진동 로울러 4. 타이어 로울러 해설이 아직 작성되지 않았습니다.해설을 알고 계시다면 오른쪽 해설추가 기능을 이용하여 해설을 작성하여 다른분들과 함께 해설을 나누었으면 합니다.로그인 후 오류 신고 및 해설 작성 하시면 포인트가 제공됩니다.[포인트 모으기 및 사용법] | 1. 탠덤 로울러 [포인트 모으기 및 사용법] | 정답률 : 65%
산업기사 | 건설재료시험산업기사 | 2017년05월07일 | 3과목 : 건설시공학 | 52. | 댐(Dam)에 대한 다음 설명 중 옳지 않은 것은? |  | 1. 필 댐은 공사비에 있어 콘크리트 댐보다 적고, 홍수 시의 월류(越流)에도 대단히 안정하다. 2. 중력 댐은 그 자중으로 수압에 저항하고, 기초의 전단강도가 댐의 안정상 중요하다. 3. 중공(中空) 댐은 일반적으로 높이가 40m 이상일 때 중력 잼 보다 경제적이다. 4. 아치 댐은 양안의 교대(Abutment) 기초 암반의 두께와 강도가 중요한 요소이다. 해설이 아직 작성되지 않았습니다.해설을 알고 계시다면 오른쪽 해설추가 기능을 이용하여 해설을 작성하여 다른분들과 함께 해설을 나누었으면 합니다.로그인 후 오류 신고 및 해설 작성 하시면 포인트가 제공됩니다.[포인트 모으기 및 사용법] | 1. 필 댐은 공사비에 있어 콘크리트 댐보다 적고, 홍수 시의 월류(越流)에도 대단히 안정하다. [포인트 모으기 및 사용법] | 정답률 : 54%
산업기사 | 건설재료시험산업기사 | 2017년05월07일 | 3과목 : 건설시공학 | 53. | 아스팔트 포장의 구성요소 중 차륜에 의한 마모 및 전단에 대한 저항성, 주행성, 안정성, 평탄성이 요구되고 기상작용에 대한 내구성이 중요한 부분은? |  | 1. 노상 2. 표층 3. 중간층 4. 기층 해설이 아직 작성되지 않았습니다.해설을 알고 계시다면 오른쪽 해설추가 기능을 이용하여 해설을 작성하여 다른분들과 함께 해설을 나누었으면 합니다.로그인 후 오류 신고 및 해설 작성 하시면 포인트가 제공됩니다.[포인트 모으기 및 사용법] | 2. 표층 [포인트 모으기 및 사용법] | 정답률 : 63%
산업기사 | 건설재료시험산업기사 | 2017년05월07일 | 3과목 : 건설시공학 | 54. | 아래의 표에서 설명하는 연약지반개량 공법의 명칭은? | R0lGODlhJwFbAHcAACH5BAAAAAAALAAAAAAnAVsAgAAAAP///wj+AAMIHEiwoMGDCBMqXMiwocOHECNKnEixosWLGDNq3Mixo8ePIEOKHEmypMmTKFNuBMCypcuXMGPKnEmzps2bOHPq3Mmzp8+fQIPeNAhApdGjSJMqpVi0YNOlUKNKnTry6UCrVLNq3coVIdYAX7uKHUvW6NewZdOqXavxLNu3cONGdEuUoFWZdltebXg3L8yEMcFefSnw7tOiaAvrbWq4r0KXexUTxvrX7+HHegtbjgz272HPCyFrtszyIF2ndlMDVp2482TVFtEyjjy7tePWglfTrss5N+zbukdf3o269+jjplnDNu6beWnRyHkLZ4i4N27ew7ETrx48N+PKtpX+F888GHrz2V43I0e//HRz6d6dEoYfXXB21/PP1y/uvTR+89rtF9909j0mnmaNpUebfwUKmBxxDxKo33sTtmfggtctF91wjgFG3nUfKhjacZRJ+N1zF5rIWXgQEvgZXhPaFuJ65FkHH27QvRiYhhUiyCN1fP02k24vbmcki5Jld59pM673XocxzmXjk76VuGSQUvLnEIzdEcXlROyVOOCA3Ik4pms/jrhfY/kBx9SBPm5YJURn7chjnQCmSR+W5dX44JJlchinmeyZuaWawbnplZ2KzllhoX/mF6FzWgqIZ2UeYkohi4Dyh16ZkxaaYaV7yodpo6VO2aGoLYZKmZ3+lN7Zp6apMkdqYoHpuFhee8mIYo+HpmiolwwiuWixxgWKGo4tZuhekgxWhCOs/42qp4OgqslmnqZK+uWXkxIrabi1OphkZ93m+axc7LYb17ruxiuvWPDOa++9UNWL7778nqRvvwAH3NG/AhdsMJjlHqzwwsKay/DDEG8a8cQU17ctpLQiCyKs4HZ3cbQ16gopn+dRS26CDZ7rcJ9ainoZiDf6l63Ex0JJ4nTWUjgsoYiKiCrJNm9pcq+qXqTopzqn62dq6+LqpKc4PzQzuTxLd6Jo93GLGX7XdlklZMq2yuSp8wmaste6nm2xz7K6mLTVSkcrbFgjwy32iFkPfSv+1FmvPNiNkpH5dqwr0vwjYn5qevXgirUs7eHH/gYnkBIyXjOAL6tneWZNjrn4xhkTvXd5pBI56OMIKzmko2j+3CWoOVNt369ez1X2kXSmt+vobUVttN7L2sr2zSyvBDy03opeO2njmq62uIorT/isH3Pue6ZDW2s29ZITXzlfzQuf+umy224e0rEnV9ueYqZJ1/pS94woq1B77zraO+cveqAdQx+y3fBrWF0COD3DlU5juYvb0jQEu5it6nbiWxvytBbBzDFLIkEzjPT0N6eZNS18K5va8nrHPMolCnwUpBPwRBjB14GQfGN7oQcTVrEa8otgNsyhvXCowx62i4f+PgziW4AoxCKWhYhGTCJXkKjEJk6FiU6MolLgBaVvccxqEKzdq1LoOOqB7HjVelp7Ojc35n2ximT0mBnZVECdVRGDbXOj/MTYwin5rXSQ82LfLEfH8nnvTGWs4OQM2LjzwVGPtrqgqSQYGsSBrJG0os//6vc9NQIQPNZZoJe4JkixNY111ZIb4CjZNbop7VB5i16WWsaoQVZtPCa8X/BodKpBPmt7fHwjKVuYK4zg0lfHM+UEP5TGV7rvkU+DWeWmhSzeUSlooVpjIkU5x1WeLn3UySIeaZgykWFtRbQDpCSBRTJGCi2S0CTkHbEXSfN5C4yEgmeQrnTCP3IRhS/+NKfFZFjPk/lxmBlp5x1zJkx2arJ7W5wk62RZQg7GMVmpcpoJEym1gibQfTG85+GuuM3CkVNJHq0k+4a1uocajibDlNnqeoklKJ60pNgsZPtIKr8GshKNzRSgNw+qzktRMyUb4xUis6lRaTZSPkMF6CG5V82uIc+XI5WiVOnFzala1SxVvapWTeLSrXp1YFn9qljB2tGxmtUjXT2rWi9ax7W69U2VyhFTE/rTwO0ucHY8Z5vgJNen8vGtE6UjxrpYyg2OMjZFSyZFAWu0wwJycQ1NEXd2VD0+7XSP9IwpY6d3m2KlM34wLGuwdInZxW4WrhZqlv1KGiHYIbOxoyym7ZpOizoGNomhQAqg6hypN5SGEZRhGhttl1pHggYzPiBdJ1oPZNHhgtapdFXmnzwXUqaM6zRH+6dz/VnYm+ZTjMlVrgG5lN2wbpeQiswrUcHml9Q+V70lyylL/+rcW1IrY/LsrlINqsCmVve8NAWwgLk74ALr08AATiuCxargBXu1wQ7WKoQjbNUJU1iqPhWKhjfM4Q57+MMgDjGIL0ziEpv4xLQNCAA7 | 1. 드레인공법 2. 압성토공법 3. 다짐모래말뚝공법 4. 치환공법 해설이 아직 작성되지 않았습니다.해설을 알고 계시다면 오른쪽 해설추가 기능을 이용하여 해설을 작성하여 다른분들과 함께 해설을 나누었으면 합니다.로그인 후 오류 신고 및 해설 작성 하시면 포인트가 제공됩니다.[포인트 모으기 및 사용법] | 2. 압성토공법 [포인트 모으기 및 사용법] | 정답률 : 74%
산업기사 | 건설재료시험산업기사 | 2017년05월07일 | 3과목 : 건설시공학 | 55. | 정수압을 이용하여 공벽을 유지하면서 특수비트(bit)의 회전으로 토사를 굴착하고 물의 순환을 이용하여 굴착토와 물을 흡입하여 배출시키는 기초용법은? |  | 1. 시카고(Chicago) 공법 2. 베노토(Benoto) 공법 3. 어스드릴(Earth Drill) 공법 4. 리버스 서큘레이션(Reverse Circulation) 공법 해설이 아직 작성되지 않았습니다.해설을 알고 계시다면 오른쪽 해설추가 기능을 이용하여 해설을 작성하여 다른분들과 함께 해설을 나누었으면 합니다.로그인 후 오류 신고 및 해설 작성 하시면 포인트가 제공됩니다.[포인트 모으기 및 사용법] | 4. 리버스 서큘레이션(Reverse Circulation) 공법 [포인트 모으기 및 사용법] | 정답률 : 73%
산업기사 | 건설재료시험산업기사 | 2017년05월07일 | 3과목 : 건설시공학 | 56. | 지하연속벽 공법의 일반적인 특징에 대한 설명으로 틀린 것은? |  | 1. 일반적인 토류벽 공법에 비해 상대적으로 공사비가 저렴하다. 2. 널말뚝 등에 비해 강성이 높다. 3. 임의의 치수와 형상을 선택할 수 있다. 4. 소음과 진동이 작다. 해설이 아직 작성되지 않았습니다.해설을 알고 계시다면 오른쪽 해설추가 기능을 이용하여 해설을 작성하여 다른분들과 함께 해설을 나누었으면 합니다.로그인 후 오류 신고 및 해설 작성 하시면 포인트가 제공됩니다.[포인트 모으기 및 사용법] | 1. 일반적인 토류벽 공법에 비해 상대적으로 공사비가 저렴하다. [포인트 모으기 및 사용법] | 정답률 : 74%
산업기사 | 건설재료시험산업기사 | 2017년05월07일 | 3과목 : 건설시공학 | 57. | 다음 중 조절폭파공법에 속하지 않는 것은? |  | 1. 라인 드릴링 2. 쿠션 블라스팅 3. 벤치 컷 4. 프리 스필리팅 해설이 아직 작성되지 않았습니다.해설을 알고 계시다면 오른쪽 해설추가 기능을 이용하여 해설을 작성하여 다른분들과 함께 해설을 나누었으면 합니다.로그인 후 오류 신고 및 해설 작성 하시면 포인트가 제공됩니다.[포인트 모으기 및 사용법] | 3. 벤치 컷 [포인트 모으기 및 사용법] | 정답률 : 80%
산업기사 | 건설재료시험산업기사 | 2017년05월07일 | 3과목 : 건설시공학 | 58. | 옹벽의 안성성 검토시 고려사항이 아닌 것은? |  | 1. 활동에 대한 안정 2. 전도에 대한 안정 3. 유효응력에 대한 안정 4. 지반의 지지력에 대한 안정 해설이 아직 작성되지 않았습니다.해설을 알고 계시다면 오른쪽 해설추가 기능을 이용하여 해설을 작성하여 다른분들과 함께 해설을 나누었으면 합니다.로그인 후 오류 신고 및 해설 작성 하시면 포인트가 제공됩니다.[포인트 모으기 및 사용법] | 3. 유효응력에 대한 안정 [포인트 모으기 및 사용법] | 정답률 : 71%
산업기사 | 건설재료시험산업기사 | 2017년05월07일 | 3과목 : 건설시공학 | 59. | 본바닥 토량 1000m3을 덤프트럭 2대로 운반하면 운반소요 일수는 몇 일인가? (단, 1대운반 적재량은 8m3, 1일 1대당 운반회수는 10회, L=1.20이다.) |  | 1. 5일 2. 8일 3. 10일 4. 12일 | 2. 8일 | 정답률 : 77% | <문제 해설>운반토량 1000x1.2=1200 1일1대 운반량 8x10=80 1일2대 운반량 8x20=160운반소요일수 1200/160=7.5일
산업기사 | 건설재료시험산업기사 | 2017년05월07일 | 3과목 : 건설시공학 | 60. | 아래의 표에서 설명하고 있는 토공용어는? | R0lGODlhzAAiAHcAACH5BAAAAAAALAAAAADMACIAgAAAAP///wj+AAMIHEiwoMGDCBMqXMiwocOHECNKnEixosWLGDNq3Mixo8ePIEOKnAigpMmTKFOqXMmypcuXMGPKnEmzps2VBgGM3Mmzp8+FOgsG/Um0qFGOQwcmPcq0qVOFSwNEfUq1qtGoU61q3RoSK9evYD96DUu2bMWxFLGmlErwpFKoKnO2bRsXYdyhSYPmPXsQp9K6f/Halct38FuBe9kmzCp0LtSIgg8nJgnXIWPEhh1Tzjo58eXLhzEHRvlYsWnPdNcy1MlZNNDRJqWWJKwZcujakUV/Bnx7smXXuRWDbhhcNt3SjW/Xdv1w9vG5bkcrT/46dMvFwHszl+j8r2WW0KfUbzctOzbf4rT7rj7d3TZ71qnxgic5n7p3xPDV29+Yn7x+u7yxFZxfhuWGGk9TEejecqvVFxlow413moQMOmaghWfVV555yG0YXXoU/kabXrB9WB11JJbYHmEXSlahiPuRp+B/MUaI3X79ZZbTfEvlaCN+pMk3W4ohrgeijNzpWKSRTCqJUV4BNomhijZyRlp8JtLI4I9mdWkWWl6GKeaWY5Y5JphmphkWmmq2qRWbbsbpFJxy1lkUnXbmieCON/Xp55+ABirooFHqaeihiCaq6KJWBQQAOw== | 1. 천단 2. 토공정규 3. 준설 4. 매립 해설이 아직 작성되지 않았습니다.해설을 알고 계시다면 오른쪽 해설추가 기능을 이용하여 해설을 작성하여 다른분들과 함께 해설을 나누었으면 합니다.로그인 후 오류 신고 및 해설 작성 하시면 포인트가 제공됩니다.[포인트 모으기 및 사용법] | 3. 준설 [포인트 모으기 및 사용법] | 정답률 : 78%
산업기사 | 건설재료시험산업기사 | 2017년05월07일 | 4과목 : 토질 및 기초 | 61. | 다음 중 점성토 지반의 개량 공법으로 적합하지 않은 것은? |  | 1. 샌드드레인 공법 2. 치환 공법 3. 바이브로플로테이션 공법 4. 프리로딩 공법 해설이 아직 작성되지 않았습니다.해설을 알고 계시다면 오른쪽 해설추가 기능을 이용하여 해설을 작성하여 다른분들과 함께 해설을 나누었으면 합니다.로그인 후 오류 신고 및 해설 작성 하시면 포인트가 제공됩니다.[포인트 모으기 및 사용법] | 3. 바이브로플로테이션 공법 [포인트 모으기 및 사용법] | 정답률 : 76%
산업기사 | 건설재료시험산업기사 | 2017년05월07일 | 4과목 : 토질 및 기초 | 62. | Terzaghi의 극한 지지력 공식 qult=αcNc+βBγ1Nγ+Dfγ2Nq에 대한 설명으로 틀린 것은? |  | 1. Nc, Nγ, Nq는 지지력계수로서 흙의 점착력으로부터 정해진다. 2. 식 중 α. β는 형상계수이며 기초의 모양에 따라 정해진다. 3. 연속기초에서 α=1.0이고, 원형기초에서 α=1.3의 값을 가진다. 4. B는 기초폭이고, Df는 근입깊이다. 해설이 아직 작성되지 않았습니다.해설을 알고 계시다면 오른쪽 해설추가 기능을 이용하여 해설을 작성하여 다른분들과 함께 해설을 나누었으면 합니다.로그인 후 오류 신고 및 해설 작성 하시면 포인트가 제공됩니다.[포인트 모으기 및 사용법] | 1. Nc, Nγ, Nq는 지지력계수로서 흙의 점착력으로부터 정해진다. [포인트 모으기 및 사용법] | 정답률 : 62%
산업기사 | 건설재료시험산업기사 | 2017년05월07일 | 4과목 : 토질 및 기초 | 63. | 간극비(void retio)가 0.25인 모래의 간극률(porosity)은 얼마인가? |  | 1. 20% 2. 25% 3. 30% 4. 35% | 1. 20% | 정답률 : 49% | <문제 해설>간극률= 간극비/간극비+1 *100= 0.25/0.25+1 * 100 = 20%[해설작성자 : DL인]
산업기사 | 건설재료시험산업기사 | 2017년05월07일 | 4과목 : 토질 및 기초 | 64. | 다짐 에너지(Energy)에 관한 설명 중 틀린 것은? |  | 1. 다짐 에너지는 램머(Rammer)의 중량에 비례한다. 2. 다짐 에너지는 다짐 층수에 반비례한다. 3. 다짐 에너지는 시료의 부피에 반비례한다. 4. 다짐 에너지는 다짐 횟수에 비례한다. 해설이 아직 작성되지 않았습니다.해설을 알고 계시다면 오른쪽 해설추가 기능을 이용하여 해설을 작성하여 다른분들과 함께 해설을 나누었으면 합니다.로그인 후 오류 신고 및 해설 작성 하시면 포인트가 제공됩니다.[포인트 모으기 및 사용법] | 2. 다짐 에너지는 다짐 층수에 반비례한다. [포인트 모으기 및 사용법] | 정답률 : 40%
산업기사 | 건설재료시험산업기사 | 2017년05월07일 | 4과목 : 토질 및 기초 | 65. | 다음 그림에서 X-X단면에 작용하는 유효응력은? | R0lGODlh6QCGAHf/ACH5BAAAAAAALAAAAADpAIYAhzAwMDMzMzQ0NDU1NTY2Njc3Nzg4ODk5OTo6Ojs7Ozw8PD09PT4+Pj8/P0BAQEFBQUJCQkNDQ0REREVFRUZGRkdHR0hISElJSUpKSktLS0xMTE1NTU5OTk9PT1BQUFFRUVJSUlNTU1RUVFVVVVZWVldXV1hYWFlZWVpaWltbW1xcXF1dXV5eXl9fX2BgYGFhYWJiYmNjY2RkZGVlZWZmZmdnZ2hoaGlpaWpqamtra2xsbG1tbW5ubm9vb3BwcHFxcXJycnNzc3R0dHV1dXZ2dnd3d3h4eHl5eXp6ent7e3x8fH19fX5+fn9/f4CAgIGBgYKCgoODg4SEhIWFhYaGhoeHh4iIiImJiYqKiouLi4yMjI2NjY6Ojo+Pj5CQkJGRkZKSkpOTk5SUlJWVlZaWlpeXl5iYmJmZmZqampubm5ycnJ2dnZ6enp+fn6CgoKGhoaKioqOjo6SkpKWlpaampqenp6ioqKmpqaqqqqurq6ysrK2tra6urq+vr7CwsLGxsbKysrOzs7S0tLW1tba2tre3t7i4uLm5ubq6uru7u7y8vL29vb6+vr+/v8DAwMHBwcLCwsPDw8TExMXFxcbGxsfHx8jIyMnJycrKysvLy8zMzM3Nzc7Ozs/Pz9DQ0NHR0dLS0tPT09TU1NXV1dbW1tfX19jY2NnZ2dra2tvb29zc3N3d3d7e3t/f3+Dg4OHh4eLi4uPj4+Tk5OXl5ebm5ufn5+jo6Onp6erq6uvr6+3t7e7u7u/v7/Dw8PHx8fLy8vPz8/T09PX19fb29vf39/j4+Pn5+fr6+vv7+/z8/P39/f7+/v///wAAAAAAAAAAAAAAAAAAAAAAAAAAAAAAAAAAAAAAAAAAAAAAAAAAAAAAAAAAAAAAAAAAAAAAAAAAAAAAAAAAAAAAAAAAAAAAAAAAAAAAAAAAAAAAAAAAAAAAAAAAAAAAAAAAAAAAAAAAAAAAAAAAAAAAAAAAAAAAAAAAAAAAAAAAAAAAAAAAAAAAAAAAAAAAAAAAAAAAAAAAAAj+AJkJHEiwoMGDCBMqXMiwocOHECNKnEixosWLGDNq3Mixo8ePIEOKHKmRUiWSG1EBomOHThw5cOro4ZOnzpw4b9isWfMGDpw2bNioeSOnzZo2atSsUSMmDBk0YcCYSWMGDZs0ZMZMZbOnUKE/d+ocMmTo0KFCgxItKiSoj5cwexYRQnTITx9AhMYCKkvorqA/fwQB0oNnj90+fPbkyXOHjx46b9zofEOnDhszbirHgfNGDZo0ada4IdoZzRkzY1KLGeOlCRQrZS6H+SKmtu0vX7xgsXIlC5YrWLw4ETFiR5QtYbpQiSJlCpUqVqRQ6X2FinQrULIYqYKSGR8qTpz+NLHCBAqVKVHST5kiJUqV6uefV8HiGwt9LV24+NaCvAwYKCPogMMEKEhBQgYLQCBEHGzgZEcdcNhhhAcR+IBCCS3UIIMEEiTAwAUVpGAEFGTswAEFO+igAQZJeBDAAxBo8IJ0Q4DQgAoihGCEEiU0gIMVX2whXRQ6bLAEExpQ4EIKFCARhhdeADGAAxMcQEEUZ9QAgRIvCFDDGzaokMMHBiwQAQYg2BBCDTd8MIMXIYywRx92tDUHH1pg8AYiVXTAAQlU0PlHIH/00UcefAAiGGCB9CHIHhF2x8wnkgJiQxlraBCFKEWU8IEHSdzBiCq4BLOMMcuIIQIWh+yQQyL+ihQRBBVI4OABBTFMUQgjYqDQQSZXdFAFITvIMIMCuMIhEAs1tJHDGq4MwoIJTLxxiCi6EIPLGD2I4ocJJmwBw6qb6GLMKmYMIYMOKAS6Aw6TgJvILERcMooeSwRBwwcP1KCCIGl80MgiSPDQx0kFBSIQHiqYsIMikkZMURUf5EGFC32EYsIPcdxxBQwkcHwJKK0g08QKotCiQx7FRIJDIcv0gkkYOpSQgRBS7FBCErowwQGsPtAhCRc5RIDELsyoUEQfOTiSzB8hwABBBTWw8couqkQxBS5mTLADHCJkcIEPgqhyyy2iXJKGExh24MQfEWBxCik3XPJLLqw00ob+Flak0EImXzzBTB5eoFHFCDYUwYdBdJBwwg2JSCz5Q4hsEEIhLzDhyiEsBOJLLbq0sS8GCLwaSwxB3CIJD78sg8YGjPxCDDG5ZGIGDhVwwEAOoKDCAhKuaDFCG6ngUkkUb9jSxgxX6VAKLEjYUMcMFVgwAhJgaKECHqS88IEeWkxwAwoQoHADFIiMcssvwsDRQQ6RqAHEK7m8UQIPVfDRyzK78JIMD1lIRA1MwQwYZAEVmhDCDVSwAoOgIQQt6EEhJkdBhXgiCCSoQx2CcApgKKEHfBBFLXoBDFh0YhFb2EIn8FCDTJCiCGIwBiWAUIIb3MALE9yFL2gBiRXI4BD+y6DDDjbRCBpMQQhF6EIZ5tCJUtwgDdIygy3O8IE1XEIVr4BEGJZQggnEQBVmcAEdbJEENwwjFoNAgxF24IMaCIELgMADC8oACihIghih8EETfMADGjDBD5G4RCagEIggBIEZcQhBD94gCVJ0AhCOMAgYLMCBImiigpg0iA9A4AZmXGEQuJgDD8wQBBnsYAqAsMQlaoEqSwhhD7r4AgtOIYofBCERk0iOE3wgBS904Q4p+MMybvEESpgiB05QBjOAMQcjxAAFLHjCIZAwhF38IQVtSAMMdDAGQGiCExoAQSI8wQI9cGILeoqFQQJBBiXowAJSWEUirkAMSwBnIJ3+SEMSZHCrI0DBBaboxA22oAYryCAIS6BCLQzyBA6ogAeTyKREmUEJFHxBIEDAhR5MEAVdYAIQYNABDYLwA0As4xVcOEIrFjGDLbCiCR7ggjoHkgYdxMAFHwACJ4pxCCWQAg8EuMEjBGIMZmAiCSqAQxNc8AhjJMEHotgFHlpQgRL8YAgksAMz6ICDUaSBAytQgQ2WMIdIGAQPNqAEKJgQB1UoYQNPIEVBBpEDBcigA2RgBg9IwIZRtIIRY1hgJAkSCRo8YAUvYMREMwkHJwikC1O4RRasCglZ3GIXqFhDdOoQjEqcYAy3oAIMPFGIE6RJDQbRhBtOEAliRMIHXHj+RAtoUAIVEAENgBAIG2QQhguAgRmesMEUrNAIgfTBDVCwQBbUOQRB6AEEKMhKEWYQtRsMQa4CmQMYgmEHFVSCChr4wAeI0IY5DMQONuBAC2AwiUWAAAQu2AEXIjHOg4whAyiQQQrysFhMXoERkKhBB/iwBhes4Q5SyMENXjDUgSwCBl1ghh88oDAg4AAnU5hBCppAKYFcAQmTMkEJGtEDLAikEWrIwimbAIQ75GALAtGBFuygAxEMYSB+qIFA1FCEQOQABXIoCCTYgIWIUjQKn3hED8xAChz8YBGeeMMXBiGQVnBhCWRIgSAiYQQTR8IPX7jBDCBmEC+oFwYe6GT+fyfHCCIwIxEXMMEhNjCFgWziDz4liBQ8QKkqRIEZqPCBJQbCBySwgSBX8AMzEJEDOBxiCWYtSCaKIDiFCWQLC130IQayhzQw43RP6YCnFwKHOu8BxrWItEL+QIogfKAgsVD0QZJwghyYwANhWPPkBuEF4KIBD5MIgnkVQgcpCAQQkhCIIB4yaEfw9yBmkDVExKCJQpyBEwyhhGKZ0YqIQEEJDsmEEUIgAxZwQAqe0LXkLkmQQat7zZPohEMQwYMFcAAGGBDcu/fNb35bIggbIIEJMHCFfhv84IvlBCUU8QMrIAzhEI+45KywCIlb/OIkwQIlMM5xyQnCDHToLxT+jNxxicQi0yVvyBRqwIg0BHmiTSB5yh0CBgpUQA8CYUQQboCJi8i7IZpYAyQIoglJSOIRhOh2QxwhbYRwQhO8CMMaFtuEoc/8IUpQgAeKIO8vJMAFGPHCphciCSeEKOQCwYEJTpACEkxdILVQ+kHUMPaFCIIGlpYoFFR9dYZkoQ5i2DsznGAAKFyEEyMYdkIYAQQarIEGMVCYJlJQBDB44QlWZ4Yc3IwQLTxcIYDwQBsWW4WK970hQyWFFXCOggagnSJ6oIEDlq2QJRSBEbgghAy4g4gpJFuSO0iIFLDdkDfgYbFRmODpH0IGLiCCBH+2iCamhwiFIAIKjSjGLXT+sQjF6sHEBvmED0iQhc8LJBD6ZsYbmlAFyPIgt4P/syHK8POPLAIKP0BCE4iAhCVk4RIGoQWRs3wOcQhRkANHUH8JAQi7hARIcAQzkAQFMQPHlxB7YAV3gAZCMAYD4QYhcAQ6MAN1QBA74AIVWBBIIGuxYAM6UAYooAaEYGyDswNdUAV7IBJSgH0NMV8E6BCQoAT/UmW0hxCKYAiPkAiW8AjFRRA1gHMJcQgTsAI+EAQeUAYCsQYUYAV0EAU2kHdNEHwGwQky8HA/sAafYAQC0QQEUQjm5xFQEHMq12A9uBCXgARoKBD5ZHoTIQRNZxB7wABCcAehgAU5EAfMUAb+RpBuuaACRzAQb1AEB4EIPpBuAtEDcuAJEcYMViAxatACPxAGWlAFr6EGqGAQVyCHc6gQXJBrAlEJOtAEv2cQiIAHaUEIeDCAA2EDf6AQa+AFo3AMx8ALTPADrfALBKEGQdBzzMAGL3AQQzB6uWgHkwBuzLAEEvMGn2gId3CLg0BlBtEGg5WKCtEGuwh3Z0BmByEJh9AIjxAJimB+NGAICmEHirAMyfALw2AEOmAQjHAFyhcHM2AQhMACxCcQN8AHmtCI1SgxWdAEfsAJp/AJl7AJ21YQdICL4ngQnmAFdccMbdBhE6EDGGkQf4AGvUAMwwAMNhADnKCHzNAHVGD+aWMQAwaRBeknEDnwB5ughsxgeBEDBzVAA0lwBVNgBFGABW04B9WXkQhhCDfgjY9VkRLxA/KYEK1wBJWwDMowCTRgYlkAkllwUQIBBjhgEEawOAQRA3WACZxHjRGjCICAKIbgB4HgkgMhB0vJlN94OQTBBSMJETjwbAMxCGdAEDRgBJFQCTeAA5c0BU4QCa2QCCPQa7oFOQVRZxPoBpbgAwsFYhHzlwkxB6Cplz5Dcp2QBXkpEVcwkoTwdgLxCGCgBmzQBVaHCm4wB3LABn8gd5pHBptgZ2hgEHdgVuVYlSSRCc0hBl8ggwOhQgZRB+iolwQBBz45EEjwAmbQb7H+0IYVBB0D0QWjJhCQJpx2KZ0IkQhjgJbmeREoEIvM0AR11wThOBB1kJrreZ8g0Qo5QIkCgQU0sIRLMJ8CUZ/4WaAhQQWHNhCtQARMYAioAAWZR5/2aaAUihGe8AQ6EATsxgyAoAQz8AMbKqEVOqIaQQprAAYKiApaAI0FQaAk+qKS4qIwOqMiIaM0eqMdcYs4uqMcsQfRyaNAShFz0JFBWqQQIQdSaaRKmhCXgAZl8ANOEAaEsKRUehBnwAAAIAIbUAAKWaVeuowjwAE0kAElMIJf6qWFUAMgEAMdcANLeKZUuglGIAIs8AHWCKcOoQhS8ARQ4ATQ4QQ2YATuppf+mMAEIrACGgBjeNoQaEACKPAuOOADJ6ABQ5AJ5tkJVjACL4ABYrCoDYEKTBACfRALuHAJJTACb3CfZgACK3ABneqpDKEHJ6AJy1AMjiACRcCbeikHG1ACFfBbsMoQ7qQJsjAFNBCh0okKSRACFVBwwboQh3ABMEAFMSBz60kGIKACZvqsClEDGDACPUChAeMCecetCHEEGpAB0XdwutoQljAJluAIjTCvjvAIlzAIR/ABKBAGkoAI3dcIjKAIgyAIgkAIbLEXfVEI/EkSlqAJsXAJnlAJlIAJmoAJmPCb+1YLtQCAtcAJT8ACHlAFsYAJnvAJnJAJneAJmWCxlsD+CZdgCRY7CfUKCZEQCZAACYpQCIRgCIhgCIFQsG1Bl3yQGHqgB4xRB3RAB3IgB3GwBmwwGm6wBmfgBWPgBmDgA0UwBE9wBD+wBE5ABFnABViAHldAAz5wBD4AAy9gLDTQtjRQAzgwA9AlAi+AAzFAAzZwAzZQAzAAA3erITCwAmEiA8BKEk5QAz8QBUlAHu5BBX0KBVjQBV8ABmCAG1zwBaAIBUYABIY0BEQgBD8gBJ/LAz0gBEjABE3wgEdgSEAwBEHQAz9ABFkrukZgBENwu7g7BEdQu0VQBEQQBEbAoDsgBDzwA0xABEDwgESgBE6wBE8QBU7ABEeQBE3wBEv+gARJoARMwARLoARRgAT8pwRKsARRsBza+7zMQQXPcR5TAB30QQVWsAW+xAX8kUJikAZhQBViUAafgQZoYAZVERRmcAZocBRAoQZt8AaRIRR2IAYwsAFNoMAvMQdzQAcULBOOgQd1wAd00AeWKnEoNxClqLHmuhCYMAMTULgVSkSw8ghHKAmOsAiKACuNkAj+WoRFSAiE4geOARhzYrB9MCg8HMSB4Ad4kLRt0AZx8CBwIBRnIBT+G5tJkQb+4QVXEJwS5z4SkIkjKgUoECcq0AInYAIfAAInUAIlkAIh8AEiIAIeEAIiAAIe0AEdsAEZIDYWEF4ccAEYIDbVcwH+G9ABYnMBEuAAFBDIgfwBHcCsFdABF6ABG7ABGnABFCABFnBjElcGHVABXFyhfwAasmkUZlAGuUULpegIa1CKpeiltVAFJ4ABWVCkokAMohCiISEGX0sEPUAFp1cIJBACIeAEGLujkwAELbACKeACJ7ACLZACJkACJXACLAADLsACKpACDRMCKcACKYACKYDMJzACJyACHzACKwAuKEDNI6ABLYACIoADLzdze7ABKDACQkCkN5oGYxAUboAGSiwZTgsHeGAXfBAIBq0HdaAwp+CeA3EKBLEHdSAIkIAJjkAJkfAIBZlyZ3ABLcABOVCuJfwQaqAsqdgKSRABITD+Jla4qFlgAi8QAzAgA3kbAyswAy7gAnCLAzmgIUsCLo7qARVA0j0YCSoizhbwA55qCYWwCa3gCG1wm3GQB37wB4MBB3cQCOBjBDygAzqwBEcwBDnA0KfnBi9gASaQAhywj8/KCCpwAj0wBDrwu0IwBJxrBElABD5gAy5gAjPwxSZgrRYXCYQwCIUQCIXQEgMBCEyQAt+qwp46CTtAAwt0AjRgAhyQAi9AAuG1zCvAAjFgAjmgBFCQ0RZXdsM4BEzwBDxQqXB3CE/wApRZwoWQtjbwAizwAi7QAi4wA7bNAizQAh8Qnh1HBmuwCsxQCiHMDJdQB4+AB9kZ0hQlBSL+kAI0oAMyUAM8AAQyoAIzoAQ3YAIooFUpBwjrmhB3cAfQLRAK9wnO8gJDIAQpsl48sAI3cIMzxwg44NVLsAVEwANE4J56AH/pbVwy4AI+gAM0wNst4D030Hd0AAWKQAiKYAmMIAggvQcCPuBDtgUuAAIsMAIj8AEwYARCnXJlkFcCoUzcVhB3oGYDPhCTkAITcAIn4AEZcAQb13eIEAN7egTN4QRPIHN2wJwvLhAwbAmd8HQ92Am2UAunsAmrXBB6YAUzVeQZOQl5QAnLQAp8MAdsQAcKKBB64NhW3oOSYAUl9Qo7YAI6QE08gJkDIQhSUOVl3oNHkAaiwAxjwAP+U8oMrlAIQFCOAvEHUEDndb58IDBYSdDnA4EHiucdTZDch953OIB2VaB8HXiCzLAHS2Dok351bYAEfHAKSkVmpQAIL/PQStCun55yrZAFPmAFWZABOLAGhaAGQpACOS4Qe7Dqrd6DluAHYmAFuqEFZbWw3sEErP7r0rkHkc7sBtrrng7teqkHRRDl1D6HllAFvMkHQxDm2Y4SMjwIwwwSdBAD7ikISADu4S4SmoAFe/ro3VEITIDs7Y4RKH4QbnAErpAKYicxh6AFRX4IpJ0Qn1AIu14RlYDFB1EIfDAMnIAHyEoShDAFIKmXVYADOFCBdKADTPARiNAbKTWhBBH+CFHABWegBUHODJnw1lfAG+XaBdO+VXx3EP8mlh8x84GQBLYsjqhwB4QwBlPwmz+wAZvYEUQdaXoA5wbRCEXg4msAiXdH8rEAA9zJDLFdELw5CGxA8hLBCES2B6RgCF1wBFagBdsqEINgBB+8np+ABNLYAUHYEXmgAwTEDJtwpweB6tv6B/uoBzpQ7gNxBy4QywZRC7HNCVXQBFqw715hepSLEYyAAkLQBEGQIVFgCQXGAQA4EIVQBFefkVkwBo0wAdXJEXgQBUrXC7yMEH9AA4rKDHZgjXmABAV/CTgg4uBuCOHZBiXAAhcgZkmABFhsBy5eEVewArsIBgfQAr/+dwhDEJ2HgJUFugbYgwOdTxGtcAdbgLlfwAVWtBwEAQUJXxBkMEeGgAVJ0HNXAMFU0ARbgOl8EAMMTxBkoJ5mwAVpCgaYEARNkAcAAegOH2YFDR5EmPDgjD0FO50IctBPnoOFhlBSmFHjRo4dPX5MqMiFkUkeEy0hBZLZlioHo2DSqMaFkzU4UlBUo0MQs09siBAqGKuGpISVpHQyWEYOMyZsmAWhiKmWyo1BxiTFc/AJRYMWMVIFG1YsSEonrHwklEOjJkeRJEWahFRJloNXSioc9MPKJ2aZ2ASJxWyTwUpCzhiUUSlhliQHw7xhBoXNLx2AxmZk42MNI4SIoID+GHRQUJBGl02fHrtpiBuDeaCQuVQwZV9MlI4wqhP64KQrPJYkAUIkyp0gWJIZxEJUoZkemQxeevEnIRY1BmFAQkgqRZGDaOIwm9KmFUPUB2tFwcHd4BoUJoZ0LqK8/Hz6Gb/oKfjJSA4PNxIZ8qOgRODA5IUXhHgCEYQwSQQSSiiBpJFWsDgCFIOmcE4hKSIyyBMWdkJoCzIK8qQF+QoKZAIoDoJjDmaiWKMWG/Crj5k+AjkIjzcM4eugRpJ4pEYh66OEiUUK4qOMU9gQ4o480ihIkDhAOSGHTOAo4q6NBFEikoIq4UIjMYhAqqBFaCgEDRqZaSQIM0iEobSDphD+wpGD3FjKCTSYwYGrITnyA4sViOhCkz8PHesOFxQpqBEk/vhkllwEaaOgQez4RIQ5ftmkikI8AuSJUDYB446DlBjRoCCEOMSUQYDwoZUqhPijkz+oYAIVg3Zg7aAbTmQGjTqYkaLSGwhCNKMyLlCBhhMkcCpZaT9iggQ7C5pEih6O4AQQOxqF45IWLklGkyqw8wiMF3qo7iAtXDRIki2GIKKJLXqUw4gigEjDk4P0aOJaZjDRIiE1mRmDojB0m/agLyY4oQYHSFCsYY1gkrYIDO7CxJRV+uCBCTvEKEgRNSpR4Q5jNCniEJAQWcTfg3pEiJJFLEFIE0hwTshQgyL+eTOjHmm2uKAvLighBgxsCMxiUj41KJMgopj2C6oLioMMRNIIYolGfrhjDSfoeGgFNdqAo2i1h8QigxJW0MAGtf0YAceCwkAhjLWZUSKCGHoto4IV0jAUDkCIWGpvxcszIwQRVqiAhVbCygQNP5kJxAaXObrEBCkMukGJDNXu5I0T+QDqoNEXZ30sRnYAQYUMfhDrERZOOKgLDKTrqIoWGvLChctbJ774+cQ4AYUO6BKLCg4MMQgIJcrkSJALeBAkhMaM5777ywCJwQQO9hyrh5aYKSSEzT06BIgQnCDae/nn58gGEliAbKxLaKCDjBXAoAokWEA/AhYwI0rwQBD+pnKZLXTAAyMAyyNKACwDVlB+TcgAEWQ2lkCoQARIoEosoOCBs1iwaJOLRdMKMrmOzEY2pJDEV3RlkFhMghGKSEQjHhEhRUSCh4lIBMwSQYhBFGIQgPBDH/zwhz7sIQ940AMf+JCHPwxCDzw4wQ4eE4c4vMGLb2gDG9jgBjjAoQ5uaMMbGHWQRbCgA1egShZKAIQUwAsherCDHfBwBzvo4Q5ykIMd7lAHOcyBDoecgyHj4AYvMlIOcWBDGdAgxjWoIQ1pUAMazFCGMYRBDGcQQxrOQIZLiiEMpyRDGbjghS5wgQtfEAMZwNBKLmzhClnYwha00AUtUIEKWJjCFLL+YIVbYkEKT5ACMa+wBB/kQAhG8IEPlNAEIfzACUxIghN86YQkIIEJUSiCDmbAAyQMIQcykIEJTJCDc/4gCUqIghBU0IEQlOAEJzBBCD4wghGIAAQf6AAHSmACf4bAAxrQwAZAQAISiKADG6BnCDbgARKUIAQqWEEHTOABDnjAAxuA6Ac4kIENjLQDGcDAERCShhGQIAYu7EgXfvCpIfCgYgbBxD9F0B4RkOAEIhgBClSAAnsm754mcIEKSGCCe6KABSsgqApgYAMZoOADG8BAVikAgQhswAQtsAENZKADce4gBzpYFQzOygMg0IsIRhBCEGCVAykc0wlRQIIOihD+BSc8gQpK2GUXoABPLehylWAIwxm+4IUwYKEKXxjDEXjghDCAwQgsIIELprAGNngBDGVYQxtE+wY05vENdJBDHu5wWkEwcQ978IMgBEGIQyTiEIYgBCMe0QhHPOJmlbAEJjJhCUpwQric0AQl+IKKQNSBE8w4RBzW4IY4pBEOcXgkaecAhz4CSwhQ+MIHvvWRGUCJGUv4XUKqAIY6KOIRimgEbyEBiUf0NhL3xe8k3uIWSfRXEpOgxCUwIdxJ8AENWMCCFxZrBTHErBOc4EQnOuEJVHCCL7HQBCpQ0YpWxKIWC2RGLFARvxqpkBmWiERsTCgWT+iAGaSgQgk7ggiIzRWkCyQg2Yp1vGON/KEJBfEDET6SS4MwogUu5nGSlTyFoF0CyRuRBBNigBA2jOAJSsbyitHggtEhAYAbGUQLypAQN+Q4y2ee3yfQ0IIv/MsD5NPI+tA8ZwNmQQMZSARCcAAEFdPZz0nOwwZS8FzHGOHPh07yhxG9aEY32tGPhnSkJT1pSo8lIAA7 | 1. 4.26t/m2 2. 5.24t/m2 3. 6.36t/m2 4. 7.21t/m2 해설이 아직 작성되지 않았습니다.해설을 알고 계시다면 오른쪽 해설추가 기능을 이용하여 해설을 작성하여 다른분들과 함께 해설을 나누었으면 합니다.로그인 후 오류 신고 및 해설 작성 하시면 포인트가 제공됩니다.[포인트 모으기 및 사용법] | 3. 6.36t/m2 [포인트 모으기 및 사용법] | 정답률 : 48%
산업기사 | 건설재료시험산업기사 | 2017년05월07일 | 4과목 : 토질 및 기초 | 66. | 유선망에 대한 설명으로 틀린 것은? |  | 1. 유선망은 유선과 등수두선(等數頭線)으로 구성되어 있다. 2. 유로를 흐르는 침투수량은 같다. 3. 유선과 등수두선은 서로 직교한다. 4. 침투속도 및 동수구배는 유선망의 폭에 비례한다. 해설이 아직 작성되지 않았습니다.해설을 알고 계시다면 오른쪽 해설추가 기능을 이용하여 해설을 작성하여 다른분들과 함께 해설을 나누었으면 합니다.로그인 후 오류 신고 및 해설 작성 하시면 포인트가 제공됩니다.[포인트 모으기 및 사용법] | 4. 침투속도 및 동수구배는 유선망의 폭에 비례한다. [포인트 모으기 및 사용법] | 정답률 : 63%
산업기사 | 건설재료시험산업기사 | 2017년05월07일 | 4과목 : 토질 및 기초 | 67. | 통일 분류법에서 실트질 자갈을 표시하는 약호는? |  | 1. GW 2. GP 3. GM 4. GC 해설이 아직 작성되지 않았습니다.해설을 알고 계시다면 오른쪽 해설추가 기능을 이용하여 해설을 작성하여 다른분들과 함께 해설을 나누었으면 합니다.로그인 후 오류 신고 및 해설 작성 하시면 포인트가 제공됩니다.[포인트 모으기 및 사용법] | 3. GM [포인트 모으기 및 사용법] | 정답률 : 70%
산업기사 | 건설재료시험산업기사 | 2017년05월07일 | 4과목 : 토질 및 기초 | 68. | 피어기초의 수직공을 굴착하는 공법 중에서 기계에 의한 굴착공법이 아닌 것은? |  | 1. bento 공법 2. chicago 공법 3. calwelde 공법 4. reverse circulation 공법 해설이 아직 작성되지 않았습니다.해설을 알고 계시다면 오른쪽 해설추가 기능을 이용하여 해설을 작성하여 다른분들과 함께 해설을 나누었으면 합니다.로그인 후 오류 신고 및 해설 작성 하시면 포인트가 제공됩니다.[포인트 모으기 및 사용법] | 2. chicago 공법 [포인트 모으기 및 사용법] | 정답률 : 51%
산업기사 | 건설재료시험산업기사 | 2017년05월07일 | 4과목 : 토질 및 기초 | 69. | 예민비가 큰 점토란? |  | 1. 입자모양이 둥근 점토 2. 흙을 다시 이겼을 때 강도가 크게 증가하는 점토 3. 입자가 가능고 긴 형태의 점토 4. 흙을 다시 이겼을 때 강도가 크게 감소하는 점토 해설이 아직 작성되지 않았습니다.해설을 알고 계시다면 오른쪽 해설추가 기능을 이용하여 해설을 작성하여 다른분들과 함께 해설을 나누었으면 합니다.로그인 후 오류 신고 및 해설 작성 하시면 포인트가 제공됩니다.[포인트 모으기 및 사용법] | 4. 흙을 다시 이겼을 때 강도가 크게 감소하는 점토 [포인트 모으기 및 사용법] | 정답률 : 77%
산업기사 | 건설재료시험산업기사 | 2017년05월07일 | 4과목 : 토질 및 기초 | 70. | 주동토압을 PA, 수동토압을 PP' 정지토압을 PO라고 할 때 크기의 순서는? |  | 1. PA＞PP＞PO 2. PP＞PO＞PA 3. PP＞PA＞PO 4. PO＞PA＞PP 해설이 아직 작성되지 않았습니다.해설을 알고 계시다면 오른쪽 해설추가 기능을 이용하여 해설을 작성하여 다른분들과 함께 해설을 나누었으면 합니다.로그인 후 오류 신고 및 해설 작성 하시면 포인트가 제공됩니다.[포인트 모으기 및 사용법] | 2. PP＞PO＞PA [포인트 모으기 및 사용법] | 정답률 : 77%
산업기사 | 건설재료시험산업기사 | 2017년05월07일 | 4과목 : 토질 및 기초 | 71. | 점착력이 큰 지반에 강성의 기초가 놓여 있을 때 기초바닥의 응력상태를 설명한 것 중 옳은 것은? |  | 1. 기초 및 전체가 일정하다. 2. 기초 중앙에서 최대응력이 발생한다. 3. 기초 모서리 부분에서 최대응력이 발생한다. 4. 점착력으로 인해 기초바닥에 응력이 발생하지 않는다. 해설이 아직 작성되지 않았습니다.해설을 알고 계시다면 오른쪽 해설추가 기능을 이용하여 해설을 작성하여 다른분들과 함께 해설을 나누었으면 합니다.로그인 후 오류 신고 및 해설 작성 하시면 포인트가 제공됩니다.[포인트 모으기 및 사용법] | 3. 기초 모서리 부분에서 최대응력이 발생한다. [포인트 모으기 및 사용법] | 정답률 : 53%
산업기사 | 건설재료시험산업기사 | 2017년05월07일 | 4과목 : 토질 및 기초 | 72. | 포화 점토지반에 대해 베인전단시험을 실시하였다. 베인의 직경은 6cm, 높이는 12cm, 흙이 전단파괴될 때 작용시킨 회전모멘트는 180kgㆍcm일 때, 점착력(Cu)은? |  | 1. 0.13kg/cm2 2. 0.23kg/cm2 3. 0.32kg/cm2 4. 0.42kg/cm2 | 2. 0.23kg/cm2 | 정답률 : 34% | <문제 해설>Cu=180/(π*6^2 (12/6+6/6) ) =0.227 = 0.23 모멘트 / πD^2 (H/2+D/6) ) [해설작성자 : DL인]
산업기사 | 건설재료시험산업기사 | 2017년05월07일 | 4과목 : 토질 및 기초 | 73. | 간극률 50%, 비중 2.50인 흙에 있어서 한계동수 경사는? |  | 1. 1.25 2. 1.50 3. 0.50 4. 0.75 해설이 아직 작성되지 않았습니다.해설을 알고 계시다면 오른쪽 해설추가 기능을 이용하여 해설을 작성하여 다른분들과 함께 해설을 나누었으면 합니다.로그인 후 오류 신고 및 해설 작성 하시면 포인트가 제공됩니다.[포인트 모으기 및 사용법] | 4. 0.75 [포인트 모으기 및 사용법] | 정답률 : 61%
산업기사 | 건설재료시험산업기사 | 2017년05월07일 | 4과목 : 토질 및 기초 | 74. | 두께 5m의 점토층이 있다. 압축 전의 간극비가 1.32, 압축 후의 간극비가 1.10으로 되었다면 이 토층의 압밀침하량은 약 얼마인가? |  | 1. 68cm 2. 58cm 3. 52cm 4. 47cm | 4. 47cm | 정답률 : 29% | <문제 해설>e1-e2/1+e1 * 500(5m단위환산) =1.32-1.10/1+1.32 * 500 = 47.4cm[해설작성자 : DL인]
산업기사 | 건설재료시험산업기사 | 2017년05월07일 | 4과목 : 토질 및 기초 | 75. | 사면의 경사각을 70°로 굴착하고 있다. 흙의 점착력 1.5t/m2, 단위체적중량을 1.8t/m3으로 한다면 이 사면의 한계고는? (단, 사면의 경사각이 70°일 때 안정계수는 4.8이다.) |  | 1. 2.0m 2. 4.0m 3. 6.0m 4. 8.0m 해설이 아직 작성되지 않았습니다.해설을 알고 계시다면 오른쪽 해설추가 기능을 이용하여 해설을 작성하여 다른분들과 함께 해설을 나누었으면 합니다.로그인 후 오류 신고 및 해설 작성 하시면 포인트가 제공됩니다.[포인트 모으기 및 사용법] | 2. 4.0m [포인트 모으기 및 사용법] | 정답률 : 54%
산업기사 | 건설재료시험산업기사 | 2017년05월07일 | 4과목 : 토질 및 기초 | 76. | 도로의 평판재하 시험에서 1.25mm 침하량에 해당하는 하중 강도가 2.50kg/cm2일 때 지지력계수(K)는? |  | 1. 20kg/cm3 2. 25kg/cm3 3. 30kg/cm3 4. 35kg/cm3 | 1. 20kg/cm3 | 정답률 : 50% | <문제 해설>지지력 계수 K= 2.50 / 1.25*0.1(cm환산) = 20kg/cm^3[해설작성자 : DL인]
산업기사 | 건설재료시험산업기사 | 2017년05월07일 | 4과목 : 토질 및 기초 | 77. | 다음 중 동상(凍上)현상이 가장 잘 일어날 수 있는 흙은? |  | 1. 자갈 2. 모래 3. 실트 4. 점토 해설이 아직 작성되지 않았습니다.해설을 알고 계시다면 오른쪽 해설추가 기능을 이용하여 해설을 작성하여 다른분들과 함께 해설을 나누었으면 합니다.로그인 후 오류 신고 및 해설 작성 하시면 포인트가 제공됩니다.[포인트 모으기 및 사용법] | 3. 실트 [포인트 모으기 및 사용법] | 정답률 : 75%
산업기사 | 건설재료시험산업기사 | 2017년05월07일 | 4과목 : 토질 및 기초 | 78. | Rod의 끈에 설치한 저항체를 땅 속에 삽입하여 관입, 회전, 인발 등의 저항으로 토층의 성질을 탐사하는 것을 무엇이라 하는가? |  | 1. Sounding 2. Sampling 3. Boring 4. Wash boring 해설이 아직 작성되지 않았습니다.해설을 알고 계시다면 오른쪽 해설추가 기능을 이용하여 해설을 작성하여 다른분들과 함께 해설을 나누었으면 합니다.로그인 후 오류 신고 및 해설 작성 하시면 포인트가 제공됩니다.[포인트 모으기 및 사용법] | 1. Sounding [포인트 모으기 및 사용법] | 정답률 : 79%
산업기사 | 건설재료시험산업기사 | 2017년05월07일 | 4과목 : 토질 및 기초 | 79. | 아래 그림과 같은 옹벽에 작용하는 전주동토압은 얼마인가? | R0lGODlh7wCHAHf/ACH5BAAAAAAALAAAAADvAIcAhyYmJjAwMDExMTMzMzU1NTY2Njg4ODk5OTo6Ojw8PD4+Pj8/P0BAQEFBQUJCQkNDQ0VFRUdHR0hISElJSUpKSktLS0xMTE1NTU5OTk9PT1BQUFFRUVJSUlNTU1RUVFVVVVZWVldXV1hYWFlZWVpaWltbW1xcXF1dXV5eXl9fX2BgYGFhYWJiYmNjY2RkZGVlZWZmZmdnZ2hoaGlpaWpqamtra2xsbG1tbW5ubm9vb3BwcHFxcXJycnNzc3R0dHV1dXZ2dnd3d3h4eHl5eXp6ent7e3x8fH19fX5+fn9/f4CAgIGBgYKCgoODg4SEhIWFhYaGhoeHh4iIiImJiYqKiouLi4yMjI2NjY6Ojo+Pj5CQkJGRkZKSkpOTk5SUlJWVlZaWlpeXl5iYmJmZmZqampubm5ycnJ2dnZ6enp+fn6CgoKGhoaKioqOjo6SkpKWlpaampqenp6ioqKmpqaqqqqurq6ysrK2tra6urq+vr7CwsLGxsbKysrOzs7S0tLW1tba2tre3t7i4uLm5ubq6uru7u7y8vL29vb6+vr+/v8DAwMHBwcLCwsPDw8TExMXFxcbGxsfHx8jIyMnJycrKysvLy8zMzM3Nzc7Ozs/Pz9DQ0NHR0dLS0tPT09TU1NXV1dbW1tfX19jY2NnZ2dra2tvb29zc3N3d3d7e3t/f3+Dg4OHh4eLi4uPj4+Tk5OXl5ebm5ufn5+jo6Onp6erq6uvr6+3t7e7u7u/v7/Dw8PHx8fLy8vPz8/T09PX19fb29vf39/j4+Pn5+fr6+vv7+/z8/P39/f7+/v///wAAAAAAAAAAAAAAAAAAAAAAAAAAAAAAAAAAAAAAAAAAAAAAAAAAAAAAAAAAAAAAAAAAAAAAAAAAAAAAAAAAAAAAAAAAAAAAAAAAAAAAAAAAAAAAAAAAAAAAAAAAAAAAAAAAAAAAAAAAAAAAAAAAAAAAAAAAAAAAAAAAAAAAAAAAAAAAAAAAAAAAAAAAAAAAAAAAAAAAAAAAAAAAAAAAAAAAAAAAAAj+AJEJHEiwoMGDCBMqXMiwocOHECNKnEixosWLGDNq3Mixo8ePIEOKHElyYCxWCWUhg7XqVClUqUyZijmTlM2bn0KNIjUq1CdSm06VHBryUSJIkAr5oQNnTp48eujMcXPGjZw3a9SsYeMFDJcyYrBcwUK2rJUpUaBAmVIlidu3RYQMGSIkCBAcQnDU6OHjhg0dO3LcwJGDRgwcPXrsmEGjho3BPFqMaAHjhYsVK2DUKDFjBYoSJzCrSLEihYkRI0R8+KCaNerXI0CEGFGCRAgQJjJM4VjKUyVSgCo9YlQpFlGPfHJgoUIFSxYtS2JwCGKlixbrXMB88cLdSxgtZVj+zCjzRYz582TOmFl/5syb9/DhxJFzdU2aPXjiSElTyA4eP4H80ccfgexhByCGGDJIIIIMQkghhfCRSCNnUGFGIYF8wUYkfsAxnCKMNLLIIX04Uoklk0RSiSSSrNhiJTDGeMklmNQ4YyWarAISH8eJJMUYB3lCyCgPFbGbR5WgdFFvA7VSiVA9bhSLG1GCtIIiGelw5EWTbFKQKpAQSZAjdoi5EJQErRLIIwVdYoYkVUbkyBVxdkQJCl5ilMOWFcWCiSoGnRIKQa84gkkqDHHyCSWaFCQLIwIZJ4shmmBS50NlHHHpRmmc8EpGOEhx0SqptIJMJwYBOpClDk3Siif+hYBSUCiRDOTJp5s6xIMPuWa0ww4a1fCERToNxMgepSCkiSsTDVqQKKCM8ggqvTb0CQciVGsRJiWs8VAkiPSBUA1QcIRJH6gSREohaEpkSJ4DqeIHvNomtIgGF+Bab0RqmJCJQ6LEMYYZCOUgKkebEEIQK5OQUtErsRIkCyz7MkTICByYWjFETKzwECyD6IEIQjxUodErlQg0CiQDaaISQbBozNArySKjr8wSb0wQKovo/JAjHYThELPIGIeQEXxepK++PlfJatML6SBBIw2FUgZDRkKtNUT/bp3QBh8QrRAsohhidEJBDOv12gmJwrZBoFAgREOYAOOKKQsB0cT+23wT9HTfglTwBkOayFHJH38fNEQUfTf+SeMCudGBJwwNE0op6SqENOR8Nwo5Fl50VMTBnK/teeNCXNKREWqX7vXpfevgERJ7u/465KQo4ZESutu+Nexv72HF7r37DjXwbGMxeEdJMGG81sh7TYoQWHZE+/NQO9z3JS1w4tESS2DftPZ8+5ECzholUbz4FZP/9hE1fIREEuzr7P7aqohAOkfz17/x/V4TxAT88BG3+O8inmAE+i4CwK21gAQgUUL4DoiQWCStIIWYQhfMwLSLyOptnzAAnT7iBCNsLAtdU4gsbCACGZhgDwV5XEIasTyEBEITuUCDIzbyQbYpwgH+cKCILMR2EChoal+lkMEOF6KEKjACEH7ogZkk8YJCJKQKtVqIFYbHQ76x4QOWoIiQFjiQKdBPW5AwQg4ioDqFfOICjTIGMpgAJ4EUAgEKO8grRvAyhexhC0rKSA/XBoUeVIQRekgcQdpSL0fYoAUU8J5CIoEBXeCiGL8gQyIGoogO8OggmghBQaglEKFAAlVwIJhGBum1H+hBjHa4hJkMUoUjZkQVkaCE3wySCko8whKWuASLzoaMVNCAagrpBAZIYYxiGMMKeWoFESqQAzF0EBlWGCEywiCEJQThCEtwgSbowAVDlMEQXWSbKoAgkikMQSOc4IIAFIClVnyBCAL+qcMfBBKHJgjBCU9owhGMQLmBgAIIKVtIGJZghzJYoQgE2cMEgmiQSrighzvY2w5wgIw5cAEZnMjDElf5Nk/gMyRRCIJGDCEDPGzhDMjQQwXYgIxS9IBxAkFFLGShCldMzCA+YNNCCjEBITRhA3xiBAL2aZBA3IAgTiADMmJAMEc4ASRuYxsf9ueRKiBBI4Sog0DAgIwhEOATsGiDBkCwyYbE4gYsy1sVQOGJTMBAZoZwAAwNEgWpDoQIXUAGDj76h3d+hJVa4wJNGQKLVKxiGBHxqkfIcIkQzA0ZhmgMSgiRhjOswQxnQEMZCioQV9BAqAn5ggkoRgxglKF2yGj+xAIAYZBRxCCrAilCYHMQOkNc9bBsA4ULRpoQVKRhDIFoV0Mk2xEyNOEGp/OCYUuhiEIoAhGIMARqB4KD7RrkFVfgQS5+gYxeJOIDCT0EA15ZkDJMcCBF+GgOyJqIC2oEt1sjhAYyp5BD4CGLEGEuR8zQAjsQRAuGfEgOvGuQLbgAGMXgBTIQYQNEIWMRDyBgQXjQM4IgIXQ8kGohYNsR/GqtDB0gokJYQUyHCHgjbYABxQTCCi+8tyE2QOZAHAHgmILAYcEgBhWyMBBEFGAQjnqBQYqwBWToAEiBWB9HnLW1WERnJC/WiB7KNZBXcOGkDslxQWiT0FPZYAuviIX+I1jQ4Qs34Aw6Gggn2FkQJjtZqofg6kaorDVLvKDJItHCGTmSBwMTZBBHSCFDzBBGgvhACIPkRBm0IAYqjIwgXDHDjJFxhzgYxA9Y0sMmR9FWj+DNa2zoQJtBwgUTdsQJht5XJ5TbI1JubQotCCRIsgDmjcyAthScyKm3NgRXBxqiHUlB9YIdERlqLRUmENpIvjDojZBB18x2CH+b1ocVSFIkXbBlti/lbKhBgQcl4fW4c1XuprngoyQZw2XXXScT+ywFno73vOldJcRujFvtBom8P2LFh7gCE5nYNiYkgYl2xSENb1AV27atszU8tSRkMCxHHtGCmjHkETBAwhL+TqCGgagBBkrowQqy+Ao8rAIBn2RbwDe2BCwMpQwa34gkVsDnhJDCCN5Chh84KhAiTIIYpnjDF1RWBSfIYBJ8I63PRBEDcZWkDL3WiCZqYO+DMAIE+goCoBQBBWIUAxm1oDOniwD1OMFiDE6gghSicOmGRG9fgjBBz0NChqxnBBEv0LFCMPFV+FrqDCUnby6cYOFcFWIIMpxDDwThkEY3LQo0IErfOUKKIRBhBj14wT418YQOoKAFmDHBERovEE78QCBKEJcvkDEMKtDrUleAqUAyUQLdI0NjDby7tlQxAxKPBOsbycQMOCAGGTBiDbxChiYMkQhDTKITNfJwD2T+IG0dFOIYwEBGMbRQx1xtQcMCmYEckEEGIPAAEHPIgBhqC7VNhCANIKG1GXJ+kTYMoAiXYAOy8Ao2QFwI4Qov8AAHcDAyoAjHIAxy9AWCdyltgH8CwQgygE5JQAIqEAI5kAI0wFQD0UD1wgccYHUltlcEcQb8VxGyYAQAEAaUUAOjsAsv4HsK4QmWMAfxgww3MDLOhAxfEFe5IgrigQZjEAJEhgxQQAm0oAJTEAtJYIEDQXH7YgQ7gF9/0EcVcQutIFYFgQb7ZhGgAAMBAAecUAOdAAxDYDJfYARMQAVHAAVMQCWmwGdhQFZScAfIQAzIYAxY4G9VQgkmoAZ+wAf+PgAFkHIFqXAKPfAGuPAFgGZQTVMJIkBWAtEKf6AFgugQr2AIb3AJaGAQajCGFZEJNNAAWGAJJWALZbWECKEErzcQb/B6aXA1wYAMwQAF1xQnURA6AvEJKkAFyDAFooALOHAGvPAEkygQt7cvc0ACKogMvoFtEkEKn8AJiIAKRXALA+EGxoYRRPAAVAAJKkA5PXAIBEFMsvAGKEAQYEBWm8A4wnAMqxCOm3IC20UEX6UFo0ALQ3AGsjAFzSh9TSMFKgApIHELnqAFHscGflcRbKAAJiAJQoAKvHAD9FJmArEIJzBsPoBO60RKkCBllxICs7BIKpUFpwALPQBTWWD+cwQhfLkyChHgBJAFEqFgB3ugSwJxBmqHEbEQCDtABC7QFfmmEH1ABGDgBURQcgKBB0gABU4gBDTZIy4QCPESA8PyBZ8QDEaAf08AlQPxjNryBwtAecdRBtHHEYEQA3/QdQhBCY6waSM4bNXiBjGgMLdABChAeU2gCr2QA1fTBDIpZz5zBi1geUNhBrPIEZ1gA3LpOqSgASLwBUhgAVSCDE7ACqqwA0DSBcRIEFK3L0mwBBKXEKyHEWgQlBpBCTfgceIjCVFgBE6AB8YiEIEwMi0SQz7zAtqEEJtwCIFgjRWRBirVEY5wAlbIbwVRmtqyCjIAnQUhCH9QfhnhBi3+iBGtEAkt5pwG8W37MgjGhxAkWBFwsJ3gSRJXWSdhUJBDIQemuJ4koWj1AgQ1dBx1MJ/0KRKMqS2RMAL2ORR3kJz1lgVMYAVJWT8+uS9ZEALfWRJ54Jo9MgksoDCaIGb+I57aYgQXFyVzACx1YgU5YAvCEAxIeEDNuSk60Do9YgcJ1hFxthCwIANSQF7GkAgm4z8ztymLsAIUFSV48JgbgQY0YAJGACirIAqyoBLMAiisOAg5GQuFVz89insvoEhDoQdEihGfwANqcAqWoAai0gdQoAVbcAVjAAVcEAtYQAGZYHa0V6Xsw6G9QgOHGSV90KUXoQQJ0HgmSRBBoAH+swB+5bUEdok9A7opmrABYFglgGCgGKEKHiADBGGWA7EEFaAKx5CLw6AEMyo+baQtfKAABVclghCRFKEJGfChA+EHTpAFW5AGP/IErqAFEaAJxTAMx4AMSUBGvqOll0IFNJCoxzEI/NksIiCiAoEqpmAIiAAJKiIJLPMIGwAIw9BMt0Cn4iOsdQID+RklgUChFhEEFyA2PbCaBUEESoALs5dBB+StcZIC6DcUpZBHFyZurLkBMhQK+GgQbsABtIAMvoAFC9qt9fIKMbCiHoEJegAIuCkQhiCpGREFRcAJhSAELnoQq3ADVYAJa+AB/4k98holiYBsQyEKfDAHo+r+B7LDEbKgBS/gAS6AqZGCDJJQBCiwAwRjrMZTsj1iBZt5HKFaCHyaEbbmEOrKPqOaK62AAnUXJ44Qo/1ZEkBLFJBQAu05EpOgnlX7EYsaJ2ZwAsBKFF37tUOxtUNhA//KEKmwB1x4EZKAbmhbn9VCCSfAhxABCpYQCJ0oESZVtyRxtSURByrQoA7BCQgXqhdRCaoquBvRtJeyBS0wSw4BC1c6EYRAtZDrEWHbI63wAkSQk3VyCEhwtJ2rdb1yBA+AgnWyCnFAsambfL0CASYQtwVhnB8xCZw7uxrxuUQRChFQngMhCo/gBz7bsHTruxyhtiJhCBQwtMgACrgFCW3+sFiD25bMqxHU2SNlMAK4dQp4ELWpwLAccQnau70YsbQ9sgRJWQqqIAqSSxSa0LvqWxFJGyc+oGOLEAumsGw90gmoe78SIZtxogOB5AhyAAdqGSWdwKwEbBGTORSqgLK9EgrLG8EVYac9ogfweSmm8Lga7BCEGxI/8KjfdRycYAqb4LUj3BDzexywcALqmCusAAmKq68vDBF4GSWN8AHsexye0KSPAAr2u8MN8bckcQYz0CuS8AmEIAizQLxITDiXMgOjqS2w4MJVjBAl7BGP8AHrty863MUL8cUdcQQfgLjVQq5mnBDAKxKvUAFKVjE58MYP0b0kwQkO8FslARP+DsHFeDwQbEwUf9AA+CrHhzAHNcwQgjzIyLB3Q3EGG6C7HhEIeTCyCCHCkCwQilC2IuEE3CoSrkAKuHs0nZwSO1ACQBIlO6DHm8LJkAwGGoDCQ5EKjwnKVZKsqSwKGmCAJcEJKGuzceLGqSwQJJC/JUEHwEgKbactR3zMyKACVXIFYwwJSMYRHDkRsivNAuE8PUIKK6Bj3rhnbmDJDWHB3jwQ2EsUeOACjHkLw0C6AkG6srBTsbBp83wLr/AKqtAKe8AGZLCNqYAKoSAKn5DQCv0JmtDQDq0Jj8AJjgAEkCAJi3DRjJDRi6AIiZAIiHAIh0AIhJAghSDSURwIgBD+CAHyB38ACCkNRX7QB33gB3/ABzZ903xQBzptB3eABz59Bz2NB3lAB3EAB3AgB3UwB3IQB2/gBtcLB2mQBmzgBmgABmHgBViwBV2wBVpwBVVQBVaABU4w1k7ABEvQREZQBuc5EaPgEm0wCqMgCj0cElPQAURwBUwQULH6BBKkBFDwBEjABE6wBEhwBG6BBHUBBD+QGEBABDlgAx+QAQsQAjBAGCzwAjWQ2ZpdAzDQ2Z59AiQwAy7QAJdRAiZw2idwArGxGqvhAR8gG7cBArK9GiFAAiUQAiIgAq9h2yTQ2yRgAr4d3CUw3KBBGipw3CvAAiwwGiiAAqSR2ieAAsj3/QLHrdwoEAMzEAMs0NkucBkqsN024BiEARg7wAM40AUcTBGlAAiFAAmCkAiHkAiSEMQbwQpWoN22odog4AIj8AHRLQMzoAIvIAMw0AIuAOAzIBdEUARGcARE8ARJYAVhkAZaEAVRUAVaIAVUwAUc3uEe3uFeIAZqoB6hlQZqoBVb0QZvYNTyEQd0QAc6XQd04B9AjQd80Ad7kOM2PSAo7dKAIAgZHeQZPQlETgmWUCNIngmasAmc0OROzuSdkBOiMAqmUAqkUAoyMRMxkQpbfgqngAqr8Aqs0AqvAAs79VPYk2asoCQqts5u/uZwHudyPud0XjEBAQA7 | 1. 16.2t/m 2. 17.2t/m 3. 18.2t/m 4. 19.2t/m 해설이 아직 작성되지 않았습니다.해설을 알고 계시다면 오른쪽 해설추가 기능을 이용하여 해설을 작성하여 다른분들과 함께 해설을 나누었으면 합니다.로그인 후 오류 신고 및 해설 작성 하시면 포인트가 제공됩니다.[포인트 모으기 및 사용법] | 4. 19.2t/m [포인트 모으기 및 사용법] | 정답률 : 53%
산업기사 | 건설재료시험산업기사 | 2017년05월07일 | 4과목 : 토질 및 기초 | 80. | 어떤 시료에 대하여 일축압축 시험을 실시한 결과 일축압축강도가 3t/m2이었다. 이 흙의 점착력은? (단, 이 시료는 ø=0°인 점성토이다.) |  | 1. 1.0t/m2 2. 1.5t/m2 3. 2.0t/m2 4. 2.5t/m2 해설이 아직 작성되지 않았습니다.해설을 알고 계시다면 오른쪽 해설추가 기능을 이용하여 해설을 작성하여 다른분들과 함께 해설을 나누었으면 합니다.로그인 후 오류 신고 및 해설 작성 하시면 포인트가 제공됩니다.[포인트 모으기 및 사용법] | 2. 1.5t/m2 [포인트 모으기 및 사용법] | 정답률 : 73%
산업기사 | 건설재료시험산업기사 | 2017년03월05일 | 1과목 : 콘크리트공학 | 1. | 고강도콘크리트에 대한 설명으로 틀린 것은? |  | 1. 설계기준압축강도가 보통(중량) 콘크리트에서 35MPa이상인 경우의 콘크리트를 고강도 콘크리트라고 한다. 2. 고강도콘크리트에 사용되는 굵은 골재의 최대 차수는 40mm 이하로서 가능한 25mm 이하로 하여야 한다. 3. 잔골재율은 소요의 워커빌리티를 얻도록 시험에 의하여 결정하여야 하며, 가능한 적게 하도록 한다. 4. 기상의 변화가 심하거나 동결융해에 대한 대책이 필요한 경우를 제외하고는 공기 연행제를 사용하지 않은 것을 원칙으로 한다. 해설이 아직 작성되지 않았습니다.해설을 알고 계시다면 오른쪽 해설추가 기능을 이용하여 해설을 작성하여 다른분들과 함께 해설을 나누었으면 합니다.로그인 후 오류 신고 및 해설 작성 하시면 포인트가 제공됩니다.[포인트 모으기 및 사용법] | 1. 설계기준압축강도가 보통(중량) 콘크리트에서 35MPa이상인 경우의 콘크리트를 고강도 콘크리트라고 한다. [포인트 모으기 및 사용법] | 정답률 : 79%
산업기사 | 건설재료시험산업기사 | 2017년03월05일 | 1과목 : 콘크리트공학 | 2. | 프리플레이스트는 콘크리트의 특징으로 틀린 것은? |  | 1. 투수성이 낮다. 2. 블리딩 및 레이턴스가 작다. 3. 수축률이 크다. 4. 수중 콘크리트에 적합하다. 해설이 아직 작성되지 않았습니다.해설을 알고 계시다면 오른쪽 해설추가 기능을 이용하여 해설을 작성하여 다른분들과 함께 해설을 나누었으면 합니다.로그인 후 오류 신고 및 해설 작성 하시면 포인트가 제공됩니다.[포인트 모으기 및 사용법] | 3. 수축률이 크다. [포인트 모으기 및 사용법] | 정답률 : 60%
산업기사 | 건설재료시험산업기사 | 2017년03월05일 | 1과목 : 콘크리트공학 | 3. | 일정량의 AE제를 사용한 경우 굳지 않은 콘크리트에 연행되는 공기량에 대한 설명으로 틀린 것은? |  | 1. 콘크리트의 온도가 높을수록 공기량은 많다. 2. 물-시멘트비가 클수록 공기량은 많다. 3. 시멘트의 분말도가 증가할수록 공기량은 많다. 4. 단위 잔골재량이 많을수록 공기량은 많다. | 1. 콘크리트의 온도가 높을수록 공기량은 많다. | 정답률 : 56% | <문제 해설>온도가 높을 수록 공기량은 감소한다.[해설작성자 : 준비생]
산업기사 | 건설재료시험산업기사 | 2017년03월05일 | 1과목 : 콘크리트공학 | 4. | 콘크리트의 크리프(Creep)에 대한 설명으로 틀린 것은? |  | 1. 부재치수가 작을수록 크리프가 커진다. 2. 온도가 높을수록 크리프는 커진다. 3. 재하시 재령이 클수록 크리프는 커진다. 4. 양호한 배합의 경우 물-시멘트비가 클수록 크리프는 커진다. 해설이 아직 작성되지 않았습니다.해설을 알고 계시다면 오른쪽 해설추가 기능을 이용하여 해설을 작성하여 다른분들과 함께 해설을 나누었으면 합니다.로그인 후 오류 신고 및 해설 작성 하시면 포인트가 제공됩니다.[포인트 모으기 및 사용법] | 3. 재하시 재령이 클수록 크리프는 커진다. [포인트 모으기 및 사용법] | 정답률 : 67%
산업기사 | 건설재료시험산업기사 | 2017년03월05일 | 1과목 : 콘크리트공학 | 5. | 일반 수중콘크리트에 대한 설명 중 잘못된 것은? |  | 1. 물-결합재비는 50% 이하를 표준으로 한다. 2. 단위시멘트량은 370kg/m3 이상을 표준으로 한다. 3. 타설할 때 완전히 물막이를 할 수 없는 경우에도 유속이 1초당 50mm 이하로 제한하여야 한다. 4. 트래미 1개로 타설할 수 있는 수중콘크리트의 면적은 100m2 정도로 계획하는 것이 좋다. 해설이 아직 작성되지 않았습니다.해설을 알고 계시다면 오른쪽 해설추가 기능을 이용하여 해설을 작성하여 다른분들과 함께 해설을 나누었으면 합니다.로그인 후 오류 신고 및 해설 작성 하시면 포인트가 제공됩니다.[포인트 모으기 및 사용법] | 4. 트래미 1개로 타설할 수 있는 수중콘크리트의 면적은 100m2 정도로 계획하는 것이 좋다. [포인트 모으기 및 사용법] | 정답률 : 69%
산업기사 | 건설재료시험산업기사 | 2017년03월05일 | 1과목 : 콘크리트공학 | 6. | 시방배합결과 물 170kg/m3, 시멘트 350kg/m3, 잔골재 700kg/m3, 굵은골재 1000kg/m3을 얻었다. 현장에서 골재의 입도는 시방배합에서 가정한 것과 동일하고 잔골재 및 굵은골재의 표면수가 각각 3%와 1%일 경우 현장배합상의 단위수량은? |  | 1. 1290kg/m3 2. 139kg/m3 3. 191kg/m3 4. 210kg/m3 해설이 아직 작성되지 않았습니다.해설을 알고 계시다면 오른쪽 해설추가 기능을 이용하여 해설을 작성하여 다른분들과 함께 해설을 나누었으면 합니다.로그인 후 오류 신고 및 해설 작성 하시면 포인트가 제공됩니다.[포인트 모으기 및 사용법] | 2. 139kg/m3 [포인트 모으기 및 사용법] | 정답률 : 70%
산업기사 | 건설재료시험산업기사 | 2017년03월05일 | 1과목 : 콘크리트공학 | 7. | 프리스트레스트 콘크리트 부재에서 프리텐션 방식의 장점이 아닌 것은? |  | 1. 제품의 품직에 대한 신뢰도가 높다. 2. PS강재의 곡선 배치가 용이하다. 3. 정착장치가 불필요하다. 4. 공장에서 대량의 제조가 가능하다. 해설이 아직 작성되지 않았습니다.해설을 알고 계시다면 오른쪽 해설추가 기능을 이용하여 해설을 작성하여 다른분들과 함께 해설을 나누었으면 합니다.로그인 후 오류 신고 및 해설 작성 하시면 포인트가 제공됩니다.[포인트 모으기 및 사용법] | 2. PS강재의 곡선 배치가 용이하다. [포인트 모으기 및 사용법] | 정답률 : 63%
산업기사 | 건설재료시험산업기사 | 2017년03월05일 | 1과목 : 콘크리트공학 | 8. | 확대기초, 보, 기둥 등의 측면 거푸집널의 해체시기로 옳은 것은? |  | 1. 3MPa 이상 2. 설계기준압축강도의 1/5배 이상 3. 설계기준압축강도의 2/5배 이상 4. 5MPa 이상 해설이 아직 작성되지 않았습니다.해설을 알고 계시다면 오른쪽 해설추가 기능을 이용하여 해설을 작성하여 다른분들과 함께 해설을 나누었으면 합니다.로그인 후 오류 신고 및 해설 작성 하시면 포인트가 제공됩니다.[포인트 모으기 및 사용법] | 4. 5MPa 이상 [포인트 모으기 및 사용법] | 정답률 : 83%
산업기사 | 건설재료시험산업기사 | 2017년03월05일 | 1과목 : 콘크리트공학 | 9. | 아래 표의 조건과 같을 경우 습윤양생 기간의 표준으로 옳은 것은?(오류 신고가 접수된 문제입니다. 반드시 정답과 해설을 확인하시기 바랍니다.) | R0lGODlhpgA1AHcAACH5BAAAAAAALAAAAACmADUAgAAAAP///wj+AAMIHEiwoMGDCBMqXMiwocOHECNKnEixosWLGDMmBMCxo8ePIEOKHEmypMmTKFOqXBnSIACNMGPKnCnxZUGbNHPq3KkR50CfPIMKHYoQaACjRJMqzWkU6dKnUC02jUq1KsWpET3+/PlRoE+RG7sevSm2ptarHbfeJOh0rduHX72ylZtWYVu3cd9CRHrX5dyxevvK1dswr2G1Gx3azPu3qOO1izna/Qv0JU7BgBsrpsy5buLCg7me/ey39GXSgCsP9vxYs2LPh0MfxLy69cTRiBfGlm0ZdGDce0FmJsnw9GypuTPr5iw7ue3mhVtmdd768kjkrlEvzoj1YuWyjTH+M75dnLD25sJ9Zy8uHfr4zZppUx9eWnlg3vUnmy+vP37w/PKx5xRrs8GWnXj5vZaeaASCtRdb7Vll34LL7SfhhRjap2GGHFbVXYcgUvVhiCQqNWKJKAZ1Yoos0rRiizD2lGCMNGL0Yo04Tmdhf7k56JWPQKa1HYPAKWedZGN9FaFt3xWpYYDurfdgeUNCdxxiQ/Y2X4X4mXdjWBT6iCVZFNLVJZf0HSWklGi+9+SM/PkXp2pgWsYagmOmZuSSV6IHnnNQvkkkgWn+6OBuGwKo1nZuqjfheh/+CWGZ1F3naJVqlqnlcHVtmuhkR2a65JdxDuokX+1phSloxh2nJKV8kG2JmpVweQffrFyuOleg4fl5Kpy1FuiklWLy2quRMhnn5olQEheloami6ZKlqjVqKqHoIeslsN5JqluEYpJ3bbJkYktqjujySGu67OJqbLs1ngsvvPLOy2699qKLb7447ssvjU2xJPDABBds8MEl/avwwgw37PDDEEcUEAA7 | 1. 3일 2. 5일 3. 7일 4. 28일 | 2. 5일 | 정답률 : 48% | <문제 해설>아래와 같은 오류 신고가 있었습니다.여러분들의 많은 의견 부탁 드립니다.추후 여러분들의 의견을 반영하여 정답을 수정하도록 하겠습니다.참고로 정답 변경은 오류 신고 5회 이상일 경우 수정합니다.[오류 신고 내용]보통포틀랜드시멘트의 경우 15℃이상 5일 10℃이상 7일 5℃이상 9일 [해설작성자 : 원중][관리자 입니다.다른 문제집 확인 가능한분 계시면 확인 부탁 드립니다.신고시 출판사명까지 기제 부탁 드립니다.][추가 오류 신고]기온 5도, 보통포틀랜드 시멘트는 9일 입니다.
산업기사 | 건설재료시험산업기사 | 2017년03월05일 | 1과목 : 콘크리트공학 | 10. | 콘크리트의 압축강도시험에 대한 설명으로 틀린 것은? |  | 1. 공시체는 지름의 2배 높이를 가진 원기둥으로 한다. 2. 공시체 몰드에 콘크리트를 채울 때 콘크리트는 2층 이상으로 거의 동일한 두께로 나눠서 채운다. 3. 공시체 캐핑을 위한 시멘트 페이스트의 물-시멘트 비는 27~30%로 한다. 4. 하중을 가하는 속도는 압축 응력도의 증가율이 매초 (0.06±0.04)MPa이 되도록 한다. | 4. 하중을 가하는 속도는 압축 응력도의 증가율이 매초 (0.06±0.04)MPa이 되도록 한다. | 정답률 : 75% | <문제 해설>(0.6±0.4)Mpa임[해설작성자 : comcbt.com 이용자]
산업기사 | 건설재료시험산업기사 | 2017년03월05일 | 1과목 : 콘크리트공학 | 11. | 쪼갬인장시험을 실시하기 위하여 ø150×300mm의 원주형 공시체로 시험한 결과 재하 하중(P)이 176.7kN에서 공시체가 파괴 되었다. 쪼갬인장 강도는? |  | 1. 2.0MPa 2. 2.5MPa 3. 4.5MPa 4. 5.0MPa | 2. 2.5MPa | 정답률 : 77% | <문제 해설>2p/파이*d*L[해설작성자 : comcbt.com 이용자]
산업기사 | 건설재료시험산업기사 | 2017년03월05일 | 1과목 : 콘크리트공학 | 12. | 콘크리트 품질관리 4단계 싸이클의 각 단계가 아닌 것은? |  | 1. 실시(Do) 2. 적용(Apply) 3. 검사(Check) 4. 계획(Plan) 해설이 아직 작성되지 않았습니다.해설을 알고 계시다면 오른쪽 해설추가 기능을 이용하여 해설을 작성하여 다른분들과 함께 해설을 나누었으면 합니다.로그인 후 오류 신고 및 해설 작성 하시면 포인트가 제공됩니다.[포인트 모으기 및 사용법] | 2. 적용(Apply) [포인트 모으기 및 사용법] | 정답률 : 68%
산업기사 | 건설재료시험산업기사 | 2017년03월05일 | 1과목 : 콘크리트공학 | 13. | 콘크리트에 시공 이음을 두는 경우가 아닌 것은? |  | 1. 거푸집과 동바리를 연속으로 사용하는 경우 2. 철근 조립을 일체로 할 수 없을 경우 3. 댐과 같이 단면이 커서 수화열의 피해를 줄이기 위한 경우 4. 기존에 타설된 콘크리트에 충분한 양생기간을 주기 위한 경우 해설이 아직 작성되지 않았습니다.해설을 알고 계시다면 오른쪽 해설추가 기능을 이용하여 해설을 작성하여 다른분들과 함께 해설을 나누었으면 합니다.로그인 후 오류 신고 및 해설 작성 하시면 포인트가 제공됩니다.[포인트 모으기 및 사용법] | 4. 기존에 타설된 콘크리트에 충분한 양생기간을 주기 위한 경우 [포인트 모으기 및 사용법] | 정답률 : 53%
산업기사 | 건설재료시험산업기사 | 2017년03월05일 | 1과목 : 콘크리트공학 | 14. | 콘크리트 구조물의 내하력을 향상시키는 보강공법이 아닌 것은? |  | 1. 표면처리공법 2. 단면증설공법 3. 강판접착공법 4. 프리스트레스 도입공법 해설이 아직 작성되지 않았습니다.해설을 알고 계시다면 오른쪽 해설추가 기능을 이용하여 해설을 작성하여 다른분들과 함께 해설을 나누었으면 합니다.로그인 후 오류 신고 및 해설 작성 하시면 포인트가 제공됩니다.[포인트 모으기 및 사용법] | 1. 표면처리공법 [포인트 모으기 및 사용법] | 정답률 : 71%
산업기사 | 건설재료시험산업기사 | 2017년03월05일 | 1과목 : 콘크리트공학 | 15. | 일반적인 철근 콘크리트(RC)와 비교한 프리스트레스트 콘크리트(PSC)의 특징을 설명한 것으로 틀린 것은? |  | 1. 내구성 및 수밀성이 양호하다. 2. 고강도 강재를 사용하므로 내화성에 있어서 불리하다. 3. 전단면을 유효하게 이용할 수 있어 경량의 구조가 가능하다. 4. 강성이 크므로 변형이 작고 진동이 거의 없는 구조가 대부분이다. 해설이 아직 작성되지 않았습니다.해설을 알고 계시다면 오른쪽 해설추가 기능을 이용하여 해설을 작성하여 다른분들과 함께 해설을 나누었으면 합니다.로그인 후 오류 신고 및 해설 작성 하시면 포인트가 제공됩니다.[포인트 모으기 및 사용법] | 4. 강성이 크므로 변형이 작고 진동이 거의 없는 구조가 대부분이다. [포인트 모으기 및 사용법] | 정답률 : 51%
산업기사 | 건설재료시험산업기사 | 2017년03월05일 | 1과목 : 콘크리트공학 | 16. | 경량골재, 콘크리트에 대한 설명으로 틀린 것은? |  | 1. 전동기를 사용해서 다짐하는 것은 좋지 않다. 2. 골재의 프리웨팅(pre-wetting)이 필요하다. 3. 슬럼프가 일반적으로 작게 나오는 경향이 있다. 4. 건조균열을 일으키기 쉽기 때문에 양생중습윤상태를 유지하도록 특히 주의한다. 해설이 아직 작성되지 않았습니다.해설을 알고 계시다면 오른쪽 해설추가 기능을 이용하여 해설을 작성하여 다른분들과 함께 해설을 나누었으면 합니다.로그인 후 오류 신고 및 해설 작성 하시면 포인트가 제공됩니다.[포인트 모으기 및 사용법] | 1. 전동기를 사용해서 다짐하는 것은 좋지 않다. [포인트 모으기 및 사용법] | 정답률 : 76%
산업기사 | 건설재료시험산업기사 | 2017년03월05일 | 1과목 : 콘크리트공학 | 17. | 매스 콘크리트에 대한 아래의 설명에서 ()안에 알맞은 값으로 옳은 것은? | R0lGODlhKAFcAHcAACH5BAAAAAAALAAAAAAoAVwAgAAAAP///wj+AAMIHEiwoMGDCBMqXMiwocOHECNKnEixosWLGDNq3Mixo8ePIEOKHEmypMmTKFN6BMCypcuXMGPKnEmzps2bOHPq3Mmzp8+fQIPePAhApdGjSJMqpVjUYNOlUKNKnTryKUGrVLNq3coVIVaBX7uKHUvWaNiwZdOqXavxLNu3cONGdDvQZYCmaNESjXmVL9iXYPvCFAxY4eC7hO3WbVmXcOOFjB8HligzceS/hzE/1StZMuCiWC9/pTsZ9GSnFjkjJnp6NUTVpL12xju79UOrqm/LRl1w81XbrHsLDwyb9/DSq/Pe9ptQuevnDosbv8sc92nr0Hsfxs389W7tmbH+5678m/jiz9NrI6aNOvdx6by5Z6Y+P/jx7OWRt8bLcu5Ht+7llxxDo72XHXYCqmfagZ0RaBt59EWG4He6TQehfL49Nl5/DbZlHIbhiUZgd64tKGCBFhJ3GXXaGTaTYR0+B1+F4DUknoKQedYfTf71dV+CzWW0GYcnprefefiRlOF9EEaoWJBGQqmfjMAZWOVrL0bZpH0VLWgikgymuN6VIk0Yo43R2ccjlSWWt6KVSTKVI5owunjhgKG1+eORY8ZJ40SxeUfnnsDdyCd8S/o5KIXnFebkk4te16ekYTLJGHuPQsqlU1nyNSR5a3o1mHPgJfrkhhMGKGWj4VEmaH7+piU6aYx6Ydolia6qROqcq/65Ja9Y1hdlr6zNWKWqciWrrFiBLuvss2M1C+201EYlbbXYZovStdp26+1Km34r7rgYcUvuuegCe2a67LZLK7GKikqkqdcVNtqbmaLqaL6cEskqvmZq6Vi9ihn74L7ySvjvl79yay6FmBraYJ7rVuxmc7uOJ+aqp14c3IyQolgnaP5OavC1X2qmqZifKuzmiiIzCqVzMZNZKJCE0pukreGyifNwspp4cs+yAuoxm6KlaiGuu93rY4cgAvzzu4c2re7BK39Mn3CfEhtoySVTJmLVGk6cILJAG222g1vb6TLSVrvNIdpaP6in1z1j/Ov+qwOSPfDUcie95coaFz2oxLCGffVcoy7sp7R0A1qdvRztXbfMNpIo9Ig73t03nHrHujC+5Y4ONpehbgQy05GyzVnkOGeoquh+q4dmykwhnHeteeMXeZN0w442z/H+6ZnNmrUN99mckxxw689jfiy8vy/O65qp91td4AV3yjXbYEao47BFRn+1+eQ7vJew2ofMusUlWa5681kDHi/w71tWav28k+/u/+d6GAAH2C0BEvCA1DIgAhe4LAUy8IFwcSAEJ5gWCVLwgl2xIAY3SBUNcvCDS/ladzoWurntT1+nItmsilen3M1rY5lD0Hb+BhvW3atgLfwcv3KGt7JFB2b+/lMUbRgmJDn5sEipodry+AYkc2FIer7r4ZRc10Traahz8Gtdmo4IpgD5xXA6Cx6nWKTE9b2NUNMrFpOQdzyoWRE5m4OM4oB2qTkuUT+k26LvsDhFPZJxMSoj3olIh7s0gk58bFzPm9h3Qn8N0XNqmtOSMsan8HEOVpHkoh+nhj7EUYqHT7PY605XJvMYDopTOqXEHDjJHTWudovKXicpB8gqpm+TUOFPHN0myTaybH6f/I4nG5nH9vGxdJjrH/hKGLX65euFYzqlL+MGSRzpj0bSDKYgk5k/IdqQel6T3816B85oAo4/LZwkxCqZxU928mjLzCHs0KjMQYpzaOT+lBl7iOiix/myVmMbJ/KAKMqAxpNjRQykpjyIxmvm86Epm2cimTif6o3ujQ21FCNziEsWgvCjIXwoSEeaFIaS9KSlDCJKV3oSk7L0pQnNKExnChKX0vSmTJwoTndqxB+R0IwmdGjCUsiiiIpUeAZlZ/KIaafE4TBdsRlmwmyJSjz5TKbtRGLMKMbG4ZWRXFGF58ioms9HRs+LuerjLislvS9+dVxh1aQwyRpEs67LmY2xSx49uc+g2lN3v5FPFKG6qZ8GaaGAtYwjMVPNaaoxmNY8Elehgyx1GjKAENUbVpNoTjJl02RljFi4CPcqy9YIsyqVKLg6G6fP7jKuqmWfqmYdq9NpCbCG7rNcqOzqWVHeDbYn7FJPbRqXqN5zWF6Nz6xI9Tp3ok6pHt1sc1WKrdtydGc98hg/tddLyDbKdjoCVZbI6amsNjCzgYPXdduz2apSNLGq6+ZnbStSnto3u/a7r36NV9v9+ldg/w0wfs0r4AATt8A4PTCCaargBcP0LEKJsIQnTOEKW/jCGM6wHR3M4Q57+MMgDrGIQRIQADs= | 1. (a)0.5, (b)0.5 2. (a)0.5, (b)0.8 3. (a)0.8, (b)0.5 4. (a)0.8, (b)0.8 해설이 아직 작성되지 않았습니다.해설을 알고 계시다면 오른쪽 해설추가 기능을 이용하여 해설을 작성하여 다른분들과 함께 해설을 나누었으면 합니다.로그인 후 오류 신고 및 해설 작성 하시면 포인트가 제공됩니다.[포인트 모으기 및 사용법] | 3. (a)0.8, (b)0.5 [포인트 모으기 및 사용법] | 정답률 : 72%
산업기사 | 건설재료시험산업기사 | 2017년03월05일 | 1과목 : 콘크리트공학 | 18. | 콘크리트 압축강도의 시험 기록이 없는 현장에서 설계기준 압축강도(fck)24MPa인 콘크리트를 제조하기 위한 배합강도(fcr)는? |  | 1. 29MPa 2. 31MPa 3. 32.5MPa 4. 34.5MPa 해설이 아직 작성되지 않았습니다.해설을 알고 계시다면 오른쪽 해설추가 기능을 이용하여 해설을 작성하여 다른분들과 함께 해설을 나누었으면 합니다.로그인 후 오류 신고 및 해설 작성 하시면 포인트가 제공됩니다.[포인트 모으기 및 사용법] | 3. 32.5MPa [포인트 모으기 및 사용법] | 정답률 : 84%
산업기사 | 건설재료시험산업기사 | 2017년03월05일 | 1과목 : 콘크리트공학 | 19. | 시방배합에서 잔골재율(S/a)이 43%, 잔골재의 표건상태에서의 밀도는 2.6g/cm3이다. 이 시방배합에 사용된 골재의 절대용적이 660L이면 단위 잔골재량은 얼마인가? |  | 1. 708kg 2. 718kg 3. 728kg 4. 738kg 해설이 아직 작성되지 않았습니다.해설을 알고 계시다면 오른쪽 해설추가 기능을 이용하여 해설을 작성하여 다른분들과 함께 해설을 나누었으면 합니다.로그인 후 오류 신고 및 해설 작성 하시면 포인트가 제공됩니다.[포인트 모으기 및 사용법] | 4. 738kg [포인트 모으기 및 사용법] | 정답률 : 66%
산업기사 | 건설재료시험산업기사 | 2017년03월05일 | 1과목 : 콘크리트공학 | 20. | 콘크리트의 비빔시간은 일반적으로 가경식믹서의 경우와 강제식 믹서의 경우 얼마 이상은 표준비빔시간으로 하는가? |  | 1. 가경식 믹서:1분 30초, 강제식 믹서:1분 2. 가경식 믹서:1분, 강제식 믹서:1분 30초 3. 가경식 믹서:2분 30초, 강제식 믹서:1분 30초 4. 가경식 믹서:1분 30초, 강제식 믹서:2분 30초 해설이 아직 작성되지 않았습니다.해설을 알고 계시다면 오른쪽 해설추가 기능을 이용하여 해설을 작성하여 다른분들과 함께 해설을 나누었으면 합니다.로그인 후 오류 신고 및 해설 작성 하시면 포인트가 제공됩니다.[포인트 모으기 및 사용법] | 1. 가경식 믹서:1분 30초, 강제식 믹서:1분 [포인트 모으기 및 사용법] | 정답률 : 87%
산업기사 | 건설재료시험산업기사 | 2017년03월05일 | 2과목 : 건설재료 및 시험 | 21. | 강의 화학성분 중 인(P)이 많으면 증가하는 성질은? |  | 1. 인성 2. 탄성 3. 휨성 4. 취성 | 4. 취성 | 정답률 : 60% | <문제 해설>C:인장강도,항복점 및 경도가 증가하지만 취성은 감소P,S :취성이 증가Mn:강도와 인성을 증가[해설작성자 : comcbt.com 이용자]
산업기사 | 건설재료시험산업기사 | 2017년03월05일 | 2과목 : 건설재료 및 시험 | 22. | 골재실험결과 골재의 단위용적질량이 1.7t/m3, 밀도가 2.65g/cm3였을 때 이골재의 공극률은? |  | 1. 35.85% 2. 64.15% 3. 57.26% 4. 42.74% 해설이 아직 작성되지 않았습니다.해설을 알고 계시다면 오른쪽 해설추가 기능을 이용하여 해설을 작성하여 다른분들과 함께 해설을 나누었으면 합니다.로그인 후 오류 신고 및 해설 작성 하시면 포인트가 제공됩니다.[포인트 모으기 및 사용법] | 1. 35.85% [포인트 모으기 및 사용법] | 정답률 : 53%
산업기사 | 건설재료시험산업기사 | 2017년03월05일 | 2과목 : 건설재료 및 시험 | 23. | 합판의 특징에 대한 설명으로 틀린 것은? |  | 1. 목재의 완전 이용이 가능하다. 2. 곡면으로 된 판을 얻을 수 없다. 3. 폭이 넓은 판을 쉽게 얻을 수 있다. 4. 팽창, 수축 등에 의한 결점이 없고 방향에 따른 강도의 차이가 없다. 해설이 아직 작성되지 않았습니다.해설을 알고 계시다면 오른쪽 해설추가 기능을 이용하여 해설을 작성하여 다른분들과 함께 해설을 나누었으면 합니다.로그인 후 오류 신고 및 해설 작성 하시면 포인트가 제공됩니다.[포인트 모으기 및 사용법] | 2. 곡면으로 된 판을 얻을 수 없다. [포인트 모으기 및 사용법] | 정답률 : 61%
산업기사 | 건설재료시험산업기사 | 2017년03월05일 | 2과목 : 건설재료 및 시험 | 24. | 잔골재와 굵은골재의 조립률이 각각 2.5, 7.5이고 혼합비율이 1:1.5인 혼합 골재의 조립률(FM)은? |  | 1. 13.8 2. 10.0 3. 5.5 4. 3.0 해설이 아직 작성되지 않았습니다.해설을 알고 계시다면 오른쪽 해설추가 기능을 이용하여 해설을 작성하여 다른분들과 함께 해설을 나누었으면 합니다.로그인 후 오류 신고 및 해설 작성 하시면 포인트가 제공됩니다.[포인트 모으기 및 사용법] | 3. 5.5 [포인트 모으기 및 사용법] | 정답률 : 74%
산업기사 | 건설재료시험산업기사 | 2017년03월05일 | 2과목 : 건설재료 및 시험 | 25. | 혼화재로서 실리카 퓸을 사용한 콘크리트에 대한 설명으로 틀린 것은? |  | 1. 콘크리트가 치밀한 구조로 된다. 2. 단위수량을 줄일 수 있고, 건조수축에 대한 저항성이 향상된다. 3. 알칼리 골재반응의 억제효과 및 강도증가 등을 기대할 수 있다. 4. 콘크리트의 재료분리 저항성, 내화학약품성이 향상된다. 해설이 아직 작성되지 않았습니다.해설을 알고 계시다면 오른쪽 해설추가 기능을 이용하여 해설을 작성하여 다른분들과 함께 해설을 나누었으면 합니다.로그인 후 오류 신고 및 해설 작성 하시면 포인트가 제공됩니다.[포인트 모으기 및 사용법] | 2. 단위수량을 줄일 수 있고, 건조수축에 대한 저항성이 향상된다. [포인트 모으기 및 사용법] | 정답률 : 35%
산업기사 | 건설재료시험산업기사 | 2017년03월05일 | 2과목 : 건설재료 및 시험 | 26. | 시멘트의 성분 중에서 석고를 사용하는 목적은? |  | 1. 강도의 증진을 위해서 2. 응결시간 조절을 위해서 3. 흡수성을 높이기 위해서 4. 워커빌리티의 증진을 위해서 해설이 아직 작성되지 않았습니다.해설을 알고 계시다면 오른쪽 해설추가 기능을 이용하여 해설을 작성하여 다른분들과 함께 해설을 나누었으면 합니다.로그인 후 오류 신고 및 해설 작성 하시면 포인트가 제공됩니다.[포인트 모으기 및 사용법] | 2. 응결시간 조절을 위해서 [포인트 모으기 및 사용법] | 정답률 : 75%
산업기사 | 건설재료시험산업기사 | 2017년03월05일 | 2과목 : 건설재료 및 시험 | 27. | 타르(tar)에 대한 설명으로 잘못된 것은? |  | 1. 석유원유, 석탄, 수목 등의 유기물을 건류 또는 증류할 때 만들어지는 휘발성 액상물질의 타르이다. 2. 타르의 종류로는 콜타르, 피치, 가스 타르 및 표장용 타르 등이 있다. 3. 포장용 타르는 온도변화에 의한 점도의 변화가 크다. 4. 포장용 타르는 스트레이스 아스팔트와 성질이 매우 유사하여 시공 및 취급에 있어서 차이가 없다. 해설이 아직 작성되지 않았습니다.해설을 알고 계시다면 오른쪽 해설추가 기능을 이용하여 해설을 작성하여 다른분들과 함께 해설을 나누었으면 합니다.로그인 후 오류 신고 및 해설 작성 하시면 포인트가 제공됩니다.[포인트 모으기 및 사용법] | 4. 포장용 타르는 스트레이스 아스팔트와 성질이 매우 유사하여 시공 및 취급에 있어서 차이가 없다. [포인트 모으기 및 사용법] | 정답률 : 69%
산업기사 | 건설재료시험산업기사 | 2017년03월05일 | 2과목 : 건설재료 및 시험 | 28. | 어래 표와 같은 골재 체가름 성과표에 의하면 굵은 골재 최대치수는? | R0lGODlhJwFbAHcAACH5BAAAAAAALAAAAAAnAVsAgAAAAP///wj+AAMIHEiwoMGDCBMqXMiwocOHECNKnEixosWLGDNq3Mixo8ePIEOCBECypMmTKFOqXMmypcuXMGPKnEmzps2bOHO+NAhApMWePgUC9TmUaNAARUMmVcrz6MSlI49C/Ti1Y1WOV7E2dRox60avGcGGlUq2LEGxXAeivbi2Ylu3ZkW+pbh0bly5d5kGtdvVad20EPn23es3L9WDJXmaHHwW8EPBgQ0fJky5sdCCfP86bgj5sWSPnTnnHZo089bNC0OLrmyUtV6EpRWTRDr7tFrUDFXn/myV99eEdRNfHo7UNnHcsAu7fo13+fHbw0lDt0wdOWLlrZ2DNuwVqPTnxTH+WweOvbn23svBep+uufp498zjy5+cffrp9cTb23+/f/523xrpplBwiRUlXHgI6geebJcZmJJaJy0oXnUH/gQhaYtZKFRtG4Zm4FkcanhhiGzthpGCu2U1FX4DgsjeiflJ+FSMCcK44YslwjfWaKkt1pOKySFIHoQ4avidbiwmaSONQtI1IXrprVYckNc1WeWUOPpYm5YfTkjgj1sWyKFmR4rpnZkUZolmh2B+1x+XI9KGYlRPttggiCgF2d1tbip5J5OxsVnkj1k+eeSLfdqXaI3RFYrnouFBKiOU/V1XYGpX7hmpozVC2iWNiS76KaOhDkrdoaBymuqqjFZKn6v+hlpZZ5FD+rlpjJ7CaiuhrAZ6a6emBiuqql5y6uakWs1q6Z9B1qlphKQiKqydpa7a3q6tHjtsr9BVhW22ytKpo3jrteXrkNPimu6pgIL7q7F8Btuuu9vC2yiTyP4WLru8yvkgbcZdedyB1dKboZymbgstwu3mquiY9r7b4brHyvpqvuTmaOd5yXKsb33mwWqdgBuHbLK4J6OM8WYko5vyxSrHDNuaDs35XsvNvvwfyDJnKrKyOO/ocYDl+UfpxhWXvLJjQQcMc89HQx3r0jaP1/S+UUv9sc5TWyzw0oBdPW7WT+/MNbtUO31z0VpvbXTHmOIb99gjs1222W+7LZ/+2HABKDTPd8N9Mt9O+r0k4Hi3TTTWdRuuMeJkRx414TM6LiLkgiv+N9hpUU6455b3HSV/jGceuOmJn6435RKBPvTimOsds06012777bjnrvvuvB/8M26uxy576sQnzjpjwm+eN+xnr0566cNLjrr0zA/+PN3TZ6999ZofDt5VeQqp0ohbql389tyrrvzs5u83atxVU7+++t53//j3Jvo+fpXxo1+//aJrHve+5DuAKcozVgqeAOcnv//B7C228lcB8dO/6PnPgQ28396Qx6J9UTBEClxe+s5nwcyVZiU1Q2G38Be6wr0OgxfUIPgQ8y/PJC2EAAygCGFoQqW5TIL+CqrgCDOoQfoV8YE+zNm18iREBsbwcjs8ovGS+LXw+TCIIMyi0k7oIAdRsUJNItEPL4QnIkkJM1n0oomqqMUzco4rJ0QbqiqmRm796lyD6lLSKoUqLLXKaX2koKtW9ClByqiJTLNNIO8VRDmuUGKy0pZlOgjIR/qRkqXzkyG/liZGTgqRYVOkJTG0oHMt8kaR9Jn7MBmuU5aPiqM04wyVyB5Wwud4kXFWLD2oy3slMGe0WtEa0Sgprw0SYiwc4wGTOUZcIrCTd8SaKXepq5mBkJPYPCXGqETHYfYyjG40JnL0o81INTJi5myf+LYiRh1p80yw9KUeveUySRoQmOL+BJ4o5flIPBZyXpSk0nM2WUl+3oqe1HKUMGlprWZe702ONKg/IxpNcN4HmrZMJT/7WNCKcnRs/4wWPp1ZM+NUCIxmdA8Xy0hDtYHRW7NkEBkV88U0zkyZA23nPTnpoYVBMYo/zWHlkqe8zoASn0Jtnd1IOMTJhcWnOgRqVJOKPKlGlaThpGouXyjFJ16VLSqcqhGDOlaxEvGnHsJeSVs4VKJ2tYTOA6sVzXpWF7qVrHW16xuzWlWrtnWBb21qD+UK1b/6ValsRexd0cpDvR62r1p9JmBleKIa0tWrho3sWhf71YfmU7CgDW1jnTjYh+KwrJcVbWAH6NnPkla1qx1DrWzrh1VvPnarnM0sU1nr2dPu9rXAnS1le7vUvOrWuJB9YO+Wy9zmOve50L1da6dL3epa97rYza52t8vd7nr3uw4JCAA7 | 1. 40mm 2. 25mm 3. 20mm 4. 10mm 해설이 아직 작성되지 않았습니다.해설을 알고 계시다면 오른쪽 해설추가 기능을 이용하여 해설을 작성하여 다른분들과 함께 해설을 나누었으면 합니다.로그인 후 오류 신고 및 해설 작성 하시면 포인트가 제공됩니다.[포인트 모으기 및 사용법] | 3. 20mm [포인트 모으기 및 사용법] | 정답률 : 75%
산업기사 | 건설재료시험산업기사 | 2017년03월05일 | 2과목 : 건설재료 및 시험 | 29. | AE 콘크리트의 특성에 관한 설명 중 옳은 것은? |  | 1. 콘크리트의 단위중량이 감소하고 철근과의 부착강도가 약화된다. 2. 동결 융해에 대한 저항성이 작아지고 수축성도 적게 된다. 3. 블리딩(Bleeding)이 감소하고 수밀성도 감소한다. 4. 워커빌리티는 양호해지나 재료의 분리가 잘 일어난다. 해설이 아직 작성되지 않았습니다.해설을 알고 계시다면 오른쪽 해설추가 기능을 이용하여 해설을 작성하여 다른분들과 함께 해설을 나누었으면 합니다.로그인 후 오류 신고 및 해설 작성 하시면 포인트가 제공됩니다.[포인트 모으기 및 사용법] | 1. 콘크리트의 단위중량이 감소하고 철근과의 부착강도가 약화된다. [포인트 모으기 및 사용법] | 정답률 : 39%
산업기사 | 건설재료시험산업기사 | 2017년03월05일 | 2과목 : 건설재료 및 시험 | 30. | 하중이 반복 작용하여 재료가 정적강도보다 낮은 강도에서 파괴되는 현상은? |  | 1. 릴렉세이션 2. 크리프파괴 3. 연성파괴 4. 피로파괴 해설이 아직 작성되지 않았습니다.해설을 알고 계시다면 오른쪽 해설추가 기능을 이용하여 해설을 작성하여 다른분들과 함께 해설을 나누었으면 합니다.로그인 후 오류 신고 및 해설 작성 하시면 포인트가 제공됩니다.[포인트 모으기 및 사용법] | 4. 피로파괴 [포인트 모으기 및 사용법] | 정답률 : 83%
산업기사 | 건설재료시험산업기사 | 2017년03월05일 | 2과목 : 건설재료 및 시험 | 31. | 르샤틀리에(Le Chatelier) 비중병의 0.5cc 눈금까지 광유를 주입하고 시료로 시멘트 64g을 넣은 후 비중병의 눈금이 21.5cc로 증가되었다면 이 시멘트의 비중은? |  | 1. 2.96 2. 3.05 3. 3.12 4. 3.19 해설이 아직 작성되지 않았습니다.해설을 알고 계시다면 오른쪽 해설추가 기능을 이용하여 해설을 작성하여 다른분들과 함께 해설을 나누었으면 합니다.로그인 후 오류 신고 및 해설 작성 하시면 포인트가 제공됩니다.[포인트 모으기 및 사용법] | 2. 3.05 [포인트 모으기 및 사용법] | 정답률 : 74%
산업기사 | 건설재료시험산업기사 | 2017년03월05일 | 2과목 : 건설재료 및 시험 | 32. | 콘크리트용 골재에 요구되는 성질에 대한 설명으로 틀린 것은? |  | 1. 물리적, 화학적으로 안정하며 내구성이 커야 한다. 2. 크고 작은 입자의 혼합상태가 적절해야 한다. 3. 깨끗하며, 입형이 편평해야 한다. 4. 소요의 중량을 가져야 한다. 해설이 아직 작성되지 않았습니다.해설을 알고 계시다면 오른쪽 해설추가 기능을 이용하여 해설을 작성하여 다른분들과 함께 해설을 나누었으면 합니다.로그인 후 오류 신고 및 해설 작성 하시면 포인트가 제공됩니다.[포인트 모으기 및 사용법] | 3. 깨끗하며, 입형이 편평해야 한다. [포인트 모으기 및 사용법] | 정답률 : 84%
산업기사 | 건설재료시험산업기사 | 2017년03월05일 | 2과목 : 건설재료 및 시험 | 33. | 아스팔트 혼합재에 투입되는 필러(filler)란 No.200체를 70% 이상 토오가하는 돌가루로써 이를 혼합하는 목적은? |  | 1. 내구성을 향상시키려고 2. 감온성을 크게 하려고 3. 신도를 낮추려고 4. 점도를 높이려고 | 4. 점도를 높이려고 | 정답률 : 43% | <문제 해설>필러는 점도를 높일 수는 있지만 가장 큰 목적은 공극을 메우고 안전성 및 내구성을 증가시키는데 있다.[해설작성자 : 헬로]
산업기사 | 건설재료시험산업기사 | 2017년03월05일 | 2과목 : 건설재료 및 시험 | 34. | 토목섬유재료인 EPS 블록은 고분자 재료 중 어떤 원료가 주재료인가? |  | 1. 폴리에틸렌 2. 폴리아미드 3. 폴리프로필렌 4. 폴리스티렌 해설이 아직 작성되지 않았습니다.해설을 알고 계시다면 오른쪽 해설추가 기능을 이용하여 해설을 작성하여 다른분들과 함께 해설을 나누었으면 합니다.로그인 후 오류 신고 및 해설 작성 하시면 포인트가 제공됩니다.[포인트 모으기 및 사용법] | 4. 폴리스티렌 [포인트 모으기 및 사용법] | 정답률 : 36%
산업기사 | 건설재료시험산업기사 | 2017년03월05일 | 2과목 : 건설재료 및 시험 | 35. | 다음 암석 중 압축강도가 가장 작은 것은? |  | 1. 대리석 2. 응회암 3. 화강암 4. 안산암 해설이 아직 작성되지 않았습니다.해설을 알고 계시다면 오른쪽 해설추가 기능을 이용하여 해설을 작성하여 다른분들과 함께 해설을 나누었으면 합니다.로그인 후 오류 신고 및 해설 작성 하시면 포인트가 제공됩니다.[포인트 모으기 및 사용법] | 2. 응회암 [포인트 모으기 및 사용법] | 정답률 : 79%
산업기사 | 건설재료시험산업기사 | 2017년03월05일 | 2과목 : 건설재료 및 시험 | 36. | 폭발력이 강하고 수중에서도 폭발할 수 있는 다이나마이트(dynamite)는? |  | 1. 분상 다이나마이트 2. 규조토 다이나마이트 3. 교질 다이나마이트 4. 스트레이트 다이나마이트 해설이 아직 작성되지 않았습니다.해설을 알고 계시다면 오른쪽 해설추가 기능을 이용하여 해설을 작성하여 다른분들과 함께 해설을 나누었으면 합니다.로그인 후 오류 신고 및 해설 작성 하시면 포인트가 제공됩니다.[포인트 모으기 및 사용법] | 3. 교질 다이나마이트 [포인트 모으기 및 사용법] | 정답률 : 86%
산업기사 | 건설재료시험산업기사 | 2017년03월05일 | 2과목 : 건설재료 및 시험 | 37. | 혼합시멘트 중에서 알루미나시멘트에 관한 설명 중 옳지 않은 것은? |  | 1. 해수 또는 화학작용을 받는 곳에서는 저항이 크다. 2. 발열량이 대단히 많으므로 양생할 때 주의해야 한다. 3. 조기강도가 작으나 장기강도는 보통포틀랜드시멘트보다 상당히 크다. 4. 열분해 온도가 높으므로 내화용 콘크리트에 적합하다. 해설이 아직 작성되지 않았습니다.해설을 알고 계시다면 오른쪽 해설추가 기능을 이용하여 해설을 작성하여 다른분들과 함께 해설을 나누었으면 합니다.로그인 후 오류 신고 및 해설 작성 하시면 포인트가 제공됩니다.[포인트 모으기 및 사용법] | 3. 조기강도가 작으나 장기강도는 보통포틀랜드시멘트보다 상당히 크다. [포인트 모으기 및 사용법] | 정답률 : 79%
산업기사 | 건설재료시험산업기사 | 2017년03월05일 | 2과목 : 건설재료 및 시험 | 38. | 천연석유가 지층의 갈라진 틈에 침입한 후 지열이나 공기 등의 작용으로 오랜 세월 사이에 그 내부에 중합, 축합 반응을 일으켜 생긴 것은? |  | 1. 아스팔타이트 2. 레이크아스팔트 3. 록아스팔트 4. 샌드아스팔트 해설이 아직 작성되지 않았습니다.해설을 알고 계시다면 오른쪽 해설추가 기능을 이용하여 해설을 작성하여 다른분들과 함께 해설을 나누었으면 합니다.로그인 후 오류 신고 및 해설 작성 하시면 포인트가 제공됩니다.[포인트 모으기 및 사용법] | 1. 아스팔타이트 [포인트 모으기 및 사용법] | 정답률 : 75%
산업기사 | 건설재료시험산업기사 | 2017년03월05일 | 2과목 : 건설재료 및 시험 | 39. | 아래의 표에서 설명하는 석재는? | R0lGODlhKgGCAHcAACH5BAAAAAAALAAAAAAqAYIAgAAAAP///wj+AAMIHEiwoMGDCBMqXMiwocOHECNKnEixosWLGDNq3Mixo8ePIEOKHEmypMmTKFOWBMCypcuXMGPKnEmzps2bOHPq3Mmzp8+fQIPeTAhApdGjSJMqpVgUYdOlUKNKnTryqUGrVLNq3crVKdGuYMOKhYqVYNmxaNOq3XhWYNu1cOPK/epVYsuBZa3qvevW7NOibwue5dvX7cvCcxOjfBv4YV6zeCEH+FsYsMPGkRFLVsyZJOOIMScLBkxYL+KmqEUvZDn5L8zTBzF3nm3xM0aslmFnvptadGDWfiPvzS2YtnGPtkEDV617OOXKvC9fzcx88PHrGpO3JjwdOvG+jZ/+p2Y8U3f12MuxqwdNF6J4tpWZT+T+vPj6++zrKq9v2OXo1/H5ppBMq1G3GX4IFqhffpo9ZmBz4DEoX3f2JWjhghVe9pppGTpomHAS/rbhgxcmqF1FuB3mF4CxTciQc/4NSGKJ+J1I4404tkdhjjz2qFmGPgZJo41CFlmjjkYmuR6RSjY5G5NORjkXlFJWqRaVVmYZFpY6unaYczP2x5eXY654IIFOqQgjfaV12WBoHTbEYYr8Nbhinf+puF2ZMmLo2IF2Biqbam3FiOSOfXK4YG8t7qbgmXJKFt6O/DEq3Y+YAgmohntSaqClidaFGoCTRirfb5K66SKQrBnaZ4D+e0YXnKFzMmjdq4hKVydxlWZKIXfn4droo3wu6uupx/7Iq6mwYrisoLYO62eYrzK6XKufJhsoZK7S5+mjyKqqHajfEsqsuWZua22qRMG5aqnS6snqqsbSu12FwNbnJaRp4nZnt6Wl9ymwcXJ7bre7YWswtO7NSDC1g7rnbq0g6VvuReOKi1d5GLML4aXNMnvrodS2y6J+FJtM8MkW4/uivJpmW2+h/T4cr7LX5pleygdL6/Om8/3bpqOHKkpdy0D7SXO9N9M7cskyexjuZjxLCDWXPQ84tNKbDkc1xz+TSeqINaObq4tG32l2aGmfuvVVHLPtMMl2CS3w2ULD7er+tBLvHbSpS+vtLeDgxopZxCA/HbOWjIOFdeOQk0V35JRH9XjlmC82eeacp3R556B/9HnopGe3eemoczS6mLLya3KnUKN38raw22v4aWraLWKMYivMus0b5xw8nv9FWHDNwEm9eKR4tu0y3iCXW7XPS8P7IqbOJ81wuIh/R/u3ymt//a7BtjeYuwVah7TZ7dZu35p30yW19eBHrXV0Kbpf//KIF7dvgMAjHopI1JvWsa9RArRU/953sZ/xq1e2g42/BLg9iA0QgsYzX3b8lS0wJStlpBre7OTXwKmVzTz6G9Z33qOy5EEPRvfzD/HCMzGw1Q162ipcDhOXs+aJD2X+HjOf8EBkNXst8HQN2woNWfQ0NF1PWeWTGVOCCMQjyo5vEUyiCLuXEZrkTYdPfBcYL8ZCqiXugenLoOHid0MHnitsf8JhGLu2ReD9bohnQp+zzIi2NhqNXP5ToxvrGL7YYRF7MWRibeAoLBzKzZDBeR4R12hHAa3wbb8SUCPTNDkrOvF3t9HjJm83RkKC65PRG6Sc1ifHQI4yeP15YepmKZLV0fKWc1weLndZREjy8pdYtCIwf2nLYRITicZM5rGEqUxa2jKEphxe7BQFzWampZhUzCTRtHY0VVpTK9jcJh+5p6B1tfKbUwlnyJo1vY0tTIzoHIs6D5ipdlbLm/H+lIo69+VFciLPd+djZj5Xgsx7Rg+Qx1PcQMFZUKaB0n5Fm9tCu4JNDiKygoKjFT4nmpRnzo9SmNRU757FUX02NJcjdKQoJVlSyR2ypbOcJ0wbJ9OZaqmmNrUSTnMqpZ3y1Ek+/amSgipUIxXTiY8k5e6KJcM34VF28kIq2VrIpj+udIsfzN1Dl+pCaWoLlUa8jaq6EzFzwsqer7zoV+VIP+rFsXq4Mis9cxnWjjk0m2TFXavehtC09vFqZK3mS1uTQhIiMK4o7GtEB5vG6SQwh7zy3drwekpRZi+apysVBfN6WHFJVrGUlOUAoRiyAqIUov485Q+/t8nBua5pXEX+qGKridbFxstvo2GpJolms6Q2NYqgpd3hoqhDfe1stb0cWSVZOqqyDlKgWRTVDnVZMNlYdXYkhSptCfhDsAJNuVrEqM5gNs+Akpe42qWTnmrbTS0G16B/ja4jGblWpVK2l9P164MsyjX4zvWcQJRvfH3omKvWc15x/WN9S3nEfqJsqv3tUkh1l7y4uXI1pCne0WwI4DpWp5B89GAErXtSuyIxpdSFbhs5GUnGJnK5bMXwXuk63rsRtahCujGOfaTjHfOoxz7GEZCDPKQSE7lKQz6yhZKsZASFk5pNhd9SN8w7lVF5iILd8ZMBRZm2opaBsG3RhFXczIqSRmBd1p22hNkoW4+tV6JBrihx0+zL1IJ5fxMa85GPKs7zjDSAE/6viMHb4ZI+88J67Qih8bxdvcXZyLpSo3f9OLM4UtemR0Vfbryn0hFmj2ceUmhRcWqxS6IYsosD9cQ2ClNSd3OF+P0Q//j6q6mSGZiu9oqUX8zGOu/avz9lcpPvI+xhq6fYxr4OspNtnGUz+0mQfnaQnC1txVC72lOKNrZzRB6hePvb4A63uMdN7nKb+9bbTre61z3sgAAAOw== | 1. 안삼암 2. 화강암 3. 현무암 4. 석회암 해설이 아직 작성되지 않았습니다.해설을 알고 계시다면 오른쪽 해설추가 기능을 이용하여 해설을 작성하여 다른분들과 함께 해설을 나누었으면 합니다.로그인 후 오류 신고 및 해설 작성 하시면 포인트가 제공됩니다.[포인트 모으기 및 사용법] | 1. 안삼암 [포인트 모으기 및 사용법] | 정답률 : 59%
산업기사 | 건설재료시험산업기사 | 2017년03월05일 | 2과목 : 건설재료 및 시험 | 40. | 워커빌리티 증진에 도움이 되지 않는 혼화재료는? |  | 1. AE제 2. 감수제 3. 염화칼슘 4. 플라이애쉬 해설이 아직 작성되지 않았습니다.해설을 알고 계시다면 오른쪽 해설추가 기능을 이용하여 해설을 작성하여 다른분들과 함께 해설을 나누었으면 합니다.로그인 후 오류 신고 및 해설 작성 하시면 포인트가 제공됩니다.[포인트 모으기 및 사용법] | 3. 염화칼슘 [포인트 모으기 및 사용법] | 정답률 : 77%
산업기사 | 건설재료시험산업기사 | 2017년03월05일 | 3과목 : 건설시공학 | 41. | 아스팔트 포장에 대한 설명으로 틀린 것은? |  | 1. 콘크리트 포장과 비교하여 유지 보수 비용이 적게 든다. 2. 주행성이 콘크리트 포장의 경우보다 좋다. 3. 양생기간이 짧아 시공 후 즉시 교통 개방이 가능하다. 4. 표층에 가해지는 차량하중을 원지반인 노상에 분산시켜 하중을 절감하는 형식이다. 해설이 아직 작성되지 않았습니다.해설을 알고 계시다면 오른쪽 해설추가 기능을 이용하여 해설을 작성하여 다른분들과 함께 해설을 나누었으면 합니다.로그인 후 오류 신고 및 해설 작성 하시면 포인트가 제공됩니다.[포인트 모으기 및 사용법] | 1. 콘크리트 포장과 비교하여 유지 보수 비용이 적게 든다. [포인트 모으기 및 사용법] | 정답률 : 78%
산업기사 | 건설재료시험산업기사 | 2017년03월05일 | 3과목 : 건설시공학 | 42. | 모래층에 널말뚝을 설치하여 물막이 공사를 하려고 한다. 이 때 예상되는 분사현상에 대한 설명 중 옳지 않은 것은? |  | 1. 분사현상이 발생하는 한계의 값을 한계동수구배(ic)라고 한다. 2. 분사현상을 방지하기 위하여 느슨한 모래로 대체하는 것이 효과적이다. 3. 분사현상은 침투수압이 모래의 유효응력보다 큰 경우에 발생한다. 4. 분사현상의 방지 목적으로 널말뚝을 더 깊게 박아 침투경로를 길게 해 준다. 해설이 아직 작성되지 않았습니다.해설을 알고 계시다면 오른쪽 해설추가 기능을 이용하여 해설을 작성하여 다른분들과 함께 해설을 나누었으면 합니다.로그인 후 오류 신고 및 해설 작성 하시면 포인트가 제공됩니다.[포인트 모으기 및 사용법] | 2. 분사현상을 방지하기 위하여 느슨한 모래로 대체하는 것이 효과적이다. [포인트 모으기 및 사용법] | 정답률 : 79%
산업기사 | 건설재료시험산업기사 | 2017년03월05일 | 3과목 : 건설시공학 | 43. | 심빼기 발파공의 종류가 아닌 것은? |  | 1. 번 컷 2. 벤치 컷 3. 스윙 컷 4. 피라미드 컷 해설이 아직 작성되지 않았습니다.해설을 알고 계시다면 오른쪽 해설추가 기능을 이용하여 해설을 작성하여 다른분들과 함께 해설을 나누었으면 합니다.로그인 후 오류 신고 및 해설 작성 하시면 포인트가 제공됩니다.[포인트 모으기 및 사용법] | 2. 벤치 컷 [포인트 모으기 및 사용법] | 정답률 : 62%
산업기사 | 건설재료시험산업기사 | 2017년03월05일 | 3과목 : 건설시공학 | 44. | 아스팔트 포장 중 실 코트(seal coat)의 목적이 아닌 것은? |  | 1. 포장면의 수밀성 증대 2. 포장면의 미끄럼저항 증대 3. 포장면의 내구성 증대 4. 포장면의 모관상승 차단 해설이 아직 작성되지 않았습니다.해설을 알고 계시다면 오른쪽 해설추가 기능을 이용하여 해설을 작성하여 다른분들과 함께 해설을 나누었으면 합니다.로그인 후 오류 신고 및 해설 작성 하시면 포인트가 제공됩니다.[포인트 모으기 및 사용법] | 4. 포장면의 모관상승 차단 [포인트 모으기 및 사용법] | 정답률 : 62%
산업기사 | 건설재료시험산업기사 | 2017년03월05일 | 3과목 : 건설시공학 | 45. | 옹벽의 외력에 대한 안정조건에 대한 설명으로 틀린 것은? |  | 1. 전도에 대해 안정해야 한다. 2. 활동에 대해 안정해야 한다. 3. 지반 지지력에 대해 안정해야 한다. 4. 옹벽의 근입 깊이를 최소로 해야 한다. 해설이 아직 작성되지 않았습니다.해설을 알고 계시다면 오른쪽 해설추가 기능을 이용하여 해설을 작성하여 다른분들과 함께 해설을 나누었으면 합니다.로그인 후 오류 신고 및 해설 작성 하시면 포인트가 제공됩니다.[포인트 모으기 및 사용법] | 4. 옹벽의 근입 깊이를 최소로 해야 한다. [포인트 모으기 및 사용법] | 정답률 : 78%
산업기사 | 건설재료시험산업기사 | 2017년03월05일 | 3과목 : 건설시공학 | 46. | 토량 변화율 L=1.25, C=0.9인 사질토를 가지고 36000m3를 성토할 경우 굴착토량을 구하면? |  | 1. 28800m3 2. 40000m3 3. 45000m3 4. 50000m3 | 2. 40000m3 | 정답률 : 52% | <문제 해설>36000*1/0.9=40000[해설작성자 : DL인]
산업기사 | 건설재료시험산업기사 | 2017년03월05일 | 3과목 : 건설시공학 | 47. | 용수, 배수, 운하 등 성질이 다른 수로가 교하하지만 합류시킬 수 없을 때 또는 수로교로서는 안 될 때에 사용하면 편리한 것은? |  | 1. 다공관거 2. 집수거 3. 사이펀관거 4. 섶앞거 해설이 아직 작성되지 않았습니다.해설을 알고 계시다면 오른쪽 해설추가 기능을 이용하여 해설을 작성하여 다른분들과 함께 해설을 나누었으면 합니다.로그인 후 오류 신고 및 해설 작성 하시면 포인트가 제공됩니다.[포인트 모으기 및 사용법] | 3. 사이펀관거 [포인트 모으기 및 사용법] | 정답률 : 81%
산업기사 | 건설재료시험산업기사 | 2017년03월05일 | 3과목 : 건설시공학 | 48. | 교량 공사 시 동바리를 설치하지 않고 이미 만들어진 교각으로부터 좌우로 평형을 유지하면서 이동식 작업차를 이용하여 3~5m길이를 순차적으로 시공한 후 경간 중앙부에서 캔틸레버 구조물을 힌지나 강결로 연결하는 공법은? |  | 1. M.S.S 2. I.L.M 3. F.C.M 4. F.S.M 해설이 아직 작성되지 않았습니다.해설을 알고 계시다면 오른쪽 해설추가 기능을 이용하여 해설을 작성하여 다른분들과 함께 해설을 나누었으면 합니다.로그인 후 오류 신고 및 해설 작성 하시면 포인트가 제공됩니다.[포인트 모으기 및 사용법] | 3. F.C.M [포인트 모으기 및 사용법] | 정답률 : 53%
산업기사 | 건설재료시험산업기사 | 2017년03월05일 | 3과목 : 건설시공학 | 49. | 댐의 기초처리공법 중 아래의 표에서 설명하는 공법은? | R0lGODlhJwFIAHcAACH5BAAAAAAALAAAAAAnAUgAgAAAAP///wj+AAMIHEiwoMGDCBMqXMiwocOHECNKnEixosWLGDNq3Mixo8ePIEOKHEmypMmTKFNuBMCypcuXMGPKnEmzps2bOHPq3Mmzp8+fQIPeNAhApdGjSJMqpVi0YNOlUKNKnTry6UCrVLNq3coVIdYAX7uKHUvW6NewZdOqXavxLNu3cONGdCu3rt27dAXC1HuwJVG/fAMHturyqkLCgsGyJJgXLGPAjhMbTrg3st6Yjyt79dv0aWXCiydfDm15s2bFpBtjPS26tVPJhxkLRmyZNtrEnReqbp0bdmnduCXelt2b6GjKvH0DD/67NG3Zr6P3lYyZueeXs6EPnzm68O/F3p3+ZzfusHhzp9WBF//cHbDnzMO9Jv9eNHz7sI2jo92NWnx/27FNhlhnpPH1nnWuKUdef+dBJ1xkB0onH4JzzbdabQ9KqN90Z0EWIYTwJeggiOP5R6J/H4q4oIl9cadeiZkdJxqAEK3moYPruZjgfjuqiKN2y03Y3YwMfoehgCJCht6FV6VnUX0e7hXhdfUBSZmOQRqY4Yg/NqnhYdg16CNq7sU4poTrTddWi6ypaZ6aR8ZJZkMpylSjk7Dhx2WSeK4I50Px/WUfjecF2uaZiPZm46BEUhikoUsqKWSPGvLoJ4uCHrpnpgU292Gal35paaT2wWleXlNamCWbYeYJX6n+nj62IE2UKohcgLeOqNqN91WJ64w6Boomc7oWCFpqq4a653O/2uosqUra2Synkrap6abYviqstp0GuKikf4ZLrbF4sibtsnelq+5a+a3r7rtStQvvvPSmJG+9+Ob70b369utvRfz+K/DAyW5L8MEDB4zwwgn7eS57uiHbJLPh3Qbxkgxh9ilu720X5qI+XqyxmXmCe65prV58n7gWLxffgS+rSuezMzc6GJKOGfymspmuGLOuGW+5Ya1EE+fto4OJHGLN34LrZmof4+wrnVFit+3OtqmssMEqnnqpvClamevO0hHq8qQvwkigr7ldTbSwYVMMobE+9xm0m+iKit7+lzdH/Cndjp5tnNsnErr21Kzm7fRrsD6XKtDZ1jhxmdqyzBSiswKLONmZl323lo4qKqbkIXd6IZUYmmxyRmEXWXPkuHpstc1/d2uqrJHrufKRbfvdKuijz1w77NDajjTPufKGJaaTPi4n55Ajn6znIHJNXc7G9+o4zRNZ32XZy/M7Ks3bl2h2uONPy7fUwZ8Mc4WNNu095n/qzrP4f0lv5MTFStzirMtb35mQ9TO0Ie51p8sbmT4TwMkxcHbiKhrxuAe7ApbnIu6zG/BQBisBos1hv4vXByXIsBI2zIMmTGG9FKbCFrqLhS6MoV1gKMMavoWGNsxhWXCowx5yhYf8PgziVHblHfn5LXqvK5zY5jSbqAmRLfwZFgp9Rrq+oUhmhXoiFOtWRGhdyYna+yLlFlgxsdlPizukov7g1z3tgMeMcFwjGkUoRfCdDGP0q5/a9iinPM5xKUQszPzMB54GkrGJXQwdm/44FhYeK4TfGyTr4jhFRkKlXdcKmc2YEkJUUXKCllRKfgLZQfOB8m3pMVwEQzlEh6kRUICjoKtQ6b+RyZKVJsFkJzWYvDtSq3gWvB0uW1nJYRqzI0A8pjIBJsdlOvNyxXymNKvox2lac1qSvKY2Y7XNbrKxmt7cZjLDec0OCeWc6EynOtfJzna6853ZJKc850lPhwQEADs= | 1. 커튼 그라우팅 2. 블랭킷 그라우팅 3. 콘솔리데이션 그라우팅 4. 콘택트 그라우팅 해설이 아직 작성되지 않았습니다.해설을 알고 계시다면 오른쪽 해설추가 기능을 이용하여 해설을 작성하여 다른분들과 함께 해설을 나누었으면 합니다.로그인 후 오류 신고 및 해설 작성 하시면 포인트가 제공됩니다.[포인트 모으기 및 사용법] | 3. 콘솔리데이션 그라우팅 [포인트 모으기 및 사용법] | 정답률 : 68%
산업기사 | 건설재료시험산업기사 | 2017년03월05일 | 3과목 : 건설시공학 | 50. | 토공현장의 다짐토를 판정하는 방법으로 적절하지 못한 것은? |  | 1. 투수계수 2. 상대다짐 3. 상대밀도 4. 포화도 또는 공기함유율 해설이 아직 작성되지 않았습니다.해설을 알고 계시다면 오른쪽 해설추가 기능을 이용하여 해설을 작성하여 다른분들과 함께 해설을 나누었으면 합니다.로그인 후 오류 신고 및 해설 작성 하시면 포인트가 제공됩니다.[포인트 모으기 및 사용법] | 1. 투수계수 [포인트 모으기 및 사용법] | 정답률 : 56%
산업기사 | 건설재료시험산업기사 | 2017년03월05일 | 3과목 : 건설시공학 | 51. | 흙 댐(earth dam)의 특성에 대한 설명으로 틀린 것은? |  | 1. 안전율을 확실히 계산할 수 있다. 2. 석토용 재료의 구입이 용이하며 경제적이다. 3. 높은 댐을 축조하기 어렵다. 4. 기초지반이 비교적 견고하지 않더라도 시공가능하다. 해설이 아직 작성되지 않았습니다.해설을 알고 계시다면 오른쪽 해설추가 기능을 이용하여 해설을 작성하여 다른분들과 함께 해설을 나누었으면 합니다.로그인 후 오류 신고 및 해설 작성 하시면 포인트가 제공됩니다.[포인트 모으기 및 사용법] | 1. 안전율을 확실히 계산할 수 있다. [포인트 모으기 및 사용법] | 정답률 : 71%
산업기사 | 건설재료시험산업기사 | 2017년03월05일 | 3과목 : 건설시공학 | 52. | 어떤 공사를 실행하는데 있어서 필요한 시간을 추정하니 다음과 같았다. 기대시간(te)은? (단, 낙관시간(a):10일, 정상시간(m):15일 비관시간(b):26일 |  | 1. 10일 2. 13일 3. 16일 4. 19일 | 3. 16일 | 정답률 : 75% | <문제 해설>기대시간(te)은 (a+4m+b)/6 으로 계산된다.따라서 (10+4x15+26)/6 = 16일 이므로 정답은 "16일"이다.[해설작성자 : ㅈㅈㅈ]
산업기사 | 건설재료시험산업기사 | 2017년03월05일 | 3과목 : 건설시공학 | 53. | 동결지수가 324℃ㆍday이고 정수 C값이 3.5일 때 이 지역의 동결 깊이는? (단, 데라다의 공식을 이용한다.) |  | 1. 26cm 2. 46cm 3. 63cm 4. 92cm 해설이 아직 작성되지 않았습니다.해설을 알고 계시다면 오른쪽 해설추가 기능을 이용하여 해설을 작성하여 다른분들과 함께 해설을 나누었으면 합니다.로그인 후 오류 신고 및 해설 작성 하시면 포인트가 제공됩니다.[포인트 모으기 및 사용법] | 3. 63cm [포인트 모으기 및 사용법] | 정답률 : 64%
산업기사 | 건설재료시험산업기사 | 2017년03월05일 | 3과목 : 건설시공학 | 54. | 교량의 위치 선정에 대한 설명으로 옳지 않은 것은? |  | 1. 하천과 그 양안의 지질이 양호한 곳에 선정할 것 2. 가능한 하천폭이 좁은 곳을 선택할 것 3. 하상의 구배가 급변하는 곳은 가급적 피할 것 4. 교각의 축방향은 수류의 방향에 수직으로 할 것 해설이 아직 작성되지 않았습니다.해설을 알고 계시다면 오른쪽 해설추가 기능을 이용하여 해설을 작성하여 다른분들과 함께 해설을 나누었으면 합니다.로그인 후 오류 신고 및 해설 작성 하시면 포인트가 제공됩니다.[포인트 모으기 및 사용법] | 4. 교각의 축방향은 수류의 방향에 수직으로 할 것 [포인트 모으기 및 사용법] | 정답률 : 62%
산업기사 | 건설재료시험산업기사 | 2017년03월05일 | 3과목 : 건설시공학 | 55. | 24000m3의 토사를 6m3덤프트럭으로 운반할 때, 1일 운반가능 횟수가 20회이며 10일간 전량을 운반하려면, 1일 당 몇 대의 트럭이 소요되는가? |  | 1. 10대/일 2. 20대/일 3. 30대/일 4. 40대/일 해설이 아직 작성되지 않았습니다.해설을 알고 계시다면 오른쪽 해설추가 기능을 이용하여 해설을 작성하여 다른분들과 함께 해설을 나누었으면 합니다.로그인 후 오류 신고 및 해설 작성 하시면 포인트가 제공됩니다.[포인트 모으기 및 사용법] | 2. 20대/일 [포인트 모으기 및 사용법] | 정답률 : 81%
산업기사 | 건설재료시험산업기사 | 2017년03월05일 | 3과목 : 건설시공학 | 56. | 그림의 Net work에서 critical path는? (단, activity상의 숫자는 소요기간을 표시) | R0lGODlh/gCpAOf6AAEBAQQEBAYGBggICAkJCQoKCgsLCwwMDA0NDQ4ODg8PDxAQEBERERISEhMTExQUFBUVFRYWFhcXFxgYGBkZGRoaGhsbGxwcHB0dHR4eHh8fHyAgICEhISIiIiMjIyQkJCUlJSYmJicnJygoKCkpKSoqKisrKywsLC0tLS4uLi8vLzAwMDExMTIyMjMzMzQ0NDU1NTY2Njc3Nzg4ODk5OTo6Ojs7Ozw8PD09PT4+Pj8/P0BAQEFBQUJCQkNDQ0REREVFRUZGRkdHR0hISElJSUpKSktLS0xMTE1NTU5OTk9PT1BQUFFRUVJSUlNTU1RUVFVVVVZWVldXV1hYWFlZWVpaWltbW1xcXF1dXV5eXl9fX2BgYGFhYWJiYmNjY2RkZGVlZWZmZmdnZ2hoaGlpaWpqamtra2xsbG1tbW5ubm9vb3BwcHFxcXJycnNzc3R0dHV1dXZ2dnd3d3h4eHl5eXp6ent7e3x8fH19fX5+fn9/f4CAgIGBgYKCgoODg4SEhIWFhYaGhoeHh4iIiImJiYqKiouLi4yMjI2NjY6Ojo+Pj5CQkJGRkZKSkpOTk5SUlJWVlZaWlpeXl5iYmJmZmZqampubm5ycnJ2dnZ6enp+fn6CgoKGhoaKioqOjo6SkpKWlpaampqenp6ioqKmpqaqqqqurq6ysrK2tra6urq+vr7CwsLGxsbKysrOzs7S0tLW1tba2tre3t7i4uLm5ubq6uru7u7y8vL29vb6+vr+/v8DAwMHBwcLCwsPDw8TExMXFxcbGxsfHx8jIyMnJycrKysvLy8zMzM3Nzc7Ozs/Pz9DQ0NHR0dLS0tPT09TU1NXV1dbW1tfX19jY2NnZ2dra2tvb29zc3N3d3d7e3t/f3+Dg4OHh4eLi4uPj4+Tk5OXl5ebm5ufn5+jo6Onp6erq6uvr6+zs7O3t7e7u7u/v7/Dw8PHx8fLy8vPz8/T09PX19fb29vf39/j4+Pn5+fr6+vv7+/z8/P39/f7+/v///////////////////////ywAAAAA/gCpAAAI/gD1CRxIsKDBgwgTKlzIsKHDhxAjSpxIsaLFixgzatzIsaPHjyBDihx5kVqvUqEQQeLUiRU0kjBjypxJU6E3U2ugGJGiBlKhMDpqOPGDrKbRo0iTSlRWp0eLKX9aNdNnjVYkP2FyqNGltKvXr0bXnDDCBxfCZGJUPCkFtq3btxk3wbhiaiCvXwZ9PQmBpBjcv4ADG5R2iAcdgnl07EjCqOAyQkHUiBNMuTLYQSWeEBTmRRQpMTA4GTR1A5Ll06hpalNC41JBWQI9pUh0MMuWaqlz6/5ICweVXQgB0ah1EFCSU7uTK7dYyIWig9AG8fCCsBSKMc6Wa9/OsNCPVgf5/sh4IgwhrxZLfHFfz35gpSGrDBYbgsNSwmI1iABrz3+7qh6NGCTKCVUQp0811BRkywtOFNXfg7vtgsMazxQkCANHDOIJLKXARlAoKpiRHYQkopZNETVoQlA1TCAAAgckrFCGegTVUQRyJeZomRoh/DDMQM/cAcUWWlDBxSMvDfQLWd7o6CRg4fwCxgYWAEIQNMkAA0wyUxXkhxLEPClmW8iwokgaNjAQgA+0NLSMIjyQMeacRyXzCyyQhNGDCRpAcIITZiQRBB0eIrTJEiNkMMY4dDYaUykykLABBg4s8IADVVgSjT7MlEHDCVlQskowAvlSSiNh1PCFIGjsAIk0/o7GGpImFzzAwKUZoHCFgQIxY8kUJIygAxeAAFKFDS/UIMeP+sRxxRuubCPrtBvdQkIECkSwgROJ5DJPQfDQAogXRPhwQw5OONGFH8sM5EweQzRxCDjU1mtRKiNQwEAHVYSSTkLZIKPKIjsswQoueBmUSRE/2Gfvww1VEwsgZ5Bhhx97LDKNQ9GQwcdCyzxyxSLGQGzyYI8QkUMUefQyETNc+NGQK1Yo0Qc2J5vsTCd29LADGKRkQ5ErR+Th0ChTDKGINhONow2jObPHyxxHtNCELNdYhMkOcDy0yxk3XPJNRMiQEscdnHQZNUjFCEIGFWGg8tEwntRxxaqnWHNR/juSuEBIRI1AQYbcDuHCxRJrCMFCFvGt7ZEwUjRBBxki3KAKR84EEkMQYpgydkbzVJJDIRKxkkUPhuDMEBww9LGOJCmIYIfjHj1CgyXi/FKEBrRlpIwkYPiwRSIJa1QPJjXILNEwbwjxR5gKfeNECYBsw0cJLjxCO0fEoJHDMflIE8UKrl00jSJazMBCG8LQ29EmNQRSER0xWHGLTU9MwIQdO4wwBXDb04gtqNACW3xjFDvQgjIsYg1dmIEFMoCCHhb4EU/0QHsUicYWWICFxiHkDy4gQQcYkII9BHAj4ChECHBwBBdUoAwjkogwCgGGJVihEbXIWkhAIQRQXEQU/l3IQia4gZBpuCEEHRjBCLLwihNqxBks0IAPxnADEgAiHBDBhiwE4QQgjKERGyMJKojwiYxg4ghWmMVBvPEHD7RhFV4ggRmcmBFdlOAImWAGGyhAhiQ1pBZ84AIRxiCKZEwGJqcggic0cokmFMERBkmGFSRQCW/MoQNMkBYdK7INRrgxGvfwwwO8kKCFgOMXjIgCDaDwPJqYogid2EgkgDAEWxQEGE9IgBxmgQUMNIFpm6RINvKgARqMgQ4wuICVFJKNSXhhCFrgwy3CSJNU4JEjzDiEFBbhx3F8YgozMMEEaICIYFokF96DwbnGQKODJGMVYxBCFhDRLqTEogkO/uOIJpqQBUVQUB/d4IQRgiCIGJpzIsT4xCQYoYl2FqQYnYiDFMCwiWTAQym4gAIlPiKJMUwhD2rThyo6UbKDhkQcqEgDFrywhllctCu8kMIkQEKMOOhAECaNSTdgYYgrbOEOpajQV4qxBUmIhBJIyERORbKNRzCBB1GAhDP+1ZZhXCFAIsFEEr7QCagtNSNRigQXfgCGThzjL8rggmlGAosw4EAN7vuqRZjhiC4kIQqKeEY9APMMMGACJscQxA8cEVe5RoQaqshDFrjQh1V8DjDLUAN4CGIMvwyEFGvQQ0b8QIQ7WNawDumFItqgBkbkwhr4qEwu0lCegfQiCFC4/p8+JIGDE4ygDf+syCS0IAYwglYh4DDFG34whki01jLiSCX0BFIICcRAbprYgQnugAYUDEIjlcACF5r4W4OUwg9IAAIaetGO1IRDEUUoqUDQcIAXsEIfeQhBD1gBihJMwaEW0YUUYNndgUCDEVQ4whcKIdTUgCMRPlCvPsqwgBc0sQwc4IJAVCAD7saFBkr462+JwYk5OIEMg9DFYw2siCGQaiCL+EAK6pKGFvRBIDOQQaEyUgknJEG2S61GK/jwhS/cwRVEVM44IKEEAAqkFzIQgYrYsAJK7HUFM4hFR44RiDWsQofmJAYeqICEMYyCmsupRyaO4NBezGAG4KED/gm+EIxQjKAKJ+6ILroQBkmENIDZsIUZdlAFRDBrPZ04wnH1EYsV7IA4e0iBCvjABhWQDiSngMIQ0tCNE3pDGH+AQhMqoQuhtWdhbRqIJkC1wE+4wAEo6AARLhcSW4hBBhh0HDUiSgY2MOKsD9qEEN47EGMsgtX6CIUUbnCCPfgxJKbIwh1sUWmTbWMVgyiDGC4BDK8+iIdsWQgvLEwSXiQhgcWrV2Cn4IQ2yKK8ORpFEUbxllvMYQdvGHGsnKEJMxyhDJTAtY5McQRSwGUZlYCCH+48Jm14QgxRuAIeojWmVKwbMLDwaSQ0KaZhSCILRKAorOgkiyOEIjDCiAMP/rBQTx2BQxV28AITDrHxRjm8fICJBiWaUIZc5IgbsihEGehQCFtg0VHRIMQM3FAMXLgMMI0Ywhlw9CBT+KEKTgDEMORNpzN2AAdh8IIhCgyXVHYB5twBhzE84QUllEESvigHtcYRhwxEgAIQUIHyAvOLPBzhDJ9dDiqyQIMZyGEXTSLISx0lih3YagNUSIVlTIGDGyyi2brxRjIc4QSyKoLg1ErGFSawABfM4eiVkQQJdFBO3fwCEljIQRcskYyoLaMLHjCAEJSKmj8Iaq2WiQYp9tCFLQhBCHYIhja0IQ2q/kUYjohDFsRgCNCLZBlYcMAFTJibZWiCCmgAxTE2/gWTcWBjGtWwRjSYsQxnBB4hv8BDF3yQBlksAxZbOAENgkB/TlDdIdawRmE7EgomiEAGVGABEHAFejMSx+AEFIACXCEStTAIi7BcGwEKJjACMbBrJAELiAAHZUAGYJAFVWAGm6BgBPENr9AFNcAFiNAM80APz9AFEiABGCACPmB/EVEOvXAJbtAGfNAJBqURzXAEJxAEjNALWSABI6B4I7ENciACOjASwjAFKbACbuARt7ACDIAAD7AFh+QR2jALnPUCK/ACLOACJ6ABFGAEeGBzBeEKb0AETZAIuOAN+ZAP9NAMaDABJ5AEduAKLdcQ1lAJciAFOEACJpACPBAG/o/wC+iWEbBwAC1wCOZAD6SAAwsgPyNxDXsQAkTwEZNQeqSQA0DgAjdgZBqxCzRgAAAwACYwCarDEcsQODLgAkUwBnGgBWFwBlmQAx+wAkyAhPqQDJJgBTewA5LwDvlwD/SQD/agDGrwACQABZawiAxRD79wBz+gAkkwBWAQBloABTqgA/PUhxbRCgKwA6JAD/bwhBMwOyExD8QgClhAAkOQdxpRBU3gMr3wCKJgBi+gRh0hBzvQAREgAT6wCQVBDbmgCqggCpfQCr2AGw3BDYxQBCxwA3vACsiwDd1QCYSgCskwDKWQB7/HCIywB14ABpAQC8vQDvOQD/iAD/kA/g+1oAQUsAIqUJCF4wdLgAWRsAvMcEuJsAUzQAW8YhHHYAMfAAWS4Al3sAIeMFMd4Q2ucCZfUAVRAIo3cAV7gAiVcGwVAQ1TIAYl9wthsATc1xHIsAlgQAIMEAN2cAzKgAl+sAZlsAZ0gAdw8AVmQAeAIGULcQkoUAJewG364AhK4Aeepg+5AAUdoAFFwAjKUA9zqIwuOYfl0AkwcAKXwAi+sYUJwQpKQAV/MxDBwAml8Gf6kApEQAOV8HMWIQpQ0AIvMAIf8AA8EGca0QtnUAM8oAWH0ArGoA3IwAuXMAdJYANa4JcXsQV4oCRZsARMBxKigAQWYAFC4ARUoAe0/qAM2oBF4SAO1lALgmAEe1BytaEBYAALBnEHKeAF5lkJGsAAW3ALLZkP9SCZk5kP3AAJKFAF7KANVdAD4mgQ00AFPbBRAjEKdtAEMhAEYeCL+hAJqkY4FgEPuWAIXrABEJACdLB/FoEPtOAFMbAGkgAM5ycQ32AMmqAFJjAF/lgR0mAFdzAQjgACWQATmqADCBACXkAJYFYQ2mAIPrAGuFkQNxAFakgQ3IAFIMAFgzYNUWABRnAL9hAPMHkPkwmT7ABPqIAP0VAFOABMCFEOlMACfzAQqAAFHzACKTABF/AGBfEEEXAFzlcR6dALOMAARlAXG6ELYdABZRBSyHAI/gY5ELoQBRtApxYBDVbwYgJBBhmABXX6EaoQBBHwBLngmQfBDWSAAmmQEFF2ENWQBBrgBT3YcRXQBuAgmfhwD/gJk/KgC5ZACpTgBSEwBSdqEKqQA0dQENvmC4tgAgyABQpyBBMQB4NXEdkACSMwBJegqRYRDU9AA2yAZfrgDFiQAUYAkQKRCkZwAUhgEcDABZUwEFEaAjfgBbYUEm9QAj/ACw5RDYLgA/lUEFJAcQSBDEGwAV1AcIowAjUQDPk5h/pwD/FQDYtQBLQ5Aj1AodbQC8ywhc2wBiZQegRxC61QBiKwADwAgfpQCCQQBAMaEeBACTLAA6sArRbBCEKw/ggGYQhudwRcpw25AAcuYIkTMQtlwHSfAAZKcARrsK4fkQo2MAOQhKLUkKsK0wVBVhBj0LQEkQkdsAFhEG4C8QtUIAKbkA7sUJnHOIfc4Ag9UAEWUAN4oEPTwAhQEAaD0AmiwAuLYAQz4EECwQdBAAQrAAIGEAJgpw+4wAMy4LHZMA34uhD4IApaUK8QAQ+9IAzQYG3wEAZu0IPNUAUSQAE6wHUCkQxfsAUV8QuFQIrHYAqlMGgWUQw9qA+ZAANd8Fm0EAZocwqlMAqdwK0CoQ1dILQEQR0HEQcNYAFEQJj6YA5zgAFPcAiYYHS60Au6MAuyAAqKYAQbMAE74AaZ/qAKnxAIT2ABGxADNDAE3ggCSWAQfyAES1AGVDACEoBTm/EFJuAI0KAMpUQMpoALwnALwYC61HANGqmRxqcP0xAM99cQHYMFauAHm/ALzvAMn1AEWDUQ2jAIPbAEMCAEI6sHQeCxYJELVeAFgwAK7SQIQUAJ5DAQoQAEJbADOzAEOSAERlUQbYB7BCEGCFEIDeAAPwBsA0ENbJABFZACOOAESuAEULAERKAERHADLiCAIUADPrADNoACGPAAEOAA1QkBWKgZBeELtGALy8AKT1ABzVkQa8AXYPAFbsAImQAIZFAGWRcGZLAGbyAHdYAHd5AHgvAInjAKr0AKoGAK/qDwCaPACZygCZdACY8wCZVgCZcgCrCwC7awC7/wCoDwAhDwASywA1dQBmlwBDIQnd2wCUBQBZQgBTkgggLxCTLwRi3HDMmgDMqADMiQDM4QDVhiENEQy7KMDMcgDL/wC8EgDMNgDMiguQ0RCRkAASPgA1NAB5uwCmUgBxA4CkBwAT4QAyAQATKQCNamD4AwBwMKBdZKoxTAAV9gut9gCTbQATJABEZwBEQwBEiABHe7AzLQAj3gBFJgBVzgBWWHAhewARWAASdQAhfgADRAigZxBhagWQUxByCQh0XMBFPABEawBERMBVZwBViwWF8wBltgG13ABUW8BE1gBEWQ/gRGwARQIAVQwARLkHBRoARNIAVUQAVSwAQ/8AEOQAEVEAEZwAEYIAE98JO3uwg3oABroAtjAAK0J6YiJSk8MAVeYAZY0ARLAAVRIMRIIAVZ8AVYoAVwcAdwQAZcMAVR4NJIoARL0NY/awRJsARGgARcsAZowAZwkINwQAd04AZuEAdr8AVZ9wU8MAETYAEUMAEYQAIfcAJQORC4kANL0AycoAMRgAZWqw+eYAW6KxA7gF8CgQo78AORYBDYwAYRwAKicAzEIAzF8AvEUAy14AmOMAiG4AmrkAqrwAvEkAywcAdNILlyQAiGwAUfAAEOrQ+joAZ7gArtAgk7EAFd/kMQr4CoSqAPTEcNkxEOAzwQ4tAk47AN7iMO3cAN25AN11AN/BsO4ZAN0LAMyLAMx9AMvQAFCCABH7ADW8AFUXCkECkMbBADF7BmexAEFQAEftAHlBBDruAbhgAKouAJj1AIf5AHefAHgWAIleAJp5AKn7AIhtAImMAIfHAHfaAIj3AIgQAIjTAJkLAImzAJgSAHa1DjalAGWWAFXVAGaqAGcGAHbdAFOA0FMODTElABuEIBIPAGZzkOp/ACXIAPwGAEIgAJJVwQnCAGqCkQPNC3AjENW1AEj91rWQACqooQ4KAN1xAN3dAN0qAMzcAN4pANwEALvc0M2IANrbAF/h7wBQPRCCkQAUcQB3ngQi+gIgThBiiQAnHQFW/AAjrgBHhgCqsQClAABK0gDtrgBhnAvSOABFAwAgMJAjBgBkl6C0AwCHHVDuHADdaADdzQDeDwLQPRDuIwDu3wDem9DeJQDuXgDdqQDvgwD2qHD+Agfs7ADM3ADMUgDMRwDMzgDNJQDczAxbqwC3agvgwwARHQAUFABTKgBD6kD+OQC3xwAkcADKBQBCigYQVhCHJguwKxBFuQpAMxDmVgA4CQq47QAivQGBzxCTkwBAPhC1qAARpAgd5+pgSxButMrF1BColACZ9AC9FQDc/gCDzQB81QDY8+AydwATDAAr8b/gM9YAUhNhCcMIN/cQtS4AIeYANRIAaOgAt7AANogGuz0AfCUwl7oAMr4AoH4QaPVhCEkAJTwKf3bgdJEAgFKBB/ewAh4AZnqRGJsAIMLxCPUAZQgAaFShD1zRdK/xbjIAaYWg/ZUAyzYAhgkAZSYAIiYAny6w2HpAxfkATw+hfS4Auy4AvZgA2MYoo6QHviIAzAiQpuMANHMKDHcAU6PBDJcAYiIASAMGLlALXmwApDQAI4gAQrE50YEQw74AFrgMoH8QYrAASgoHaAwQkiMAbQMIfyMA/sYA6q4AMlYLrcIBx9kFqoMQ91sAJOIG/F8AcxQAXd3A1s0AXjPBC3/tAFyHIIP+oulcAEO6AIrjALgjDKkQDaFCEOj1BbW5BtCQEKL6AEj6C0bsEMxBYI6UCHczgPu2AFR6BvCaoDHcBuufELUCACi0QQAAEMEIos+gwanKYJB6GDDQ8O45MDB5pKu4gdQ6ZsGKgvOFQUahgKjRQrpMo5RJky5bhRTkb8wEPKWDKHvQAN6fEpnEqePX3+9PnnxAxb+YzSw3cO2CyHubJYULEL6FSqVXuaKmKEWcNTbk6kcXhICBRePpVBkqJDSBMvZdzIOSOkh5RB0xwWK0TlSSNcVnnqaiMDhpRGq3zh0iUL0pcePRid9BtZckNXQySYQWZUXr1s5ao5/lsWDdkpLi5stME2WfXqg6BekKnVGhEaTQ0/XXniaaqzWJb8rMlDKJEiS7qq8cSmacuVMqXAsR5HCy4WL1CELJEyxc0lYay9T8XmKk+UGlj6HEIEKdCmToreWAFy4wihW9u+37c6T9UWKGMYOdqEF2FgqeUUSe4Y45Kt8ENuFTqMgOKQXr6ThphdcJnFl2sY5FClccoB5xWXIHBAghtwCIIHGEqggY2yOoTRJ240YYIEEX54goojcmCijEGMiZGnbBaRgYYqQhEnSCVjXGUOJIBooQUkivihCDM2cWZJLRuSxo0RLKAhiCXCKMSTYcbZEqVsMEFDCSIasSZNOVcz/oaWU+74gxNVUqHFmXrm1HKXLUooYY5RcBkGUJW4uWWQLrLAQ5QNFaXUp28M+mWZZ35Bs9IgUbnihAloyMXTnqBJZIobrFjFLlNfbegXYWoJRBlYOQzmiAouoKAHW29NqZY9fmCijlcuBdbTYJ7BZpl5kr1PDwweoMCBF16EtqFvKMlBhiL+mDTbOZWBJh1xv4PjgQkqqEAHX851SBQxUmhhj2bgTRMaW4RB5Th8JfPEBBBIiIEMbf49aJxgIGliijpY8QbhGJ8ZJREkRJHYr2eK0OGOXPzN2CBkCjGjiTNUiTPk+7qpZI0ValN5qltwgCKVmLUNZhIppNCDFGhu/l5tnErqGMIUoH/iBAQjjD76oFXQMGIIOo5pOrJyOrkkEWSq5ukPDqSAhWuDwqHlDiaaQGQXbsQGCpxPioGM7YageaIGQlKW25lCjvgBjVg6lTslbiyhJnCHeMkBilIMP+iTkrPQ5F7GGwLHlGgmN+gSH8SQBFvDrYFlDCbA8GRCzMUhxXTGqbkDCDMEiQVzg2hJ44kjxriFQ2oONpWSRGIHmpZZsgmWiiTqaCQY2Q3aBphO4oDCjlEuZ22XPoBQghBiPM1DhyGyjFmXHJyw2SFv7ggCC0VoWt4hTISAoYlJ1q6KGk82MSiYKTIYwgQKvEgSpfSQghSwT2VooEAV/myBklVYIQt6QEX7UpKKOCyBCY4wIFBgYYQoEM8Yb/iCJ5RQATHshFJ+aAEMMogwfMziBxtAQ6IckggwrCESK5Qg80KRBSKAYRMB/EklOvCDDZVjX8p4Agscwb0TrECGGRNGHmCAgS8AwyHlkMMa2GCJiOUwJdLoxBy4QIZOHAOIKhHEBYggjYYUIgZ8eIan7vCCE3QnY8EIgxMQ0QQnhK0hyWgCErwwCi/6hBp9EMJpQNETQHgACt04SC5wUAb7eGoPMEiBFSWWiyekwAu3aEIK8gCPhoiiBSRgglQK2ZNvQEILN1iCJLqIEj+IgAsHeQYbhLBAT5XjQUR4Ir7A/nEGCmCACGEogQN24LlDiAAGaSjcKs2yByT4gBG8eI5DBkGCMRwEFjWIwqu6EYhDOIJ3/+rGF1pAwA1o4AEeIMVB5lEGEkgBE9JsGyrG0AQrBIJqDdmDBbZwEEpQwAe1EAYz2KiobWRCGciSWCoQkQc28AADGzjCLw7CDSd0TJX4/Ik3WkEIMWghELAgnj5QYQZLHMQVUnCBEJJQBDtEc07ZoASQVIaPcqTDEhhQASS4crxP4BCkPXlGJJxAAylAIlxzK0UkIlGJWcRNTuAAxBw88ayY3UIGUXjFQa7xBSuEwo5HpYo2TkEHJvxgDyCDljj0MAUq6FRl1DhEJ8IV/gsmyKEVcUSrVaKBCSvwoAyjkBy0/FCDETDlZt/gqj7AcT1L+IJ+gbXKNzbRBSJkoRJ4uxUkWtCBsHKNFkqIwtYwq5pdQKIKWxiELSr5qkawQAV9qRo+GBEEP6wWOp/oQhPGMIhzeooQKQDCgpp2DDI8gRW+9Y4vAhGFHpRhe6YCRAqQsNCmgSIIX+AudFejCjXMZRH/pNQfVMCDZXBtEEFIhHjv841WmEEJTThEexXVhxkEwVVH84Ya4PAr+d7HGIlIQg/gUIpZbikRbGBEO6oWjCbArMAMykRhrzAIAmsJFKIALdBU0QXPXfg+wDiEfcVgCrgGaRavkHDVGBGI/tmamEHWmEUdgGAFQOg3SLFIgx/OGLNw7CE2Nv7xGmKwBE4ktkOzyAEJlHszX+DhyEiOETFCcYUehOETLb6PKxg75ZiJgg6uwPKSTsGEHCxhDu/i0CpsAIJSAc0agMDDc9OsJF80wgtHCEMpAHsfSMggA33IxZAlBgw2DIIWe9aSN4ZRhyBcoQ+a9I4POmCBDDShFfcJhy1eYQpS4CLGDAqHJL7ACLtCekmuuAMPauCHs07GFiaQwAUcYAXlfScTJDABCTyABEzjpxVNKAIlGuxqJVEjFE1YQRfuuRocMEABISCEVVejCAkcgQxoQMSyvwOJFMhAN8yWUyvCkAQh/hwCzFXBwgQW8AMfe4cQJaBENsJBSg6FgwwuwIFj0Z2mcNxiMVmgQyeuW5VysKEDCsgDgxbxgSvggRChSA2DgBGEFl124HLKxiTKYIQjIOJn+si4T4DBBQxMwA4p984kLvACGYQABG8w12q6wYte/MIUZPgADxTx8UoRAxJhsEEcTMGLRXBi0ChpBBjY8AIJFKAGdIiEKYrhHU/kwA+dgIMIaFBvv3ADF3toQtqBwAKgWoGXRFfUMLoQgx0YAQc1eAMstA0MTEwhBDAAQQxyEIQbxOAGXXj7ZFJhCGzAIxb9K59f8PEKPCiBB1PgQhfAwIQWmKAESnDFu+G+JGBY/iEEBIDAAUhwhU+kVB+COgINWOAEI7jhE5+ogggM0IAs1CKyfgGGH1qBD3zoQgo5EHhV5uGKLfTAB3PIhTSgMQ1HcIENbLABE+5g1NHzWQwScEAEGCABEZxhFrEYhBPSEIhB/GEQRIDCGvwwBRl4IAQ0OEIhyDwVePgBBV6YhWEwBBgwgv+iioSIAi+whGFIEm84hllIAzJYIF0Agx7wAjTrPjm5BTeIgQyAgAUoAAmIARQYgTswCGjABDkIAQvwgSywAioQg0OABTTAATEQPZ8ohjIYgRN4ARSQgUbwi2GIAyCwA9cLBjRoAhcgATnwsVX4AiXQqAxME2aYBDeQ/oIb4AAGaAAIAALV4gZScAMWWAE1KIVfMIZniBhiMAMZqATJCIY1IAIeaII+AJ+q8IMXAAJsCQc4oIEdiAEnSDx9WAUqGDoplJNt2AVMwAIQSAAYOISDEAdRUAIMCIEwQIWn0odeQAIs+L2q6AYLIQaPmwpkEAIX6K2DEB8KsAEfoIOU0IQ1UDRDXJJn6IIQkIOn2oU5GAIU8AAc8IEukATlMgUiwK0YoQZpgKjMGQE2MMBIiACoEDtOKC59CAdAeAUTksU0OYMlUJ1YiQM3OIQkeMYzgCSD4AIzCDH8EIYqQAIxaIRXIAZyOYMfiKeG+AMGEAEWsIEOsIFMQAlT/rCDYMrGJZmCKZjGsakEXoAHT3CBA7CCctSHOqgBSliGZUCGYhiGYNCFVziFUUAFW+gFWMiFZoCGZXCGaGgGZ4AGjVgGYxgGX+i5YSiGQNgACOCAFUACLqgDPagBKagzgyAHNPCBO8gDRECCDwgElEiFL8idgdSSbyiCNBA3feCGR0gFdDgFG6gAM8DGPtCAITCDOCgDMjgDMOgCLrgCKFCC+0ICKRiDNWgDOHiDNDADMQgDMSADMBCDLXCCJYiCK6ABCbAACWgACogAFCABCOiCK9MHcagCSvAXRMgAE3QIVJiCTnDKLZkCLYC5gwi+N3AUDogAMZilPfjKLoAD/jfQojSgA/brgy/wAcPzASRogieYgiqQgiiIAimogiv4gjDAgiG4uxvIAQpggAh4AANQAAlYgAh4Agw8CC7An8z5gFNsiFQogkvITC1hgylQrYboBSiYARlgASIwAiRgQoMoBzIoAS1IBmxEiXD4hnEYh2/AhmqwhmqYhmmghmrwz9C4hmlohmVghllwAgmQAA5IgRiYqRn4gU87iG/YgnrUB0/oAcx0CFNQAqbZziBZhB6YzoZYBRLYABrAA+4Ch24oB2KYAi+IPA75BixQAAS4gURQhnjAh1bIgT5IrHEIgzl4hV6ohT+ghJT4Azrgvg4NMxdIA4g0iGyQgzJ4/oVscoiVa6kY4YY3gAESOIIbkgZxMIUSGILSMogyuD8goAEqKDaDwAYtyAQnVVLdaQIh+ASUYAb0QolQgIJVUBJeSIQ1SIM88ARKCIVGCIIMEIPZugMGCIAHsADrbAhQwII1jVMO8QQj6IFH+wlkEIVBiAIeWJw0AZxiqIIPIINQSIVR+IITGAEk0INpBAdQmAKGqFQlqQQbmAFWoFKVEAUXuIAoELRKCQZA2AB+fIIz6INJ+MmDuIU12AEqcLJa7RBuMAQTWAJLgNOGsAY+YIEhqFNT0YYw0AAM2IE2RIlteIUvkAEnwBhpVZJxCAT8m4NVSEZ9iAZV+IMmaANVhqixokuDIKiBOIimb9CGZ1iFQ+iCKJgDTXVXJbkGQqgCHZCCP9gEWCgGVIgEOdACKCgDXUiWYuiENDiCMggEOWiDPqCDLnCCLhCFg2zYGLkGWHCEPXiDMiiDNSiERxgFYOjXW/kGWugER0AE4tgEVgiGG3zZJeEGasjWpHXap4XaqJVa/AgIADs= | 1. ①→②→⑦ 2. ①→②→④→⑦ 3. ①→③→④→⑦ 4. ①→③→④→⑤→⑥→⑦ | 2. ①→②→④→⑦ | 정답률 : 61% | <문제 해설>Critical Path 주공정선은 가장 긴 소요기간을 말함 따라서 번호순서에 따라 다 더해보고 가장 긴경로를 선택하면 됨[해설작성자 : comcbt.com 이용자]
산업기사 | 건설재료시험산업기사 | 2017년03월05일 | 3과목 : 건설시공학 | 57. | 현장타설 콘크리트말뚝에 속하지 않는 것은? |  | 1. 프랭키 말뚝 2. 페데스탈 말뚝 3. 레이먼드 말뚝 4. 원심력 철근콘크리트 말뚝 해설이 아직 작성되지 않았습니다.해설을 알고 계시다면 오른쪽 해설추가 기능을 이용하여 해설을 작성하여 다른분들과 함께 해설을 나누었으면 합니다.로그인 후 오류 신고 및 해설 작성 하시면 포인트가 제공됩니다.[포인트 모으기 및 사용법] | 4. 원심력 철근콘크리트 말뚝 [포인트 모으기 및 사용법] | 정답률 : 52%
산업기사 | 건설재료시험산업기사 | 2017년03월05일 | 3과목 : 건설시공학 | 58. | 터널 외형 단면보다 약간 큰 단면을 가진 강제틀을 추진시켜 굴착하고 후방에서 조립된 아치를 1차 라이닝으로 하는 터널 굴진공법으로 용수를 동반하는 연약지반에 적합한 터널공법은? |  | 1. T.B.M 공법 2. 쉴드(Shirld)공법 3. 침매터널 공법 4. NATM 공법 해설이 아직 작성되지 않았습니다.해설을 알고 계시다면 오른쪽 해설추가 기능을 이용하여 해설을 작성하여 다른분들과 함께 해설을 나누었으면 합니다.로그인 후 오류 신고 및 해설 작성 하시면 포인트가 제공됩니다.[포인트 모으기 및 사용법] | 2. 쉴드(Shirld)공법 [포인트 모으기 및 사용법] | 정답률 : 74%
산업기사 | 건설재료시험산업기사 | 2017년03월05일 | 3과목 : 건설시공학 | 59. | 아래 표와 같은 작업조건일 경우 불도저 운전1시간당의 작업량(본바닥 토량)은 약 얼마인가? | R0lGODlh8gCPAHcAACH5BAAAAAAALAAAAADyAI8AgAAAAP///wj+AAMIHEiwoMGDCBMqXMiwocOHECNKnEixosWLGDNq3Mixo8ePIEOKHEmypEYAKFOqXMmypcuXMGPKnEmzps2bOHPq3LnSIACTQIMKHSryZ0GjRJMqXcr0INKBT5tKnUoVZNQAVxteTQlVocujKLtC5Sow61iWZ8lGNWrWqdOwYhF+LdsTa1yJZH3CxesTb9u7WhcifcrW60O2cAcfdvj371G6hfmW7Ts5odmtEwmjdUwZ6+awhCHL9Vo3dGXBP/e2PO3WcmmCjRliZt36se2InDnDrm2XdWS5q2mfNu0abFfNl4P3vi0cMO/hhp8vh7hVteu5kxWndb7b8tvUsJX+y44b27te7bj3gh0MGn33957zPteuezrdsfY7Sw/f0/1F9OUB1x9zkr0XWWGX6beYgc2lpVJR4tVWX3zKyddYhApOKB19lQXI3XjrfWgeZHUJV19yD4p4EmMCytdgfgoud+CL+WnIHXHflTiagy6OCJ9vC/qI24Y/EkheZzPC6JyNvm0WHXVFtgXTkt1NSaOSLaJlYpGMJRZihzTO5tGFWvqIHUVlqsifjmdmxuaKG4lZ1Zx01jmkkXbmqWeecu7p559T9QnooIQGJWihiCY6ZoyKNupoRYc+KumkgjFK6aWYbglpjipip6V7v4lGW5pgcsmigJlGmd5cpnlYaXz+04XKm5z+YUnajrY6GumrQIrl6npq8ZjXamvpKKOltiZ4ZaO7oqZerGFWKGGVvILYnLK4CnlpszmWmWKyT/IHrX3DChvsjZlVmymt32b065pcgWqhr9bdhaOa2SI7Kbfd9oinubx+ymCs0qJboL77IvykYydmmduXuYK6H7gTY8rveQC2qW2NpjKH3JuaVqwkk4hebCTD1xUMH5kP3ovkgOmS167FCmMsa82kzayxxxFi+1+q4S4L9NCDmkz00XzijPTScxrN9NNNOQ311ERJTfXVJlmN9dYhac311xxJTeyaS/pLKnXPngV21Up7bK/QVBYoJslrW+Q1cR+bq97+2f/WSnfdGGkNnmitUvb3h34Dzva/CzdZ79t6M+m3v4pbpZ+xgA0eJMf44jp35SV5HXSNPe5s7eegj2T1mYLeLDK2qKfeddtmYniz6Q0mDrfsaNKe7dwvdd6lrJTzDmfHUAJ8GIYxGw+U6M5HD330xk9PvezWXw969torzn33dX8PPtjij8+12K8p7/Cz5aZsb4XpU+ilm8gdvXp2aTOeL7KFC9+bsiTj0O5K5rvfoCx58mtPVlo1v8CMLEz7q9W2Coi/A57Kbb9zHOZKZbjRhSw18cpfoe53rI1FbjcS3E6vtDKs+KHtcZpLYdEuNzNhySh41sLPfWzkMs8Z7E7+/zvOkXTluwsyjHlxYh6ARDYiA5YwV34S3AZlWDu+xY1/A9Mf7KCzRCLqL4LI65cIO4VEnz0ReVs8VheZRUEMbu6CRCLRp4AHM7/U74mHk4oUdYZEORYvWlZ8YxHPN0jzVa58hrwaIhM5tUUy8mmOfOTSIilJ+xWykoT8IiZTR8lNpgp9dRzbfnDnQFHBkYmcHKTLegijPBoHOqe8JNbuZkrIhcczmtTiGtWFScGd0S7yeiUUGRfD44RwLRSCVYf+GL4iJslXuUPlYpa4RieWioprY1fxQoOjGOIwgWOMDjWHGERYWpN3YpuWKu0GS2AOsZocdKUlc5nDWZWxlMD+cmIX4VnOYWYyjEyU3P4CeqRxkvOZ8iQaCU24sG8e7FxqzCJCnbc68ZDSn8/zZBy3p9EYJbSjSOskSBNGz5H+038mnaUsUzpPgLJ0ayJ9aaLu5iJRMuqiQbNQOBH2UaA5kpULTOLAsBnGnn6SdlayJX7YB8RZQRNuRlXkSt0SzFsOkGLmNKYCH9OyetXwa3ssHQfx1FO8cfGg7Zwo4LQ5Rlqh8IR+3Gm4BOjOtNq1n1FlY0nh1UO6udKsEc3qXc+Zzanm0HS68RBdixnPd7azsHsFZ/sQmEvFPrWugR3sY8l3yaACMalNVaaoDKrZX4K1s2K0YNI2GVOS9tKwMqX+WWRjO0nY0ta1KL1tSG2rWy+6tLe1nS1wjxpZgakQS/0jXAtT9DCZMTdlDbSZ65BrIBe+EFVXzK5kJEbdyyqVWtUCoJmgGs0MtiaAV9SdqjZ1xumOy63nPeyOpAReEFUHl5ebrwdNm7GzQY+w7k3ud71rXsPlT8DitKoOB7xMM5JTnev9rX41CN3bmcq9DJahce070BVmEYH0VV92N3gb7oa4wQw2LVdHHFrPKdCi/JXwh2WsXRBD7sR4dehm+9Lfysr1wYHpMY13TC4d0/LBAa4vMdFIYN6OK66AVa2l1NthzoXWxON94Hwa9+ThkThz4fUuD31IVhGhj4aPk25VeRVs5hXndsHF+aJ/NIdR2US3RImdqpTrKbwxi/g8tcQnQf/cO2dhrrXDXe2QEy3bRTOaUoh+dNOcLOk/VYcnmM60pjfN6U572tOVDrWoR03qUnMtIAA7 | 1. 50m3/h 2. 55m3/h 3. 60m3/h 4. 65m3/h 해설이 아직 작성되지 않았습니다.해설을 알고 계시다면 오른쪽 해설추가 기능을 이용하여 해설을 작성하여 다른분들과 함께 해설을 나누었으면 합니다.로그인 후 오류 신고 및 해설 작성 하시면 포인트가 제공됩니다.[포인트 모으기 및 사용법] | 1. 50m3/h [포인트 모으기 및 사용법] | 정답률 : 33%
산업기사 | 건설재료시험산업기사 | 2017년03월05일 | 3과목 : 건설시공학 | 60. | 다음 다짐기계 중 탬핑롤러에 속하지 않는 것은? |  | 1. 머캐덤 롤러 2. 쉽스 풋 롤러 3. 그리드 롤러 4. 테퍼 풋 롤러 해설이 아직 작성되지 않았습니다.해설을 알고 계시다면 오른쪽 해설추가 기능을 이용하여 해설을 작성하여 다른분들과 함께 해설을 나누었으면 합니다.로그인 후 오류 신고 및 해설 작성 하시면 포인트가 제공됩니다.[포인트 모으기 및 사용법] | 1. 머캐덤 롤러 [포인트 모으기 및 사용법] | 정답률 : 55%
산업기사 | 건설재료시험산업기사 | 2017년03월05일 | 4과목 : 토질 및 기초 | 61. | 흐트러진 흙을 자연 상태의 흙과 비교하였을 때 잘못된 설명은? |  | 1. 투수성이 크다. 2. 간극이 크다. 3. 전단강도가 크다. 4. 압축성이 크다. 해설이 아직 작성되지 않았습니다.해설을 알고 계시다면 오른쪽 해설추가 기능을 이용하여 해설을 작성하여 다른분들과 함께 해설을 나누었으면 합니다.로그인 후 오류 신고 및 해설 작성 하시면 포인트가 제공됩니다.[포인트 모으기 및 사용법] | 3. 전단강도가 크다. [포인트 모으기 및 사용법] | 정답률 : 58%
산업기사 | 건설재료시험산업기사 | 2017년03월05일 | 4과목 : 토질 및 기초 | 62. | 그림과 같은 옹벽에 작용하는 전체 주동토압을 구하면? | R0lGODlhEAGeAHf/ACH5BAAAAAAALAAAAAAQAZ4AhxMTExYWFhgYGBkZGR0dHR4eHh8fHyAgICIiIiMjIyQkJCUlJSYmJicnJygoKCkpKSoqKisrKywsLC0tLS4uLi8vLzAwMDExMTIyMjMzMzQ0NDU1NTY2Njc3Nzg4ODk5OTo6Ojs7Ozw8PD09PT4+Pj8/P0BAQEFBQUJCQkNDQ0REREVFRUZGRkdHR0hISElJSUpKSktLS0xMTE1NTU5OTk9PT1BQUFFRUVJSUlNTU1RUVFVVVVZWVldXV1hYWFlZWVpaWltbW1xcXF1dXV5eXl9fX2BgYGFhYWJiYmNjY2RkZGVlZWZmZmdnZ2hoaGlpaWpqamtra2xsbG1tbW5ubm9vb3BwcHFxcXJycnNzc3R0dHV1dXZ2dnd3d3h4eHl5eXp6ent7e3x8fH19fX5+fn9/f4CAgIGBgYKCgoODg4SEhIWFhYaGhoeHh4iIiImJiYqKiouLi4yMjI2NjY6Ojo+Pj5CQkJGRkZKSkpOTk5SUlJWVlZaWlpeXl5iYmJmZmZqampubm5ycnJ2dnZ6enp+fn6CgoKGhoaKioqOjo6SkpKWlpaampqenp6ioqKmpqaqqqqurq6ysrK2tra6urq+vr7CwsLGxsbKysrOzs7S0tLW1tba2tre3t7i4uLm5ubq6uru7u7y8vL29vb6+vr+/v8DAwMHBwcLCwsPDw8TExMXFxcbGxsfHx8jIyMnJycrKysvLy8zMzM3Nzc7Ozs/Pz9DQ0NHR0dLS0tPT09TU1NXV1dbW1tfX19jY2NnZ2dra2tvb29zc3N3d3d7e3t/f3+Dg4OHh4eLi4uPj4+Tk5OXl5ebm5ufn5+jo6Onp6erq6uvr6+zs7O3t7e7u7u/v7/Dw8PHx8fLy8vPz8/T09PX19fb29vf39/j4+Pn5+fr6+vv7+/z8/P39/f///wAAAAAAAAAAAAAAAAAAAAAAAAAAAAAAAAAAAAAAAAAAAAAAAAAAAAAAAAAAAAAAAAAAAAAAAAAAAAAAAAAAAAAAAAAAAAAAAAAAAAAAAAAAAAj+AMkJHEiwoMGDCBMqXMiwocOHECNKnEixosWLGDNq3Mixo8ePIEOKHEmypMmTKFOqXMmypcuXMGO2TCazps2bOBP+yiVKVs6fQIN+hAUuIbBip1YJXcpUKDFauxzWYmRMoa9Ruppq3QqT2ixKjgaFKkoO3DBqBzvpUZYw2KpSzbjKnXvyE51GtxxZ2SNwFJ5GBqkVQiQQGKtVn1C1KlbMkypfdCNL/ugIzjJyw6o0CUbuDYsnxAqCooOK3Ko5XbBQkfOGUStRtqpOnk274muBvLxkAUauTIclsgUy09OHMyUocLR4yTTGja1gZGtLn/7QWSQzhMnxqdGmIDM3lwT+7gliSg+bXGfKMKPOvr1CVHwa8Sb3CEn2gcLs0BKPhBeiOricAYZ7BBZ4CyiKlEJQI0ZIUpAmlAxESBWlFCJJMGegUeCG1LWyBh25FJTIEJ0U9EeI4mkhCyOOUDNHHhzGONsyc4CRiUF0QBEKQbVEsp5Ag3wxjCaOgPNGeDImOdcvuoVCE0GGMMHXQKTcONAmfRQTyliQvBJjMbJApuRWsFjRBSKMRJJKXOTQQgcdaAlkCSwEUcMZMsLlZMx+HL2ShydjcjXLLK3Y8oszBC0zDEG/mBSnRpIA8qNGrrgxSqCYbtRLaRsRMsekGZGyBimZykjNoxl5MkijGhkiB6L+G33yhimlxmjLLRw9AkctGykyB5sakaKHUrXiJAyvGoWiCUeZ2DFfRoDAyNEngYhZbEXIcsQIJcBe5MgjHJXShzAb/QFIR5z8weq1ExEDyaIc6QGuRoMowmwe8Gakx30aZeLHs+xGpIseWXE0RyQbAWLvRoXAEZpGcUDSkSaA5BswRLnk0UtHasybUSEeZ8SHG8FhFIaVG1HCRzEXSyQLH+tqhAbCGjEyCUeK2IGnRlhw0tEhcFjbskOi1IFqRl4gidEydNCc0TFtCMIRG5VwBE4ccuAyNESmwAHrRnFcmhE1gvisUTBg+LHRMmQ4ndEpQgTRhy1bO7RKGqBm5If+KhqBU4goGyHThdSULoFHyRc10gEEPixbN0OrjPGkRs7MoWBGydQBqEa4YCHHxhiBA0cGN6yl0SYUDBDD5Y8rRAreHDHTBqkZ7aLHjhkFQ0YKL8QRnUViHBBBFuRmJMsHFJjBcusKeSJHR8S4AThGzCzSxR8a7eIDAwkskTdFeixAgR1HU7RMKCXcUCLzCm0i7Ua3tGH2RbJAsYISQlcUDA8GCBDE1xZ5hAMyECGGOEMZxQDGLnBBC1ecohSk6MQlJmGHEVBhZ+xDSCLygLiL8MEFVmAFRjwRBAi0gE8XYcYVHBCBMTSkGcIIBjF0oYtb5aIWsZiFKNjgAA7IwRH+hxhMIgYhCDy4QQ1qIEMXslAFJCyhClVYwhGUEIUkIGEKVWDCFgqYwYMMQwxMUFpGmAAAEzACI8GgAgGckBFi2EIMESABG24xi1iw4hKYqIQj/DCHPdQBDmfQghWuYAQgBEEJUBhCEJwQhBeYYAQ2+IEObqADICShC1eIAhSwQAY0pCEOdejDIQwRCEM8ghOkeMUugDGM73VxIK54AQjqcBmNZCEANLAERpCRBQJgwSDOQBQygsFKXrxiE62IBQQ7EYlCKIIQdHDDDhqwASFcYQlPcIISnNCEJPigBjrgwQ94oAMfDMEHPyhCFLQgBTC8IQ1vUIQhBuGHQ0SiEpn+AEUpUMGKWNzCF8EYRi1fSRFSUOABbxgoRtpwACdwSiLI8IUuflGLKjTACKAwhStCkQlLLEIQgbgDG9YABzNE4QhY2IIUrECFJfigCEPQwRBkgAIY+AAHMeCBEJpABS18QQxjWEMd/MCHPiDinpwIBSpe0QpY4CIXDyNHtwj6kVdYoAP8wsgcECAFUAzDGeBohjGMcQxi9EIWr3jFKT6RiU1wAhOWOEQc0sCGOaThBQ0wQRScIAQhFKEIQMjBDnZwAx4YYQg0AAISjnAEKWyhC10owxrY0IdB/AERjmjEJDyRClLw05+7+Co5mKFQqroEFyqIwfSQAQ5wUIMZykj+RjKGwQtbzEIWsnAFKkLBiUtAYhGSaMQg9ACIJBAABUsAQxm0AFkpNEEKU3DCEqJgBSw0QQcx+IERilADFrCgBkA4Qhe+MIUWrKAKRA3EIiaxCVGc4hSoWEUtZkELXfQiGMVYxlRN6xJnxOV35MCFLRhIR1ykIhesUBkKUmCGPOSBDmCQwx7WIAYwcIEKSmiCEoSABCIowQg0YEEKRPACG2iAAhcwgQiK8AQqTOEEKwjCGeJAB+JO4hKcKIUhplAEPKwCForAwhKy8AphEKMYeAiDJo7B38js4hOaGEUmKvEIRCRCEHeogxzSQAYwjCEKWXjCEGAwAQz0wAY0GIL+C36ghCJM8QhMYIIVtHAFL4ABDGgogw5W4AI0HMIKN1gBEuSACVfQYhGN7cQugoGMo72CDmPg0zI60Yc8QGMc2PDFHbQwCgA2WSurOIMVoFAFKCjhBgtewQ5+8IMe4KAHRMiBEFqdggWEYAlFaIIZ1HCHQBACEpaoBCU2kYpXuGIWunBFLDxxBSz0QWun+EMW7hAMbYRjG5bgAh4UMgs9nIFuAknGKRqhjG5EoxaS0EMnOvhpocjCCTBwgx3ywAc/rMELZSgEKEQhCla4ghW5xcUtVOEHCzghFsNgy0OogQo37I0gpNiENLAxjWFQmhCTM4gxWBEKUIBbIK/Yliv+fkENY8yi3eBAxmXKh5M+aOAMBsFGQzzxATpMpBezwIUrQCHCgbzCEqBoRVbAgQteMIQRYBAbOYDBh0FoTSAsf2UsMmGKXQijtDcBBhYgcLOJjGIEhphIQMlxjFMwIioCEYYfEDEKzkCdIZIgQyZ+1AtNEEsgCm9yJ/LwiFcQI+oyccUQKOAKioRiBIm4yCv2sDByKOMQlACdQ4BRCkqUglbkyEXxBuJpqrYiCZFg900YsYEZMHkhxsDgQDhxgkNYhBmn8MMlWDWMUwhteQkBhzB6AQ5l7CLv7TbILHq3lF1EAQMaWggx7gAKg0RCBFyciDM0L4zTHwTwwY+IKCT+wISlfIIDKui5QpZxCusPBBEhaH72mZIIBPwA6zcJhASOYH6DFMNiBRkECZS+/qBslQdP9xPKEAUZ8AbekBDQMAl8gxB+cAKp0H9LAQgvIAb7ZROpEAE50AoKwQpxgAkJIQcl8HEQ+BOPBjA5oQgKgAYHiBDHkAiQMAvjgBBqkAImOII3MQwOIhR0UAKEoBDeAAuxkHEEMQ5kUAKSZ4M4AXtLAQVFQDsKAWAEsQ1fgAJuh4Q4kQwPJYAzIAYxIxFSGANCaIUyUQys8xOj4AKOcBHY0AU0UIFi+BLAgDs/0QtfIAQBSBHI8AQ18IY4EQzTQ4I6AAXY1xDAQAQ9wIf+N9ELTogT4NAHH/AGGDELRvADiGgTubCAObELW+ABZ6R4QEAElVgTsOATP0EJK3AC2WIbO8BGoRgTp4ArPxEHFeADwFdQL1AFrRgToWB0OZEMTUABZJARn4ACXJCLMMEJVXgTtgADIRAyFbEJIhAGxvgSodB5MpEJH7AEdIIRi8ABLjSNLcF/N2EHHzAJMegQy/B7BgEOfvABaRAjyxCGY7I+OZEFNlCDChEKfVCGAuEMeeABz0MbUDgQx7Bb25gpjoMTwAAEXrCCDQEOizAGYiQQNIIBUzIZuiB+BgEMo9AIhOCGMSKHN6EJK0A4D6ELq1CL5IAMatAAg/ASy2D+VrgQDHHRDLWwCqvAiwuBDInQdQhhC5QQB4NYIItYE8bwBjFQeBnxC2KQAFnFEdRQMAgRDJ/gCIpwB2YABqSAg+ulCHGwCQJhC3sgjgLxCXpAigPRDBgkDLJSKyJZE7cABT7gkBehC1+gAI3nEbFACKlYEM5gW7DAB1SQBa3gCmfACMKgC2BwB6ERCj2QNQVxDIrQBz9iC7CgKoNQCuvhDKrQHaVSlDLxCTlwBQvRC/WXEMXwBAwwkRsBDIBwA+qnEMogCU8QB1qiCKf3BVkQFX4wAz6AMgJBCm7Qc4CgBnUQBVgQBW3wCbOADK1QNaWCeTbBDHOAAjaXELAACMD+qRDMMAUNMD9Q6QphkAHgiRDLQAhvoEuq4IRsUAZZMQcUsAJuQw6QgAcbwwxksAeS4AV4gAZtEAqiUEeYGCjUIJ01QQo34AGgSRCrUAhkiRDeMAUL8JYSIQy80Au9sAvWBw6J4AKfwBCncAabUFquQAjTUwggsAWb53h54DjCkAWd8Ax3AAuHAAblJ3pJcgwGKhN9wAE1gI8UkQxFkACxiRC0EHbkUAyToJQCkQub8AiFkAiR0AqP0gpKsKAFgQgTuQt69HGOQAM9SBC48AcP0wteIAnSIAfDoAhVcIelQgxZGBNmSgFUAJISkQs40AD8WBDG8AhZQDeaUAXLAiv+w2CZyUQLqscJPYClA0EMgmAxsIAIhMCk5FAJObAIogGdmScFnOAMd1AMggAFaFcswBCnMIEJN5ABF5kRrOACFuAlCYEMnKAGjjALdGAErMCRoQEMwKALwCBR3XIJPbCnBXEKiTcQydAHe8CPmNAD27kIsTAQwBAFrpAMgKAMgDAFKFIswrCjMAEGG5ADp8ARoKACHbCtCUEKZ8AGXkAHzAAKb/CAqYAJkqAJkdAlBAEKSnB3B3EMgCCSieAG/CoQkhADmkoOy2AIj1IMbNAKsmAIy1AIdIB7tYIMAwoTx2ADIoAGK4oRnbACH6CTOjEFPLAGWYEKecCLycAM4LD+DKpHDpewAwNai6kAB1JJDnBQBqGQC7mwLqjgBGsAq+RwCtFHDqrAZD7xCrB4Lb5gqi7RChzgApJwjhrBCSsgAkfIglTQA0jKCo8AfwURCTggtDB7cgPhCXYAfHDABX7ggne3DJJQCNuIDJ0wsK1DCw9YE4wwAU4gghmBCShAAl14EMqgBmXQc6xQCadpEJ7QBc/CDISQha9wsOSQCptgCqaQCjHjDNbnDLgAtlvjCpQKE3LwAXZgpxMRCSRwAsmIEMUQBx7zC6PQsQexC/QoEKgQVQKhu3zoCaPrEsmQBDlwuxpBCB7QArRrEPXzoOBoEZqAljDBCixABkMpEX7+wAEzgH8HkQlAYLfNaxGfkD8uwQgoIDEegQcUIAQ4en5U0JffaxGeAKQqQQ1jwAIHyRF1kAFR4EoFAQuSYI3vKxHUkAmt2xKfIANNsA0foQYY0AUBjBLMgAkU2xK3cAYcwAcgAQYOoAUPfBLO4AmoaxKlsAQTkJAdoQUM4AUdbDzaWxDUwKgpkQgwIAJLaxHQgK7eIAULkHwrXBGZUAaAoRDOQKwr0QYb0APMQLUVIQuRYH3NkAQLEAcsIQwvy1/U0Ag7EAJuUBDLoFC/8IcuMQw+0AF2IBDY0AowrBCuYAh58ApkIaQW0IkasQy0MArVOhDBMEGgoHClcAmXMJD+BCWeTZACfOEJlCAIWlYGOUgOvVCkLSEKFXAE+0ENspAGekCXDrENotAId/AFxwoMR9ABi6wQyKAJBVwQytAHH9IFfXAZxPAHfaAHcNB1qVAJoADIr+QIbnAHOqCwZOAGaCAFb/AE5xKWYAkTi+AAbXCA4xAMkUC8D4EMvFAIPnAGNOELQEABmMoQtWCjC0EKYVAIi7cFjsALpeAGzQAMiAAHA4ELo9pkzbAHovAIO0AIxnAEecAIY+AJXtAHcXIL5ckSdAACPkkO1ADADmEKZvCRjEwDDRDEC7EKVaCBCgEJefAL4WAKPiAHrTAY4wAOsAAGi8tfyQAJgHANYiv+CLuQBKqAHsAQBnPwMLmwOS6BDJckvxMRVmRxCyzAARR6EH9AA4YgG9SQmL7QC74QGruADN/QDNSMCp8QBbOADePADGWQvPxFCDyQsmswAnMgCkuQC6YABslQBnpwes8JE6eAAtvZEbMAAzBwsQahCoOABBrQA2FQCcWwCpoACZjgCaVwkMaQCD1ABcqgCVRwC+NgDcUQBoPbZG3gA9ghBBZQBXjQprugBs8gBodAFqXw0ylBCCbgvQIxDgjtEK6QAT/gvgRhC2xABk5wAyRbBK6QC6uQSjn3LMugCEPgBK/gCEag2N7AC2hQw+12CpjQCZNwAxYwB4IABn8pB8n+sAZOcwqgfRK8QAY0wLulLQp/UNAT0QoW0AO/SxCDUANRcAZQQAhJoAGLIAukwAmmwAq0wHsDoQt1QASEgAZMAB3hQAtnwN3BVwuxbQqXwM6ngAe7gAexiQpgvBKV0APddxDegAhUUAdKLBGrkAFH4KYFcQUV8AV5cAayEAYQEAiVgAiBIKWYIAq/8wo54AaE5Avi0A2nYAZWqAmYWnvkcCzU4AoYBArXXRLG0AUfgMEIkQyu4LcS0QmVLeDCEQQakG5o8AphIAKPsBO1YF/4hQvjIhClgAO+NQSR4A3NsAh9IIa4TJGdwLwmQQoxAAKkvRGZIAFYIL4EIQQMsAf+ecAGqdAGSYDn5BAFd0ALrUAHclAMzqAHY5AJlOAHHt6K4BAK49oSgNABNTDSGxEJESAG8jgQd+ACW+AESbAHbcAHgNwHV/AHfFAHpEgLfqAIkEDTzWsKcn0SyhAGEaAEJAEIDKAGC5ELaVAFrdYFeyC/zHBUjUDRAkELtrAL64uIysAJkW4SsoACNRDQ51sBgcAQ4FALSLAGsrDmPYwQxMAJIpsSh/AAYyBzIxEHG7DNDCEHjlzuDsELnYDTIyEHHLCqIYEGG5CGDTEJ0GvvDkELnDDBJ9EMWNACrPkRYeABo2wVKmnwC9EKnfDpJOELOEAENxsSXkACbX0RsWX+8eRgCp3AvySRCSMg8CSBBSjwoRqRDJhQCHpgCBUfwFPWEmfwoyEBDgosEEyAAuU9EcAQCXPQCpkABi7fw5MwnycxC20Guh57zOTQBDEQrRkRClHQCOJADXqwxfbOIixBvjAHEslgB35QFODABD5g3K4LCwq/DMeQjnnQBLIwDtOgB8Bu75q1ErNABReg7RqxDaeAItQABFGg775ACYkQCGIgCaRVCYBwCITgCKZACUcQBdIwDtoQCFFg8JRA+COhCMer7xvBDDIwBlRPDm6wBrcwDH8wB6jADLHgCq9g67aQCUagBtyADdjACFtg8JVA6yYBDGOwAFIQ9CSRDC7+AIkKwQtToAjcEA7A8Am7UNQ3lAqrwAqMsANnsA3jIA6SgOP2TgnGXxKtIAQIIMUmcQwtUMbvsQWz8A3d0A3OkA3IYMiRsAibQAoAoSgInW7hrimyQ07hQoYNHT6EGFHiRIoVLV7ESBGTrIwdHzYC0QGUR5K6UiSU2OkLsW7exD1ztqxUqFCiXhmD5AONt3DVwjQiGVToUKJFK0biaNQiuC8PuAirGCyRKGxCUZFAGTGUD0vcolHCpOxhLThPSh2T1KWWUrZt3b5V6KzRLbgRe81QUckiKzWQmgUdR4gDoYnBkHjZdGnMImoQb+3x8kcPp7qVLV+WqGxRL8wMQ2H+IGLLIrZZv4Q2Y3PB0kRwcKyYgcMnKcRiix6h+ttZ9263wxIF483HAZfcmKmVuTCKYi1JiC7tokjNGG/q1YnqEgRc97ElNTrxrrMhlXXy5csLQ9RYd64TYiDGYvZ23B4Voczfx4/ZFyNwuy+ROOQhT/aYjS1w8FDhlPwWZJCtXTDZjRo4UphFIWpyUWicQcgYzy1w6HBBtAZHJLGjXkjZjZUpeoCGnGRiAUohUx6Byq1t0nBBuxJ35BEiYkTZzY8X2iCnF0kSwYOhceBaRgsYiukxSinJEQYV3XR5ogPKdCEkEb0sAycXJnoobkozG+xlrc5CgUEEV8gZBxZZdLn+bJdQdOhhmTP3ZLAWWHSTYwMdpusMHFb+wKKGIPhkFL9W3sRMGB4wmGM3WP5YQwgPiGi0U/JKEfEyVTxowUrdSBHkjyMiUMJTV3kbxTTMIAmhCeh0IwYXVcbAIIpXf8WMFEIvW0OFOOLjrZk+ROACWGfrOuUYzJRhIgdJrDMEBTSe5bYtUsS6jJQbyriVN28KEUGObtclihlM+rssjxi+c8uXTlSRCJw/KiCSXX89OgYT9SojBowY6HKrEy4GkcibOiao9F+JL/qFkoHragWJG4ZlqxMzRoqoGTUuKGRikykihjLLdoGDBC/qglKiY7C44JGTb4ZomExihosZTXb+uGAS8nxB4gJK+FzGmGSM8eUWWmR5ZZVTRgHFE08qeQSSRQY5ZBJpcSYHHGJGgSPUt5aR5IUPTgFnm+pqCWIDT8xjRhlmkBlml1pmgcUVVEgZhZROIEEkkDzaMIMOOMjIgooopIhiiSKA4GEHHGSYAYYUYPABRZz15GWNFxaB9y1j0pjgBl1O+ZO6UnywYG62lBkmmF5usaWWWFYh5ROrIWmEEUUK4SOPQPxo44klpHiCiSF86OEHHXLQYQYTVIghhhRWgGEFF25oIYUXaqDBBiB+ACKJKbogA0OwySlFCAkMKd0tVqD4oAu+APmaJGSKcdtFsGGJHWRAZQ9xhjP+wkaMYSAjF7OQBStCwQlQWEJ4ihCEHvYwBzecwQtaiAIUmpAEIpxPBjTAgQ50cIMb9MAHO4gBDGZwAxvQoAY30IERrIAFK0QBC14owxfOIAc53KEQgygEJDLBiU/QZBSqgEUtcPE+hdQCCRVIRGUMkYIZLMIUYugDuDKCDW/gogtZ8Jo3ilEMYAgjGLmgxSxo0YpSkAIVoFCEFkjQgCsMIg9y0EMe6tAGxjmBCUxYAhF8wIPK8SAHNIgBDnwgBB/oAAhHMIIRmDBCJXAhDGd4wx00CIhCLIIRjpiEJS6xiVCgYmq0qMUtduGLXxADGclQxjKoUT8qZuQYVKDAJ+r+kownNAAKvnBGLHDBDGYIAxjDYKAvdIG7WJjiE5vAZigwwYg7nKEIEXgAC6CABSMoIXo+wAENZkCDF6iABCNAgQk+gAELiMAEJ0jB9yYpBCBkEglVMEMa0lAHQByCEY9ghCEuMbVPvOIXshRjLxu0jCqYgBZ1scUNCsCDRFwCE5IYRB/0IIcvgOELWZgCFCQHBB+8EAc4mOEIMJABDFRAAyroHg1smAMfACEIQUhCFYTaBTGwgQ57oEMb5rAHQjwCE54QBSke5QpaNFBpEnVVGIhAjLqswgYPGIHlhJCD670gBRv4AAlIIAIRdIADJpDBDmSgghrgQAlGSEIWwiCHBjTQgQ99EEQkICEJJn6CE67YxS5yAYxi5KYZyFiGArHKLl74YhdmcAIvkIGMt8hiDE6IwhXC4IY2rEEPgyBEIRDhCEpkwhOnYIUr5sSLXfziF8go02R1GxFaeEITdGADKEgBC8m2hRrLyO1uldsWZMgCFq2QxS+GEdHlVte618VudrXrrIAAADs= | 1. 8.15t/m 2. 7.25t/m 3. 6.55t/m 4. 5.72t/m 해설이 아직 작성되지 않았습니다.해설을 알고 계시다면 오른쪽 해설추가 기능을 이용하여 해설을 작성하여 다른분들과 함께 해설을 나누었으면 합니다.로그인 후 오류 신고 및 해설 작성 하시면 포인트가 제공됩니다.[포인트 모으기 및 사용법] | 2. 7.25t/m [포인트 모으기 및 사용법] | 정답률 : 52%
산업기사 | 건설재료시험산업기사 | 2017년03월05일 | 4과목 : 토질 및 기초 | 63. | 모래 지반에 30cm×30cm 크기로 재하시험을 한 결과 20t/m2의 극한지지력을 얻었다. 3m×3m의 기초를 설치할 때 기대되는 극한 지지력은? |  | 1. 100t/m2 2. 150t/m2 3. 200t/m2 4. 300t/m2 해설이 아직 작성되지 않았습니다.해설을 알고 계시다면 오른쪽 해설추가 기능을 이용하여 해설을 작성하여 다른분들과 함께 해설을 나누었으면 합니다.로그인 후 오류 신고 및 해설 작성 하시면 포인트가 제공됩니다.[포인트 모으기 및 사용법] | 3. 200t/m2 [포인트 모으기 및 사용법] | 정답률 : 62%
산업기사 | 건설재료시험산업기사 | 2017년03월05일 | 4과목 : 토질 및 기초 | 64. | 점토지반에서 Nc치로 추정할 수 있는 사항이 아닌 것은? |  | 1. 상대밀도 2. 컨시스턴시 3. 일축압축강도 4. 기초지반의 허용지지력 해설이 아직 작성되지 않았습니다.해설을 알고 계시다면 오른쪽 해설추가 기능을 이용하여 해설을 작성하여 다른분들과 함께 해설을 나누었으면 합니다.로그인 후 오류 신고 및 해설 작성 하시면 포인트가 제공됩니다.[포인트 모으기 및 사용법] | 1. 상대밀도 [포인트 모으기 및 사용법] | 정답률 : 50%
산업기사 | 건설재료시험산업기사 | 2017년03월05일 | 4과목 : 토질 및 기초 | 65. | 점토의 예민비(sensitivity ratio)를 구하는데 사용되는 시험방법은? |  | 1. 일축압축시험 2. 삼축압축시험 3. 직접전단시험 4. 베인전단시험 해설이 아직 작성되지 않았습니다.해설을 알고 계시다면 오른쪽 해설추가 기능을 이용하여 해설을 작성하여 다른분들과 함께 해설을 나누었으면 합니다.로그인 후 오류 신고 및 해설 작성 하시면 포인트가 제공됩니다.[포인트 모으기 및 사용법] | 1. 일축압축시험 [포인트 모으기 및 사용법] | 정답률 : 69%
산업기사 | 건설재료시험산업기사 | 2017년03월05일 | 4과목 : 토질 및 기초 | 66. | 다음 중 흙의 투수계수에 영향을 미치는 요소가 아닌 것은? |  | 1. 흙의 입경 2. 침투액의 점성 3. 흙의 포화도 4. 흙의 비중 해설이 아직 작성되지 않았습니다.해설을 알고 계시다면 오른쪽 해설추가 기능을 이용하여 해설을 작성하여 다른분들과 함께 해설을 나누었으면 합니다.로그인 후 오류 신고 및 해설 작성 하시면 포인트가 제공됩니다.[포인트 모으기 및 사용법] | 4. 흙의 비중 [포인트 모으기 및 사용법] | 정답률 : 64%
산업기사 | 건설재료시험산업기사 | 2017년03월05일 | 4과목 : 토질 및 기초 | 67. | 4m×6m 크기의 직사각형 기초에 10t/m2의 등분포 하중이 작용할 때 기초 아래 5m깊이에서의 지중응력 증가량을 2:1분 포법으로 구한 값은? |  | 1. 1.42t/m2 2. 1.82t/m2 3. 2.42t/m2 4. 2.82t/m2 해설이 아직 작성되지 않았습니다.해설을 알고 계시다면 오른쪽 해설추가 기능을 이용하여 해설을 작성하여 다른분들과 함께 해설을 나누었으면 합니다.로그인 후 오류 신고 및 해설 작성 하시면 포인트가 제공됩니다.[포인트 모으기 및 사용법] | 3. 2.42t/m2 [포인트 모으기 및 사용법] | 정답률 : 35%
산업기사 | 건설재료시험산업기사 | 2017년03월05일 | 4과목 : 토질 및 기초 | 68. | 다음 중 직접기초에 속하는 것은? |  | 1. 후팅기초 2. 말뚝기초 3. 피어기초 4. 케이슨기초 해설이 아직 작성되지 않았습니다.해설을 알고 계시다면 오른쪽 해설추가 기능을 이용하여 해설을 작성하여 다른분들과 함께 해설을 나누었으면 합니다.로그인 후 오류 신고 및 해설 작성 하시면 포인트가 제공됩니다.[포인트 모으기 및 사용법] | 1. 후팅기초 [포인트 모으기 및 사용법] | 정답률 : 49%
산업기사 | 건설재료시험산업기사 | 2017년03월05일 | 4과목 : 토질 및 기초 | 69. | 비중이 2.65, 간극률이 40%인 모래지반의 한계 동수경사는? |  | 1. 0.99 2. 1.18 3. 1.59 4. 1.89 | 1. 0.99 | 정답률 : 40% | <문제 해설>ic :gs-1 e: n 0.4 ------- ------- = ------- = 0.67 1+e 1-n 1-0.4 2.65-1----- =0.988 어서 반올림해서 0.99임 1번이맞아요1+0.67 [해설작성자 : 수험생]
산업기사 | 건설재료시험산업기사 | 2017년03월05일 | 4과목 : 토질 및 기초 | 70. | 흙의 분류방법 중 통일분류법에 대한 설명으로 틀린 것은? |  | 1. #200(0.075mm)체 통과율이 50%보다 작으면 조립토이다. 2. 조립토 중 #4(4.75mm)체 통과율이 50%보다 작으면 자갈이다. 3. 세립토에서 압축성의 높고 낮음을 분류할 때 사용하는 기준은 액성한계 35%이다. 4. 세립토를 여러 가지로 세분하는 데는 액성한계와 소성지수의 관계 및 범위를 나타내는 소성도표가 사용된다. 해설이 아직 작성되지 않았습니다.해설을 알고 계시다면 오른쪽 해설추가 기능을 이용하여 해설을 작성하여 다른분들과 함께 해설을 나누었으면 합니다.로그인 후 오류 신고 및 해설 작성 하시면 포인트가 제공됩니다.[포인트 모으기 및 사용법] | 3. 세립토에서 압축성의 높고 낮음을 분류할 때 사용하는 기준은 액성한계 35%이다. [포인트 모으기 및 사용법] | 정답률 : 62%
산업기사 | 건설재료시험산업기사 | 2017년03월05일 | 4과목 : 토질 및 기초 | 71. | 1m3의 포화점토를 채취하여 습윤단위무게와 함수비를 측정한 결과 각각 1.68/m3와 60%였다. 이 포화점토의 비중은 얼마인가? |  | 1. 2.14 2. 2.84 3. 1.58 4. 1.31 해설이 아직 작성되지 않았습니다.해설을 알고 계시다면 오른쪽 해설추가 기능을 이용하여 해설을 작성하여 다른분들과 함께 해설을 나누었으면 합니다.로그인 후 오류 신고 및 해설 작성 하시면 포인트가 제공됩니다.[포인트 모으기 및 사용법] | 2. 2.84 [포인트 모으기 및 사용법] | 정답률 : 55%
산업기사 | 건설재료시험산업기사 | 2017년03월05일 | 4과목 : 토질 및 기초 | 72. | 실내다짐시험 결과 최대건조 단위무게가 1.56t/m3이고, 다짐도가 95%일 때 현장건조 단위무게는 얼마인가? |  | 1. 1.36t/m3 2. 1.48t/m3 3. 1.60t/m3 4. 1.64t/m3 해설이 아직 작성되지 않았습니다.해설을 알고 계시다면 오른쪽 해설추가 기능을 이용하여 해설을 작성하여 다른분들과 함께 해설을 나누었으면 합니다.로그인 후 오류 신고 및 해설 작성 하시면 포인트가 제공됩니다.[포인트 모으기 및 사용법] | 2. 1.48t/m3 [포인트 모으기 및 사용법] | 정답률 : 60%
산업기사 | 건설재료시험산업기사 | 2017년03월05일 | 4과목 : 토질 및 기초 | 73. | 다음 중 흙의 다짐에 대한 설명으로 틀린 것은? |  | 1. 흙이 조립토에 가까울수록 최적함수비는 크다. 2. 다짐에너지를 증가시키면 최적함수비는 감소한다. 3. 동일한 흙에서 다짐에너지가 클수록 다짐효과는 증대한다. 4. 최대건조단위중량은 사질토에서 크고 점성토일수록 작다. 해설이 아직 작성되지 않았습니다.해설을 알고 계시다면 오른쪽 해설추가 기능을 이용하여 해설을 작성하여 다른분들과 함께 해설을 나누었으면 합니다.로그인 후 오류 신고 및 해설 작성 하시면 포인트가 제공됩니다.[포인트 모으기 및 사용법] | 1. 흙이 조립토에 가까울수록 최적함수비는 크다. [포인트 모으기 및 사용법] | 정답률 : 28%
산업기사 | 건설재료시험산업기사 | 2017년03월05일 | 4과목 : 토질 및 기초 | 74. | 다음 중에서 사운딩(sounding)이 아닌 것은? |  | 1. 표준관입시험(standard penetration test) 2. 일축압축시험(unconfined compression test) 3. 원추관입시험(cone penetrometer test) 4. 베인시험(vane test) 해설이 아직 작성되지 않았습니다.해설을 알고 계시다면 오른쪽 해설추가 기능을 이용하여 해설을 작성하여 다른분들과 함께 해설을 나누었으면 합니다.로그인 후 오류 신고 및 해설 작성 하시면 포인트가 제공됩니다.[포인트 모으기 및 사용법] | 2. 일축압축시험(unconfined compression test) [포인트 모으기 및 사용법] | 정답률 : 46%
산업기사 | 건설재료시험산업기사 | 2017년03월05일 | 4과목 : 토질 및 기초 | 75. | 흙 댐에서 상류측이 가장 위험하게 되는 경우는? |  | 1. 수위가 점차 상승할 때이다. 2. 댐이 수위가 중간정도 되었을 때이다. 3. 수위가 갑자가 내려갔을 때이다. 4. 댐내의 흐름이 정상 침투일 때이다. 해설이 아직 작성되지 않았습니다.해설을 알고 계시다면 오른쪽 해설추가 기능을 이용하여 해설을 작성하여 다른분들과 함께 해설을 나누었으면 합니다.로그인 후 오류 신고 및 해설 작성 하시면 포인트가 제공됩니다.[포인트 모으기 및 사용법] | 3. 수위가 갑자가 내려갔을 때이다. [포인트 모으기 및 사용법] | 정답률 : 70%
산업기사 | 건설재료시험산업기사 | 2017년03월05일 | 4과목 : 토질 및 기초 | 76. | 투수계수에 관한 설명으로 잘못된 것은? |  | 1. 투수계수는 수두차에 반비례한다. 2. 수온이 상승하면 투수계수는 증가한다. 3. 투수계수는 일밙적으로 흙의 입자가 작을수록 작은 값을 나타낸다. 4. 같은 종류의 흙에서 간극비가 증가하면 투수계수는 작아진다. 해설이 아직 작성되지 않았습니다.해설을 알고 계시다면 오른쪽 해설추가 기능을 이용하여 해설을 작성하여 다른분들과 함께 해설을 나누었으면 합니다.로그인 후 오류 신고 및 해설 작성 하시면 포인트가 제공됩니다.[포인트 모으기 및 사용법] | 4. 같은 종류의 흙에서 간극비가 증가하면 투수계수는 작아진다. [포인트 모으기 및 사용법] | 정답률 : 34%
산업기사 | 건설재료시험산업기사 | 2017년03월05일 | 4과목 : 토질 및 기초 | 77. | 양면배수 조건일 때 일정한 양의 압밀침하가 발생하는데 10년이 걸린다면 일면배수 조건일 때 같은 침하가 발생되는 데 몇 년이나 걸리겠는가? |  | 1. 5년 2. 10년 3. 30년 4. 40년 해설이 아직 작성되지 않았습니다.해설을 알고 계시다면 오른쪽 해설추가 기능을 이용하여 해설을 작성하여 다른분들과 함께 해설을 나누었으면 합니다.로그인 후 오류 신고 및 해설 작성 하시면 포인트가 제공됩니다.[포인트 모으기 및 사용법] | 4. 40년 [포인트 모으기 및 사용법] | 정답률 : 53%
산업기사 | 건설재료시험산업기사 | 2017년03월05일 | 4과목 : 토질 및 기초 | 78. | 접지압의 분포가 기초의 중앙부분에 최대응력이 발생하는 기초형식과 지반은 어느 것인가? |  | 1. 연성기초, 점성지반 2. 연성기초, 사질지반 3. 강성기초, 점성지반 4. 강성기초, 사질기반 해설이 아직 작성되지 않았습니다.해설을 알고 계시다면 오른쪽 해설추가 기능을 이용하여 해설을 작성하여 다른분들과 함께 해설을 나누었으면 합니다.로그인 후 오류 신고 및 해설 작성 하시면 포인트가 제공됩니다.[포인트 모으기 및 사용법] | 4. 강성기초, 사질기반 [포인트 모으기 및 사용법] | 정답률 : 52%
산업기사 | 건설재료시험산업기사 | 2017년03월05일 | 4과목 : 토질 및 기초 | 79. | 연약 점토 지반에 말뚝 재하 시험을 가는 경우 말뚝을 타입한 후 20여일이 지난 다음 재하 시험을 하는 이유는? |  | 1. 말뚝 주위 흙이 압축되었기 때문 2. 주면 마찰력이 작용하기 때문 3. 부 마찰력이 생겼기 때문 4. 타입시 말뚝 주변의 흙이 교란되었기 때문 해설이 아직 작성되지 않았습니다.해설을 알고 계시다면 오른쪽 해설추가 기능을 이용하여 해설을 작성하여 다른분들과 함께 해설을 나누었으면 합니다.로그인 후 오류 신고 및 해설 작성 하시면 포인트가 제공됩니다.[포인트 모으기 및 사용법] | 4. 타입시 말뚝 주변의 흙이 교란되었기 때문 [포인트 모으기 및 사용법] | 정답률 : 71%
산업기사 | 건설재료시험산업기사 | 2017년03월05일 | 4과목 : 토질 및 기초 | 80. | 점토지반에 과거에 시공된 성토제방이 이미 안정된 상태에서, 홍수에 대비하기 위해 급속히 성토시공을 하고자 한다. 안정검토를 위해 지반의 강도정수를 구할 때, 가장 적합한 시험방법은? |  | 1. 직접전단시험 2. 압밀 배수시험 3. 압밀 비배수시험 4. 비압밀 비배수시험 해설이 아직 작성되지 않았습니다.해설을 알고 계시다면 오른쪽 해설추가 기능을 이용하여 해설을 작성하여 다른분들과 함께 해설을 나누었으면 합니다.로그인 후 오류 신고 및 해설 작성 하시면 포인트가 제공됩니다.[포인트 모으기 및 사용법] | 3. 압밀 비배수시험 [포인트 모으기 및 사용법] | 정답률 : 64%
산업기사 | 건설재료시험산업기사 | 2016년10월01일 | 1과목 : 콘크리트공학 | 1. | 주위의 온도가 2℃일 때, 한중콘크리트를 타설하고자 한다. 비볐을 때의 콘크리트의 온도가 22℃이었고, 비빈 후부터 타설이 끝났을 때까지 1시간이 소요되었다면, 타설이 끝났을 때의 온도는 몇 ℃ 인가? (단, 시간당 콘크리트 온도 저하율은 비볐을 때의 콘크리트 온도와 주위의 온도와의 차의 15%로 가정한다.) |  | 1. 16℃ 2. 17℃ 3. 18℃ 4. 20℃ 해설이 아직 작성되지 않았습니다.해설을 알고 계시다면 오른쪽 해설추가 기능을 이용하여 해설을 작성하여 다른분들과 함께 해설을 나누었으면 합니다.로그인 후 오류 신고 및 해설 작성 하시면 포인트가 제공됩니다.[포인트 모으기 및 사용법] | 4. 20℃ [포인트 모으기 및 사용법] | 정답률 : 57%
산업기사 | 건설재료시험산업기사 | 2016년10월01일 | 1과목 : 콘크리트공학 | 2. | 콘크리트에 강섬유를 혼입하여 강섬유콘크리트를 제조했을 때 나타나는 가장 큰 효과는 다음 중 어느 것인가? |  | 1. 시공성의 향상 2. 워커빌리티의 증가 3. 인장강도의 증가 4. 공기량의 증가 해설이 아직 작성되지 않았습니다.해설을 알고 계시다면 오른쪽 해설추가 기능을 이용하여 해설을 작성하여 다른분들과 함께 해설을 나누었으면 합니다.로그인 후 오류 신고 및 해설 작성 하시면 포인트가 제공됩니다.[포인트 모으기 및 사용법] | 3. 인장강도의 증가 [포인트 모으기 및 사용법] | 정답률 : 87%
산업기사 | 건설재료시험산업기사 | 2016년10월01일 | 1과목 : 콘크리트공학 | 3. | 콘크리트의 습윤양생에 관한 설명 중 옳지 않은 것은? |  | 1. 습윤양생기간 중에 거푸집 판이 건조하더라도 살수를 해서는 안 된다. 2. 막 양생을 할 경우에는 사용 전에 살포량, 시공방법 등에 관하여 시험을 통하여 충분히 검토해야 한다. 3. 콘크리트는 친 후 경화를 시작할 때까지 직사광선이나 바람에 의해 수분이 증발하지 않도록 방지해야 한다. 4. 습윤상태의 보호기간은 보통포틀랜드시멘트를 사용하고 일 평균기온이 15℃ 이상인 경우에는 5일간 이상을 표준으로 한다. 해설이 아직 작성되지 않았습니다.해설을 알고 계시다면 오른쪽 해설추가 기능을 이용하여 해설을 작성하여 다른분들과 함께 해설을 나누었으면 합니다.로그인 후 오류 신고 및 해설 작성 하시면 포인트가 제공됩니다.[포인트 모으기 및 사용법] | 1. 습윤양생기간 중에 거푸집 판이 건조하더라도 살수를 해서는 안 된다. [포인트 모으기 및 사용법] | 정답률 : 78%
산업기사 | 건설재료시험산업기사 | 2016년10월01일 | 1과목 : 콘크리트공학 | 4. | 30회 이상의 압축강도시험으로부터 구한 압축강도의 표준편차가 5MPa이고, 콘크리트의 설계기준 압축강도가 28MPa인 경우 배합강도는? |  | 1. 34.70 MPa 2. 36.15 MPa 3. 36.50 MPa 4. 36.85 MPa 해설이 아직 작성되지 않았습니다.해설을 알고 계시다면 오른쪽 해설추가 기능을 이용하여 해설을 작성하여 다른분들과 함께 해설을 나누었으면 합니다.로그인 후 오류 신고 및 해설 작성 하시면 포인트가 제공됩니다.[포인트 모으기 및 사용법] | 2. 36.15 MPa [포인트 모으기 및 사용법] | 정답률 : 66%
산업기사 | 건설재료시험산업기사 | 2016년10월01일 | 1과목 : 콘크리트공학 | 5. | 품질관리의 기본 4단계에 속하지 않는 것은? |  | 1. 계획 2. 준비 3. 실시 4. 조치 | 2. 준비 | 정답률 : 86% | <문제 해설>계획 - 실시 - 조치 - 평가준비는 오답입니다[해설작성자 : ㅈㅈㅈ]
산업기사 | 건설재료시험산업기사 | 2016년10월01일 | 1과목 : 콘크리트공학 | 6. | 시방배합을 현장배합으로 수정하고자 할 경우 고려해야 할 사항이 아닌 것은? |  | 1. 골재의 함수 상태 2. 잔골재 중에서 5mm체에 남는 굵은 골재량 3. 굵은 골재의 최대치수 4. 혼화제를 희석시킨 희석수량 해설이 아직 작성되지 않았습니다.해설을 알고 계시다면 오른쪽 해설추가 기능을 이용하여 해설을 작성하여 다른분들과 함께 해설을 나누었으면 합니다.로그인 후 오류 신고 및 해설 작성 하시면 포인트가 제공됩니다.[포인트 모으기 및 사용법] | 3. 굵은 골재의 최대치수 [포인트 모으기 및 사용법] | 정답률 : 52%
산업기사 | 건설재료시험산업기사 | 2016년10월01일 | 1과목 : 콘크리트공학 | 7. | 고강도콘크리트에 대한 일반적인 설명으로 틀린 것은? |  | 1. 보통 중량 콘크리티인 경우 설계기준 압축강도가 40MPa이상인 콘크리트를 고강도콘크리트라 한다. 2. 경량골재 콘크리트의 경우 설계기준 압축강도가 27MPa이상인 콘크리트를 고강도 콘크리트라 한다. 3. 고강도콘크리트는 단위수량을 줄이기 위하여 공기연행제를 사용하는 것을 원칙으로 한다. 4. 고강도콘크리트는 낮은 물-결합재비를 가지므로 철저히 습윤양생을 하여야 하며, 부득이한 경우 현장 봉합양생 등을 실시할 수 있다. | 3. 고강도콘크리트는 단위수량을 줄이기 위하여 공기연행제를 사용하는 것을 원칙으로 한다. | 정답률 : 67% | <문제 해설>고강도콘크리트는 공기연행제를 사용하지 않는 것이 일반적입니다.[해설작성자 : ㅈㅈㅈ]
산업기사 | 건설재료시험산업기사 | 2016년10월01일 | 1과목 : 콘크리트공학 | 8. | 콘크리트 휨강도 시험에서 공시체가 지간의 3등분 중앙부 파괴시 최대하중이 32kN 이었을 때 휨강도는? (단, 공시체의 크기는 150mm×150mm×530mm, 지간은 450mm) |  | 1. 3.7 MPa 2. 4.0 MPa 3. 4.3 MPa 4. 5.0 MPa | 3. 4.3 MPa | 정답률 : 56% | <문제 해설>pl/bd^2[해설작성자 : comcbt.com 이용자]
산업기사 | 건설재료시험산업기사 | 2016년10월01일 | 1과목 : 콘크리트공학 | 9. | 확대기초, 보, 기둥 등의 측면 거푸집을 해체하고자 할 때 기준이 되는 콘크리트의 강도는? |  | 1. 설계기준 압축강도의 2/3배 이상 2. 14MPa 이상 3. 10MPa 이상 4. 5MPa 이상 해설이 아직 작성되지 않았습니다.해설을 알고 계시다면 오른쪽 해설추가 기능을 이용하여 해설을 작성하여 다른분들과 함께 해설을 나누었으면 합니다.로그인 후 오류 신고 및 해설 작성 하시면 포인트가 제공됩니다.[포인트 모으기 및 사용법] | 4. 5MPa 이상 [포인트 모으기 및 사용법] | 정답률 : 72%
산업기사 | 건설재료시험산업기사 | 2016년10월01일 | 1과목 : 콘크리트공학 | 10. | 한중 콘크리트의 시공에서 콘크리트의 온도를 높이기 위하여 재료를 가열하고자 할 때 직접 가열해서는 안 되는 재료는? |  | 1. 시멘트 2. 물 3. 잔골재 4. 굵은골재 해설이 아직 작성되지 않았습니다.해설을 알고 계시다면 오른쪽 해설추가 기능을 이용하여 해설을 작성하여 다른분들과 함께 해설을 나누었으면 합니다.로그인 후 오류 신고 및 해설 작성 하시면 포인트가 제공됩니다.[포인트 모으기 및 사용법] | 1. 시멘트 [포인트 모으기 및 사용법] | 정답률 : 78%
산업기사 | 건설재료시험산업기사 | 2016년10월01일 | 1과목 : 콘크리트공학 | 11. | 콘크리트의 잔골재율에 관한 설명으로 틀린 것은? |  | 1. 잔골재율은 소요의 워커빌리티를 얻을 수 있는 범위 내에서 단위수량이 최소가 되도록 정해야 한다. 2. 잔골재율은 콘크리트 속에 골재 전체 중량에 대한 잔골재 전체 중량의 배분율이다. 3. 잔골재율을 너무 작게 하면 콘크리트는 거칠어지고 재료 분리가 일어나는 경향이 있다. 4. 공사 중 잔골재의 입도가 변화하여 조립률이 ±0.20 이상 차이가 나면 배합을 수정할 필요가 있다. 해설이 아직 작성되지 않았습니다.해설을 알고 계시다면 오른쪽 해설추가 기능을 이용하여 해설을 작성하여 다른분들과 함께 해설을 나누었으면 합니다.로그인 후 오류 신고 및 해설 작성 하시면 포인트가 제공됩니다.[포인트 모으기 및 사용법] | 2. 잔골재율은 콘크리트 속에 골재 전체 중량에 대한 잔골재 전체 중량의 배분율이다. [포인트 모으기 및 사용법] | 정답률 : 50%
산업기사 | 건설재료시험산업기사 | 2016년10월01일 | 1과목 : 콘크리트공학 | 12. | 서중 콘크리트에 대한 설명으로 틀린 것은? |  | 1. 하루 평균기온이 20℃를 초과하는 것이 예상되는 경우 서중 콘크리트로 시공하여야 한다. 2. 콘크리트를 타설하기 전에는 지반, 거푸집 등 콘크리트로부터 물을 흡수할 우려가 있는 부분을 습윤상태로 유지하여야 한다. 3. 콘크리트는 비빈 후 즉시 타설하여야 하며, 지연형 감수제를 사용하는 등의 일반적인 대책을 강구한 경우라도 1.5시간 이내에 타설하여야 한다. 4. 콘크리트를 타설할 때의 콘크리트 온도는 35℃ 이하이어야 한다. 해설이 아직 작성되지 않았습니다.해설을 알고 계시다면 오른쪽 해설추가 기능을 이용하여 해설을 작성하여 다른분들과 함께 해설을 나누었으면 합니다.로그인 후 오류 신고 및 해설 작성 하시면 포인트가 제공됩니다.[포인트 모으기 및 사용법] | 1. 하루 평균기온이 20℃를 초과하는 것이 예상되는 경우 서중 콘크리트로 시공하여야 한다. [포인트 모으기 및 사용법] | 정답률 : 70%
산업기사 | 건설재료시험산업기사 | 2016년10월01일 | 1과목 : 콘크리트공학 | 13. | 보통콘크리트의 강도에 대한 일반적인 설명으로 틀린 것은? |  | 1. 콘크리트의 인장강도는 압축강도의 약 1/10 ~ 1/13 정도이다. 2. 콘크리트의 휨강도는 압축강도의 약 1/5 ~ 1/8 정도이다. 3. 콘크리트의 전단강도는 압축강도의 약 1/4 ~ 1/6 정도이다. 4. 콘크리트의 압축에 대한 피로강도는 압축강도의 약 1/7 ~ 1/10 정도이다. 해설이 아직 작성되지 않았습니다.해설을 알고 계시다면 오른쪽 해설추가 기능을 이용하여 해설을 작성하여 다른분들과 함께 해설을 나누었으면 합니다.로그인 후 오류 신고 및 해설 작성 하시면 포인트가 제공됩니다.[포인트 모으기 및 사용법] | 4. 콘크리트의 압축에 대한 피로강도는 압축강도의 약 1/7 ~ 1/10 정도이다. [포인트 모으기 및 사용법] | 정답률 : 60%
산업기사 | 건설재료시험산업기사 | 2016년10월01일 | 1과목 : 콘크리트공학 | 14. | 조강포틀랜드시멘트를 사용한 콘크리트의 양생시 습윤상태의 보호기간은 최소 얼마 이상을 표준으로 하는가? (단, 일평균기온이 15℃ 이상인 경우) |  | 1. 1일 2. 3일 3. 5일 4. 7일 해설이 아직 작성되지 않았습니다.해설을 알고 계시다면 오른쪽 해설추가 기능을 이용하여 해설을 작성하여 다른분들과 함께 해설을 나누었으면 합니다.로그인 후 오류 신고 및 해설 작성 하시면 포인트가 제공됩니다.[포인트 모으기 및 사용법] | 2. 3일 [포인트 모으기 및 사용법] | 정답률 : 79%
산업기사 | 건설재료시험산업기사 | 2016년10월01일 | 1과목 : 콘크리트공학 | 15. | 콘크리트의 알칼리골재반응을 일으키는 3가지 요소로 볼 수 없는 것은? |  | 1. 시멘트 중의 알칼리 성분 2. 잔골재 중의 미립분 3. 반응성 골재 4. 물 해설이 아직 작성되지 않았습니다.해설을 알고 계시다면 오른쪽 해설추가 기능을 이용하여 해설을 작성하여 다른분들과 함께 해설을 나누었으면 합니다.로그인 후 오류 신고 및 해설 작성 하시면 포인트가 제공됩니다.[포인트 모으기 및 사용법] | 2. 잔골재 중의 미립분 [포인트 모으기 및 사용법] | 정답률 : 56%
산업기사 | 건설재료시험산업기사 | 2016년10월01일 | 1과목 : 콘크리트공학 | 16. | 콘크리트의 비비기에 대한 설명으로 틀린 것은? |  | 1. 콘크리트의 재료는 반죽된 콘크리트가 균질하게 될 때까지 충분히 비벼야 한다. 2. 비비기 시간에 대한 시험을 실시하지 않은 경우 그 최소 시간은 가경식 믹서일 때에는 1분 30초 이상을 표준으로 한다. 3. 비비기는 미리 정해둔 비비기 시간의 3배 이상 계속하지 않아야 한다. 4. 연속믹서를 사용할 경우, 비비기 시작 후 최초에 배출되는 콘크리트는 사용할 수 있다. 해설이 아직 작성되지 않았습니다.해설을 알고 계시다면 오른쪽 해설추가 기능을 이용하여 해설을 작성하여 다른분들과 함께 해설을 나누었으면 합니다.로그인 후 오류 신고 및 해설 작성 하시면 포인트가 제공됩니다.[포인트 모으기 및 사용법] | 4. 연속믹서를 사용할 경우, 비비기 시작 후 최초에 배출되는 콘크리트는 사용할 수 있다. [포인트 모으기 및 사용법] | 정답률 : 74%
산업기사 | 건설재료시험산업기사 | 2016년10월01일 | 1과목 : 콘크리트공학 | 17. | 프리플레이스트 콘크리트에 대한 설명으로 틀린 것은? |  | 1. 잔골재의 조립률은 1.4~2.2의 범위에 있는 것이 좋다. 2. 초기강도는 작으나 장기강도는 보통콘크리트보다 크다. 3. 블리딩 및 레이턴스가 적다. 4. 굵은골재의 최대치수는 15mm로 한다. | 4. 굵은골재의 최대치수는 15mm로 한다. | 정답률 : 50% | <문제 해설>아래와 같은 오류 신고가 있었습니다.여러분들의 많은 의견 부탁 드립니다.추후 여러분들의 의견을 반영하여 정답을 수정하도록 하겠습니다.참고로 정답 변경은 오류 신고 5회 이상일 경우 수정합니다.[오류 신고 내용]잔골재의 조립률은 2.3에서3.1아닌가요?[해설작성자 : 토목과][오류신고 반론]일반적으로 잔골재의조립률은 2.6 ~ 3.1이 되면 입도가 좋은편이 맞습니다하지만 프리플레이스트 콘크리트는 입경 2.5mm 이하, 조립률 1.4~2.2 범위에 있는것이 적당하며 굶은골재 최대치수는 15mm 이상으로 한다[해설작성자 : 토목쟁이]
산업기사 | 건설재료시험산업기사 | 2016년10월01일 | 1과목 : 콘크리트공학 | 18. | 콘크리트의 슬럼프시험에서 슬럼프콘에 콘크리트를 채우기 시작하고 나서 슬럼프콘의 들어 올리기를 종료할 때까지의 시간은 몇 분 이내로 하여야 하는가? |  | 1. 2분 2. 2분 30초 3. 3분 4. 3분 30초 해설이 아직 작성되지 않았습니다.해설을 알고 계시다면 오른쪽 해설추가 기능을 이용하여 해설을 작성하여 다른분들과 함께 해설을 나누었으면 합니다.로그인 후 오류 신고 및 해설 작성 하시면 포인트가 제공됩니다.[포인트 모으기 및 사용법] | 3. 3분 [포인트 모으기 및 사용법] | 정답률 : 79%
산업기사 | 건설재료시험산업기사 | 2016년10월01일 | 1과목 : 콘크리트공학 | 19. | 프리스트레스트 콘크리트에서 프리스트레싱 할 때의 콘크리트의 압축강도는 프리스트레스를 준 직 후, 콘크리트에 일어나는 최대 압축응력의 몇 배 이상이 되어야 하는가? |  | 1. 1.7배 2. 2.7배 3. 3.7배 4. 4.7배 해설이 아직 작성되지 않았습니다.해설을 알고 계시다면 오른쪽 해설추가 기능을 이용하여 해설을 작성하여 다른분들과 함께 해설을 나누었으면 합니다.로그인 후 오류 신고 및 해설 작성 하시면 포인트가 제공됩니다.[포인트 모으기 및 사용법] | 1. 1.7배 [포인트 모으기 및 사용법] | 정답률 : 77%
산업기사 | 건설재료시험산업기사 | 2016년10월01일 | 1과목 : 콘크리트공학 | 20. | 일반콘크리트에서 재료의 계량 시 허용오차가 가장 큰 재료는? |  | 1. 시멘트 2. 물 3. 혼화재 4. 골재 해설이 아직 작성되지 않았습니다.해설을 알고 계시다면 오른쪽 해설추가 기능을 이용하여 해설을 작성하여 다른분들과 함께 해설을 나누었으면 합니다.로그인 후 오류 신고 및 해설 작성 하시면 포인트가 제공됩니다.[포인트 모으기 및 사용법] | 4. 골재 [포인트 모으기 및 사용법] | 정답률 : 65%
산업기사 | 건설재료시험산업기사 | 2016년10월01일 | 2과목 : 건설재료 및 시험 | 21. | 스트레이트 아스팔트와 비교한 고무혼입 아스팔트의 특징으로 틀린 것은? |  | 1. 감온성이 작다. 2. 응집력과 부착력이 크다. 3. 탄성 및 충격저항이 크다. 4. 내후성 및 마찰계수가 작다. 해설이 아직 작성되지 않았습니다.해설을 알고 계시다면 오른쪽 해설추가 기능을 이용하여 해설을 작성하여 다른분들과 함께 해설을 나누었으면 합니다.로그인 후 오류 신고 및 해설 작성 하시면 포인트가 제공됩니다.[포인트 모으기 및 사용법] | 4. 내후성 및 마찰계수가 작다. [포인트 모으기 및 사용법] | 정답률 : 53%
산업기사 | 건설재료시험산업기사 | 2016년10월01일 | 2과목 : 건설재료 및 시험 | 22. | 최근에는 화약에 의한 발파 외에 팽창성을 가진 무기 화합물을 이용하여 암석을 파쇄한다. 이러한 물질의 명칭은? |  | 1. 칼릿 2. ANFO 3. 비폭성파쇄제 4. 니트로글리세린 해설이 아직 작성되지 않았습니다.해설을 알고 계시다면 오른쪽 해설추가 기능을 이용하여 해설을 작성하여 다른분들과 함께 해설을 나누었으면 합니다.로그인 후 오류 신고 및 해설 작성 하시면 포인트가 제공됩니다.[포인트 모으기 및 사용법] | 3. 비폭성파쇄제 [포인트 모으기 및 사용법] | 정답률 : 57%
산업기사 | 건설재료시험산업기사 | 2016년10월01일 | 2과목 : 건설재료 및 시험 | 23. | 시멘트계 복합재료용 섬유 중 무기계 섬유에 포함되지 않는 것은? |  | 1. 폴리프로필렌섬유 2. 강섬유 3. 유리섬유 4. 탄소섬유 해설이 아직 작성되지 않았습니다.해설을 알고 계시다면 오른쪽 해설추가 기능을 이용하여 해설을 작성하여 다른분들과 함께 해설을 나누었으면 합니다.로그인 후 오류 신고 및 해설 작성 하시면 포인트가 제공됩니다.[포인트 모으기 및 사용법] | 1. 폴리프로필렌섬유 [포인트 모으기 및 사용법] | 정답률 : 60%
산업기사 | 건설재료시험산업기사 | 2016년10월01일 | 2과목 : 건설재료 및 시험 | 24. | 역청유제에 사용되는 유화제에 해당되지 않는 것은? |  | 1. 양이온계 유제 2. 음이온계 유제 3. 점토계 유제 4. 네오프렌(neoprene) 고무 유제 해설이 아직 작성되지 않았습니다.해설을 알고 계시다면 오른쪽 해설추가 기능을 이용하여 해설을 작성하여 다른분들과 함께 해설을 나누었으면 합니다.로그인 후 오류 신고 및 해설 작성 하시면 포인트가 제공됩니다.[포인트 모으기 및 사용법] | 4. 네오프렌(neoprene) 고무 유제 [포인트 모으기 및 사용법] | 정답률 : 61%
산업기사 | 건설재료시험산업기사 | 2016년10월01일 | 2과목 : 건설재료 및 시험 | 25. | 콘크리트 1m3당 용적으로 차지하는 비율이 약 70% 이며, 그 성질의 좋고 나쁨에 따라 직접 콘크리에 영향을 끼치는 재료는? |  | 1. 시멘트 2. 골재 3. 물 4. 혼화재료 해설이 아직 작성되지 않았습니다.해설을 알고 계시다면 오른쪽 해설추가 기능을 이용하여 해설을 작성하여 다른분들과 함께 해설을 나누었으면 합니다.로그인 후 오류 신고 및 해설 작성 하시면 포인트가 제공됩니다.[포인트 모으기 및 사용법] | 2. 골재 [포인트 모으기 및 사용법] | 정답률 : 59%
산업기사 | 건설재료시험산업기사 | 2016년10월01일 | 2과목 : 건설재료 및 시험 | 26. | 합판에 대한 일반적인 설명으로 틀린 것은? |  | 1. 3장 이상의 단판을 3, 5, 7 등 홀수로 섬유방향이 직교하도록 접착제로 붙여 만든다. 2. 단판의 제조법은 로터리 베니어, 슬라이스트 베니어, 소드 베니어 등이 있다. 3. 함수율 변화에 의한 신축변형이 크고 방향성이 없다. 4. 제품이 규격화되어 있어 사용하기에 편리하다. 해설이 아직 작성되지 않았습니다.해설을 알고 계시다면 오른쪽 해설추가 기능을 이용하여 해설을 작성하여 다른분들과 함께 해설을 나누었으면 합니다.로그인 후 오류 신고 및 해설 작성 하시면 포인트가 제공됩니다.[포인트 모으기 및 사용법] | 3. 함수율 변화에 의한 신축변형이 크고 방향성이 없다. [포인트 모으기 및 사용법] | 정답률 : 67%
산업기사 | 건설재료시험산업기사 | 2016년10월01일 | 2과목 : 건설재료 및 시험 | 27. | 재료에 인장력을 주어 가늘고 길게 늘일 수 있는 성질을 무엇이라고 하는가? |  | 1. 취성 2. 연성 3. 강도 4. 강성 해설이 아직 작성되지 않았습니다.해설을 알고 계시다면 오른쪽 해설추가 기능을 이용하여 해설을 작성하여 다른분들과 함께 해설을 나누었으면 합니다.로그인 후 오류 신고 및 해설 작성 하시면 포인트가 제공됩니다.[포인트 모으기 및 사용법] | 2. 연성 [포인트 모으기 및 사용법] | 정답률 : 63%
산업기사 | 건설재료시험산업기사 | 2016년10월01일 | 2과목 : 건설재료 및 시험 | 28. | 골재가 절대건조 상태에서 표면건조 포화 상태가 되기까지 흡수된 물의 양은? |  | 1. 함수량 2. 흡수량 3. 표면수량 4. 유효흡수량 | 2. 흡수량 | 정답률 : 55% | <문제 해설>유효흡수량은 기건상태에서 표건포화상태까지 흡수한 양[해설작성자 : comcbt.com 이용자]
산업기사 | 건설재료시험산업기사 | 2016년10월01일 | 2과목 : 건설재료 및 시험 | 29. | 골재의 조립률 시험에 사용되는 체가 아닌 것은? |  | 1. 80mm 2. 40mm 3. 25mm 4. 5mm | 3. 25mm | 정답률 : 70% | <문제 해설>80mm체부터 반으로 나눈다고 생각하고 외우면 좀 쉬움80mm -> 40mm -> 20mm -> 10mm -> 5mm-> 이런식 예외만 외우면됨[해설작성자 : comcbt.com 이용자]
산업기사 | 건설재료시험산업기사 | 2016년10월01일 | 2과목 : 건설재료 및 시험 | 30. | 석재의 모양에 따른 종류에 있어서 나비가 두께의 3배 미만이고, 일정한 길이를 가지고 있는 직육면체형의 서개로 주로 구조용으로 쓰이는 것은? |  | 1. 각석 2. 판석 3. 견치석 4. 사고석 해설이 아직 작성되지 않았습니다.해설을 알고 계시다면 오른쪽 해설추가 기능을 이용하여 해설을 작성하여 다른분들과 함께 해설을 나누었으면 합니다.로그인 후 오류 신고 및 해설 작성 하시면 포인트가 제공됩니다.[포인트 모으기 및 사용법] | 1. 각석 [포인트 모으기 및 사용법] | 정답률 : 60%
산업기사 | 건설재료시험산업기사 | 2016년10월01일 | 2과목 : 건설재료 및 시험 | 31. | 안산암에 대한 설명으로 부적당한 것은? |  | 1. 내구력 및 내화력이 크다. 2. 큰 서개를 얻기가 용이하고 가공이 쉽다. 3. 절 리가 있으므로 채석하기가 용이하다. 4. 화성암석에 속하며 강도가 크다. 해설이 아직 작성되지 않았습니다.해설을 알고 계시다면 오른쪽 해설추가 기능을 이용하여 해설을 작성하여 다른분들과 함께 해설을 나누었으면 합니다.로그인 후 오류 신고 및 해설 작성 하시면 포인트가 제공됩니다.[포인트 모으기 및 사용법] | 2. 큰 서개를 얻기가 용이하고 가공이 쉽다. [포인트 모으기 및 사용법] | 정답률 : 51%
산업기사 | 건설재료시험산업기사 | 2016년10월01일 | 2과목 : 건설재료 및 시험 | 32. | 다음 중에서 폭발력이 가장 강하고 수중에서도 폭발할 수 있는 다이너마이트는? |  | 1. 교질 다이너마이트 2. 규조토 다이너마이트 3. 분말상 다이너마이트 4. 스트레이트 다이너마이트 해설이 아직 작성되지 않았습니다.해설을 알고 계시다면 오른쪽 해설추가 기능을 이용하여 해설을 작성하여 다른분들과 함께 해설을 나누었으면 합니다.로그인 후 오류 신고 및 해설 작성 하시면 포인트가 제공됩니다.[포인트 모으기 및 사용법] | 1. 교질 다이너마이트 [포인트 모으기 및 사용법] | 정답률 : 84%
산업기사 | 건설재료시험산업기사 | 2016년10월01일 | 2과목 : 건설재료 및 시험 | 33. | 아스팔트 혼합물을 배합설계 할 때 측정이 필요하지 않는 것은? |  | 1. 아스팔트 평탄성 2. 흐름(flow) 값 3. 마샬(marshall) 안정도 4. 침입도 해설이 아직 작성되지 않았습니다.해설을 알고 계시다면 오른쪽 해설추가 기능을 이용하여 해설을 작성하여 다른분들과 함께 해설을 나누었으면 합니다.로그인 후 오류 신고 및 해설 작성 하시면 포인트가 제공됩니다.[포인트 모으기 및 사용법] | 1. 아스팔트 평탄성 [포인트 모으기 및 사용법] | 정답률 : 38%
산업기사 | 건설재료시험산업기사 | 2016년10월01일 | 2과목 : 건설재료 및 시험 | 34. | 혼화재인 고로슬래그 미분말에 대한 설명으로 틀린 것은? |  | 1. 매스 콘크리트용으로 적합하다. 2. 콘크리트의 수밀성, 화학적 저항성 등이 좋아진다. 3. 알칼리 골재반응의 억제에 대한 효과가 크다. 4. 혼합하는 양이 많아질수록 굳지 않는 콘크리트의 응결이 빨라진다. 해설이 아직 작성되지 않았습니다.해설을 알고 계시다면 오른쪽 해설추가 기능을 이용하여 해설을 작성하여 다른분들과 함께 해설을 나누었으면 합니다.로그인 후 오류 신고 및 해설 작성 하시면 포인트가 제공됩니다.[포인트 모으기 및 사용법] | 4. 혼합하는 양이 많아질수록 굳지 않는 콘크리트의 응결이 빨라진다. [포인트 모으기 및 사용법] | 정답률 : 58%
산업기사 | 건설재료시험산업기사 | 2016년10월01일 | 2과목 : 건설재료 및 시험 | 35. | 콘크리트용 혼화재인 실리카 퓸의 특징으로 틀린 것은? |  | 1. 골재화 시멘트폴 간의 결합을 좋게 하므로 고강도콘크리트에 사용된다. 2. 사용량이 증가할수록 물의 양도 증가해 고성능 감수제의 사용이 필수적이다. 3. 단위수량 증가, 건조수축의 증가 등의 단점이 있다. 4. 규산백토, 규조토 등과 함께 천연 혼화제로 사용량이 시멘트량의 1% 이하의 액상이다. | 4. 규산백토, 규조토 등과 함께 천연 혼화제로 사용량이 시멘트량의 1% 이하의 액상이다. | 정답률 : 52% | <문제 해설>혼화재는 수량계산에도 포함됨 [해설작성자 : comcbt.com 이용자]혼화재는 고체상태혼화제는 액체상태를 말한다.실리카퓸은 분말로 되어있는 고체이다.[해설작성자 : 준비생]
산업기사 | 건설재료시험산업기사 | 2016년10월01일 | 2과목 : 건설재료 및 시험 | 36. | 수화속도를 지연시켜 수화열을 적게 한 시멘트로 조기강도는 적으나 장기강도가 크며 경화수축이 적어 댐 추고나 건축용 매스콘크리트에도 사용되는 시멘트는? |  | 1. 보통포틀랜드시멘트 2. 중용열포틀랜드시멘트 3. 조강포틀랜드시멘트 4. 백색포틀랜드시멘트 해설이 아직 작성되지 않았습니다.해설을 알고 계시다면 오른쪽 해설추가 기능을 이용하여 해설을 작성하여 다른분들과 함께 해설을 나누었으면 합니다.로그인 후 오류 신고 및 해설 작성 하시면 포인트가 제공됩니다.[포인트 모으기 및 사용법] | 2. 중용열포틀랜드시멘트 [포인트 모으기 및 사용법] | 정답률 : 73%
산업기사 | 건설재료시험산업기사 | 2016년10월01일 | 2과목 : 건설재료 및 시험 | 37. | 탄성계수가 2.0×105MPa 인 강재의 응력이 300MPa 이고 강재의 길이가 10m 일 때 이 강재의 변형량은? |  | 1. 15mm 2. 20mm 3. 25mm 4. 30mm 해설이 아직 작성되지 않았습니다.해설을 알고 계시다면 오른쪽 해설추가 기능을 이용하여 해설을 작성하여 다른분들과 함께 해설을 나누었으면 합니다.로그인 후 오류 신고 및 해설 작성 하시면 포인트가 제공됩니다.[포인트 모으기 및 사용법] | 1. 15mm [포인트 모으기 및 사용법] | 정답률 : 49%
산업기사 | 건설재료시험산업기사 | 2016년10월01일 | 2과목 : 건설재료 및 시험 | 38. | 다음 중 포틀랜드 시멘트의 3가지 주요성분이 아닌 것은? |  | 1. SiO2 2. Al2O3 3. NaCl 4. CaO 해설이 아직 작성되지 않았습니다.해설을 알고 계시다면 오른쪽 해설추가 기능을 이용하여 해설을 작성하여 다른분들과 함께 해설을 나누었으면 합니다.로그인 후 오류 신고 및 해설 작성 하시면 포인트가 제공됩니다.[포인트 모으기 및 사용법] | 3. NaCl [포인트 모으기 및 사용법] | 정답률 : 61%
산업기사 | 건설재료시험산업기사 | 2016년10월01일 | 2과목 : 건설재료 및 시험 | 39. | 시멘트의 비중은 콘크리트의 단위 무게 계산과 배합설계 등을 위해 필요하며 또한 시멘트의 성질을 판정하는데 큰 역할을 한다. 다음 설명 중 시멘트의 비중이 작아지는 경우가 아닌 것은? |  | 1. 시멘트가 풍화했을 때 2. 클링커(clinker)의 소성이 불충분할 때 3. 실리카(silica)나 산화철이 많이 들어갔을 때 4. 오랫동안 저장했을 때 해설이 아직 작성되지 않았습니다.해설을 알고 계시다면 오른쪽 해설추가 기능을 이용하여 해설을 작성하여 다른분들과 함께 해설을 나누었으면 합니다.로그인 후 오류 신고 및 해설 작성 하시면 포인트가 제공됩니다.[포인트 모으기 및 사용법] | 3. 실리카(silica)나 산화철이 많이 들어갔을 때 [포인트 모으기 및 사용법] | 정답률 : 59%
산업기사 | 건설재료시험산업기사 | 2016년10월01일 | 2과목 : 건설재료 및 시험 | 40. | 다음 혼화제 중 워커빌리티 증진이나 감수작용을 기대할 수 없는 것은? |  | 1. 염화칼슘(CaCl2) 2. 포졸리스(Pozzolith) 3. 다렉스(Darex) 4. 빈졸레진(Vinsol Resin) 해설이 아직 작성되지 않았습니다.해설을 알고 계시다면 오른쪽 해설추가 기능을 이용하여 해설을 작성하여 다른분들과 함께 해설을 나누었으면 합니다.로그인 후 오류 신고 및 해설 작성 하시면 포인트가 제공됩니다.[포인트 모으기 및 사용법] | 1. 염화칼슘(CaCl2) [포인트 모으기 및 사용법] | 정답률 : 69%
산업기사 | 건설재료시험산업기사 | 2016년10월01일 | 3과목 : 건설시공학 | 41. | 입상재료층에 점성이 낮은 역처애료를 살포, 침투시켜 보조기층, 기층 등의 방수성을 높이고, 기층의 모세공극을 메워 그 위에 포설하는 아스팔트 혼합물층과의 부착을 좋게 하기 위해 역청재료를 얇게 피복하는 것은? |  | 1. 실코트 2. 텍코트 3. 컷백 아스팔트 4. 프라임코트 해설이 아직 작성되지 않았습니다.해설을 알고 계시다면 오른쪽 해설추가 기능을 이용하여 해설을 작성하여 다른분들과 함께 해설을 나누었으면 합니다.로그인 후 오류 신고 및 해설 작성 하시면 포인트가 제공됩니다.[포인트 모으기 및 사용법] | 4. 프라임코트 [포인트 모으기 및 사용법] | 정답률 : 65%
산업기사 | 건설재료시험산업기사 | 2016년10월01일 | 3과목 : 건설시공학 | 42. | 네트워크 공정표 작성에 사용되는 용어에 대한 설명으로 틀린 것은? |  | 1. “더미”는 작업상호간의 연결관계만을 나타내는 명목상 작업활동을 의미한다. 2. “액티비티”는 공사를 구성하는 단위로서의 작업을 의미하며 공정표 상에서 화살선으로 표시한다. 3. “이벤트”는 작업과 작업간을 연결하는 단계를 의미하며 시간이나 자원을 필요로 한다. 4. “선행 작업”은 어떤 작업에 있어서 선행되는 작업을 말한다. 해설이 아직 작성되지 않았습니다.해설을 알고 계시다면 오른쪽 해설추가 기능을 이용하여 해설을 작성하여 다른분들과 함께 해설을 나누었으면 합니다.로그인 후 오류 신고 및 해설 작성 하시면 포인트가 제공됩니다.[포인트 모으기 및 사용법] | 3. “이벤트”는 작업과 작업간을 연결하는 단계를 의미하며 시간이나 자원을 필요로 한다. [포인트 모으기 및 사용법] | 정답률 : 63%
산업기사 | 건설재료시험산업기사 | 2016년10월01일 | 3과목 : 건설시공학 | 43. | 지하 굴착과 같이 지반보다 낮은 곳의 흙을 굴착하여 적재하는데 적당한 기계가 아닌 것은? |  | 1. 백호우 2. 크램쉘 3. 드레그라인 4. 트랙터 쇼벨 해설이 아직 작성되지 않았습니다.해설을 알고 계시다면 오른쪽 해설추가 기능을 이용하여 해설을 작성하여 다른분들과 함께 해설을 나누었으면 합니다.로그인 후 오류 신고 및 해설 작성 하시면 포인트가 제공됩니다.[포인트 모으기 및 사용법] | 4. 트랙터 쇼벨 [포인트 모으기 및 사용법] | 정답률 : 45%
산업기사 | 건설재료시험산업기사 | 2016년10월01일 | 3과목 : 건설시공학 | 44. | 웰포인트 공법에서 웰포인트가 스크린 상단을 항상 계획 굴착면보다 1.0m 정도 깊게 설치하며 전체스크른을 동일레벨(level)상에 있도록 설계하는 가장 큰 이유는? |  | 1. 차수누수방지 2. 공기혼입방지 3. 기존기초의 보강 4. 공해방지 해설이 아직 작성되지 않았습니다.해설을 알고 계시다면 오른쪽 해설추가 기능을 이용하여 해설을 작성하여 다른분들과 함께 해설을 나누었으면 합니다.로그인 후 오류 신고 및 해설 작성 하시면 포인트가 제공됩니다.[포인트 모으기 및 사용법] | 2. 공기혼입방지 [포인트 모으기 및 사용법] | 정답률 : 58%
산업기사 | 건설재료시험산업기사 | 2016년10월01일 | 3과목 : 건설시공학 | 45. | 50000m3의 성토구간이 있다. 토사를 운반하여 성토하고자 할 때 흐트러진 토량은 얼마나 필요한가? (단, L=1.2, C=0.9 이다.) |  | 1. 45000m3 2. 37500m3 3. 64000m3 4. 66667m3 해설이 아직 작성되지 않았습니다.해설을 알고 계시다면 오른쪽 해설추가 기능을 이용하여 해설을 작성하여 다른분들과 함께 해설을 나누었으면 합니다.로그인 후 오류 신고 및 해설 작성 하시면 포인트가 제공됩니다.[포인트 모으기 및 사용법] | 4. 66667m3 [포인트 모으기 및 사용법] | 정답률 : 67%
산업기사 | 건설재료시험산업기사 | 2016년10월01일 | 3과목 : 건설시공학 | 46. | 아스팔트 포장의 유지보수 방법 중 아래의 표에서 설명하는 것은? | R0lGODlhMQFEAHcAACH5BAAAAAAALAAAAAAxAUQAgAAAAP///wj+AAMIHEiwoMGDCBMqXMiwocOHECNKnEixosWLGDNq3Mixo8ePIEOKHEmypMmTKFOqfAigpcuXMGPKnEmzps2bOHPq3Mmzp8+fQIMKHVoQwMqjSJMqXZrRKEGnTKNKnUo1JVSBV6tq3cq1q8OsWb2KHUtWKtiyaNOqRXl24cuBYbEalBng6kyGNLHGrPvUJdyGefXuPRjXLUy5faEWRhjW7ly4h/lCbvnX8GDBiif7ley2aOfKhUNzdgySNGfJiyGmrnsXMOHPXx9XfuqZNmLEqxnPZk359emEbYHbFv1ace/cwm/bvk0aOfPasJ0rn01XOu/ImN8O33zaqXXqw3X+/xa/2zfu4uiVt8Zbnq9xo81Zll8/XXpc7t1Vy57+u/dz0BNlppl4yAVHHmr72bWXaRIJCF533Nk3H2DaxbbfbtbRp+F/+Y3HXmIOnufhhSNiKJheRaXGIEutnbVagetJGFF1F+IXUnwD8pcifR9659+BJaqnI3B0aVaha03NSFiR1zHZoGchXlSTRc5FyaN3Q0KXpZBBIqlRaNglJ1+SVNaG5VeBaWmkjSSKmZuL7Zm3ZYcZOonRfQny+OGMdsJ2IHwU4TmniU8qdKWaQL4Z4ZoVqpjmkjG2iehcgU0554uGyinjpH5+d6mhC3o5qJx49fnRZWKKFKllYZqXIaT+rdZo6o5h6smpmp6upeuuvJKYa6/ABluWgcIWa+yuxB6r7LJeJcvss9Ay5Wy01FZ70rTWZqttR9hu6+23Ad6aGIY/OnrZYIuhS+uPsPpFHK1xcvneZvMeB+J8sfbFmnugFkljdvwyqiCqqXYJpKTx+lYll8uNmWKNWaoLa5whnslfuuf92nBwgGbqsZ9d/uvvxz1aSC/CAF5cX3h/nmgmxeSyS/DLAX8s6MpyYUpywQsnvKWtCO4JVr40Q6ivvKlaXPTNOIaL4JvtdcwbeAPXOiuurlVcrpQiTuwzklFGzXK7ShsJc46jPcqy1G5CV3ZmK6IM8ovGjUYdu9nVihv+3gUX+l6bTVdkmsR9j+mjuYTn7PbWOzs8qs1flxxkjGovLbC9KTPGpI2NNVzqzCmz3XjWigsM4pE8f46dg3SjXrOKHlm8adCOk9rhclATWPqe68JZM8Ny+8o7h2F73p+4Gyppt8+BU4pqgcZbefWZohfe+XOixx2557lvzPjB9VIG++j9vqX9vT+D3Hv2/J6v+WHppnm93VJbaunOioJufO/Dr1+167wDGvOcJEDmsM50sdFY3jKlwNo1EFwQ9Fa3IkjBCk7IghjM4AU1yEEKTrCDIITWB0NIwmONsIQoBNYJU8jCtaywhTAkywdPNjTUeYpglNNO1b62qAUur2v+zYsht8SVHpVtL3pzc9vYLCSbinGIdkKMHRHhd7uYEc2IqbsOoeJHRYWtyYBXiyLX9pegKj6OSACM3uCW2DIvykt8bBTjl4iIPf7dSH7EiyPEfOjEH0JRjnMk4+LsU7m8pXGPOxzU4c7WJNlF5oGAxJrQDJYWTB0weJG0Ch07Vr9CssiGstIfD394Mx+KLZOBjBwnR1RKUaknjGacpB8J5T1RolJ5o1TcuwQJPiSS7FW0CR/b5jceSN7yhb/bXwEb6b9OwTJ4NeTcM2/pSmNS85obQSY2t1kaOnLzmzfyJjjHyRFtkvOcTjsiOteZTkMO5Z3wjKc850nPetrzntMJZKc+98nPrgQEADs= | 1. 패칭 2. 재포장 3. 부분 재포장 4. 절삭 오버레이 해설이 아직 작성되지 않았습니다.해설을 알고 계시다면 오른쪽 해설추가 기능을 이용하여 해설을 작성하여 다른분들과 함께 해설을 나누었으면 합니다.로그인 후 오류 신고 및 해설 작성 하시면 포인트가 제공됩니다.[포인트 모으기 및 사용법] | 1. 패칭 [포인트 모으기 및 사용법] | 정답률 : 81%
산업기사 | 건설재료시험산업기사 | 2016년10월01일 | 3과목 : 건설시공학 | 47. | TBM(Tunnel Boring Machine)공법의 특징에 대한 설명으로 틀린 것은? |  | 1. 지반의 변화에 대하여 적응하기 쉽다. 2. 무진동 굴착으로 지반의 이완이 거의 없다. 3. 단면이 정확하므로 여굴이 없고, 정밀 시공이 가능하다. 4. 연속굴착으로 시공속도가 빠르고, 따라서 공기가 단축된다. | 1. 지반의 변화에 대하여 적응하기 쉽다. | 정답률 : 59% | <문제 해설>TBM하면 항상 지반의 변화 / 토질의 변화 등에 관한 것이 답일 가능성이 높음!TBM은 기계 굴착공법이기 때문에 지반의 상태가 일정해야 사용 가능하고, 변화하면 불리함 [해설작성자 : comcbt.com 이용자]
산업기사 | 건설재료시험산업기사 | 2016년10월01일 | 3과목 : 건설시공학 | 48. | 댐의 기초처리 중 컨솔리데이션 그라우팅(Consolidation graouting)에 대한 설명으로 옳은 것은? |  | 1. 댐의 양안(兩岸) 접촉면 부근을 그라우팅하여 댐 주변에서의 누수를 방지한다. 2. 콘크리트가 냉각하여 수축이 최대가 되었을 때 각 블록간의 이음을 그라우팅하여 댐의 일체화를 기한다. 3. 기초 암반의 개량을 목적으로 기초의 표층부를 고결시켜 지지력과 수밀성을 증대시킨다. 4. 지질 구조대를 통한 침투수를 차단하고 지하 지수벽을 설치하는 공법으로 기초처리 중 가장 중요하다. 해설이 아직 작성되지 않았습니다.해설을 알고 계시다면 오른쪽 해설추가 기능을 이용하여 해설을 작성하여 다른분들과 함께 해설을 나누었으면 합니다.로그인 후 오류 신고 및 해설 작성 하시면 포인트가 제공됩니다.[포인트 모으기 및 사용법] | 3. 기초 암반의 개량을 목적으로 기초의 표층부를 고결시켜 지지력과 수밀성을 증대시킨다. [포인트 모으기 및 사용법] | 정답률 : 33%
산업기사 | 건설재료시험산업기사 | 2016년10월01일 | 3과목 : 건설시공학 | 49. | 다음 중 강 말뚝의 특징에 해당되지 않는 것은? |  | 1. 이음 하기가 쉽다. 2. 타입이 용이하다. 3. 잘 부식되지 않는다. 4. 수평 저항력이 크다. 해설이 아직 작성되지 않았습니다.해설을 알고 계시다면 오른쪽 해설추가 기능을 이용하여 해설을 작성하여 다른분들과 함께 해설을 나누었으면 합니다.로그인 후 오류 신고 및 해설 작성 하시면 포인트가 제공됩니다.[포인트 모으기 및 사용법] | 3. 잘 부식되지 않는다. [포인트 모으기 및 사용법] | 정답률 : 53%
산업기사 | 건설재료시험산업기사 | 2016년10월01일 | 3과목 : 건설시공학 | 50. | 하저횡단 터벌공법인 침매공법이 다른 공법에 비해 좋은 점이 아닌 것은? |  | 1. 단면 형상이 비교적 자유롭고 큰 단면으로 시공할 수 있다. 2. 유수가 빠른 곳에서도 침설작업이 용이하다. 3. 연약지반에도 시공이 가능하며 공기를 단축시킬 수 있다. 4. 육상에서 제작하므로 신뢰성이 높은 터널 본체를 만들 수 있다. 해설이 아직 작성되지 않았습니다.해설을 알고 계시다면 오른쪽 해설추가 기능을 이용하여 해설을 작성하여 다른분들과 함께 해설을 나누었으면 합니다.로그인 후 오류 신고 및 해설 작성 하시면 포인트가 제공됩니다.[포인트 모으기 및 사용법] | 2. 유수가 빠른 곳에서도 침설작업이 용이하다. [포인트 모으기 및 사용법] | 정답률 : 56%
산업기사 | 건설재료시험산업기사 | 2016년10월01일 | 3과목 : 건설시공학 | 51. | 터널 굴착방법 중 전단면 굴착공법에 대한 설명으로 틀린 것은? |  | 1. 도갱을 하지 않고 전단면을 한꺼번에 굴착하는 방법이다. 2. 지질의 변화가 심한 경우나 소단면에 주로 적용된다. 3. 막장이 단일하므로 작업이 비교적 단순하다. 4. 작업이 굴착작업에 집중되어 있어 작업관리가 용이하다. 해설이 아직 작성되지 않았습니다.해설을 알고 계시다면 오른쪽 해설추가 기능을 이용하여 해설을 작성하여 다른분들과 함께 해설을 나누었으면 합니다.로그인 후 오류 신고 및 해설 작성 하시면 포인트가 제공됩니다.[포인트 모으기 및 사용법] | 2. 지질의 변화가 심한 경우나 소단면에 주로 적용된다. [포인트 모으기 및 사용법] | 정답률 : 57%
산업기사 | 건설재료시험산업기사 | 2016년10월01일 | 3과목 : 건설시공학 | 52. | 다음 조건과 같은 전압식 다지기 기계의 시간당 작업량은 몇 m/hr 인가? | R0lGODlhMQFDAHcAACH5BAAAAAAALAAAAAAxAUMAgAAAAP///wj+AAMIHEiwoMGDCBMqXMiwocOHECNKnEixosWLGDNq3Mixo8ePIEOKlAigpMmTKFOqXMmypcuXMGPKnEmzps2bOHPq3FkQwMifQIMKHUoUpE+CR4sqXcq0qdOOSQVGfUq1qtWrS6dOxcq1q9evJHuCHUu2LFmtF1UGiHpy4FapB1cyfLu2JNywdLGmjGuyJ8q7df+yVaswb9+haDOydYsUsFiDeRPahcw4suS1Zyk7fLt18WPLdREmBc0xMUbPmN0eRupzMuOIrhvDJf058+PAhDlrdnyXNN3RiG9bbK2a+OvBfl8/NH6beeu+q3uvZv60s2bTsisrx922sOjK0GP+b8ROEXhqqdO/7958Prvxo+bPx4dPW+he4aizy+e93Xtc7YDVt5xwfEXXH3ULtVTcX+rpNtt+ASpnnoBpdVeefpzZhdZoLPlXoHP9KUbgR9ZNBBp8/82G2oTu8VeWhS5SGFaCELanEXkmEsbfYPetJxqMEYIYYXssWqWgbDgSqSN3Bvr433weJXkaaz2q5+Rlu703JGamoaiXfseNSOSVYJIJHJRQiTlliJZxKJd/Wk12poQ2FnlVfkeqlZ+LZeJH5ZYyzqVmWlQyiKWIa5qFYaJMikemlUxJqWhQgU5qaXB9XqrpppxWJGmnoIYq6oGjlmqqqJ+equqqXKXK6qv+sGY1aKy01gqUq7bmqiuiIZL05nY8GqohcZE1iV6ll/56X4k7uncYgr1C2KZkjh7KZ5SLwsnlocwiO2l99D0n2HolQhsjsNRaSRuuDcWnGm6ZhmnulnTSWiyDG7JZZlu6dRuvjfUK+i9E7j7o2LTbGhatisN626qODg6Z77FIAuyum/H+tjCBDgcscaEwhguwx7XRC2qxBRancm/NbvsuawcPqvG1HCcI5IL4rkkst+qS3JWhKf44rp/oljsypJLOfLSPHff5a7sPKnxuwE1X9XTQeva6oYYDkgppi1APDBt7x0IcNc81mzzqb0B/zTSAjT4LptRZkr3xjH5V6fT+2T2nXaOpEaPrIdJHR7ynmgVbu/RmHdI8opfzUqwkdD5veqTFA6PcmNJg01ywsV9XXdiSYkf+6K7UAvn01Zu73XLYns6K+uy0d3137bjn7rfuvPc+t+/A+85u8MS/OnzxyAMue/LMKy9289CfvLzNQ5fNprF6c5lz6kJ36tnhbspdNuVEnz63eOnh7bjtf3tpt+Ccd165Wd+DnP7jzlY/fWyJP/82r+2bTuPGl5j4+Ux0TVnWvrRGLrH0z3SCS03W1Le4AWGsfiWzHd3kt74XIUlOZnvbxcLUHIGpzX+7uxDLFuS1gzUufPzDGmRAR7+KBY2B9YrTxeI0uB32z4TcjmsbbyDYwPL9TUyJ+6FThAg/nG0vb3XC3O1oRDUSjg2FsXtck5S1MMPVzXJPBOIUCUhEKgLKigSbHvWAxiw0om1pXiyh88j4QPtVK3+kKx+PxpjCG9nRaHljI5+U5i9OyaiO+jJfBSOInUAdj33dGiDCemQY1+zRe3ib4OvQExrFKU6A+mPfIk30R4KRboNiRFUeZRcsC6HPgKUhJRajR0tFPbKWuATLLXPJyy/NspfAtJoag0lMquyymMjEFB+TyUxl0nEn0IymNKdJzWpa85rYzF4zt8nNbkYvIAA7 | 1. 73.4 2. 79.8 3. 84.7 4. 91.2 | 4. 91.2 | 정답률 : 46% | <문제 해설>1,000 * 작업속도(km/hr) * 유효다짐폭(M)*포설두께(m)*토량환산계수*작업효율 / 반복다짐횟수= 1000*4*1.9*0.2*1.0*0.6/10 =91.2[해설작성자 : gk12]
산업기사 | 건설재료시험산업기사 | 2016년10월01일 | 3과목 : 건설시공학 | 53. | 방파제의 종류 중 경사제의 특징에 대한 설명으로 잘못된 것은? |  | 1. 파고가 높은 곳에 적용할 경우에도 피해가 적고, 유지보수비가 다른 종류에 비하여 가장 저렴하다. 2. 연약지반에는 쇄석 자체가 기초가 되므로 경제적이다. 3. 수심이 깊은 곳에서는 대형의 사석이나 블록이 필요하다. 4. 시공설비와 시공법이 다른 종류에 비하여 간단하다. 해설이 아직 작성되지 않았습니다.해설을 알고 계시다면 오른쪽 해설추가 기능을 이용하여 해설을 작성하여 다른분들과 함께 해설을 나누었으면 합니다.로그인 후 오류 신고 및 해설 작성 하시면 포인트가 제공됩니다.[포인트 모으기 및 사용법] | 1. 파고가 높은 곳에 적용할 경우에도 피해가 적고, 유지보수비가 다른 종류에 비하여 가장 저렴하다. [포인트 모으기 및 사용법] | 정답률 : 55%
산업기사 | 건설재료시험산업기사 | 2016년10월01일 | 3과목 : 건설시공학 | 54. | 아래와 같은 불도저의 작업조건에서 싸이클타임(Cm)은? | R0lGODlhNQEvAHcAACH5BAAAAAAALAAAAAA1AS8AgAAAAP///wj+AAMIHEiwoMGDCBMqXMiwocOHECNKnEixosWLGDNq3Mixo8ePIEOKzAigpMmTKFOqXMmypcuXMGPKnEmzps2bOHPq3HmyIICRQIMKHUq0KNCfBJEaXcq0qdOnIZUKlAq1qtWrWKFSpZq1q9evYC1uvagygNSeUwemTDsVJduIbttyDWuwrFK7COeupGhSLdqGc5N6HEtS8Fuzhw0HRhp4Ide7dAEbnoz4oF6NkCvDdTzYJ+bJZ/taTqyWNOXTmhtHLm22ZF3Url2j5kxbdd6lhMmmjq34tmbPv1+PBo64p+jIPzOXVt7aJ3PJtZ3Hlr2873HGxyvm1s46NPXF1+P+2s57fTnr4F8ZJ1aP3vT4h+FlK888n+1zidst/z2dfGJ94ZvZZ95b70W1H3HFUdafXGUxeCB+BKZ2HnsSVnZfgOdFBSBoGXYIoYT/gXWZe3x95tl/IbJ3IUT5+dcgaY9xuOGMw0EW4moeIrjXcLQpFCOKE3YXoVgIbuRdXB1eqNpiQqZ1Y3o9wudblDLaGORZQVqYI4tFmgijXwDi5aJ3Q7aXlW0FgsbSmEnJd6WMWlbI3WwYHflgl3jiCNKODmbHo1Vp7pmnnoQW2lWgH7Vo6KKMNuqlaY5GKumkCSlK6aWYOmppppx2itygnoYqKqCgjmrqqURtiuqqrApKZ6v+sMZaZ6nw+Skmja2tNWeu1DGEZlG6HpmlgDpueJd4u/KKKIaQdrbliJitSCWuQ1GIpZxxKstbsTXyde1RtDq2poJ1Jafqn+Vu6SNd1vbWp63YHsakmc3+tmyJr3K0oL1bSTvla88Z12tx1n3HYKplZnvttxRmOK+f6tpbLpl+pXmuQ7q6O2+4GO/mZpntEutvRyEfLO963/X6LZwfmkxfk/QWiead6K28b0sVI8mlnDdnCWS8LNIM58IOQ7xygl9GHKWVxDXccb617gctsx9e9jPPxMas77AKI/tucD3LxTG63aUs2rIXJ9pmxuGCZzTWcMc58qPMOU2twzD/e7eMmYTFSPW9a7+Itt6ENz0giENnDfjOXDf867pZa703wxW+XC9/W+89Jc74io015SIrTZbfJksMud77Ss6457mu7frToq+es9CXG7V4U4+/ayfEOr6IY9qyQh08q8APb/zxSSKv/PKoM++888U/L72o0U9vfab98qT99tx37/334IcvPtvXl2/++ehzGhAAOw== | 1. 1.82 min 2. 2.79 min 3. 3.43 min 4. 4.24 min 해설이 아직 작성되지 않았습니다.해설을 알고 계시다면 오른쪽 해설추가 기능을 이용하여 해설을 작성하여 다른분들과 함께 해설을 나누었으면 합니다.로그인 후 오류 신고 및 해설 작성 하시면 포인트가 제공됩니다.[포인트 모으기 및 사용법] | 2. 2.79 min [포인트 모으기 및 사용법] | 정답률 : 66%
산업기사 | 건설재료시험산업기사 | 2016년10월01일 | 3과목 : 건설시공학 | 55. | PC말뚝의 특징으로 틀린 것은? |  | 1. 균열이 잘 생기지 않고 강선의 부식이 없어 내구성이 크다. 2. 휨량이 상당히 크다. 3. RC 말뚝에 비하여 고가이다. 4. 이음의 시공이 쉽고 신뢰성이 크다. 해설이 아직 작성되지 않았습니다.해설을 알고 계시다면 오른쪽 해설추가 기능을 이용하여 해설을 작성하여 다른분들과 함께 해설을 나누었으면 합니다.로그인 후 오류 신고 및 해설 작성 하시면 포인트가 제공됩니다.[포인트 모으기 및 사용법] | 2. 휨량이 상당히 크다. [포인트 모으기 및 사용법] | 정답률 : 56%
산업기사 | 건설재료시험산업기사 | 2016년10월01일 | 3과목 : 건설시공학 | 56. | 불도저로 압토와 리핑작업을 동시에 실시하며, 각 작업량이 아래의 표와 같을 때 시간당 작업량은? | R0lGODlh9AAwAHcAACH5BAAAAAAALAAAAAD0ADAAgAAAAP///wj+AAMIHEiwoMGDCBMqXMiwocOHECNKnEixosWLGDNq3Mixo8eMAEKKHEmypMmTKFOqXMmypcuXMGPKnEkTJUEAH3Pq3Mmzp0+cA4H6HEq0qFGjQgMkPcq0qdOnDpMuhUq1qlWiUq9q3cqVY1aMU5XeDEpSoNCSZhWODHrTZEK3UkWyNVtW7FiyYd9ajJt3Yci9d/eG/WoQ6NmDfb8ShkhYMULDf+2mnRyVYmTJfSW3BTz34uDABQ13Bh36rlzNDxu3vYxW82HSavW+fY26cOnMDBdX/Dza9N/Bl0GLxltX79nfpntT1o27NGLjnTNPxblWom7Lz5VjJi5X+mnXEV/+86UNnDrp5rBzb5/cnbZd95W1rw7ufCx88LEZp5fNFj3dsu4tdV198ZHHXloCLmfdfuHZRh59/lnm1m625YdfdLhFeKCC71EWnXwW1jZRghvy9993j1WooloTeuhiax4eNuB+edUlXokfutjQjA0GNpyOBALJHYoM+jVfdTouBp90Jma33nAkcqgfiFO+eGGKQWZ53ElV1nYdc8hRqSGB30FJJpVYCunReEieSF9hLWrEJpEwoqnmmBvhGaKeXfXpJ2dyFvnnoIRexWOhiCbK1KGKNuqoTow+KumknglK6aWYxqdmppx26qSInoYqaqQ7frrlaadGlpiNQ5r3GFr+42FYXZRKvRkiY8ERGRWfMYLFm5A//mokaq6CKtxoPzqHqo9dahrsrXQBamyzvWZ337TJ2WenasQNWS2xqTWp3LXnYTvspuGuWON/IupaYYLk9ocXftcGmCW0wKrI5G3uqmdnqeo6mWqYiLGq7aY3divlaleaa2loZc7VHrILa4ptcSsiOK6giQkMa5PF5vbxt8tl2GOHG4pGYrwm8gpbsVveazGaLk93LnM4ZuwvyignKyWepO7MoclH7htknQXXaXPRx2pc5LoCD53zeg6fCVZ9yRLNoLBLp+smil1fSKvO8iXcs5U5dukyxQejGzbEAL58spdy99YdzSPmylpOztyqPdScEGI8M9IAfx14m273uzaFeT4s6uNYeeU45JQnGnTlmA96eeacc7V556BX9XnopDcFeE2op6766qy37nrrpccu++y012575gEBADs= | 1. 24m3/h 2. 37m3/h 3. 50m3/h 4. 55m3/h 해설이 아직 작성되지 않았습니다.해설을 알고 계시다면 오른쪽 해설추가 기능을 이용하여 해설을 작성하여 다른분들과 함께 해설을 나누었으면 합니다.로그인 후 오류 신고 및 해설 작성 하시면 포인트가 제공됩니다.[포인트 모으기 및 사용법] | 1. 24m3/h [포인트 모으기 및 사용법] | 정답률 : 74%
산업기사 | 건설재료시험산업기사 | 2016년10월01일 | 3과목 : 건설시공학 | 57. | QC의 7가지 도구 중 모집단에 대한 품질 특성을 알기 위하여 모집단의 분포 상태, 분포의 중심위치, 분포의 산포도를 쉽게 파악할 수 있도록 막대그래프 형식으로 작성한 도수 분포도를 무엇이라 하는가? |  | 1. 히스토그램 2. 특성요인도 3. 체크시트 4. 산포도 해설이 아직 작성되지 않았습니다.해설을 알고 계시다면 오른쪽 해설추가 기능을 이용하여 해설을 작성하여 다른분들과 함께 해설을 나누었으면 합니다.로그인 후 오류 신고 및 해설 작성 하시면 포인트가 제공됩니다.[포인트 모으기 및 사용법] | 1. 히스토그램 [포인트 모으기 및 사용법] | 정답률 : 67%
산업기사 | 건설재료시험산업기사 | 2016년10월01일 | 3과목 : 건설시공학 | 58. | 록 볼트(Rock bolt)의 역할에 대한 설명으로 틀린 것은? |  | 1. 보의 형성 작용을 한다. 2. 암반의 보강 작용을 한다. 3. 암반의 부착방지 작용을 한다. 4. 층리에 대한 구속 작용을 한다. 해설이 아직 작성되지 않았습니다.해설을 알고 계시다면 오른쪽 해설추가 기능을 이용하여 해설을 작성하여 다른분들과 함께 해설을 나누었으면 합니다.로그인 후 오류 신고 및 해설 작성 하시면 포인트가 제공됩니다.[포인트 모으기 및 사용법] | 3. 암반의 부착방지 작용을 한다. [포인트 모으기 및 사용법] | 정답률 : 41%
산업기사 | 건설재료시험산업기사 | 2016년10월01일 | 3과목 : 건설시공학 | 59. | 교량의 상부구조 시공시 동바리를 사용하지 않고 거푸집이 부착된 특수한 이동식 동바리를 이용하여 한 경간씩 시공해 나가는 교량가설공법은? |  | 1. FSM 공법 2. FCM 공법 3. ILM 공법 4. MSS 공법 | 4. MSS 공법 | 정답률 : 49% | <문제 해설>MSS = Movable! Scaffolding System 이동식 동바리 공법ILM = Incremental Launching Method 연속 압출 공법![해설작성자 : comcbt.com 이용자]
산업기사 | 건설재료시험산업기사 | 2016년10월01일 | 3과목 : 건설시공학 | 60. | 콘크리트 옹벽의 적용가능 높이가 낮은 것으로부터 높은 것의 순서가 옳게 나열된 것은? |  | 1. 중력식 → 반중력식 → 부벽식 → 보강토 → 역T형 2. 중력식 → 반중력식 → 역T형 → 부벽식 → 보강토 3. 부벽식 → 역T형 → 중력식 → 반중력식 → 보강토 4. 역T형 → 부벽식 → 반중력식 → 중력식 → 보강토 해설이 아직 작성되지 않았습니다.해설을 알고 계시다면 오른쪽 해설추가 기능을 이용하여 해설을 작성하여 다른분들과 함께 해설을 나누었으면 합니다.로그인 후 오류 신고 및 해설 작성 하시면 포인트가 제공됩니다.[포인트 모으기 및 사용법] | 2. 중력식 → 반중력식 → 역T형 → 부벽식 → 보강토 [포인트 모으기 및 사용법] | 정답률 : 61%
산업기사 | 건설재료시험산업기사 | 2016년10월01일 | 4과목 : 토질 및 기초 | 61. | 흙의 분류 중에서 유기질이 가장 많은 흙은? |  | 1. CH 2. CL 3. MH 4. Pt 해설이 아직 작성되지 않았습니다.해설을 알고 계시다면 오른쪽 해설추가 기능을 이용하여 해설을 작성하여 다른분들과 함께 해설을 나누었으면 합니다.로그인 후 오류 신고 및 해설 작성 하시면 포인트가 제공됩니다.[포인트 모으기 및 사용법] | 4. Pt [포인트 모으기 및 사용법] | 정답률 : 51%
산업기사 | 건설재료시험산업기사 | 2016년10월01일 | 4과목 : 토질 및 기초 | 62. | 3.0×3.6m인 직사각형 기초의 저면에 0.8m 및 1.0m 간격으로 지름 30cm, 길이 12m인 말뚝 9개를 무리말뚝으로 배치하였다. 말뚝 1개의 허용지지력을 25ton으로 보았을 때 무리말뚝 전체의 허용지지력을 구하면? (단, 무리말뚝의 효율(E)은 0.543 이다.) |  | 1. 122.2 ton 2. 146.6 ton 3. 184 ton 4. 225 ton 해설이 아직 작성되지 않았습니다.해설을 알고 계시다면 오른쪽 해설추가 기능을 이용하여 해설을 작성하여 다른분들과 함께 해설을 나누었으면 합니다.로그인 후 오류 신고 및 해설 작성 하시면 포인트가 제공됩니다.[포인트 모으기 및 사용법] | 1. 122.2 ton [포인트 모으기 및 사용법] | 정답률 : 41%
산업기사 | 건설재료시험산업기사 | 2016년10월01일 | 4과목 : 토질 및 기초 | 63. | 점성토지반의 성토 및 굴착 시 발생하는 heaving 방지대책으로 틀린 것은? |  | 1. 지반개량을 한다. 2. 표토를 제거하여 하중을 적게 한다. 3. 널말뚝의 근입장을 짧게 한다. 4. trench cur 및 부분 굴착을 한다. 해설이 아직 작성되지 않았습니다.해설을 알고 계시다면 오른쪽 해설추가 기능을 이용하여 해설을 작성하여 다른분들과 함께 해설을 나누었으면 합니다.로그인 후 오류 신고 및 해설 작성 하시면 포인트가 제공됩니다.[포인트 모으기 및 사용법] | 3. 널말뚝의 근입장을 짧게 한다. [포인트 모으기 및 사용법] | 정답률 : 60%
산업기사 | 건설재료시험산업기사 | 2016년10월01일 | 4과목 : 토질 및 기초 | 64. | 흙의 단위 무게가 1.60t/m3, 점착력 0.32kg/cm2, 내부마찰각 30° 일 때 토층을 연직으로 절위할 수 있는 깊이는? |  | 1. 13.86m 2. 12.54m 3. 10.32m 4. 9.76m 해설이 아직 작성되지 않았습니다.해설을 알고 계시다면 오른쪽 해설추가 기능을 이용하여 해설을 작성하여 다른분들과 함께 해설을 나누었으면 합니다.로그인 후 오류 신고 및 해설 작성 하시면 포인트가 제공됩니다.[포인트 모으기 및 사용법] | 1. 13.86m [포인트 모으기 및 사용법] | 정답률 : 23%
산업기사 | 건설재료시험산업기사 | 2016년10월01일 | 4과목 : 토질 및 기초 | 65. | 다음 중 흙의 전단강도를 감소시키는 요인이 아닌 것은?(오류 신고가 접수된 문제입니다. 반드시 정답과 해설을 확인하시기 바랍니다.) |  | 1. 간극수압의 증가 2. 수분증가에 의한 점토의 팽창 3. 수축 팽창 등으로 인하여 생긴 미세한 균열 4. 함수비 감소에 따른 흙의 단위중량 감소 해설이 아직 작성되지 않았습니다.해설을 알고 계시다면 오른쪽 해설추가 기능을 이용하여 해설을 작성하여 다른분들과 함께 해설을 나누었으면 합니다.로그인 후 오류 신고 및 해설 작성 하시면 포인트가 제공됩니다.[포인트 모으기 및 사용법] | 4. 함수비 감소에 따른 흙의 단위중량 감소 [포인트 모으기 및 사용법] | 정답률 : 16%
산업기사 | 건설재료시험산업기사 | 2016년10월01일 | 4과목 : 토질 및 기초 | 66. | 건조한 흙의 직접 전단시험 결과 수직응력이 4kg/cm2일 때 전단저항은 3kg/cm2이고 점착력은 0.5kg/cm2 이었다. 이 흙의 내부마찰각은? |  | 1. 30.2° 2. 32° 3. 36.8° 4. 41.2° 해설이 아직 작성되지 않았습니다.해설을 알고 계시다면 오른쪽 해설추가 기능을 이용하여 해설을 작성하여 다른분들과 함께 해설을 나누었으면 합니다.로그인 후 오류 신고 및 해설 작성 하시면 포인트가 제공됩니다.[포인트 모으기 및 사용법] | 2. 32° [포인트 모으기 및 사용법] | 정답률 : 39%
산업기사 | 건설재료시험산업기사 | 2016년10월01일 | 4과목 : 토질 및 기초 | 67. | Sand rain 공법의 주된 목적은? |  | 1. 암밀침하를 촉진시키는 것이다. 2. 투수계수를 감소시키는 것이다. 3. 간극수압을 증가시키는 것이다. 4. 지하수위를 상승시키는 것이다. 해설이 아직 작성되지 않았습니다.해설을 알고 계시다면 오른쪽 해설추가 기능을 이용하여 해설을 작성하여 다른분들과 함께 해설을 나누었으면 합니다.로그인 후 오류 신고 및 해설 작성 하시면 포인트가 제공됩니다.[포인트 모으기 및 사용법] | 1. 암밀침하를 촉진시키는 것이다. [포인트 모으기 및 사용법] | 정답률 : 50%
산업기사 | 건설재료시험산업기사 | 2016년10월01일 | 4과목 : 토질 및 기초 | 68. | 채취된 시료의 교란정도는 면적비를 계산하여 통상 면적비가 몇 % 이하이며 잉여토의 혼입이 불가능한 것으로 보고 불교란 시료로 간주하는가? |  | 1. 5% 2. 7% 3. 10% 4. 15% 해설이 아직 작성되지 않았습니다.해설을 알고 계시다면 오른쪽 해설추가 기능을 이용하여 해설을 작성하여 다른분들과 함께 해설을 나누었으면 합니다.로그인 후 오류 신고 및 해설 작성 하시면 포인트가 제공됩니다.[포인트 모으기 및 사용법] | 3. 10% [포인트 모으기 및 사용법] | 정답률 : 49%
산업기사 | 건설재료시험산업기사 | 2016년10월01일 | 4과목 : 토질 및 기초 | 69. | 표준관입시험(S.P.T)결과 N치가 25이었고, 그 때 채취한 교란시료로 입도시험을 한 결과 입자가 모나고, 입도분포가 불량할 때 Dunham 공식에 의해서 구한 내부 마찰각은? |  | 1. 약 32° 2. 약 37° 3. 약 40° 4. 약 42° 해설이 아직 작성되지 않았습니다.해설을 알고 계시다면 오른쪽 해설추가 기능을 이용하여 해설을 작성하여 다른분들과 함께 해설을 나누었으면 합니다.로그인 후 오류 신고 및 해설 작성 하시면 포인트가 제공됩니다.[포인트 모으기 및 사용법] | 2. 약 37° [포인트 모으기 및 사용법] | 정답률 : 50%
산업기사 | 건설재료시험산업기사 | 2016년10월01일 | 4과목 : 토질 및 기초 | 70. | 어떤 모래츠에서 수두가 3m일 때 한계동수경사가 1.0 이었다. 모래층의 두께가 최소 얼마를 초과하면 분사현상이 일어나지 않겠는가? |  | 1. 1.5m 2. 3.0m 3. 4.5m 4. 6.0m 해설이 아직 작성되지 않았습니다.해설을 알고 계시다면 오른쪽 해설추가 기능을 이용하여 해설을 작성하여 다른분들과 함께 해설을 나누었으면 합니다.로그인 후 오류 신고 및 해설 작성 하시면 포인트가 제공됩니다.[포인트 모으기 및 사용법] | 2. 3.0m [포인트 모으기 및 사용법] | 정답률 : 50%
산업기사 | 건설재료시험산업기사 | 2016년10월01일 | 4과목 : 토질 및 기초 | 71. | 아래 그림과 같은 지반의 점토 중앙 단면에 작용하는 유효응력은? | R0lGODlhOwGbAHcAACH5BAAAAAAALAAAAAA7AZsAhwAAAAABAAEBAQICAgMDAwMFBAQCAwQEBAQGBQUDBAUFBQUHBgYGBgYIBwcHBwgGBwgICAkJCQoKCgoMCwsJCgsLCwsNDAwMDAwODQ0NDQ4MDQ4ODg8PDxAQEBERERISEhMTExQUFBUVFRcXFxgYGBkZGRoaGhsbGx0dHSAgICEhISIiIioqKiwsLDIyMjo6Ojs7Ozs9PEBAQEFBQUREREZGRkhISE5MTVBQUFZWVllZWV5eXmBeX2lpaWpqamxsbG1tbW9vb29xcHBwcHFxcXJycnNzc3N1dHR0dHV1dXV5eHZ2dnd3d3h4eHh6eXl5eXl7enp6ent7e3t9fHx8fHx+fX17fH19fX1/fn58fX5+fn9/f4B+f4CAgIGBgYJ+f4KCgoOBgoODg4SEhIWFhYaGhoaIh4iIiIqKioyMjJCQkJSUlJWVlZaWlpeXl5iYmJqampycnJ6enqWlpaenp6urq66urrKwsbKysrS0tLa2tre3t7m5ubq6uru7u729vb+/v8nJydHR0dXV1dfX19vb297e3t/f3+Hh4eLi4uXl5enp6erq6uvr6+zs7O3t7e7u7u/v7/Hx8fLy8vL08/Pz8/T09PX19fX39vb29vf39/f5+Pj4+Pn5+fr6+vr+/fv7+/v9/Pz8/Pz+/fz///39/f3//v78/f7+/v7////9/v/+/////wAAAAAAAAAAAAAAAAAAAAAAAAAAAAAAAAAAAAAAAAAAAAAAAAAAAAAAAAAAAAAAAAAAAAAAAAAAAAAAAAAAAAAAAAAAAAAAAAAAAAAAAAAAAAAAAAAAAAAAAAAAAAAAAAAAAAAAAAAAAAAAAAAAAAAAAAAAAAAAAAAAAAAAAAAAAAAAAAAAAAAAAAAAAAAAAAAAAAAAAAAAAAAAAAAAAAAAAAAAAAAAAAAAAAAAAAAAAAAAAAAAAAAAAAAAAAAAAAAAAAAAAAAAAAAAAAAAAAAAAAAAAAAAAAAAAAAAAAAAAAAAAAAAAAAAAAAAAAAAAAAAAAAAAAAAAAj+AFkJHEiwoMGDCBMqXMiwocOHECNKLDhqVKqLqQSWErWqo0dRqAaGTFiq1MSTKFOqXMmypcuXMFGOJBiyZkGbB0fOjMmzp8+fQIMKRbgzoc6iQ5MqXcq0qVOjqJAK3Cn1qdWrWLNqnSqSVdGoB7cY9Upzq9mzaNM6DLllwICycLsonFlVrd27eJmyHUhFLKsDNEO+VeiJihaueRMrXgzToypVBmYuuBjAVEavqACQVRhBZF3GoEOnLbVTwYFSgFm1FXCAgwCDpUoIjFCBNSiTrDIMVDCg1AUqqCKMGDXlosCOxll5XCW6ufOrYAVeEMiAAOKuBAdE1zwTgE5WBN7+auEgMAMZDA02E+z4vL17pw4Iat5cs35m3AKty6e/QWCTgRQwBxdByb1n4IEu6RTfQPpdAcCDDDBA0BX0/bWfeq+xIgVZ/dGF4Icg+iQhZg58JhdZIxKgk18EKSDQEgPp1tVnIdZo41wDAZaZBCGZ9J1A87HiXUgZAnCYeqyQx8qRqFhgCkPs3SjllBWCpwAqg90UowMCCJAlKwp0tkV9+QEw3QDxKaCAFlEaVCCVcNoYHVkVDFhXj3tNNeecqngkUCohCYjRZXEWeiMAClhHo6GMNgrToo5GKulKOE1q6aWYZqppUpBu6qmmZHb66aiklmpqoVGJeuqqA4FElqr+el4HEWlrVSoRrDfhhyt+SDpUkqwPUdXrjB6yCuxaA6IFFq43zQmRsxHZGi1iVf3IrKTMFpuSqtcOG+xJ3eak0mfSrprqsQyROe6i0DZU7q3eInttuxOxm2yp7y4Urmes8EoUvcjGC9S+mBnb1JcRlaJfwRCdaO9mQU60cLBgeVfvEyj9h5LF5z4c8acjXQAwQxBgB9GRDDuk5El1PosbKleeBAZKZHAFq44jNxtVaqe6mHNCDBwVURd7PvTxswjXKiSuITEJKxUpcQfv0R/S2qzJOYUkdbSojFgvixJlqHSOXE9Ftb4moRyt2gIfdLZDbx840hhXjLHFFVt0scT+FjD6a9Br1y54EtgRiT0RzxPFvRDhEBGuquJZAylldGwPFAKOWHYr+EQnYr2Q4dFOLBHkCTH+UOeJRx2nGAiVOBYqoke0uUSot10Q6M/GDhHpBuU5kelGqw4nKgL86PVCip40e0TAN4R7sCpujFLzDFHPEO9aClmojgR11hDiEi0frPUKPf+Q7sEPPr3w7lKLvXtaz9SyvhaiJP5D5CdkvkPgf7v/WKyoXcPYd6v/hUgKXhDIGTDmEBfZDiEli1XjhOUQA2YtJP1zl2BQQrSUOSSB6kofvLwnp1cB6ROfKMBlkLNCj2yEFfcjiNU2I4pSZGBRMxzIKKpgmeOsIjn+y0GFvyLwq4bUUCSyEaKv5Hcr0lyBRkUkyCjMcBGpLOc2BoGA3xByRIKoSFs3GsDMprIKVbwpVlm6U060ky64oGIJZxxImzRitmkNZEgDyeFc3ucZAdJPOVygUXI89D5nAS5WBDtLUQCQQHQNRAICydDxxCWQJ0blLVDTV8gGEgVWzO91rAhBSKJXPAmKS0Yf8Arr7kUQKYykZJB8iI4aib3+rCIMAongQc4oAJN0BhWVS8jMogJJGN3IR1yhkOcKIpaWkTBdI+pMJx8YkhEBJ4JqHMhrUsSvsWghMwLp3KIc6B0H+gowjRRB+5Y2JvDYLjpgACcqGgkpRb0GDfT+SaTc3KKAJ9zJVlKowAAUcIhnsSIKBDiAK6MlAwAIwC+PE4AEVmnCxREAADXA1RYcMACKUpJhbZmoI7F2AAAwoGZ5bMgWDsDR4V2nU6z55L8MwoBELdMoDghawcg1kCYc4ABfcR4EgiS0hZi0nd8Cz9Y+uplUFABw5eoIUkyaxjZGkgEWMxRdAKUc/VETKTKClIe0cApVYC2O/YJdPiFizuwZNWPTQkUqptC2OUYnQ0zLqj7tApblMEeux/lTKkgxSFOWLV3I7Mhj/hRYVgzKrUjiqQRfljMwGnSkX1kOsB6bMg/li5LRYZeodKURvxVxr7NCyrlkiJQuBuYr0Br+bVFXq8neIeW0qAWRElOyxd4Nq1jLwsvPfILa4Q53UkIT60hnVJagaiS36TpuUmVy2W4C0GBWjWvZVGuz50gXR9uiFHRvhBMaAeCiCgDAAB7Upfa6t0sHIECE1CsAhyIKAAeIwHklcAAGrPe9AA6wgAcMYAIowAEQiICCFQwBB5iGABBO6E/DM4CEMiCnNT0whjOsgAhl+KcgDvEB1ETiEtf0p2oKz4QhPIAuueXFL45wi+vLXhdHmMLvhTGMH8RjHhP4x0AOspCHLOQZD+ACkDOBj3vMZPaqNzwOBYFJFQwABzyIvxswqZObzOUue9nLArDwhRHc4Jyq6acOMHP+fN0S5g57+M0eLjGJQSzhEJtGxCie8IpvjGMBO7TCEaYzmx/E5iB/+dCITrSiF81oMAvAA9l9oOeQclGn7HW8rCSKprEbsOWytiVb0EIXxInpdXFKJt+1aqobNd4ZjuSI6Y3gr1DhUU7bmjHl3cIznXvrXgv3OhdwnEieKGlfG1svI1GvjCJ97GZnZQtkgNptZ+rsam+lUuqKSiatze1rF82y3Q43shkCwlKL+9x29DS6182pz7L73UEZicPgTe9627uEqNj2vfcdE8/y+988GSbAB/4oghu8XkUVd6p2okeWzLo5UTT3S+S97pG5G17qTsuPErPqY8N2VB23NCr+lFlx9YT24p1ujsQPzlvsrrwloUJ3CCELc3qvyOY7FQgVnonclxMX3ghWQAZM45UvJmgIMlXMhsANE1chJof0EiLF0e3aVolNRl28AII/MIADhOCZVgvJGyBQB9zAARArYEVF3vRC5TxmFTUsiqtGEkOFQUACEoggCifQgM50ZBRPUs5HNBYYpaA85u+mLQlmIjgmhpbmi4hAHFChBlTQQAUFKWNHLPOmHxDCtgJJVH8SUgG6hITkB+hTKixQNGVSkBUM6EC/MVtshXelEVR4glwMA1QkReAJWqCCYZhQpWUJEQZ1INwctEBsnT9BCoXwCiO60IKFFj5HddncSAT+sRkjCARxUZECHqhik3w/geSUuqkp6TVGeI98ILJnBQoOIiHa+pYgbHhBSncgB1ZoogR4kAgsMBA6MBV0QAM5UgEQwAAbMHpeEUOwFx4JUSJjdgDSJkSQVE0S4FMhAQEwEhWTNC6s4BYLd39pBVrs1mAFER+9Z0Ih2BBp4AI0kUoCMQNoME0hQQQjQQc9UCU3kUG7kUsFwQD8FR1t5U4EsQFSwAkKUDIY018Thwr9wSNMpRCH4XOs5kFDiB2ooBt+s3EEsQcpQBMiMAiYMROXwAo+MBA+EAfLhBtshIIj8h0xA06bUTI2wQCRoAjeQ2zQpRnzwXTUIojVJhU04gD+ETAANVVTdJRHc8cKfjCGBPEGCnABfUAJmJAKI0AAD5AAPDAQNpAHA1EBCsBfDjAdA6FTc4EKqGgQThASCSASK4MZB+AIneBArgcTIKQopZA3I5dAVwAG7WeCtWdr0WEIEqAFXhAFTXAFENAu1dRdM/EyAqEHA6gRcaBYN4AEfPADoiAQgbAGqWAKphADVQh7VbEhA1Eyp7AKX8AeqAAFIaEBXpEKWKAEb3IAkPAIEeQ0LgEKY+SAoiAB85EapfBNBYFM6ihzBQEBlWAJkKAJl5Aau0UQp+EQnvAHJ7AZFbAJliEEbQAEd7AKgDcCkNARWWAFUoFbElISNeE9pTD+IoITCk5AFgviG6gwBrDXEVF0AJIwCTpFfDxxIkQ0FVDlASNBISjHkDCTCY9QCYgwCc8UIRugJmlmYBeGPgPhBjwyEkEQJghwBKxgBwxwAaWIAzjQEU1AG4YoHQwQARCgGzUxMXCZRRwwSRKQBOAXegzQBQ5AAPGBdzEhNllVP0sjEI0UWayQmOxWEw52ARBwAQyAh1xYezlQAQwgAp4wElECXIKVaXZURsRCK4AxjjRXjHBzAB0gAFgVfy0YJFGAhSBDE8g0MM1Fc2DYK9Boci9FLFoRh+BRE1lCNLlZUbYXWZ6lLSFXXv4GFblpegIDMEFVmwPzl1hlHVjlHVT+cF6RpE4I4Ufc9nodo5i8BhUEQihZ0ye+ZSvc5VtVhDWc+Vf8IpvUQm37Vl6slE0RAY830UOk9XqgWYKbxi39MnvwKSsCGhLqSJ+eUp4+GDlcEURyZRKrEBIX0UMNsUXQWAo8OVuYgaGaxqDMxnIk+i2oMIwlmqLghZoqym/k16IwahAgFKMxKiwiSqPmwhc3iqMGk3A8ynIVuaM/ai7gOaQGB6BGynL5k6QuqoVM6qJL+aQ4F04sKqXnRohWuinB5RJWg1SoolqdYn9Oumm5MjbR0XBdtCcLJ6QL0XAuiXFVahQ+wqbQQaevMi/taZ6gYaeeGSkhN6J/pH6gd4b+3VVC7YNpwORslyag60RdVFKc4HKaNYpqovGnCNFb6bakjxou+7KUbXlYfKWmvbkQJ2Bf9UVjjcZl6zVUW5aqrvqqsKpo7lVhHZZmtnqruJqrtwoBvNqrvhohuNqr8dVegMZnBiZnZ3ZmE2YaJOZhtsoA8WWs0jqt1Fqt1jqtxcpibhEeYfZoDNEFXrAFYpA3W5A3o3au6Jqu6nquY9AFYOCuXrCu8jqv9Fqv9nqv+KquXhCvXVCueSMG8cp8VBAFTxAFBnuwBisFUnCwT9CwCouwBAuxEguxCtsEFluwhqEFGruxWmCwDeuxBfsETcAEFssETNCwFvuwUUAFC2v+si77sjAbszI7szRbszJbsibbBFGgsAMrBYbBQFkatEI7tERbtEZ7tEibtEq7tEzbtE77tFAbtVI7tVRbtVZ7tVibtVq7tVobRY4IG6Zlp1wLHfbJXLEltmM7bt/xol5BnZ6Utsi1ngmxATJSBhkHtwayEwTQARBwABnAAHUSHRFwAHk3HcEhEEuHtngbbwOxkAIRBaSxpawglN4Tm4q7uAMzEijFF+pRAXlHGwKRgUlwt5gLPwKBkJxELdgUEjJyGA1XughSkRrSL7hxBZTFCl2pEQ7gAREAabA7OcFFBRLgJacYgr80EkryH5f7uz1RfkhIFrgRASwbBf06IppKyrzOoS2GA4YhoSRFQLrYi2sIcUhsKxALMqPhWzUjkQEl5QEQUF+9q4jmVBTxl4vpG7uSeqfZo2/3G7vKCVvlsrz9O8AEXMA/GhAAOw== | 1. 3.06 t/m2 2. 3.27 t/m2 3. 3.53 t/m2 4. 3.71 t/m2 | 1. 3.06 t/m2 | 정답률 : 35% | <문제 해설>(1.53*4)/2[해설작성자 : comcbt.com 이용자]
산업기사 | 건설재료시험산업기사 | 2016년10월01일 | 4과목 : 토질 및 기초 | 72. | 예민비가 큰 점토란 다음 중 어떠한 것을 의미하는가? |  | 1. 점토를 교란시켰을 때 수축비가 큰 시료 2. 점토를 교란시켰을 때 수축비가 적은 시료 3. 점토를 교란시켰을 때 강도가 증가하는 시료 4. 점토를 교란시켰을 때 강도가 많이 감소하는 시료 해설이 아직 작성되지 않았습니다.해설을 알고 계시다면 오른쪽 해설추가 기능을 이용하여 해설을 작성하여 다른분들과 함께 해설을 나누었으면 합니다.로그인 후 오류 신고 및 해설 작성 하시면 포인트가 제공됩니다.[포인트 모으기 및 사용법] | 4. 점토를 교란시켰을 때 강도가 많이 감소하는 시료 [포인트 모으기 및 사용법] | 정답률 : 61%
산업기사 | 건설재료시험산업기사 | 2016년10월01일 | 4과목 : 토질 및 기초 | 73. | 흙속의 물이 얼어서 빙층(ice lens)이 형성되기 때문에 지표면이 떠오르는 현상은? |  | 1. 연화현상 2. 동상현상 3. 분사현상 4. 다이러턴시(Dilatancy) 해설이 아직 작성되지 않았습니다.해설을 알고 계시다면 오른쪽 해설추가 기능을 이용하여 해설을 작성하여 다른분들과 함께 해설을 나누었으면 합니다.로그인 후 오류 신고 및 해설 작성 하시면 포인트가 제공됩니다.[포인트 모으기 및 사용법] | 2. 동상현상 [포인트 모으기 및 사용법] | 정답률 : 71%
산업기사 | 건설재료시험산업기사 | 2016년10월01일 | 4과목 : 토질 및 기초 | 74. | 사면안정 해석방법 중 절편법에 대한 설명으로 옳지 않은 것은? |  | 1. 절편의 바닥면은 직선이라고 가정한다. 2. 일반적으로 예상 활동파괴면을 원호라고 가정한다. 3. 흙 속에 간극수압이 존재하는 경우에도 적용이 가능하다. 4. 지층이 여러 개의 층으로 구성되어 있는 경우 적용이 불가능하다. 해설이 아직 작성되지 않았습니다.해설을 알고 계시다면 오른쪽 해설추가 기능을 이용하여 해설을 작성하여 다른분들과 함께 해설을 나누었으면 합니다.로그인 후 오류 신고 및 해설 작성 하시면 포인트가 제공됩니다.[포인트 모으기 및 사용법] | 4. 지층이 여러 개의 층으로 구성되어 있는 경우 적용이 불가능하다. [포인트 모으기 및 사용법] | 정답률 : 38%
산업기사 | 건설재료시험산업기사 | 2016년10월01일 | 4과목 : 토질 및 기초 | 75. | 비중이 2.50, 함수비 40%인 어떤 포화토의 한계동수 경사를 구하면? |  | 1. 0.75 2. 0.55 3. 0.50 4. 0.10 해설이 아직 작성되지 않았습니다.해설을 알고 계시다면 오른쪽 해설추가 기능을 이용하여 해설을 작성하여 다른분들과 함께 해설을 나누었으면 합니다.로그인 후 오류 신고 및 해설 작성 하시면 포인트가 제공됩니다.[포인트 모으기 및 사용법] | 1. 0.75 [포인트 모으기 및 사용법] | 정답률 : 40%
산업기사 | 건설재료시험산업기사 | 2016년10월01일 | 4과목 : 토질 및 기초 | 76. | 건조밀도가 1.55g/cm3, 비중이 2.65 인 흙의 간극비는? |  | 1. 0.59 2. 0.64 3. 0.71 4. 0.78 | 3. 0.71 | 정답률 : 30% | <문제 해설>2.65*1(물의 밀도 1로 참고) /1.55 -1 =0.709 =0.71[해설작성자 : DL인]
산업기사 | 건설재료시험산업기사 | 2016년10월01일 | 4과목 : 토질 및 기초 | 77. | 연약지반 개량공법 중에서 일시적인 공법에 속하는 것은? |  | 1. Sand drain 공법 2. 치환공법 3. 약액주입공법 4. 동결공법 해설이 아직 작성되지 않았습니다.해설을 알고 계시다면 오른쪽 해설추가 기능을 이용하여 해설을 작성하여 다른분들과 함께 해설을 나누었으면 합니다.로그인 후 오류 신고 및 해설 작성 하시면 포인트가 제공됩니다.[포인트 모으기 및 사용법] | 4. 동결공법 [포인트 모으기 및 사용법] | 정답률 : 45%
산업기사 | 건설재료시험산업기사 | 2016년10월01일 | 4과목 : 토질 및 기초 | 78. | 흙을 다질 때 그 효과에 대한 설명으로 틀린 것은? |  | 1. 흙의 역학적 강도와 지지력이 증가한다. 2. 압축성이 작아진다. 3. 흡수성이 증가한다. 4. 투수성이 감소한다. 해설이 아직 작성되지 않았습니다.해설을 알고 계시다면 오른쪽 해설추가 기능을 이용하여 해설을 작성하여 다른분들과 함께 해설을 나누었으면 합니다.로그인 후 오류 신고 및 해설 작성 하시면 포인트가 제공됩니다.[포인트 모으기 및 사용법] | 3. 흡수성이 증가한다. [포인트 모으기 및 사용법] | 정답률 : 51%
산업기사 | 건설재료시험산업기사 | 2016년10월01일 | 4과목 : 토질 및 기초 | 79. | 어떤 점토시료의 압밀시험에서 시료의 두께가 20cm라고 할 때, 압밀도 50%에 도달할 때까지의 시간을 구하면? (단, 시료의 압밀계수는 2.3×10-3cm2/sec 이고, 양면배수조건이다.) |  | 1. 10.24 시간 2. 5.12 시간 3. 2.38 시간 4. 1.19 시간 해설이 아직 작성되지 않았습니다.해설을 알고 계시다면 오른쪽 해설추가 기능을 이용하여 해설을 작성하여 다른분들과 함께 해설을 나누었으면 합니다.로그인 후 오류 신고 및 해설 작성 하시면 포인트가 제공됩니다.[포인트 모으기 및 사용법] | 3. 2.38 시간 [포인트 모으기 및 사용법] | 정답률 : 28%
산업기사 | 건설재료시험산업기사 | 2016년10월01일 | 4과목 : 토질 및 기초 | 80. | 다음 토질 시험 중 도로의 포장 두께를 정하는데 많이 사용되는 것은? |  | 1. 표준관입시험 2. C.B.R 시험 3. 다짐시험 4. 삼축압축시험 해설이 아직 작성되지 않았습니다.해설을 알고 계시다면 오른쪽 해설추가 기능을 이용하여 해설을 작성하여 다른분들과 함께 해설을 나누었으면 합니다.로그인 후 오류 신고 및 해설 작성 하시면 포인트가 제공됩니다.[포인트 모으기 및 사용법] | 2. C.B.R 시험 [포인트 모으기 및 사용법] | 정답률 : 62%
산업기사 | 건설재료시험산업기사 | 2016년05월08일 | 1과목 : 콘크리트공학 | 1. | 콘크리트의 다지기에 사용하는 내부진동기 사용방법의 표준에 대한 설명으로 틀린 것은? |  | 1. 2층 이상으로 나누어 타설한 콘크리트에서 내부진동기는 하층의 콘크리트 속으로 들어가지 않도록 한다. 2. 내부진동기는 연직으로 찔러 넣으며, 그 간격은 일반적으로 0.5m 이하로 하는 것이 좋다. 3. 1개소당 진동시간은 다짐할 때 시멘트 페이스트가 표면 상부로 약간 부상하기 까지 한다. 4. 내부진동기는 콘크리트로부터 천천히 빼내어 구멍이 남지 않도록 한다. 해설이 아직 작성되지 않았습니다.해설을 알고 계시다면 오른쪽 해설추가 기능을 이용하여 해설을 작성하여 다른분들과 함께 해설을 나누었으면 합니다.로그인 후 오류 신고 및 해설 작성 하시면 포인트가 제공됩니다.[포인트 모으기 및 사용법] | 1. 2층 이상으로 나누어 타설한 콘크리트에서 내부진동기는 하층의 콘크리트 속으로 들어가지 않도록 한다. [포인트 모으기 및 사용법] | 정답률 : 76%
산업기사 | 건설재료시험산업기사 | 2016년05월08일 | 1과목 : 콘크리트공학 | 2. | 콘크리트를 2층 이상으로 나누어 타설할 경우, 상층의 콘크리트 타설은 원칙적으로 하층의 콘크리트가 굳기 시작하기 전에 해야 한다. 이때 외기온도가 25℃이하인 경우 이어치기 허용시간 간격의 표준으로 옳은 것은? |  | 1. 1.0시간 2. 1.5시간 3. 2.0시간 4. 2.5시간 | 4. 2.5시간 | 정답률 : 61% | <문제 해설>아래와 같은 오류 신고가 있었습니다.여러분들의 많은 의견 부탁 드립니다.추후 여러분들의 의견을 반영하여 정답을 수정하도록 하겠습니다.참고로 정답 변경은 오류 신고 5회 이상일 경우 수정합니다.[오류 신고 내용]25도 이상이면 1.5시간 25도 이하면 2.0시간입니다.그러므로 정답은 3번 입니다.[해설작성자 : comcbt.com 이용자][추가 오류 신고]3번 2시간이 맞습니다. 책에 나와있습니다[관리자 입니다.다른 문제집 확인 가능한분 계시면 확인 부탁 드립니다.신고시 출판사명까지 기제 부탁 드립니다.]
산업기사 | 건설재료시험산업기사 | 2016년05월08일 | 1과목 : 콘크리트공학 | 3. | 다음 중 콘크리트 압축강도에 영향을 미치는 요인에 속하지 않는 것은? |  | 1. 재하속도 2. 공시체 가압면의 표면상태 3. 공시체의 크기와 모양 4. 공시체에 남아있는 표면수 해설이 아직 작성되지 않았습니다.해설을 알고 계시다면 오른쪽 해설추가 기능을 이용하여 해설을 작성하여 다른분들과 함께 해설을 나누었으면 합니다.로그인 후 오류 신고 및 해설 작성 하시면 포인트가 제공됩니다.[포인트 모으기 및 사용법] | 4. 공시체에 남아있는 표면수 [포인트 모으기 및 사용법] | 정답률 : 69%
산업기사 | 건설재료시험산업기사 | 2016년05월08일 | 1과목 : 콘크리트공학 | 4. | 골재의 단위부피가 780ℓ인 콘크리트에서 잔골재율이 39%이고, 잔골재의 밀도가 2.62g/cm3이면, 단위 잔골재량은 얼마인가? |  | 1. 545kg 2. 597kg 3. 797kg 4. 845kg | 3. 797kg | 정답률 : 80% | <문제 해설>골재의 단위부피 * 잔골재율 * 밀도 = 797kg
산업기사 | 건설재료시험산업기사 | 2016년05월08일 | 1과목 : 콘크리트공학 | 5. | 무근 콘크리트 배합설계시 단면이 큰 경우 슬럼프의 표준값으로 옳은 것은? |  | 1. 20~50mm 2. 50~100mm 3. 100~150mm 4. 150~200mm 해설이 아직 작성되지 않았습니다.해설을 알고 계시다면 오른쪽 해설추가 기능을 이용하여 해설을 작성하여 다른분들과 함께 해설을 나누었으면 합니다.로그인 후 오류 신고 및 해설 작성 하시면 포인트가 제공됩니다.[포인트 모으기 및 사용법] | 2. 50~100mm [포인트 모으기 및 사용법] | 정답률 : 70%
산업기사 | 건설재료시험산업기사 | 2016년05월08일 | 1과목 : 콘크리트공학 | 6. | 슬럼프 시험에 대한 설명으로 틀린 것은? |  | 1. 콘크리트 시료를 콘 용적의 약 1/3씩 되도록 3층으로 나누어 채우고 각 층을 다짐대로 25회씩 골고루 다진다. 2. 몰드에 채우기 시작해서 벗길 때까지 전 작업을 중단없이 3분 30초 내에 끝마쳐야 한다. 3. 슬럼프 콘은 밑면의 안지름이 200mm, 윗면의 안지름이 100mm, 높이가 300mm인 금속제로 한다. 4. 다짐봉은 지름이 16mm이고 길이 500~600mm인 강 또는 금속제 원형봉으로 그 앞 끝을 반구 모양으로 한다. 해설이 아직 작성되지 않았습니다.해설을 알고 계시다면 오른쪽 해설추가 기능을 이용하여 해설을 작성하여 다른분들과 함께 해설을 나누었으면 합니다.로그인 후 오류 신고 및 해설 작성 하시면 포인트가 제공됩니다.[포인트 모으기 및 사용법] | 2. 몰드에 채우기 시작해서 벗길 때까지 전 작업을 중단없이 3분 30초 내에 끝마쳐야 한다. [포인트 모으기 및 사용법] | 정답률 : 88%
산업기사 | 건설재료시험산업기사 | 2016년05월08일 | 1과목 : 콘크리트공학 | 7. | 다음 중 콘크리트의 반죽질기 시험방법에 속하지 않는 것은? |  | 1. 슬럼프시험 2. 마샬시험 3. 구관입시험 4. 비비시험 | 2. 마샬시험 | 정답률 : 65% | <문제 해설>마샬은 안정도시험임[해설작성자 : comcbt.com 이용자]
산업기사 | 건설재료시험산업기사 | 2016년05월08일 | 1과목 : 콘크리트공학 | 8. | 일평균 기온이 15℃이상이고 조강 포틀랜드 시멘트를 사용한 일반 콘크리트의 경우 습윤양생기간의 표준으로 옳은 것은? |  | 1. 3일 2. 5일 3. 7일 4. 9일 해설이 아직 작성되지 않았습니다.해설을 알고 계시다면 오른쪽 해설추가 기능을 이용하여 해설을 작성하여 다른분들과 함께 해설을 나누었으면 합니다.로그인 후 오류 신고 및 해설 작성 하시면 포인트가 제공됩니다.[포인트 모으기 및 사용법] | 1. 3일 [포인트 모으기 및 사용법] | 정답률 : 80%
산업기사 | 건설재료시험산업기사 | 2016년05월08일 | 1과목 : 콘크리트공학 | 9. | 한중콘크리트에 대한 설명으로 옳은 것은? |  | 1. 저열시멘트를 사용하는 것을 표준으로 한다. 2. 재료를 가열할 경우, 물 또는 시멘트를 가열하는 것으로 한다. 3. 물-결합재비가 작아지기 때문에, AE감수제 사용을 가급적 피해야 한다. 4. 타설할 때의 콘크리트 온도는 구조물의 단면치수, 기상조건 등을 고려하여 5~20℃의 범위에서 정한다. 해설이 아직 작성되지 않았습니다.해설을 알고 계시다면 오른쪽 해설추가 기능을 이용하여 해설을 작성하여 다른분들과 함께 해설을 나누었으면 합니다.로그인 후 오류 신고 및 해설 작성 하시면 포인트가 제공됩니다.[포인트 모으기 및 사용법] | 4. 타설할 때의 콘크리트 온도는 구조물의 단면치수, 기상조건 등을 고려하여 5~20℃의 범위에서 정한다. [포인트 모으기 및 사용법] | 정답률 : 63%
산업기사 | 건설재료시험산업기사 | 2016년05월08일 | 1과목 : 콘크리트공학 | 10. | 해수의 작용을 받는 콘크리트에서 단위 시멘트량의 최소값(kg/m3)은? (단, 굵은골재의 최대치수는 40mm이며, 물보라 지역 및 해상 대기중인 경우이다.) |  | 1. 240 2. 270 3. 300 4. 330 해설이 아직 작성되지 않았습니다.해설을 알고 계시다면 오른쪽 해설추가 기능을 이용하여 해설을 작성하여 다른분들과 함께 해설을 나누었으면 합니다.로그인 후 오류 신고 및 해설 작성 하시면 포인트가 제공됩니다.[포인트 모으기 및 사용법] | 3. 300 [포인트 모으기 및 사용법] | 정답률 : 52%
산업기사 | 건설재료시험산업기사 | 2016년05월08일 | 1과목 : 콘크리트공학 | 11. | 콘크리트용 재료에 염화물이 많이 함유되면 구조물에 주로 어떤 현상이 발생하는가? |  | 1. 일정 응력이 장시간 작용하면 소성적 변형이 급격히 증가한다. 2. 철근과 콘크리트 사이에 수막이 형성되어 부착강도가 향상된다. 3. 거푸집과 콘크리트 사이에 압력이 증가되어 양생이 지연된다. 4. 콘크리트 속의 강재 부식이 촉진되어 구조물이 조기에 열화한다. 해설이 아직 작성되지 않았습니다.해설을 알고 계시다면 오른쪽 해설추가 기능을 이용하여 해설을 작성하여 다른분들과 함께 해설을 나누었으면 합니다.로그인 후 오류 신고 및 해설 작성 하시면 포인트가 제공됩니다.[포인트 모으기 및 사용법] | 4. 콘크리트 속의 강재 부식이 촉진되어 구조물이 조기에 열화한다. [포인트 모으기 및 사용법] | 정답률 : 66%
산업기사 | 건설재료시험산업기사 | 2016년05월08일 | 1과목 : 콘크리트공학 | 12. | 숏크리트 작업에 대한 설명으로 틀린 것은? |  | 1. 숏크리트는 빠르게 운반하고, 급결제를 첨가한 후는 바로 뿜어붙이기 작업을 실시하여야 한다. 2. 숏크리트는 뿜어붙인 콘크리트가 흘러내지 않는 범위의 적당한 두께를 뿜어붙이고, 소정의 두께가 될 때까지 반복해서 뿜어붙여야 한다. 3. 숏크리트 작업에 반발량이 최소가 되도록 하고, 리바운드된 재료는 즉시 다시 혼합하여 사용하여야 하낟. 4. 강재 지보재를 설치한 곳에 숏크리트를 실시할 경우에는 뿜어붙일 면과 강재 지보재와의사이에 공극이 생기지 않도록 뿜어붙인다. 해설이 아직 작성되지 않았습니다.해설을 알고 계시다면 오른쪽 해설추가 기능을 이용하여 해설을 작성하여 다른분들과 함께 해설을 나누었으면 합니다.로그인 후 오류 신고 및 해설 작성 하시면 포인트가 제공됩니다.[포인트 모으기 및 사용법] | 3. 숏크리트 작업에 반발량이 최소가 되도록 하고, 리바운드된 재료는 즉시 다시 혼합하여 사용하여야 하낟. [포인트 모으기 및 사용법] | 정답률 : 81%
산업기사 | 건설재료시험산업기사 | 2016년05월08일 | 1과목 : 콘크리트공학 | 13. | 굳지 않은 콘크리트에서 일어나는 재료분리 원인으로 틀린 것은? |  | 1. 굵은골재의 최대치수가 작은 경우 2. 단위골재량이 너무 많은 경우 3. 단위수량이 너무 많은 경우 4. 입자가 거친 잔골재를 사용한 경우 해설이 아직 작성되지 않았습니다.해설을 알고 계시다면 오른쪽 해설추가 기능을 이용하여 해설을 작성하여 다른분들과 함께 해설을 나누었으면 합니다.로그인 후 오류 신고 및 해설 작성 하시면 포인트가 제공됩니다.[포인트 모으기 및 사용법] | 1. 굵은골재의 최대치수가 작은 경우 [포인트 모으기 및 사용법] | 정답률 : 60%
산업기사 | 건설재료시험산업기사 | 2016년05월08일 | 1과목 : 콘크리트공학 | 14. | 콘크리트 운반에 대한 아래표의 ( )에 알맞은 수치는 | R0lGODlhFwFzAHcAACH5BAAAAAAALAAAAAAXAXMAgAAAAP///wj+AAMIHEiwoMGDCBMqXMiwocOHECNKnEixosWLGDNq3Mixo8ePIEOKHEmypMmTKFOqXMmypcuXMGPKnEnzIoCbOHPq3Mmzp8+fQIMKHUq0qNGjSJMqXVpUIYCaUKNKjfk0YdWpWLNq/Xj1YNetYMOKbfi1YNmxaNOGPTuQrdq3cGm6DTA3rt27KefWxcu3L1enDHsSFCxwZ+HBPAdT7Mr2LE7FhR/TnRxYJ+TDlCMzRnyz7ULClzN7tSwas2m6nT2TBSyxbuPTrheHnm3VYNWne8te3VzatmrMeyPX/u21uFnax1cPd5qYtW/Rrpt/pt05NWrSug/nfn5d8m3DmRn+S57eG7bz2dW9gw9enjj59u5ViwdvETdx68KXy4fPeTx0zcvxFh1i3PHn2HG7vadggeR9Bdp6yGF022nI+afbY+zpN2Fb+CW4n4QRaubdZRsCGB9Cen3mk3MHnsghaMZp92JzHl4HmX313fjbbtXpaNWKntUYI2f8hfdiYOdtJOR90k3UonJGkljkTyKmVuOV/YG4ZHJcdpfTji4y2KVGvI1Z0nykRVlaghkWCaZpQpaIYpMepigml1hCOSSKOd6pn0NtwvmmedtRaKiUgn4IUZly3onml4m6eWiYlFLpZY9VphmopF1a6B6OSfp5JJPWbbokqKNZVuacq4Ya4oz+kFbUJoyppsmnqzKqSN+l+O0p6p+/3pppr8FW6texyIZkZ7LMNtunsM5GKy2SwE5r7bXLXquttdlu622z3X4rrl/hjmuuXeWa1SRZ/hnqYKk/QsqjqllOOiqc2AHq43/h5Qurp3jG6haEnepbLbUZZYdreQpHSpmpJ7In4H2TNlpgw086erHB0D6UIYwPGjawr9/FaS+NEXP8MMXtWdypdBmbuSZu7R5s78I/krxghRubZyOf8zGscokTG/cowIjKfKiDau78amgfW9nhuuONLCaj+8aYp9K2+XtpxT7Hq+mXNf8btsu+Ps3ymYo6Cu/WKwc4KJEKEp313Jvy3DH+gHkbq6fEQFoapdVj2lf13V1jXazPJgsN27quEg415Hur7fCiTtdZreKNly334vx23vPVgae9tNOm32w5q+1uOfjmiIqOc8waOtwo06m7m3rGtNo8JZAGjh5vmImdCt3hs4tcqdcEo8ad4NR5nTjZq+feN6WZqrtr7tzHxtz2z7eGOva+V/84+JWTf+76YKXL/vvt4wz//FK5T//9NdmP//4w6c///yvxHwAHaBIBEvCAypJfd8iHIeRxjUPOA1XzilcvTjFKel9j16nglb3exOpfxJrejjDoO+8BZ2gpa1CuPtSwpqFNeFlrobBeSCHcra18RXuOxOSXw7pFLIT+LFzTCQvGOBQajToII5ryboQ07JkwbjpUWbB6WLsUsmZCuLOY4oaIsJaZKIOV2VKrOoREED4RbTR81RlVZykKqnAyWdQdqVw3pCddL0kS3JcNhdgaByZnhzhEXAGB06sNHY6O6ssjEWW1ROcJR3YVVB+07CjFB4YujLbqXRTh+McaNo17K5xXwDQJw5GQspSfLKEP3QSxN6Iqbpwb35ue2CcL0YlyevobKq23ytzcEn2d5KSiYjksIMbuaXmT4RRlg7lPWdJv30OkE53USDkZj5YMQhU2c8nNUdIIeLXCEASfebNkYvKDp6zNNpHppP6gE5fu9Nw0VbLOX90Rgfj+ZGb68slPjxiwnwDVJygDSlDxla+gCPWYAhPK0Nk19KEG3SdEJ/rA4GwvZPLSFawAxTzpCYw5EeRXMwV6nnmNKJ6RqyAgJSpH1Qlylrwcph5fOkRtRuSekmpV25Q5R5atFJQt/Fg525arJtpNpkQNpjbhyamF6pSLHawcJGVpUVs1NY1JhSIkBYQpqG7ylSO1SRdf87Obao2mFQ2rJKHIopqRlYs9/OhwsCgrMo31rMUE4gQj6VCFTu+DI8yW8eqIr4zW9WGlAqf5eJjKpz6LiqqMJvqWVc89Qo2N8TQmLJsKui4W50qFzOz1ICtRnIbIsUONEGnZOdcVRlSsn6v+ZzlhhlY1ehZXljWTGPEWNtYBVqkireRr8YraYoZqqn1NHmGIpReB6XVqhsXsohrJ2erGNEis9evkOHhbtaWzm2wzo2gxdzTNWnex58skU7/7085StKH/fC9D4ytfhNK3vgS9L34Bqt/98rO//sUngAN8QAOuKlByDacSo0vg/i00uLOiKSXd22CRGHi7Vr0sfCZMzgqT5MJr7VnZ9kphD//loIQcbW1FSjsT58WpaoKe9qR5tlS5mCUCVKSSxCbO090YxwrUHEcQbMUfv/igQnZph6GJXiMnjLGKKe5A1VhNJw8SxRdbr5aBOTcrJxDLXubfgMO8vjGT2VxmPrMzuNKsZm+xuc3aejOcufXgOb9PznaOVnOZwuc++/nPgA60oAfNlDwb+tCITrSiF83ohgYEADs= | 1. 1 2. 1.5 3. 2 4. 2.5 해설이 아직 작성되지 않았습니다.해설을 알고 계시다면 오른쪽 해설추가 기능을 이용하여 해설을 작성하여 다른분들과 함께 해설을 나누었으면 합니다.로그인 후 오류 신고 및 해설 작성 하시면 포인트가 제공됩니다.[포인트 모으기 및 사용법] | 3. 2 [포인트 모으기 및 사용법] | 정답률 : 74%
산업기사 | 건설재료시험산업기사 | 2016년05월08일 | 1과목 : 콘크리트공학 | 15. | 프리텐션 방식의 프리스트레스트 콘크리트에서 프르스트레싱을 할 때의 콘크리트 압축강도는 최소 얼마 이상이어야 하는가? (단, 실험이나 기존의 적용 실적 등을 통해 안전성이 증명된 경우는 제외) |  | 1. 24MPa 2. 27MPa 3. 30MPa 4. 35MPa 해설이 아직 작성되지 않았습니다.해설을 알고 계시다면 오른쪽 해설추가 기능을 이용하여 해설을 작성하여 다른분들과 함께 해설을 나누었으면 합니다.로그인 후 오류 신고 및 해설 작성 하시면 포인트가 제공됩니다.[포인트 모으기 및 사용법] | 3. 30MPa [포인트 모으기 및 사용법] | 정답률 : 73%
산업기사 | 건설재료시험산업기사 | 2016년05월08일 | 1과목 : 콘크리트공학 | 16. | 굵은골재의 최대치수, 잔골재율, 잔골재의 입도, 반죽질기 등에 따라 마무리하기 쉬운 정도를 나타내는 굳지 않은 콘크리트의 성질은? |  | 1. 성형성(plasticity) 2. 내구성(durability) 3. 워커빌리티(workability) 4. 피니셔빌리티(finishability) 해설이 아직 작성되지 않았습니다.해설을 알고 계시다면 오른쪽 해설추가 기능을 이용하여 해설을 작성하여 다른분들과 함께 해설을 나누었으면 합니다.로그인 후 오류 신고 및 해설 작성 하시면 포인트가 제공됩니다.[포인트 모으기 및 사용법] | 4. 피니셔빌리티(finishability) [포인트 모으기 및 사용법] | 정답률 : 77%
산업기사 | 건설재료시험산업기사 | 2016년05월08일 | 1과목 : 콘크리트공학 | 17. | 콘크리트 구조물의 인장측에 폭 0.5mm 정도의 균열이 발생되었다. 이 균열을 보수하는 가장 적당한 방법은? |  | 1. 에폭시 주입공법 2. 단면 증설 공법 3. 강판 접착 공법 4. 프리스트레스 도입공법 해설이 아직 작성되지 않았습니다.해설을 알고 계시다면 오른쪽 해설추가 기능을 이용하여 해설을 작성하여 다른분들과 함께 해설을 나누었으면 합니다.로그인 후 오류 신고 및 해설 작성 하시면 포인트가 제공됩니다.[포인트 모으기 및 사용법] | 1. 에폭시 주입공법 [포인트 모으기 및 사용법] | 정답률 : 72%
산업기사 | 건설재료시험산업기사 | 2016년05월08일 | 1과목 : 콘크리트공학 | 18. | 콘크리트내 공기량에 대한 설명으로 틀린 것은? |  | 1. 적당량의 연행공기를 갖고 있는 콘크리트는 동결융해에 대한 저항성이 크다. 2. AE공기는 워커빌리티를 저하시킨다. 3. 공기량이 증가하면 강도는 감소한다. 4. 적당한 공기량은 4~7% 정도이다. 해설이 아직 작성되지 않았습니다.해설을 알고 계시다면 오른쪽 해설추가 기능을 이용하여 해설을 작성하여 다른분들과 함께 해설을 나누었으면 합니다.로그인 후 오류 신고 및 해설 작성 하시면 포인트가 제공됩니다.[포인트 모으기 및 사용법] | 2. AE공기는 워커빌리티를 저하시킨다. [포인트 모으기 및 사용법] | 정답률 : 74%
산업기사 | 건설재료시험산업기사 | 2016년05월08일 | 1과목 : 콘크리트공학 | 19. | 팽창콘크리트에 대한 설명으로 틀린 것은? |  | 1. 콘크리트의 팽창률은 일반적으로 재령 28일에 대한 시험값을 기준으로 한다. 2. 팽창콘크리트의 품질은 원칙적으로 팽창률 및 압축강도의 시험값에 의해 확인하여야 한다. 3. 팽창재는 원칙적으로 다른 재료를 투입할 때 동시에 믹서에 투입한다. 4. 포대 팽창재를 저장하고자 할 때 포대 팽창재는 12포대 이하로 쌓아야 한다. | 1. 콘크리트의 팽창률은 일반적으로 재령 28일에 대한 시험값을 기준으로 한다. | 정답률 : 56% | <문제 해설>재령 7일 기준으로 한다.[해설작성자 : 레미콘직원]
산업기사 | 건설재료시험산업기사 | 2016년05월08일 | 1과목 : 콘크리트공학 | 20. | 압축강도시험의 기록이 없는 현장에서 설계기준압축강도가 21MPa인 콘크리트를 제작하기 위한 배합강도로 옳은 것은? |  | 1. 28MPa 2. 29.5MPa 3. 31MPa 4. 32.5MPa | 2. 29.5MPa | 정답률 : 74% | <문제 해설>설계기준강도 21 미만 : 설계기준강도+7설계기준강도 21 이상 35 이하 : 설계기준강도+8.5설계기준강도 35 초과 : 설계기준강도+10[해설작성자 : comcbt.com 이용자]
산업기사 | 건설재료시험산업기사 | 2016년05월08일 | 2과목 : 건설재료 및 시험 | 21. | 다음 중 천연 아스팔트의 종류가 아닌 것은? |  | 1. Rock asphalt 2. Lake asphalt 3. Straight asphalt 4. Sand asphalt 해설이 아직 작성되지 않았습니다.해설을 알고 계시다면 오른쪽 해설추가 기능을 이용하여 해설을 작성하여 다른분들과 함께 해설을 나누었으면 합니다.로그인 후 오류 신고 및 해설 작성 하시면 포인트가 제공됩니다.[포인트 모으기 및 사용법] | 3. Straight asphalt [포인트 모으기 및 사용법] | 정답률 : 81%
산업기사 | 건설재료시험산업기사 | 2016년05월08일 | 2과목 : 건설재료 및 시험 | 22. | KS F 2564(콘크리트용 강섬유)의 규정에는 강섬유를 소재에 의한 제작방법에 따라 4가지로 구분하고 있다. 다음 중 강섬유의 종류가 아닌 것은? |  | 1. 와이어 섬유 2. 이형 절단 시트 섬유 3. 아라미드 섬유 4. 용융 추출 섬유 해설이 아직 작성되지 않았습니다.해설을 알고 계시다면 오른쪽 해설추가 기능을 이용하여 해설을 작성하여 다른분들과 함께 해설을 나누었으면 합니다.로그인 후 오류 신고 및 해설 작성 하시면 포인트가 제공됩니다.[포인트 모으기 및 사용법] | 3. 아라미드 섬유 [포인트 모으기 및 사용법] | 정답률 : 73%
산업기사 | 건설재료시험산업기사 | 2016년05월08일 | 2과목 : 건설재료 및 시험 | 23. | 아스팔트의 연소점에 대한 설명으로 가장 적합 한 것은? |  | 1. 101.3kPa의 대기압에서 시료의 증기에 불꽃을 가까이 대었을 때 점화되고 규정 조건하에서 액체 표면에 점화가 일어나는 시료의 최저온도 2. 101.3kPa의 대기압에서 시료의 증기에 불꽃을 가까이 대었을 때, 규정조건하에서 기름의 증기와 공기의 혼합기체가 연속하여 5초 이상 연소하는 최저 시료 온도 3. 101.3kPa의 대기압에서 시료의 증기에 불꽃을 가까이 대었을 때, 규정조건하에서 기름의 증기와 공기의 혼합기체가 연속하여 10초 이상 연소하는 최저 시료 온도 4. 101.3kPa의 대기압에서 시료의 증기에 불꽃을 가까이 대었을 때, 규정조건하에서 기름의 증기와 공기의 혼합기체가 연속하여 20초 이상 연소하는 최저 시료 온도 해설이 아직 작성되지 않았습니다.해설을 알고 계시다면 오른쪽 해설추가 기능을 이용하여 해설을 작성하여 다른분들과 함께 해설을 나누었으면 합니다.로그인 후 오류 신고 및 해설 작성 하시면 포인트가 제공됩니다.[포인트 모으기 및 사용법] | 2. 101.3kPa의 대기압에서 시료의 증기에 불꽃을 가까이 대었을 때, 규정조건하에서 기름의 증기와 공기의 혼합기체가 연속하여 5초 이상 연소하는 최저 시료 온도 [포인트 모으기 및 사용법] | 정답률 : 67%
산업기사 | 건설재료시험산업기사 | 2016년05월08일 | 2과목 : 건설재료 및 시험 | 24. | 목재의 기건 상태에서의 함수율은 보통 얼마 정도인가? |  | 1. 5~10% 2. 12~18% 3. 21~26% 4. 28~35% 해설이 아직 작성되지 않았습니다.해설을 알고 계시다면 오른쪽 해설추가 기능을 이용하여 해설을 작성하여 다른분들과 함께 해설을 나누었으면 합니다.로그인 후 오류 신고 및 해설 작성 하시면 포인트가 제공됩니다.[포인트 모으기 및 사용법] | 2. 12~18% [포인트 모으기 및 사용법] | 정답률 : 74%
산업기사 | 건설재료시험산업기사 | 2016년05월08일 | 2과목 : 건설재료 및 시험 | 25. | 아래와 같은 조건으로 르샤틀리에 플라스크를 이용하여 구한 시멘트 비중은? | R0lGODlhrQBLAHcAACH5BAAAAAAALAAAAACtAEsAgAAAAP///wj+AAMIHEiwoMGDCBMqXMiwocOHECNKnEixosWLGDNq3Mixo8ePIEOKHEnyI4CTKFOqXMmypcuXMGPKnEmzps2XCgGU3Mmz50GdCYH6HEo0pNCfRZMq1XjUYNOlUKMyfEqQqtSrWANYFbg1q9ekXbt+HdszrMOjaFkOVCt0JVeKKJ2SlWi2IdqFT+8i1XoyYtuqYufKDXq2Kt7Bb7mqTIzQquPAgg0TtitZsVvDfxlX3osYM+C+kTuLnqw5bFudmQvGhZjSM2PIXuseTq3VItuJmYGmhp1Vds7apdWuFU6a9drEu0OP3tz4OHDnmpt/Xl28su7Wz3lj9S0deFO9wy/+R3/OWTX04KCVn1/OHHV44mLzwk2//rV67oUftlS92Khz7VDhp15F1A1IHnsGJmjbbwo2mJGADkaoH4MSVmhcdRZmiCFzGnZo3oYeegjhT/Txhd1Wl33XX338iedXiZbBiCBdFD44nnTgnQfggfnxqN2OIN7olIuSxYcch2kROaNj9f240Yjl7WXkabrNONVhnMnXImqgAdldlL/VZWR7K9rlEo3jYZfdcV6CyWF3TAppYmu84dQRbfat+VabS071XZZ+wSUSnh8mx+eHX175ZXxl2onodGq6qSeO0LnHVI2Kiobfn+sR6iOmlSJWpX2HvskipP3BuOmjnGLoJXX+SYa655Og2phTmaVtGel+tioFZYgW/gqshMIO62CxxiqIbLIGLsvsfbU+G6Gz0kZGbbVzIZsjrzHuCqufMj5KopJnlQgbZNqaqmONo14aKJrZnUtZkKxi2e23/wV1ZmPEJSqurHL+K2nAmyXZKLsEjzQmwu+ZmDCP6tZ76sQxUjxnuOVyC2+upM7rL1K0MUruhALfGylHWuZZG7rRmhdyv5laPPLA7kq8Jsv05tkqeY6mfOe4uJYcp8qW2kuzzjYvp7GuQQOMZLRDT1p0yxC3F+/SN/pMtcxW8lsgeH/h/HHMFzKNcclmG3zydltjC23Obit3bdyxtU23YHPffVUi3npHxXffS/0NOFi33mT44YgnrvjiMg3u+OOQRy755AwFBAA7 | 1. 3.02 2. 3.12 3. 3.17 4. 3.20 | 2. 3.12 | 정답률 : 76% | <문제 해설>=64 / 21- 05= 3.12[해설작성자 : comcbt.com 이용자]
산업기사 | 건설재료시험산업기사 | 2016년05월08일 | 2과목 : 건설재료 및 시험 | 26. | 긴급 또는 한중콘크리트 공사에 쓰면 가장 유효한 시멘트는? |  | 1. 중용열 포틀랜드 시멘트 2. 포졸란 시멘트 3. 저열 포틀랜드 시멘트 4. 알루미나 시멘트 해설이 아직 작성되지 않았습니다.해설을 알고 계시다면 오른쪽 해설추가 기능을 이용하여 해설을 작성하여 다른분들과 함께 해설을 나누었으면 합니다.로그인 후 오류 신고 및 해설 작성 하시면 포인트가 제공됩니다.[포인트 모으기 및 사용법] | 4. 알루미나 시멘트 [포인트 모으기 및 사용법] | 정답률 : 68%
산업기사 | 건설재료시험산업기사 | 2016년05월08일 | 2과목 : 건설재료 및 시험 | 27. | 혼화재료에 대한 설명 중 틀린 것은? |  | 1. 혼화재료는 혼화재와 혼화제로 구분한다. 2. 일반적으로 시멘트 질량의 5%정도 이상 사용하는 것은 혼화재이다. 3. 일반적으로 혼화제 사용량은 콘크리트의 배합계산에서 고려하여야 한다. 4. 혼화재료는 콘크리트의 제성질을 개선, 향상시킬 목적으로 사용한다. | 3. 일반적으로 혼화제 사용량은 콘크리트의 배합계산에서 고려하여야 한다. | 정답률 : 56% | <문제 해설>혼화재는 고려하지만 혼화제는 고려하지 않음[해설작성자 : comcbt.com 이용자]
산업기사 | 건설재료시험산업기사 | 2016년05월08일 | 2과목 : 건설재료 및 시험 | 28. | 조립률이 2.7인 잔골재와 7.3인 굵은골재를 1:1.5의 무게비로 섞을 때 혼합골재의 조립률은? |  | 1. 5.46 2. 4.46 3. 3.46 4. 2.46 해설이 아직 작성되지 않았습니다.해설을 알고 계시다면 오른쪽 해설추가 기능을 이용하여 해설을 작성하여 다른분들과 함께 해설을 나누었으면 합니다.로그인 후 오류 신고 및 해설 작성 하시면 포인트가 제공됩니다.[포인트 모으기 및 사용법] | 1. 5.46 [포인트 모으기 및 사용법] | 정답률 : 76%
산업기사 | 건설재료시험산업기사 | 2016년05월08일 | 2과목 : 건설재료 및 시험 | 29. | 아스팔트 신도시험(ductility test)에서 시험온도와 인장속도의 조합이 옳은 것은? |  | 1. 20±0.5℃, 5±0.25cm/min 2. 21±2℃, 3±0.25cm/min 3. 25±0.5℃, 5±0.25cm/min 4. 21±2℃, 1±0.25cm/min 해설이 아직 작성되지 않았습니다.해설을 알고 계시다면 오른쪽 해설추가 기능을 이용하여 해설을 작성하여 다른분들과 함께 해설을 나누었으면 합니다.로그인 후 오류 신고 및 해설 작성 하시면 포인트가 제공됩니다.[포인트 모으기 및 사용법] | 3. 25±0.5℃, 5±0.25cm/min [포인트 모으기 및 사용법] | 정답률 : 66%
산업기사 | 건설재료시험산업기사 | 2016년05월08일 | 2과목 : 건설재료 및 시험 | 30. | 그림과 같은 강(鋼)의 응력-변형 곡선에서 항복점은? | R0lGODlhuQBzAHcAACH5BAAAAAAALAAAAAC5AHMAh2NjY2Nra2trY2tra2trc2tze3Nra3Nre3Nza3NzlHN7e3tre3tza3tzpXt7e3t7lHt7nHt7pXuEe3uEhHuEjHuElHuEpXuErXuMjHuMlHucpYRza4Rzc4RznIR7c4R7e4R7hIR7lIR7pYSEe4SEhISEpYSErYSExoSMhISMlISUlISUrYSc94SlpYSltYStrYx7c4yEhIyErYyEvYyMhIyMxoyM3oyM54yUlIyUpYyUrYyUvYyUxoyUzoyU3oycnIycpYyc3oylrYylzoytxoy1tYy1tYy9tYy9xozGxozG3ozO74zW1oze3ozn3pSEe5SEjJSMlJSMpZSUjJSUvZSUxpSUzpSU1pSU55SclJScnJScxpSc1pSc95StrZStvZSt75S1jJS9vZS91pTGxpTW95TnpZx7e5yUe5yUjJyUlJyce5yclJycpZycrZycrZycvZyc1pylpZyl55yl/5ytnJytrZy1tZy175y975zGnJzGxpzG1pzG/5zO1pzW75zW/5ze3pzn95z396V7e6WEc6WEhKWMnKWce6WclKWcraWcvaWllKWl3qWtnKW1taW1vaW176W9vaXOxqXO/6XWtaXe3q2Ee62Ura2lpa2tra21ta21zq3Gxq3G763O/63e3q3n/63v77V7e7WUhLWcjLWcpbWthLWtlLWtpbWtrbWtzrW1tbW1tbW11rW157W197XGxrXW1rX3972MhL2MjL2UlL2Uvb2cvb2lhL2lpb2thL21jL21tb29tb29vb293r29773Gxr3G573G/733973/vcac98a1/8bGxsbGzsbW1sbW/8b3986clM6lpc7Ozs7O787O987e3s7e/87vzs7399a1rda9xtbWztbe3tbe79b3/96MjN6Urd6trd7W1t7v7973997/5+e1tefGxufe3ufe9+fnjOfn1ufn3ufv7+f//++95+/ere/n5+/v5/e19/fW//fn9//Gxv/Wxv/Wzv/e3v/n5//n7//vxv/v1v/v5///1v//5////wj+AP8JHEiwoMGDCBMqXMiwocOHECNKnEixosWLGDNq3Mixo8ePIEOKHEmypMmTKFOqXMmypcuXMGPKnEmzps2bOHNSZIBFp8+fBhFcAXqTXcFQRnUSmEKU5rkUQAhSMfHJ5wArTWdCO/CBIAwFqqwyzRoTGgMHSf+NQLBJLNmyCxwM9EfDACefS9/CNDuBYAwEq3wiGKu3JTQOcgdOOdBWKeHCK8uBSCxwygBNeKFAdkmD8j8UBOxYpbG5JRQHOJB0EoIAgTmrWEuvrPPBwYIDCBx4xolAs2yV1cileUKDRg5kPweQ/r1yThYcKQRxS76cecosCggUqPCFunWR6/7+4dmjBYeKzgEGDCAwwbyKFDiscOkBb6by7xuHLSGDZIqMFCAw8MEErSnggHrpOQACDCBwsMAHEB5wAAgm1HBCEkhY04xKAcSAX0ZTAAjhAgzEQMMUraiiiibkoOLBBggUkkkss1gzjSY4suJIKU8QwgADBnywAgtdlIESANV9+JAnSZRAgm0MgEDCFLWAo4024LxGUD/g+AGOPQrxA8494ICDzSUweADCCUFUVRIAHirpUDI4kPCBgDHgaMxIvVxjyBkgpKAFF7OMNECcciYETQ9TPPnBCEVMwwRK97hTC4MkDJFEoSAdmuhB1riBAwgjgECDJqC8ZE8ihMAQgxv+gCQkDAopZJBCCjb8k9ZCAIzwKUFL4DCBbihAkc00MvVzTzeEUKhEjRsS1AsABsTFwAgOwOLQALspCQ0UpH7ASCP/WDPQdDLZY4iaOWjwgw5/DPQLABNUUokcUCBww7bdMseONbGo4MABJGShzU/3fPMBAgYQcABljADgwBKA7GFZrg0hQIJJVsQxECw4WCKSMgIPQEImBzfFCALqEbDAQK0MkBsIEyhwwFAZJynSk0NsqAkCKHzEDRg7SICAAs5k8xY6HwhggABoCfRLaw5A6IEDOieEQAomkYAACIH8o4IBonVkjRAoOCABZpA98wQMMGQxUDIMHCBHK62wcZb+QwRkDVIrA2exWF8dLdOCAyTgIIts9mgDDUHJtJaMQMkYcMC2vpWkiQEgoKAAHB1VIYECONhRjJy/WP4GHY1MYUC/BzHgN0iaOIAAwdJsJM0UDEigCrKJ/gKkbgM78ItDC8wOkjMMa4HuRdToMNkU8fz6DzSJFHKGIYgkMrlDCCj/kTYLIAA6Rty0UNv31gvEjz329BPRAeJ7pE1uGUGjggQo8NF+RlhDiTYY8LKL8MEBCkCBx/6HkeQJkAQMuIgybJcIMDEQIwhAFEm4MQgv6CERFBEHDh7Gtgs2sH4MGYQWcvADIKhABUA4x0FmIQc5aGEOFMGBgkpowosg7iL+vbCdAo6GgAnsQBAF4YYOJlAABZBgCRGxxmIcQIQeauSHFtmEARgAhSmoIQu6EUNBtBED9agHB0h8iMAQwEMrWmQBG7PII3KzCD9MghExMEASCPKGyZgxAA6IzUKmM4XkpcyNGNHNRVpxNB2Igg5uIJAwBuKHAN3JAK/jHCUaQoMFxKBsiMRIbS5yhwUYCIEHIAAFhiEQMDpgCmmYQhedAQUG6GAhg1CBE71grlAmknAVuQPDHAA3GEDBG/L4RwoYgAI57KEgQ2BAHBOiQxDYoZe+9OE0KTI1BLghDmPwQyQE0YcYwLETuiIIN5oAAweQISHJOAADXJFNjTwJiKb+VMZAAAEHEBAMlAbJxAJwwIyDxOFhXnhePS1im4uo43b6/Ic5FnYAzjVjVwSpxAcwEIgkiOJ507CdDJoRrYUyNIIWScaj6CEQTQwAkwMAwUJI8DAHqAAPArGE12jwOJMmEnYPkcchsIEPgbCCWpjc5kGuEQUCTqgHY6CpA3rqUx8CdSLzwASQgiS3hfgiC39BAByLKMiqWuSeG9GGGl4nB6U5JBEQYhgDsqBQs1JEkWmFoBwi0oo26M0AKWijXScyGY48aa8TuUaD0DnYi6xFI+yQxNcskoV3NBYjXtMIMLx2i8u+ZGAaScEHoCBDz7Yksxgxh4GqYVqXkKCAFgn+xBQc8ANstlYlJFDARdghhiIe47Yt+ctF9iDWZAKXJZ28CA4GsIPjBveqDXHiNurqXJN0piKWmEx9qruSGEA3IU0oJA64yxIQ6HYiblAQTsmLW5RGsQQOEMMg2KuShkrkDSOggW3pa5JRRqSPI+gJf1NyGonQAAFyON2AURKD8z6EGAqK1YJRUtiHbMO8wZhwSl4LkTgg4JYapvB3B/IKoLEyxCc58EN08EoUM/hyDQHGB0pwPBdbd8T/qAACamzjktC0IXZggAx6fBLzMiQcEyDBNohsXQQwRASuYbJJagBdaExWyiW5rkKyQAIeY1kkKk4IGIf8ZZL4MyHrQNz+icssEmgMICEvcIAaiMHmkfjCyQcRA23rTJIUwM67seDzSKx8kBdcWdAhKbBBMECCSSE6JFNAwCIKMgMJnO/RICGDAcQ4EDI4IGiYDok5BsDpfzSBBCQAcajHt+mBACF80Vg1SEbdC4HY4UlLlvVHRm2Ef8yjwZnTdUeawADRkGEBUUCOsD1ihgVM4Q5eq/WyPQIKBuBADQhQxLQ/8o7eoACYNoEFLDwBCyOwYhN3aMUmjGCEGRgBEuw2gh2MIIQivMANL8CBDEygARNcYDIXEIEGHCADC0QgAgZSQAVM8AAQRMACDW/AAR4gAtsULy5xcUAIOiACEUAgAgMrwAH+TCkhmyVg5BJCOY4lkgRTImAL1FWnDAXBjnNs4xzm0IY5zGEDLICC5z7QgQ2cEAQlpEAGNrBBBWIQAwCBwFRPjzoIPhCXD0iABBJYgAQmYxuuVO1OEFrQBxj0gTPA4FEkQMQaSEADEGQhFahQRSvS0IswOKIXrdCEFNjACFX0whd/98UvfCH4Xxj+8IgffOF/YQu5o2IUhtAFLXhBilHswhC1OMUpaABQjmQDAQRwwBvuAAtWmF4MrYCEujchhBUoQgYvWPgFMEABCiggyaYknoB+pJtHYYrpUCiOiYpTHFnSoItQcAY60vGLbOxcHTvfBjzMsQ1ztGMd79jGO+BxgY/pT98f/jAHPNbhD4NsVyCl9Qg/+PGPov4jH//gB/wlKuoDRWkCKKDAsBRkG7HGwPckMAIjYAiXEAU0gAmYAAWEhwuClwy/IAzlgA36UA+/8D1JUVCcgmVy8AEmYiLINwVTEAWPsW0kWIImeIKyFhAAOw== | 1. P 2. Y 3. U 4. B 해설이 아직 작성되지 않았습니다.해설을 알고 계시다면 오른쪽 해설추가 기능을 이용하여 해설을 작성하여 다른분들과 함께 해설을 나누었으면 합니다.로그인 후 오류 신고 및 해설 작성 하시면 포인트가 제공됩니다.[포인트 모으기 및 사용법] | 2. Y [포인트 모으기 및 사용법] | 정답률 : 78%
산업기사 | 건설재료시험산업기사 | 2016년05월08일 | 2과목 : 건설재료 및 시험 | 31. | 석재에 대한 설명으로 틀린 것은? |  | 1. 밀도가 클수록 강도가 크다. 2. 일반적으로 화성암이 수성암보다 강도가 높다. 3. 석재의 종류에 따라 밀도가 다르다. 4. 흡수율이 높으면 내구성이 크다. 해설이 아직 작성되지 않았습니다.해설을 알고 계시다면 오른쪽 해설추가 기능을 이용하여 해설을 작성하여 다른분들과 함께 해설을 나누었으면 합니다.로그인 후 오류 신고 및 해설 작성 하시면 포인트가 제공됩니다.[포인트 모으기 및 사용법] | 4. 흡수율이 높으면 내구성이 크다. [포인트 모으기 및 사용법] | 정답률 : 68%
산업기사 | 건설재료시험산업기사 | 2016년05월08일 | 2과목 : 건설재료 및 시험 | 32. | 풍화한 시멘트의 특성을 설명한 것으로 틀린 것은? |  | 1. 강열감량이 증가한다. 2. 응결이 지연된다. 3. 강도의 발현이 저하된다. 4. 비중이 증가한다. 해설이 아직 작성되지 않았습니다.해설을 알고 계시다면 오른쪽 해설추가 기능을 이용하여 해설을 작성하여 다른분들과 함께 해설을 나누었으면 합니다.로그인 후 오류 신고 및 해설 작성 하시면 포인트가 제공됩니다.[포인트 모으기 및 사용법] | 4. 비중이 증가한다. [포인트 모으기 및 사용법] | 정답률 : 75%
산업기사 | 건설재료시험산업기사 | 2016년05월08일 | 2과목 : 건설재료 및 시험 | 33. | 다음 중 콘크리트용 골재시험과 관계없는 것은? |  | 1. 팽창도시험 2. 로스앤젤레스 마모시험 3. 체가름시험 4. 유기불순물시험 | 1. 팽창도시험 | 정답률 : 62% | <문제 해설>팽창도시험은 시멘트에 적용[해설작성자 : 송원대]
산업기사 | 건설재료시험산업기사 | 2016년05월08일 | 2과목 : 건설재료 및 시험 | 34. | AE제를 사용하면 일반적으로 콘크리트의 워커빌리티를 증가시킨다고 알려져 있다. 다음 중에서 이에 대한 이유로 가장 적당한 것은? |  | 1. 연행공기가 시멘트, 골재입자 주위에서 볼 베어링과 같은 작용을 함으로써 워커빌리티가 개선된다. 2. 시멘트의 응결을 극도로 촉진하여 워커빌리티가 개선된다. 3. 시멘트 입자의 팽창작용에 의해 워커빌리티가 개선된다. 4. 시멘트의 응결ㆍ경화를 지연시킴으로써 워커빌리티가 개선된다. 해설이 아직 작성되지 않았습니다.해설을 알고 계시다면 오른쪽 해설추가 기능을 이용하여 해설을 작성하여 다른분들과 함께 해설을 나누었으면 합니다.로그인 후 오류 신고 및 해설 작성 하시면 포인트가 제공됩니다.[포인트 모으기 및 사용법] | 1. 연행공기가 시멘트, 골재입자 주위에서 볼 베어링과 같은 작용을 함으로써 워커빌리티가 개선된다. [포인트 모으기 및 사용법] | 정답률 : 66%
산업기사 | 건설재료시험산업기사 | 2016년05월08일 | 2과목 : 건설재료 및 시험 | 35. | 다음 중 포졸란 작용이 있는 혼화재가 아닌 것은? |  | 1. 플라이 애시 2. 규조토 3. 실리카 퓸 4. 팽창재 해설이 아직 작성되지 않았습니다.해설을 알고 계시다면 오른쪽 해설추가 기능을 이용하여 해설을 작성하여 다른분들과 함께 해설을 나누었으면 합니다.로그인 후 오류 신고 및 해설 작성 하시면 포인트가 제공됩니다.[포인트 모으기 및 사용법] | 4. 팽창재 [포인트 모으기 및 사용법] | 정답률 : 54%
산업기사 | 건설재료시험산업기사 | 2016년05월08일 | 2과목 : 건설재료 및 시험 | 36. | 다음 중 폭약을 기폭시키기 위해 사용하는 기폭용품이 아닌 것은? |  | 1. 질화납 2. 도화선 3. 도폭선 4. 뇌관 해설이 아직 작성되지 않았습니다.해설을 알고 계시다면 오른쪽 해설추가 기능을 이용하여 해설을 작성하여 다른분들과 함께 해설을 나누었으면 합니다.로그인 후 오류 신고 및 해설 작성 하시면 포인트가 제공됩니다.[포인트 모으기 및 사용법] | 1. 질화납 [포인트 모으기 및 사용법] | 정답률 : 78%
산업기사 | 건설재료시험산업기사 | 2016년05월08일 | 2과목 : 건설재료 및 시험 | 37. | 합판에 대한 설명으로 틀린 것은? |  | 1. 목재를 톱으로 켜서 얇게 자른 단판(veneer)을 3매, 5매, 7매 등의 홀수로 엇갈리게 겹친 것으로 팽창과 수축이 작다. 2. 합판은 무늬가 아름답고 열과 음향의 전도율이 작으며 내구성, 내습성이 크나 목재의 결점을 제거하기 어려운 단점을 갖는다. 3. 합판의 제조방법에 로터리 베니어(rotary cut veneer), 슬라이스트 베니어(sliced veneer), 소드 베니어(sawed veneer)가 있다. 4. 합판의 제조방법 중에서 생산능률이 높고 가장 널리 사용되는 것이 로터리 베니어(rotary cut veneer)이다. 해설이 아직 작성되지 않았습니다.해설을 알고 계시다면 오른쪽 해설추가 기능을 이용하여 해설을 작성하여 다른분들과 함께 해설을 나누었으면 합니다.로그인 후 오류 신고 및 해설 작성 하시면 포인트가 제공됩니다.[포인트 모으기 및 사용법] | 2. 합판은 무늬가 아름답고 열과 음향의 전도율이 작으며 내구성, 내습성이 크나 목재의 결점을 제거하기 어려운 단점을 갖는다. [포인트 모으기 및 사용법] | 정답률 : 77%
산업기사 | 건설재료시험산업기사 | 2016년05월08일 | 2과목 : 건설재료 및 시험 | 38. | 다음 화약류 중에서 폭발력이 가장 큰 것은? |  | 1. 흑색화약 2. 무연화약 3. 다이너마이트 4. 칼릿 해설이 아직 작성되지 않았습니다.해설을 알고 계시다면 오른쪽 해설추가 기능을 이용하여 해설을 작성하여 다른분들과 함께 해설을 나누었으면 합니다.로그인 후 오류 신고 및 해설 작성 하시면 포인트가 제공됩니다.[포인트 모으기 및 사용법] | 4. 칼릿 [포인트 모으기 및 사용법] | 정답률 : 64%
산업기사 | 건설재료시험산업기사 | 2016년05월08일 | 2과목 : 건설재료 및 시험 | 39. | 시멘트 클링커 화합물의 특성에 대한 설명으로 틀린 것은? |  | 1. C3S는 C2S에 비하여 수화열이 크고 초기강도가 크다. 2. C2는 수화열이 작으며 장기강도발현성과 화학저항성이 우수하다. 3. C3A는 수화속도가 매우 빠르지만 발열량과 수축이 매우 적다. 4. C4AF는 화학저항성이 양호해서 내황산염포틀랜드시멘트에 많이 함유되어 있다. 해설이 아직 작성되지 않았습니다.해설을 알고 계시다면 오른쪽 해설추가 기능을 이용하여 해설을 작성하여 다른분들과 함께 해설을 나누었으면 합니다.로그인 후 오류 신고 및 해설 작성 하시면 포인트가 제공됩니다.[포인트 모으기 및 사용법] | 3. C3A는 수화속도가 매우 빠르지만 발열량과 수축이 매우 적다. [포인트 모으기 및 사용법] | 정답률 : 63%
산업기사 | 건설재료시험산업기사 | 2016년05월08일 | 2과목 : 건설재료 및 시험 | 40. | 다음 중 화성암에 속하지 않는 것은? |  | 1. 화강암 2. 섬록암 3. 응회암 4. 현무암 해설이 아직 작성되지 않았습니다.해설을 알고 계시다면 오른쪽 해설추가 기능을 이용하여 해설을 작성하여 다른분들과 함께 해설을 나누었으면 합니다.로그인 후 오류 신고 및 해설 작성 하시면 포인트가 제공됩니다.[포인트 모으기 및 사용법] | 3. 응회암 [포인트 모으기 및 사용법] | 정답률 : 72%
산업기사 | 건설재료시험산업기사 | 2016년05월08일 | 3과목 : 건설시공학 | 41. | 콘크리트 압축강도 시험결과가 아래의 표와 같을 경우, 관리도 작성을 위한 R은? | R0lGODlhMAAeAHcAACH5BAAAAAAALAAAAAAwAB4AhAAAAAAAOgAAZgA6kABmtjoAADoAZjo6kDpmtjqQ22YAAGa2/5A6AJCQ25Db/7ZmALa2trb//9uQOtv///+2Zv/bkP//tv//2////wAAAAAAAAAAAAAAAAAAAAAAAAAAAAi5ADEIHEiwoMGDCBMqXMiwocOHECNKnEixosWLGDNCtKAAgMePHgVE0EiypMmTFCmA9DhgAsqEFxgQGPgggIOXCB/MFMhxJ86COgfGbPkTqE+OCxY+8JggJgCRFIMKfJCUYQUDIyVUxVChwMqPNg8u/Ui0YQUEFhpclNrVJ0MKUC1KxSAh7sKzZ9f6lBD27gGXEtxGjLkXQFIICJ2K5AigL0SVH5OqTJC2aEIJT0da3sy5s+fPoENbDAgAOw== | 1. 5MPa 2. 7MPa 3. 9MPa 4. 10MPa 해설이 아직 작성되지 않았습니다.해설을 알고 계시다면 오른쪽 해설추가 기능을 이용하여 해설을 작성하여 다른분들과 함께 해설을 나누었으면 합니다.로그인 후 오류 신고 및 해설 작성 하시면 포인트가 제공됩니다.[포인트 모으기 및 사용법] | 1. 5MPa [포인트 모으기 및 사용법] | 정답률 : 47%
산업기사 | 건설재료시험산업기사 | 2016년05월08일 | 3과목 : 건설시공학 | 42. | 다음 중 탬핑 로울러의 종류에 속하지 않는 것은? |  | 1. sheep’s foot roller 2. gird roller 3. tapper foot roller 4. tire roller 해설이 아직 작성되지 않았습니다.해설을 알고 계시다면 오른쪽 해설추가 기능을 이용하여 해설을 작성하여 다른분들과 함께 해설을 나누었으면 합니다.로그인 후 오류 신고 및 해설 작성 하시면 포인트가 제공됩니다.[포인트 모으기 및 사용법] | 4. tire roller [포인트 모으기 및 사용법] | 정답률 : 67%
산업기사 | 건설재료시험산업기사 | 2016년05월08일 | 3과목 : 건설시공학 | 43. | 다음의 말뚝 중에서 항타기를 사용하지 않는 말뚝은 어느 것인가? |  | 1. 나무 말뚝 2. RC 말뚝 3. H형강 말뚝 4. Benoto 말뚝 해설이 아직 작성되지 않았습니다.해설을 알고 계시다면 오른쪽 해설추가 기능을 이용하여 해설을 작성하여 다른분들과 함께 해설을 나누었으면 합니다.로그인 후 오류 신고 및 해설 작성 하시면 포인트가 제공됩니다.[포인트 모으기 및 사용법] | 4. Benoto 말뚝 [포인트 모으기 및 사용법] | 정답률 : 71%
산업기사 | 건설재료시험산업기사 | 2016년05월08일 | 3과목 : 건설시공학 | 44. | PERT기법에 의한 공정관리에서 어떤 작업의 정상적인 소요일수는 10일이며, 가장 빨리 끝낼 경우 8일이 소요되고 아무리 늦어도 12일 이내 에는 끝낼 수 있을 경우 이 작업의 기대 소요일 수는? |  | 1. 8일 2. 9일 3. 10일 4. 11일 | 3. 10일 | 정답률 : 50% | <문제 해설>소요일수 = 가장빠른경우 + 4*정상소요일수 + 가장늦은경우 /6 = 8 + 4*10 + 12 /6 = 10[해설작성자 : comcbt.com 이용자]
산업기사 | 건설재료시험산업기사 | 2016년05월08일 | 3과목 : 건설시공학 | 45. | 교량에 가해지는 하중을 케이블과 주탑을 통하여 지반으로 전달시키는 교량으로서 아래의 그림과 같은 형태의 교량을 무엇이라 하는가? | R0lGODlh5wBKAHcAACH5BAAAAAAALAAAAADnAEoAh2tra2trc3Nra3N7c3trc3t7c3t7hHuEe3uEhHuMtXutrYR7hISEhISEjISEpYSUjISUlIStrYS9xoyEe4yEe4yEjIyMjIyMlIyMtYyUpYyUrYyUzoyczoylpYylrYy1tYzGxozGzozW1ozv/5SEjJSMtZSMxpSUlJSUpZSUrZScxpSc75SlrZSltZSl3pStrZStxpStzpSt3pS1zpS155S9tZS9xpTG1pTG/5TO/5TW1px7c5yEnJyMhJyMlJyUtZyUzpyU3pyclJyczpyc95ylpZylrZylxpyl3pyt/5y195y9zpzGxpzG55zOzpzO95zW55zn55zn/5z//6WEhKWMpaWUlKWclKWcpaWcraWcvaWcxqWlpaWlzqWtraWtzqWt3qW1taW9vaXGvaXGxqXGzqXG96XOzqXO3qXW1qXW76XW/6X//62EhK2Era2MjK2Ura2clK2lpa2l762tra2t3q2t9621va3Gxq3G963W1q3W963n563n/63v563397Wc/7WtrbWt/7W1lLW1tbW1zrW157W197XG57Xe572EhL2MjL2lpb2tvb21tb21vb21xr211r217729vb293r3Gxr3Gxr3G973ezr3e3r3e3r3n/73vvb33973//8aEhMaMpcaM3saUlMacxsalpcal/8atrcat58a9tca9xsbGpcbG3sbO1sbO98bn586UjM6trc6txs7Gxs7O787n587n987/99alpdal1tat3tbGxtbG1tbW1tbW3tbW99be1tbe/9bn3tbn79bn/9b3996MjN6Uvd6clN6trd7Gvd7G1t7Ozt7Wpd7evd7e1t7e3uelpee15+e9vefGxufG/+fOnOfe3ufntefnxufn1ufn7+fv9+f//++Upe+lpe+1ve/G7+/Ore/W1u/e3u/n3vetrfe9vffGxvfG9/fe3vfvvffv9/fv//f/zvf///+MjP+t//+1tf+1zv+97/+9///G3v/G9//O7//O///W1v/e///n3v/v7//3zv//3v///wj+AP8JHEiwoMGDCBMqXMiwocOHECNKnEixosWLGDNq3Mixo8ePIEOKHEmypMmTKFOqXMmypcuJlAIUsPayJsMLBQqYs8kz4qQBBbD1HErwhIEA54gqTQhpAAGaS3ueAJosqtWBkwIMgHr15QmZlrpareRUqFiXOBeEPav0zoABx9i2vADUiFyiHQgUeHNX5TIEQH2o6muTVc4AFN7tI2xyiIAABCwEYtyyU5oCAQIIEEBh0WLKIgcA2DyAAjLQKm8g0LxZ8wRRqDsSm0FCM4DbAggwKBfbpIgFrAeQ1ruot0ZfQjBnbp2bBDPjInkxGCAzs9acBCYwgn7xwurqAgD+vCVwwAId7h5dyTTAgAFg3QUqFGjA4Bt6igUMzC+wGuiEAgtMYIEp92kknQXunYAAXQYYRUIFEE4QT4EOdfIFAw2wZ4EBFghgAX0kMGDBBCREQ6FFwFTAwAkNXHACA0UEwIAQF7jIAAkkUGDfiQotgQADFywgBH0WyBjiixacMMEJdvA40QIIoECCBV1c0IAQBgh5gQU0XuDDBSTs5KRBFhRg4wkoDKAFAwEkicAJFzR4ggUWjPlQLw4sMERyd+hRQBEvAAhoBUKgkCQXSspjp0B/6GBmEe0JoWAKFwRwAqQXyLGlEA9aYeKiCW1TgQGTzAHkNlwsUEMZMskRxQL+JPBxQgVD/AAhOnYmMYSIRSjYwRkNTHDGaidwcQEFo8xKQq8M+ABqQlkYQIITOEHyT5DCMBHABEK04iU/OlRgQQ0sNOCDLGMOUQADXKBQQLFGXcAGYCQgakEcY1yw4hEnUGDCswXV0sEAQxBTAwJ1/hMAHdzUYAAB6hBzwgHoirFAB+7owUAFE55YRntYYKFkC154V4QUxBZRBJf/1LCiHHD4QAEcAAsERZwk/KNPAT6k8w8dBMjijgQFECAQEgWM8s8lF0xAkxwVTHBiJAGQIMS1BdQQxD8FkPAFFA1sS8wLxwo0YnFw4AgbwBi0J1BWUOm7zj+EPCyQGgj+w43+EhW0IVAHFTh7nxPttSCQmQK9MOM/UVhAQM5r4CQQDXkLFLUx9oBKxwAWdPIPLgTEMtABFwgEwlsDlcCAicRk0IAjApkQIjHcfTEBAwNRUEEWAr24xT9rTEeBQPqyIBALCwjuAgk9pLJoIAWUINA67fUyEAFXu1ODXgPNsMB5jFtAAQjHU3BCO8ZF0p7ggRYx0AIU4PAPCmwS1KJAMuS43T9IVO5kIxVYwEC8YIBVDMQBDNCG3mxQtIHYgQJXE8gKkiSQWmiAAVboR2xkwYACoKJ3BRhe7ApAs3+koX4D8V8MLEACfQgEBROogPNO1AkCXMBzhyvdQApghbn94w7+MhlIJ1hQAAUKJAYUQNc/MHGsnIFmCPThwkDo04UUUoAXAkFDThI2PwYUQyDeYsDaniAlC+CBQtqYAAII4h13DKQQBZDEQMygFYLogAByGAgUSDABTQiEGBqowNoIUwj5IGEgHegaQbrmC4H44igECcIE+NI790xjIPq6QFLQ84fpnFEgZHEAQRhgAHgIRHtBHIgOVkSQIUwgjwJBBILiQpgyccELAkGgDgVCAgQcYSB3QOFADGCAeQyEBQiYwBME0gkvUKAHYjIOJ9ZFkE0sIIED6UUDUEAQWaRSICMgQQOqiYEFwPJvCHjFXewgBHYRxAIHmKFA2jOHgeRgAQL+KEgGSFWUVwrRUD3wh3EkESdDjLIBOiAIFwqwln+4wwZOKUgUCqBEgQSTBOMYCDDaU1GxTEBaBPEBA9zgw3/8gAE9uMdAYnCAABSEBQcYzEBA0IAeEKQTGVgAFjQYm6lsgyB4MIAPXDiQF5W0YQ0kiDAY8ImCfIABiyjpKhxQAGl0hRiz2NAu/9GDjRH1bwSQqUCcQB0ySe2dE3gHQWyRAQa8QqCgaU+TBvIHCgiQIMAwwFYf+k1M4q4gL5oEQZ6BoY4qZQgo0GtByjSZgZCDPrgayA2SSpAKjNOOFWgqQfTwIm5S5gQFqCdBCOiEgnBQigSpwQDuShAQFOCTA4n+grgKwooGUKAaUcmED+azB4IEEwvVJAR9CgICAwzAIC8wQEP/YYsWoLQgImAABUjBGHeBbyCZoGZB6MMVh0pAPwYJZmMHYotE7m8glnhmx4ayAtCegLgHYMAvCuIdLLa2pQeZgOAGIgMrDVIgstgSLeXSwesOhAET8FlBECCEn/q2rwcuYkHqEKKSCgQHDqDCJnmShBRwK3MEIQFDC9KK+xVksi41SAWoYJALKcIglrBABa4gF9UZWCCEKMAjDDKJAlirIIQAykGsRA6D7CoOBkFCA96Qj55UAUONbKWlDIKHA0SQILyoo0F6cNaC1IACoDDIDDCkNLGQ5ZzoNYD++wzisIPYgHsGKQQCBnGQEIkDxgzYQT1qIjEzbYMbBbkRPQzygQLYhbgIMNpB/lqQPagIIVRdRlceMQA5AJogxMDJVxfpWYIgVdEFGQaQDhIFBrThMwS5RIjsyxJbeCA+clxsAAx7uAbc+B+TBTVBgiHdgzyVkgV5BImeE5UiFAAFFgYwAspcED4EzSB8LQBCHIWJgyBzvK2l0zNY0gkYLMACSjDII5J5kBocALUF2YCQDaIHEhhAwQUpQZcLggEZ41YpshgAugvyLoS8aLkDQcW2EDILAhjPIH3wzqcMMgEuwPsknWjBuoawaAZs4CCJrMRBYhDRgwSqEQdxAX3+rGoQFQTwNEPJyr4J4gACAFwgzkBABRAiATh7XIQGiS4F0GcQw1CBpyehA5AscQiDgDYFvW327V7+D0tAeJRv4EedG8DigyxBQNvmCQcbYEQgkxAhqygAqwmCynkXRHFM/0cXlo2QGdzrJHu4BAMWEOuCYGE+sziIOwrgBoSAADEJYeHKLxyihJTT7C1hRXvGzsYUHwQDBch6Qbhhg4EjRBIFECykGcB4RikpoCVJUxwRMndWIMQCC5jvQURgc4OIFM0EIYKpE6KC9qCaJZYogAO6a7+ZJKQAVUj2KT9QmoRstOoHOSGNEcKBCdyiJGr8AUIG9sGDEDbBzAeQQhj+sPyDnLQbCVFdD3iPklVMYAHWO4jigYuQSxTg1gKhfAB2oBDQJuQP+kI5tG2wAP1/xNEMUH0GcUdOdBB6kDwJsQFPN0r7ZRB5MAGI9059s2EosQuklH4HgSUPVxBkEADAgBDuQHx+kxC8UFX3RwEkIHWnZwCwtxHckBMFWBBhcDuEgBDD8B82kBB/h3MHAVrNkBApUAEvZngW8AZFhhLUgAAGQH4DgTRMuEM8kBCUBwDSlhC10B7KAIQIQAjCV1QTAA0e4QchcnAOWAIHgEsIcQgNQAJdZxB/V4UIISU2lRAZMAC0NhDbAEOdVhKt8CAYaBDPgIIKEWTyBG0fAHj+CgFDQGcQanABFRBNBeFGx/KEFBEEE9N3CEEGBcBFB5Fj53UQKYCICNEEMSSFHfAjC1ECfHcSxJQG24d9CWFspgeChxiBBFEEBvCHBkEHJDBgB8E0E8AbGsEAB/BeCEEM7lFCCNEABWBACUEXujZkIwaEDOCLPcgAb0CJGrEKSjgJ5PAM4PgM45AO4GgNYYBH2hCO6vgM1rAKGIIK1rCO7PgMrKAB2zIKxqAMuxCP6mgNd7cIt/AMvMALAjmQ1iALJ0ACO1AM0mAJJGANzsAL1mA15ABaOpER0OMDa3YQZ/A4u5AQRiAiRjB4mLSARVEA/0UQgeAFKICCcfAMXID+C3RAB4GQCx3gBUbQLyviBbcgBz1JB3LABcjABXJQlEV5BVhwBVxwBUKglFZwBU/ZlFdgAVdwBT2ABQygFxAIgXxEAVRQABColQsQQmMJlkUTQgSgG3qhFxSQljlRNG7pFNhRNLkhAEXjFLlBl2mZlnIJGUBBAHXZlmvJQxiBATLhA0oyAVzWA1wWlmDJR3wEgWAJgVnZNfJBARQQQpgZQgXgFBNAAAtAAG05mm+5lnnZlnIJlwIgHGfJl3pBGrkhHAQgHJsxHJsBmKxxGwEAANbBmwQAGbgJGTJBAEdhHcVJnAFQnEcxm3qhHwDCHvyRH2OZnECxWu/RHsRETKT+REoG8CMIgADr0p3tcU3ukSH00QDo2QCWVSPtMSu2+BDPgB1+WTSZgRl3OZvDiRnIWR0IsADU4RSQUZz54RRK2JnECZ76QZwLoB/ElB8/0kFK6B4Ygp4Ioi/emQAYgAEQwAAQgAAREAESAAEQkAEJcAEQIAEg8AEfkAB4cAcSIAEfgGU8kQKoaBKGYAEXkJIRcQIPwGApkAJZkAI+gAIpoAFF6gFIygJK6gFKygInEAZGQAcv4AUxAAZIYAdm8Ad/4AVeAAZgcAIdagEt+BEOxhOXhhEWUAQssJEj4QAoQA4XMIsSAQkcujgj0Qk/UCMXoAc1sxFrgg/EgAJ7CBL+hGCMdUABG+gQK7IFKWCMIrEr1uAHc8IJfYoRhUAC7PAPf5AGJxAMI8EAlzAQW4CGD7ENWdAAlpAHZeCoIUECFzAM7NBe2FapEsE0dfcPQ2ABwhASGPBjAvEMJFCDDxEIDDAEbNAHgiAEFiCsHkEMdOAAveBGntADF5B2tMoQFbBV//ALFpAC4OAR9kAIE2AKy2AJsmCuQlABXkCBCrEkdkAEwKAE/BKDGtEKelAHBXAGxLANIiAFZOAD0JSo14oQhjB30hVD7bExt1Mm2hgRY3kjUzIBuoNgtnUC7EoQdoAmlnUCJYAmJ/CxFOADQfmRGaGsCHYCLJABJ+ADD+KIlW8AhgO7ELbABVxQB3ZgB0eABXRgB7dUB19gB2c6EttAOwqRsSJCHxQgItKltAwQChshIjLWAP2SJCICJwxwZzFLIZfQArKQBEoQCy0gCYBQCnNwCh3BDZ2wCbVgC2uACJQwBUvDAUGbtXRbt3Z7t3ibt3q7t3zbt377t4AbuII7uIRbuBIREAA7 | 1. 사장교 2. 현수교 3. 거더교 4. 트러스교 해설이 아직 작성되지 않았습니다.해설을 알고 계시다면 오른쪽 해설추가 기능을 이용하여 해설을 작성하여 다른분들과 함께 해설을 나누었으면 합니다.로그인 후 오류 신고 및 해설 작성 하시면 포인트가 제공됩니다.[포인트 모으기 및 사용법] | 1. 사장교 [포인트 모으기 및 사용법] | 정답률 : 78%
산업기사 | 건설재료시험산업기사 | 2016년05월08일 | 3과목 : 건설시공학 | 46. | 교량을 크게 상부구조와 하부구조로 나눌 경우 다음 중 교량의 상부구조에 해당하지 않는 것은? |  | 1. 주형 2. 브레이싱 3. 교갹 4. 받침부 해설이 아직 작성되지 않았습니다.해설을 알고 계시다면 오른쪽 해설추가 기능을 이용하여 해설을 작성하여 다른분들과 함께 해설을 나누었으면 합니다.로그인 후 오류 신고 및 해설 작성 하시면 포인트가 제공됩니다.[포인트 모으기 및 사용법] | 3. 교갹 [포인트 모으기 및 사용법] | 정답률 : 77%
산업기사 | 건설재료시험산업기사 | 2016년05월08일 | 3과목 : 건설시공학 | 47. | 토공에서 시공기면을 결정할 때 고려하여야 할 사항으로 틀린 것은? |  | 1. 절ㆍ성토량의 균형으로 토공량이 최소가 되게 한다. 2. 가까운 곳에 토취장과 토사장을 설치하여 운반거리를 짧게 한다. 3. 부대구조물이 크고 법면의 연장이 크게 되도록 하여야 하낟. 4. 암석굴착은 비용 부담이 크므로 적게 한다. 해설이 아직 작성되지 않았습니다.해설을 알고 계시다면 오른쪽 해설추가 기능을 이용하여 해설을 작성하여 다른분들과 함께 해설을 나누었으면 합니다.로그인 후 오류 신고 및 해설 작성 하시면 포인트가 제공됩니다.[포인트 모으기 및 사용법] | 3. 부대구조물이 크고 법면의 연장이 크게 되도록 하여야 하낟. [포인트 모으기 및 사용법] | 정답률 : 72%
산업기사 | 건설재료시험산업기사 | 2016년05월08일 | 3과목 : 건설시공학 | 48. | 리퍼로 암석을 파쇄하면서 동시에 도저 작업을 실시하고자 한다. 1시간당 리핑작업량이 120m3/h이고, 1시간당 도저의 작업량이 40m3/h일 때 조합작업의 1시간당 작업량은? |  | 1. 25m3/h 2. 30m3/h 3. 65m3/h 4. 80m3/h | 2. 30m3/h | 정답률 : 64% | <문제 해설>=리핑 작업량 * 도저작업량 / 리핑작업량 + 도저작업량= 120 *40 / 120+40 = 30[해설작성자 : comcbt.com 이용자]
산업기사 | 건설재료시험산업기사 | 2016년05월08일 | 3과목 : 건설시공학 | 49. | 아래의 표에서 설명하는 연약지반 개량공법은? | R0lGODlhFwFMAHcAACH5BAAAAAAALAAAAAAXAUwAgAAAAP///wj+AAMIHEiwoMGDCBMqXMiwocOHECNKnEixosWLGDNq3Mixo8ePIEOKHEmypMmTKFOqXMmypcuXMGPKnEnTIoCbOHPq3Mmzp8+fQIMKHUq0qNGjSJMqXVpUIYCaUKNKjfk0YdWpWLNq/Xj1YNetYMOKbfi1YNmxaNOGPTuQrdq3cGm6DTA3rt27KefWpYuzLcGcfgXypBtYsOGFPdvqPCz46tO9OxlHJoz45t+/gzEDrry5a9/CfC0ztpo59Oe9ow3W9fyZ8uHWrl17Tm01NWvRlKs+Zjg79mXfDs/i/k2cLG2zoHXzVo28uNPn0F8np93btGjUuZtL374b8W+2ykn+LwYe3uz4h+EzO9YMmfl32NG9eg+8nr57ye/b++5dX7n+7e5hpx1fmHFUHkL1ASjeeY05V9uDEJrGnmLVyfZdcLZN+Fpf/2XXWGe8DSfgT+iNBluCHmIYIGjx3bcgiy4SliB/IU5mXXnpAecijvJF55hlJGb0Y3eyAXmhUz6ZeFyPCE4koGEzjofdgRDm2CGPMd6HooM3DjefhfiZCF9eLar4IYP9fTkfamnKuJx9x61W2Fc2RhjfjHMeiWSdiRlnJ5Ml5hnbk82VpZd0V4Y5IJMoGsreZmqCKSmNEsnpZ5ORXkrnoJUmuaRifkEmJYWAiVqhozCGuKOIGur45p/+mMa6IKSyAtqnTaUxR2iqXL56ppe3QmQprL4CWmaveCWrrEiHLuvssyA1C+201Np0bLXYZlvrotp2662rn34r7rPSjmvutOWeq66y6a7rblztqsbqnmjmGiykbDrXml6RsRYqvRzK62VoyN4oJp/70gsjrcVye2mgWZI3HbjFDXsnnERiumWF21YcrqQp7vgxxMaaN2pE4HlVGqVISvirkW8mnJ2ljQY4WbkH3sqyyAR3OeW1l90mrHyE7tzklpx6h+fMa07ssdC2fiir0R7rOHCmBU9aqZaPnofvl1QmDR2WpQIMs9NaR4ijpy5T/DWFUj8cMXFIRwpsxyVnjXb+1G1mXBHDSyN48t8oaxSvyQUH6XCweXd9d92p9k2xzwPSOe/Q1lKkONCT4904r3ODbieRu0peeuUN+8p46BJ/7nnnu2Yt3Mqrm4wmnMRyNznjHJ9e5pB1Clxv8LnDnrnjMmNe/KYWq/wv54r7/mfz3FL/uqkMYl1j9qxTzrn3RHPGvdlXI28+9Lm6nvi77Nt1ePvwa/V+/PRHNX/9+Mt0f/78t7R//wBEyf8CSMCRDLCACPTI/t4Wtf08L24HG974umY7Wp1IbxVMXsjOdT+qkeo62vEbz5RXMo49LHYh1JO6OqhC1PWsSLq5mezSVz1kqed8YPsgw8zFQtzxbDbl/lGT9X6HQYdtTWwb5OH3PPgyJQURbnsT3g4zaEQojkxuSupctnqooMJBKW09q50Wt8fAIfmsfEGSobu4mEQcvgpyhmLb8QQ1xgSmTnRJKxoV6Ziyi2xuYXTUXPZQtS42hs2NhAzc4mjowhIGUo+VY6S4FqjB7hHyhTCU5MdOxbYL4jFLJkThsg6YuPQRr3t3jOIRX1Y+HWawld4ipR1nOUdU0vKWtawiLndJuOLx8pcktCUwh7k8Yhpzleo7pjJFJ8pl4pJfTImmNKdJzWpa85rYZIozt8nNbnrzm+AMpzjHiZaAAAA7 | 1. 샌드드레인 공법 2. 프리로딩 공법 3. 바이브로 플로테이션 공법 4. 생석회 말뚝 공법 해설이 아직 작성되지 않았습니다.해설을 알고 계시다면 오른쪽 해설추가 기능을 이용하여 해설을 작성하여 다른분들과 함께 해설을 나누었으면 합니다.로그인 후 오류 신고 및 해설 작성 하시면 포인트가 제공됩니다.[포인트 모으기 및 사용법] | 2. 프리로딩 공법 [포인트 모으기 및 사용법] | 정답률 : 45%
산업기사 | 건설재료시험산업기사 | 2016년05월08일 | 3과목 : 건설시공학 | 50. | 기계에 의한 터널 굴착방법 중 TBM(Tunnel boring machine)공법의 특징으로 설명한 것으로 틀린 것은? |  | 1. 굴착이 연속적으로 시공되므로 공사기간을 짧게 할 수 있다. 2. 토질에 관계없이 시공이 가능하며, 토질변화에 대한 적응성이 좋다. 3. 주변 암반에 대한 이완이 비교적 적다. 4. 소음, 진동이 적고 여굴의 발생이 적다. 해설이 아직 작성되지 않았습니다.해설을 알고 계시다면 오른쪽 해설추가 기능을 이용하여 해설을 작성하여 다른분들과 함께 해설을 나누었으면 합니다.로그인 후 오류 신고 및 해설 작성 하시면 포인트가 제공됩니다.[포인트 모으기 및 사용법] | 2. 토질에 관계없이 시공이 가능하며, 토질변화에 대한 적응성이 좋다. [포인트 모으기 및 사용법] | 정답률 : 65%
산업기사 | 건설재료시험산업기사 | 2016년05월08일 | 3과목 : 건설시공학 | 51. | 간선 접수거의 연장을 작게 또는 배수구의 수가 1개 정도로서 습지대에 설치하는 암거 배열 방식은? |  | 1. 집단식 배열 방식 2. 차단식 배열 방식 3. 어골식 배열 방식 4. 빗식 배열 방식 해설이 아직 작성되지 않았습니다.해설을 알고 계시다면 오른쪽 해설추가 기능을 이용하여 해설을 작성하여 다른분들과 함께 해설을 나누었으면 합니다.로그인 후 오류 신고 및 해설 작성 하시면 포인트가 제공됩니다.[포인트 모으기 및 사용법] | 4. 빗식 배열 방식 [포인트 모으기 및 사용법] | 정답률 : 81%
산업기사 | 건설재료시험산업기사 | 2016년05월08일 | 3과목 : 건설시공학 | 52. | 그래브 준설선(Grab Dredger)에 대한 다음 설명 중 옳지 않은 것은? |  | 1. 대선위에 트램셀의 일종을 달아 수중굴착을 한다. 2. 대규모의 준설에 적합하다. 3. 기계가 간단하고 건조비가 싸다. 4. 준설깊이의 조절이 비교적 용이하다. 해설이 아직 작성되지 않았습니다.해설을 알고 계시다면 오른쪽 해설추가 기능을 이용하여 해설을 작성하여 다른분들과 함께 해설을 나누었으면 합니다.로그인 후 오류 신고 및 해설 작성 하시면 포인트가 제공됩니다.[포인트 모으기 및 사용법] | 2. 대규모의 준설에 적합하다. [포인트 모으기 및 사용법] | 정답률 : 52%
산업기사 | 건설재료시험산업기사 | 2016년05월08일 | 3과목 : 건설시공학 | 53. | 말뚝에 작용하는 부마찰력을 감소시키기 위한 대책으로 틀린 것은? |  | 1. 말뚝 표면에 역청재를 도포한다. 2. 군말뚝으로 시공한다. 3. 표면적이 큰 말뚝으로 시공한다. 4. 말뚝 직경보다 약간 큰 케이싱을 박거나 이중관말뚝을 시공한다. 해설이 아직 작성되지 않았습니다.해설을 알고 계시다면 오른쪽 해설추가 기능을 이용하여 해설을 작성하여 다른분들과 함께 해설을 나누었으면 합니다.로그인 후 오류 신고 및 해설 작성 하시면 포인트가 제공됩니다.[포인트 모으기 및 사용법] | 3. 표면적이 큰 말뚝으로 시공한다. [포인트 모으기 및 사용법] | 정답률 : 66%
산업기사 | 건설재료시험산업기사 | 2016년05월08일 | 3과목 : 건설시공학 | 54. | 댐의 부속설비 중 상하류면의 수위차를 이용한 것으로 동일 단면에서는 자유월류의 경우보다 다량의 물을 배출시킬 수 있는 여수로(spill way)는? |  | 1. 사이펀여수로 2. 슈트식여수로 3. 그로울리홀여수로 4. 측수로여수로 해설이 아직 작성되지 않았습니다.해설을 알고 계시다면 오른쪽 해설추가 기능을 이용하여 해설을 작성하여 다른분들과 함께 해설을 나누었으면 합니다.로그인 후 오류 신고 및 해설 작성 하시면 포인트가 제공됩니다.[포인트 모으기 및 사용법] | 1. 사이펀여수로 [포인트 모으기 및 사용법] | 정답률 : 61%
산업기사 | 건설재료시험산업기사 | 2016년05월08일 | 3과목 : 건설시공학 | 55. | 아스팔트 포장 시공에서 노상 위에 포장하는 것으로 윤하중을 고르게 분포시키는 층을 무엇이라 하는가? |  | 1. 중간층 2. 차단층 3. 표층 4. 보조기층 해설이 아직 작성되지 않았습니다.해설을 알고 계시다면 오른쪽 해설추가 기능을 이용하여 해설을 작성하여 다른분들과 함께 해설을 나누었으면 합니다.로그인 후 오류 신고 및 해설 작성 하시면 포인트가 제공됩니다.[포인트 모으기 및 사용법] | 4. 보조기층 [포인트 모으기 및 사용법] | 정답률 : 53%
산업기사 | 건설재료시험산업기사 | 2016년05월08일 | 3과목 : 건설시공학 | 56. | 노상이나 노반의 다짐이 완료되면 로울러나 재하된 덤프트럭을 주행시켜 침하량을 측정하는 방법은? |  | 1. 프루프롤링(proof rolling) 2. 히터플레이너(heater planer) 3. 일래스타이트(elastite) 4. 마아샬 안정도시험 해설이 아직 작성되지 않았습니다.해설을 알고 계시다면 오른쪽 해설추가 기능을 이용하여 해설을 작성하여 다른분들과 함께 해설을 나누었으면 합니다.로그인 후 오류 신고 및 해설 작성 하시면 포인트가 제공됩니다.[포인트 모으기 및 사용법] | 1. 프루프롤링(proof rolling) [포인트 모으기 및 사용법] | 정답률 : 64%
산업기사 | 건설재료시험산업기사 | 2016년05월08일 | 3과목 : 건설시공학 | 57. | 다음 net work에서 공사에 필요한 소요 일수는? | R0lGODlh0QBUAHcAACH5BAAAAAAALAAAAADRAFQAh1JKUlpKUlpSY1paUlpjY2NSUmOlpWtjY2trc2trhGtrlGtrpWtrtWtrzmtzxmt7e2t7jGt7pWt7tWuMjGuMxmuM3muUlGuUrWu953NrrXOExnOMpXOMtXOc/3OlpXO1rXO13nO1/3O9vXPG1nPOznPOznPW1nPW73PW93tjY3trc3trhHtrjHt7c3t7hHt7lHt7pXt7rXt71nt753uE3nuE93uMlHuMpXuMxnuUlHuUrXuUznuU73ul3nvW1nvn93v394R7hIR7hISMe4SMjISUjISlhISlnISlrYS1hIS1pYS1tYS194S9c4S9vYTW74x73oyErYyMzoyM54ylpYyl54ythIyt/4y1tYy1zoy9vYy93ozOnIzOzozO74zW1oze1ozn54z395RjhJRra5RrzpR7hJSMjJSMrZSMtZSUc5SUjJSU55SU95ScrZSczpSlrZSl/5S1/5S975TG55TG/5TO55TO/5TW95Te/5Tn/5xra5xrlJx7c5yEjJyUnJyc1py9vZy9xpzOxpzW1pzv75z3/6Vra6Vr56VzpaWUraWcxqWlpaWl56Wl96W9/6XO/6Xe961ra617e6173q2MhK2cnK2lpa2lra2t1q21ra21va21xq211q215621/63O1q3Wta3W963e3q3n763397WMhLW1jLW9zrXGnL17e72Etb21tb213r29hL29pb29tb29xr291r297729973Gxr3Ozr3W/73n573v7733/8ZrvcaUxsac78alnMa1tca1vca958bG98bW3sbn/8bvxsbv78bv78b//85rY86Me86UlM6lxs7G987Ozs7O587W99aEhNaUa9ate9bW3tbn3tbv99b/996lpd6l3t6l/969td7Ozt7O/97W997e3ueMrefGxufn3ufn5+fn9+fv9+f/9+9zre+c7++1te+17++9/+/Gxu/G7+/vvfd7hPeUlPfG9/fW9/fe3vfn5/fv7/f3xvf39/+trf+t5/+1vf+1///Ozv/enP/31v///wj+AP8JHEiwoMGDCBMqXMiwocOHECNKnEixosWLGDNq3Mixo8ePGa+BHEmypMmPxqoJJGWAAIIOJ2PKnEmT4CUCDARaGoAAgYpHFpGNUlmzqNGijQ6sEEhABZgwByJQbLQmh8sLHZAd3cp1YZYQj4BIbHFA4AEWhv4dKCtxQoC1KlSkSMEChZiueLciK3GAAIG1CjBofcighVmpahG0iZhggCZH40aNaLOEbo0feTPTJHJgQCJGLdYIOfCCycNNbFu0uGLsgGGIfw4AuqdiwIEUVQSmEIJCs2+TRAa8yNXuT4s/OGrJxeGQFdtXpIcQ2BTxgCazB7CgEPlvRwof3H/+i+dYjMADc2pdp2AABFcKFQ5zTRD4SwXZFkQdMkIg6l+1FjxlwIRWuBygAi7jJajRWv9ohV4pKhyAxz8QHABTRFYMYUsPPvgwwgEgQFCCCA54gEBfAvhFgAAIDCLQGgecQlYDAhVxACwK5mjRAR4UlMhaMAFzgAsTaEAEBA8I4cIDCajW05MHnLjWWgXMNZcZa/BhgxoHvGXbewdQQ5A1oyEg0B8EoKLjmhIdAENBoBGgA3ZSRolAC0IIQQMltaziyRB/jPPNoIOOYyg99MwjkDz31APKKN+I8w09zhwghUD3LNKBCwdIIBBZg7EpKkOuGTPQJkbEQEAO/8RzQAL+98R0z2gYXGONbTz1h8kAPY7qq0KcTfhPGbad6MQ/vwzwxkzskKGCBbhYA8s2AjHiF4K/ZmsQNwjA8Ax6l9gXiEA95UITO++p8MYbbaAxhAAGQhAeQuNoqyNZB1AQ6j+5kLXDPbHORM8aKbg25STjrNGCGbQkFM8Ajtib4DEI+HUADiKgosUfA8ALBDL7yvSNMy2kAIszA8GYQA8IjUGANxKLN05nbr4wZV+JaEKGAnegZ1QZB5RT0Dj29UqQMwRYEPNvgHQ2QCP/AEwONPEEzA8ZK+CAjM80cVuPQd9EGENBMFJBBxsNLl0SNEAZMi9BM3estEL6JHNABQHTFM/+OXnDnYgKtRAUIRIHPGCN2iX9ZVvDBzmtwOEL8cNCC3IU1U7QCaFzQAwNczNlAQdggPhI9BioxBwIebMWAvU6dIACXtRU6QRvE0QbAhEPdAASo4+kj4E77IBQU4XUrpA9yaRw6Uy2XGz8QPfAcADLvZvkz19rcRByxX0/RM87ls7EzwFmMHTPBykUEUb1JdXijDMR9idQKX51DxE/ftw9UxfyOKQJAimYgzeexz6MjEwFBGiGQFAQJftJZAgpMEHIRnILHzwkFqY4AA8gV0CONOEvBHgNKe4EtYwIoQXCO8kLXvOQSaggBgrs4Eb88QIyUOsfc+iMuTQijxWkgAf+dylJCxDwjIiMBgLyk6FHTmS0jQhBARUgoEaEgABoSKRSLAjGBB8CCwXEQBhKFAgyXAIHDnKkEinwwNZG0gcEwOyKayGABMQSkUsIYA09YZwMo9Q6kFCxAlYECTf+UBFXDOCQEihFRDThjHH05BZKbIEAhFYSVRwADQkxRyAAoUiKdOKNEuFHwd4SgbQIhBaMuEQjPKGQb0SpIVFY0YoQcIE4bHEjt5CiQxAwAJSdJIOImGA9KkYA2k3ElYuwyC8KMAA5ksAqNzvAAnpxkHHsh5IJoQZPMPE+Z2BiLjkwZUeE8BcFiHMia1HHTKJBhgoEcSDOGIALhnAAFHDtIa7+lAFGMnibA6QBCw3LBQzmcgGDWIs5CkFaAmJ4jVghA405uGVFqpGCZSjjAGijCCYIwEqavKMFOZhXpXpioXs6pBqFy0ilDuAMe7hBATZwAQ8KIQQVUKEgf0nA8g7iSgQo0BsRmAATxCCSmsbuI2ogAA0WogtHfMIRxAhPCwhAyKKoQgVoCM9K14KFidxjDInISDYOwIp/1OkARPgUfwhyG7mMa4KEOIBKZhalA5hGICp4wUe0eYAamJEghSAArlziABS0YaqLOcofUrCDQC4DAUQgAgKqGpF7ZGNBEFCkPWDBj2mwVCDYOEBH0yZGgfgAAi5hQAMcsIADiAQUByj+Aj3xEDAt+HQhIFjBk3aALYXwQxqvC2RBLPAqThRhHVGQXlwQ4IauYOEANwDCNTI4BCscgLIRkUfuLqKCcBJkDwjQw0CGiIAYxOABCHiACh4wxLUAAACHHEAAzPSP5p2IAMsSiCPvoBB6uqZkZICsRBnxhkG86q//QJMQivCHCSBAA95wR8FeQA68wO8G5ihEwaKEzYgogr4XaYECQPkPAiDBZ/4gQ2zXsIY/sDgHf+DFGs6QghacYQVnyHEKTFswFSDAAtwBxG0PsonBjSJW87gaASqQOhatpQsGIcQAymoE10SIB//434jzQgQVKMIbgnLG1yiijQOQmCKTQMD+N+B5AEwMZGYPiFxBvnGnf+TgADvQgo/fOAQE3LIvDUWGCAaCDBbkCyErHcVAwnOAIMTqHs5AB1mCIRBMHIAbmeFCdyV4kTccgBQYmUcKehCwSwwAlJbOhETOoAIkDOGF0psAeqy1BITsp3W8tKBAnAHeIh4EGfcQCSE8QIhh4EITBDiD7QgghICRgwC6zosmDiCEo1YEFgnQiCkeEAGRpMIEAxnFkCgyxDwZSAhvKIe1VNBJgwxgTi+6GEG2cYAoIMQJFsgBBALQsY75JQdc4wMBwCgQOtvCN/CDAX8t4gaJQmSYB+CAHgwBBF2UAwsDaAGoKbKKFbTABUKwwQv+FECAtCJkfG7GVAr0ORBR9uWQAjgkzdZySH7L/ABAFsgmeEUQV6ZQM5xhgS4Vco8DtAIj4zD1lBaQgQX4JawXuQc7WxAhVaw5Ifk4wBEGMo9DLIAgomyBL4BRC1jUguy10EctwhEOU8CC7C19wAOERhsCxEAC8svEAaKdGWQIiQ9nfsg9CPCLqCeiY4twRiyAQYAEYMLhgh9I/xpCgBdgMzZHIwA4JMKIA4jAHMawj2sYV/mPbQTy9yODBVB/kHukYGwJuYYUBy83zaziAF8QiDg+ThCqTz4ii3XBoAmSCwQK4QkmzQwwUvACYkyED1Cv5gQsUAQq1C5uAJCXZuT+EZdCCCTnlaZqRWLDAiQ44QOYuHOUEjCDcxZEF5lgRAxpco90HCAHpUj+QsbhQIEIAXRRcgwGASMBQADCohnpcCKDQA3cgQoJQABrcBG1oApz0RkIAAz/QA/gFFWN0yVbZxQjlQcR8Q10kBD8wA7zgFb28wKHdFPiwQ9lcicVgwAplxGQUDv5owNA0D0R0gO5MH9FUSkJ4HwPcQmfllAEUIMCEQ8+9g+KkCPhEA1rYAOnIA4x8Q4rAAPe0Dcn0gPXYAj6JxP30AITAIQLYWnbdRC/cAB9RC5sGEYXwQopgABMNl5TsgIhEIYx4XJb4D8HkIYGkQIJgE21QBZtCIf+FBF2UiAS5mAfURAFsdV/MjE+LMBpCzFtcZAQ2jAAcCB5J4KIGzEGCEABzrcHB2ADWoBWeVFTT8AQzmAGIfA8zfACg9EMCJAAhwiKFsFqLEAM86Bif1EKkjgT/jAECgBJC0ELCGY7mDJEgaeLFuEHKnADcvAN3MALubgVxXAWrWiCBPBzCXEP8DIM0NgRoXAWufSCf4GMB4EPPKKHn0IAlFaOHfGKCCACa+QbV8MCPHBLA3AD7kcQjYgY9OgR8SCNDhCQeBEPZsACGmAI7SYQ9iBN4oUQ6dVhBdkRMJIBeqQZcRMV7/QP55gAYhCR46UAGVkS6dB4ITCMGAEylWX+ivM1IGJ0ZxXjIgTxCQSAkilZEuEAXp5gDugxdBBRDQ9gHtTzEPowSgmAAT7jAs00iAJZXj15Ev0gCS0AATYABiZ5EQWDXgkAjwdRDyrGEySADIVATwQAAXmwNYZgCCdSYVVpEvRwCB2DAD9QCkTZEJIAWRWjkAyhCqDDAhcwc2thAyKABQigANk4lx+RDrYhAAuAAuIECiPgDFokEZMQX2s1EfbXGasgD/vAC5wQCBX4ho4ZE9hABraxACfwBNJjGwEgABBAA2JZEAaCBJxhT15FbdBADjDQE6xkC8TFcqkZE/MwGjTXAjrwDfUwDuGgYhLAekwRA0CABQSQiRP+oQgsVXQHcAaWJxD/kQDseJwnYYQHQB0C0QkVdg/EtVMMIQlTQgB7WRDxUFNCsTndowwIMI/meRK1cACCMBDAMACxMBBncADlqRDlAAyr8AdjFo7IQA1d0AAJ4ACD4AwxcAA0gAxQMER/oTW68wH/GRPOISzX8AAvMC+X5DNCeQ/mcA1CaQ3mMA7VYCik8BQ+AAY+EAZEoCRC8AAu0AJypzg1x28HIAPI4EpxsRbgFjUHUGslahKYkACBVCnWhlcIsAEMZgEWwAIQMH0ToAAT4BfNhD32YR9CQARDMATRUAl+YArhMAktMARCMAQYCA99kADIQA93IgYBSgKYkp7PU2oSBAADkGM6cjIQfQAXCLALwKB43TSpzsAN79MOFQEPGPUPy6ACQpAAB4CTsMAWhUoSwGBO/+AOdrIWWmAWcTYTxkgO/pA/ZBU1O8eTpToSQhJRzrAGlsAlR4gM90cTzpAAKwAGYgCRQvkBLnF1uToSEcJ3mHAJn4KaMyELZOECVGAJOfAAbvKMz8oR+JACGSAHb8MIA6CeNeEP7JCgUcIM4SoTk3AADuAAJjAIitBM+RWv5dirZDEAa6AILsmvYSQpBHuwCJuwCruwiBMQADs= | 1. 25일 2. 26일 3. 27일 4. 28일 | 3. 27일 | 정답률 : 60% | <문제 해설>5하고 6을 연결하는 선은 다른 선과 달리 더미이다더미는 시간과 자원이 없을 뿐이지 공정의 전후관계를 표현할 수 있으므로 주 공정선계산에 포함할 수 있다.따라서 소요 일수를 계산해보면ㄱ. 1 -> 2 -> 3 -> 5 -> 7 -> 8 = 24일ㄴ. 1 -> 2 -> 3 -> 5 -> 6 -> 7 -> 8 = 27일ㄷ. 1 -> 2 -> 3 -> 6 -> 7 -> 8 = 25일ㄹ. 1 -> 2 -> 4 -> 6 -> 7 -> 8 = 26일따라서 가장 긴 27일이 주공정선 = 소요일수 [해설작성자 : comcbt.com 이용자]
산업기사 | 건설재료시험산업기사 | 2016년05월08일 | 3과목 : 건설시공학 | 58. | 강제의 원통을 땅속으로 압입하여 막장의 토사를 밀면서 앞부분은 전진시키고, 후방에서 조립 된 아치를 1차 라이닝으로 하는 터널 굴진공법은? |  | 1. NATM공법 2. 침매공법 3. 케이슨공법 4. 쉴드공법 해설이 아직 작성되지 않았습니다.해설을 알고 계시다면 오른쪽 해설추가 기능을 이용하여 해설을 작성하여 다른분들과 함께 해설을 나누었으면 합니다.로그인 후 오류 신고 및 해설 작성 하시면 포인트가 제공됩니다.[포인트 모으기 및 사용법] | 4. 쉴드공법 [포인트 모으기 및 사용법] | 정답률 : 66%
산업기사 | 건설재료시험산업기사 | 2016년05월08일 | 3과목 : 건설시공학 | 59. | 준설한 토사를 매립에 이용하는 경우 가장 적달한 준설선은? |  | 1. 그래브 준설선(grab dredger) 2. 펌프 준설선(pump dredger) 3. 버킷 준설선(bucket dredger) 4. 디퍼 준설선(dipper dredger) 해설이 아직 작성되지 않았습니다.해설을 알고 계시다면 오른쪽 해설추가 기능을 이용하여 해설을 작성하여 다른분들과 함께 해설을 나누었으면 합니다.로그인 후 오류 신고 및 해설 작성 하시면 포인트가 제공됩니다.[포인트 모으기 및 사용법] | 2. 펌프 준설선(pump dredger) [포인트 모으기 및 사용법] | 정답률 : 69%
산업기사 | 건설재료시험산업기사 | 2016년05월08일 | 3과목 : 건설시공학 | 60. | 성토공사 중 시험성토에 의한 현장다짐 시험을 시행하는 경우 그 시험의 목적과 가장 거리가 먼 것은? |  | 1. 다짐기계의 선정 2. 시공함수비 결정 3. 다짐횟수의 결정 4. 토적곡선 작성 해설이 아직 작성되지 않았습니다.해설을 알고 계시다면 오른쪽 해설추가 기능을 이용하여 해설을 작성하여 다른분들과 함께 해설을 나누었으면 합니다.로그인 후 오류 신고 및 해설 작성 하시면 포인트가 제공됩니다.[포인트 모으기 및 사용법] | 4. 토적곡선 작성 [포인트 모으기 및 사용법] | 정답률 : 57%
산업기사 | 건설재료시험산업기사 | 2016년05월08일 | 4과목 : 토질 및 기초 | 61. | 말뚝기초의 부의 주면마찰력에 대한 설명으로 잘못된 것은? |  | 1. 말뚝 선단부에 큰 압력부담을 주게 된다. 2. 연약지반에 말뚝을 박고 그 위에 성토를 하였을 때 발생한다. 3. 말뚝 주위의 흙이 말뚝을 아래 방향으로 끄는 힘을 말한다. 4. 부의 주면마찰력이 일어나면 지지력은 증가한다. 해설이 아직 작성되지 않았습니다.해설을 알고 계시다면 오른쪽 해설추가 기능을 이용하여 해설을 작성하여 다른분들과 함께 해설을 나누었으면 합니다.로그인 후 오류 신고 및 해설 작성 하시면 포인트가 제공됩니다.[포인트 모으기 및 사용법] | 4. 부의 주면마찰력이 일어나면 지지력은 증가한다. [포인트 모으기 및 사용법] | 정답률 : 48%
산업기사 | 건설재료시험산업기사 | 2016년05월08일 | 4과목 : 토질 및 기초 | 62. | 그림과 같은 지반에서 A점의 주동에 의한 수평방향의 전응력 σh는 얼마인가? | R0lGODlhfQBgAHf/ACH5BAAAAAAALAAAAAB9AGAAh4SEhISEjISMlISUlIyEhIyEjIyMhIyMjIyMlIyUlIyUnJSMjJSMlJSUjJSUlJSUnJSclJScnJScpZyUjJyUlJyUnJyclJycnJycpZycrZylnJylpaWUnKWcnKWcpaWlnKWlpaWlraWtra2cpa2lra2tra2ttbWttbW1tbW1vb21tb29tb3GxsbGxs7O1s7W1tbO1tbW1t7e3ufn7+fv7+/n7+/v7/f39////wAAAAAAAAAAAAAAAAAAAAAAAAAAAAAAAAAAAAAAAAAAAAAAAAAAAAAAAAAAAAAAAAAAAAAAAAAAAAAAAAAAAAAAAAAAAAAAAAAAAAAAAAAAAAAAAAAAAAAAAAAAAAAAAAAAAAAAAAAAAAAAAAAAAAAAAAAAAAAAAAAAAAAAAAAAAAAAAAAAAAAAAAAAAAAAAAAAAAAAAAAAAAAAAAAAAAAAAAAAAAAAAAAAAAAAAAAAAAAAAAAAAAAAAAAAAAAAAAAAAAAAAAAAAAAAAAAAAAAAAAAAAAAAAAAAAAAAAAAAAAAAAAAAAAAAAAAAAAAAAAAAAAAAAAAAAAAAAAAAAAAAAAAAAAAAAAAAAAAAAAAAAAAAAAAAAAAAAAAAAAAAAAAAAAAAAAAAAAAAAAAAAAAAAAAAAAAAAAAAAAAAAAAAAAAAAAAAAAAAAAAAAAAAAAAAAAAAAAAAAAAAAAAAAAAAAAAAAAAAAAAAAAAAAAAAAAAAAAAAAAAAAAAAAAAAAAAAAAAAAAAAAAAAAAAAAAAAAAAAAAAAAAAAAAAAAAAAAAAAAAAAAAAAAAAAAAAAAAAAAAAAAAAAAAAAAAAAAAAAAAAAAAAAAAAAAAAAAAAAAAAAAAAAAAAAAAAAAAAAAAAAAAAAAAAAAAAAAAAAAAAAAAAAAAAAAAAAAAAAAAAAAAAAAAAAAAAAAAAAAAAAAAAAAAAAAAAAAAAAAAAAAAAAAAAAAAAAAAAAAAAAAAAAAAAAAAAAAAAAAAAAAAAAAAAAAAAAAAAAAAAAAAAAAAAAAAAAAAj+AHEIHEiwoMGDCBMqXMiwocOHECNKnEixosWLGDNq3Mixo8ePIEOKHEmypMmTKFOqXMmypcuXMGPKnEmzps2bJl1cuBBjoAycMWsobAHiRQcQAyugWNgCBQoMQD/uVLjhJ0EZCDgovPDAQYUHHqJ2fHAhIYYIMwqyYGBha4gLGC6EEMvxQoWEXXdesCrDg4qELjDcqNC3A12JMljEXTrwbcIKFDy08FBW4AOFMlLceCADBYvDBu0KxNDCIYrKBysYxkED9eWCVgWikGGYRFjQBDE8WMoTxwaGKUYkvPBX4OoZDgq6iC2jdFkUpXETbO1hLo4L0c+ShTrwxAezsW/+y0AtMAXBFqWheogtXaDq6LeHcj9IooRAF9Gv2yBovWD+9gRdgJRA/yFEG2wEdeCBXwRRBuBE2A1UoEPs4aBChQ9SNB8O+2UoU3wezhRXiDVNReJMLpyo4oostujiijKk9SJJM4SAwXwtCEjejBLJqJB1U/WlQQkC8kiRZ0PZh8NpMwh4Agob3GWkRCM2xMJeF4jgVAgUTBmRCAk4YFVrO1VAHgoVkJBjCU6JsKOXCongAAINJKCkUy8Y1FUH43WAggkgdAknQy44cAEEFyzQ1kIXRABCBGyiAMKbQP3U1GccYZDABhFo0FUJLWxgaIQE6dTBBR+gIAIIq4nFQlf+FTjgAAUTWhSBA5NuYIEDH8QAQ1MDDYjDeDmCcAIJINRqUwhetYBhRhc4oIGZFlB6nVUghEUZCNmCptuzBoG7ELOHNlqcQS5s1+oFR4lb0wNSGpRCBBE8cBYC1jJKJwXfJdSZsqA98JpaCSDgAACyInDAuRA90ECrPLKQAANcgTUQBgtc8AICC4iwAQIQP6QTnBgccMCsDRxQWbSlyTosyBQJayQGCBA27Jxl3SpQAl3KgOugFYGIQ5jIJYeDoRw6AAPQGj1wALNGw/wCBe4y/VAECXgqaAKGFdqh1RZ1hYJXAiFgnwzxgk0RDQ9EUKiUCJQmg6BqNySDAuxh4ED+WEjjwEDXDNTtkAgCDJAnDqYK5IBWR9uHpuAObXAAAxQ4QPFAF9y2nkBCQ55QDRdQoKDnpJdu+umop6766qy37vrrsMcu++y012777bjnrrsE+N6kU6NmHhYBAA3UlIHADhTAgKGMRfWAwTQhV0HLEQxLKk6iRru0THpbpfdoyQJlV6Ayv9TVQHL+VPVLyIFAQgT5MiQDpxdsfxEGgcvmAMAzjQ2Cm2kjyAt4tzeDzCACCjDZXjLyAgdwR29fA0oEKlCCEujsIBIIAAAAMAGCvAoBBdjgAY4CnbikqCIYgM4HSEAXGhiqBG5yQE8KQgMFaBAAC8iNyTYIAAJ04HBUakuBwUCwAadpIFwC2CABiufBCiQghAvoV900JasHGOAAdCOIApQYMgnpBXJ26UAJXoCCMB2kgX1rnWoIgrXcYYBqBEnBAYBoOwz9Rnd4zKMeUxcQADs= | 1. 8.0 t/m2 2. 1.65 t/m2 3. 2.67 t/m2 4. 4.84 t/m2 해설이 아직 작성되지 않았습니다.해설을 알고 계시다면 오른쪽 해설추가 기능을 이용하여 해설을 작성하여 다른분들과 함께 해설을 나누었으면 합니다.로그인 후 오류 신고 및 해설 작성 하시면 포인트가 제공됩니다.[포인트 모으기 및 사용법] | 3. 2.67 t/m2 [포인트 모으기 및 사용법] | 정답률 : 41%
산업기사 | 건설재료시험산업기사 | 2016년05월08일 | 4과목 : 토질 및 기초 | 63. | 다음 설명 중 동상(凍上)에 대한 대책으로 틀린 것은? |  | 1. 지하수위와 동결 심도 사이에 모래, 자갈층을 형성하여 모세관 현상으로 인한 물의 상승을 막는다. 2. 동결 심도 내의 silt질 흙을 모래나 자갈로 지환한다. 3. 동결 심도 내의 흙에 염화칼슘이나 염화나트륨 등을 섞어 빙점을 낮춘다. 4. 아이스 렌스(ice lense)형성이 될 수 있도록 충분한 물을 공급한다. 해설이 아직 작성되지 않았습니다.해설을 알고 계시다면 오른쪽 해설추가 기능을 이용하여 해설을 작성하여 다른분들과 함께 해설을 나누었으면 합니다.로그인 후 오류 신고 및 해설 작성 하시면 포인트가 제공됩니다.[포인트 모으기 및 사용법] | 4. 아이스 렌스(ice lense)형성이 될 수 있도록 충분한 물을 공급한다. [포인트 모으기 및 사용법] | 정답률 : 69%
산업기사 | 건설재료시험산업기사 | 2016년05월08일 | 4과목 : 토질 및 기초 | 64. | 연약지반 개량공법 중 프리로딩(preloading)공법은 다음 중 어떤 경우에 채용하는가? |  | 1. 압밀계수가 작고 점성토층의 두께가 큰 경우 2. 압밀계수가 크고 점성토층의 두께가 얇은 경우 3. 구조물 공사기간에 여유가 없는 경우 4. 2차 압밀비가 큰 흙의 경우 해설이 아직 작성되지 않았습니다.해설을 알고 계시다면 오른쪽 해설추가 기능을 이용하여 해설을 작성하여 다른분들과 함께 해설을 나누었으면 합니다.로그인 후 오류 신고 및 해설 작성 하시면 포인트가 제공됩니다.[포인트 모으기 및 사용법] | 2. 압밀계수가 크고 점성토층의 두께가 얇은 경우 [포인트 모으기 및 사용법] | 정답률 : 52%
산업기사 | 건설재료시험산업기사 | 2016년05월08일 | 4과목 : 토질 및 기초 | 65. | 점토층이 소정의 압밀도에 도달 소요시간이 단면배수일 경우 4년이 걸렸다면 양면배수 일 때는 몇 년이 걸리겠는가? |  | 1. 1년 2. 2년 3. 4년 4. 16년 해설이 아직 작성되지 않았습니다.해설을 알고 계시다면 오른쪽 해설추가 기능을 이용하여 해설을 작성하여 다른분들과 함께 해설을 나누었으면 합니다.로그인 후 오류 신고 및 해설 작성 하시면 포인트가 제공됩니다.[포인트 모으기 및 사용법] | 1. 1년 [포인트 모으기 및 사용법] | 정답률 : 60%
산업기사 | 건설재료시험산업기사 | 2016년05월08일 | 4과목 : 토질 및 기초 | 66. | 테르쟈기(Terazghi) 압밀이론에서 설정한 가정으로 틀린 것은? |  | 1. 흙은 균질하고 완전히 포화되어 있다. 2. 흙입자와 물의 압축성은 무시한다. 3. 흙속의 물의 이동은 Darcy의 법칙을 따르며 투수계수는 일정하다. 4. 흙의 간극비는 유효응력에 비례한다. 해설이 아직 작성되지 않았습니다.해설을 알고 계시다면 오른쪽 해설추가 기능을 이용하여 해설을 작성하여 다른분들과 함께 해설을 나누었으면 합니다.로그인 후 오류 신고 및 해설 작성 하시면 포인트가 제공됩니다.[포인트 모으기 및 사용법] | 4. 흙의 간극비는 유효응력에 비례한다. [포인트 모으기 및 사용법] | 정답률 : 54%
산업기사 | 건설재료시험산업기사 | 2016년05월08일 | 4과목 : 토질 및 기초 | 67. | 토질 조사 방법 중 Sounding에 대한 설명으로 옳은 것은? |  | 1. 표준관입시험(S.P.T)은 정적인 Sounding방법이다. 2. Sounding은 Boring이나 시굴보다도 확실하게 지반구성을 알 수 있다. 3. Sounding은 원위치 시험으로서 의의가 있으며 에비조사에 많이 사용된다. 4. 동적인 Sounding 방법은 주로 점성토 지반에서 사용된다. 해설이 아직 작성되지 않았습니다.해설을 알고 계시다면 오른쪽 해설추가 기능을 이용하여 해설을 작성하여 다른분들과 함께 해설을 나누었으면 합니다.로그인 후 오류 신고 및 해설 작성 하시면 포인트가 제공됩니다.[포인트 모으기 및 사용법] | 3. Sounding은 원위치 시험으로서 의의가 있으며 에비조사에 많이 사용된다. [포인트 모으기 및 사용법] | 정답률 : 46%
산업기사 | 건설재료시험산업기사 | 2016년05월08일 | 4과목 : 토질 및 기초 | 68. | 도로포장 두께 설계시 필요한 시험은? |  | 1. 표준관입시험 2. CBR 시험 3. 콘 관입시험 4. 현장베인시험 해설이 아직 작성되지 않았습니다.해설을 알고 계시다면 오른쪽 해설추가 기능을 이용하여 해설을 작성하여 다른분들과 함께 해설을 나누었으면 합니다.로그인 후 오류 신고 및 해설 작성 하시면 포인트가 제공됩니다.[포인트 모으기 및 사용법] | 2. CBR 시험 [포인트 모으기 및 사용법] | 정답률 : 75%
산업기사 | 건설재료시험산업기사 | 2016년05월08일 | 4과목 : 토질 및 기초 | 69. | 내부 마찰각이 영(零, zero)인 점토질 흙의 일축압축 시험시 압축 강도가 4kg/cm2이었다면 이 흙의 점찰력은? |  | 1. 1kg/cm2 2. 2kg/cm2 3. 3kg/cm2 4. 4kg/cm2 해설이 아직 작성되지 않았습니다.해설을 알고 계시다면 오른쪽 해설추가 기능을 이용하여 해설을 작성하여 다른분들과 함께 해설을 나누었으면 합니다.로그인 후 오류 신고 및 해설 작성 하시면 포인트가 제공됩니다.[포인트 모으기 및 사용법] | 2. 2kg/cm2 [포인트 모으기 및 사용법] | 정답률 : 73%
산업기사 | 건설재료시험산업기사 | 2016년05월08일 | 4과목 : 토질 및 기초 | 70. | 비중 2.65, 간극률 50%인 경우에 Quick Sand현상을 일으키는 한계 동수 경사는? |  | 1. 0.325 2. 0.825 3. 0.512 4. 1.013 해설이 아직 작성되지 않았습니다.해설을 알고 계시다면 오른쪽 해설추가 기능을 이용하여 해설을 작성하여 다른분들과 함께 해설을 나누었으면 합니다.로그인 후 오류 신고 및 해설 작성 하시면 포인트가 제공됩니다.[포인트 모으기 및 사용법] | 2. 0.825 [포인트 모으기 및 사용법] | 정답률 : 69%
산업기사 | 건설재료시험산업기사 | 2016년05월08일 | 4과목 : 토질 및 기초 | 71. | 어떤 흙의 건조단위중량 γd=1.65g/cm3 이고 중은 2.73일 때 이 흙의 간극률은? |  | 1. 31.2% 2. 35.5% 3. 39.4% 4. 42.6% 해설이 아직 작성되지 않았습니다.해설을 알고 계시다면 오른쪽 해설추가 기능을 이용하여 해설을 작성하여 다른분들과 함께 해설을 나누었으면 합니다.로그인 후 오류 신고 및 해설 작성 하시면 포인트가 제공됩니다.[포인트 모으기 및 사용법] | 3. 39.4% [포인트 모으기 및 사용법] | 정답률 : 53%
산업기사 | 건설재료시험산업기사 | 2016년05월08일 | 4과목 : 토질 및 기초 | 72. | 다음 중 직접전단시험의 특징이 아닌 것은? |  | 1. 배수조건에 대한 완벽한 조절이 가능하다. 2. 시료의 경계에 응력이 집중된다. 3. 전단면이 미리 정해진다. 4. 시험이 간단하고 결과 분석이 빠르다. 해설이 아직 작성되지 않았습니다.해설을 알고 계시다면 오른쪽 해설추가 기능을 이용하여 해설을 작성하여 다른분들과 함께 해설을 나누었으면 합니다.로그인 후 오류 신고 및 해설 작성 하시면 포인트가 제공됩니다.[포인트 모으기 및 사용법] | 1. 배수조건에 대한 완벽한 조절이 가능하다. [포인트 모으기 및 사용법] | 정답률 : 45%
산업기사 | 건설재료시험산업기사 | 2016년05월08일 | 4과목 : 토질 및 기초 | 73. | 어떤 시료가 조밀한 상태에 있는가, 느슨한 상태에 있는가를 나타내는 데 쓰이며, 주로 모래와 같은 조립토에서 사용되는 것은? |  | 1. 상대밀도 2. 건조밀도 3. 포화밀도 4. 수중밀도 해설이 아직 작성되지 않았습니다.해설을 알고 계시다면 오른쪽 해설추가 기능을 이용하여 해설을 작성하여 다른분들과 함께 해설을 나누었으면 합니다.로그인 후 오류 신고 및 해설 작성 하시면 포인트가 제공됩니다.[포인트 모으기 및 사용법] | 1. 상대밀도 [포인트 모으기 및 사용법] | 정답률 : 63%
산업기사 | 건설재료시험산업기사 | 2016년05월08일 | 4과목 : 토질 및 기초 | 74. | 연약지반개량공사에서 성토하중에 의해 압밀된 후 다시 추가하중을 재하한 직후의 안정검토를 할 경우 삼축압축시험중 어떠한 시험이 가장 좋은가? |  | 1. CD시험 2. UU시험 3. CU시험 4. 급속전단시험 해설이 아직 작성되지 않았습니다.해설을 알고 계시다면 오른쪽 해설추가 기능을 이용하여 해설을 작성하여 다른분들과 함께 해설을 나누었으면 합니다.로그인 후 오류 신고 및 해설 작성 하시면 포인트가 제공됩니다.[포인트 모으기 및 사용법] | 3. CU시험 [포인트 모으기 및 사용법] | 정답률 : 67%
산업기사 | 건설재료시험산업기사 | 2016년05월08일 | 4과목 : 토질 및 기초 | 75. | 지름 30cm인 재하판으로 측정한 지지력계수 K30=6.6kg/cm3일 때 지름 75cm인 재하판의 지지력계수 K75은? |  | 1. 3.0kg/cm3 2. 3.5kg/cm3 3. 4.0kg/cm3 4. 4.5kg/cm3 해설이 아직 작성되지 않았습니다.해설을 알고 계시다면 오른쪽 해설추가 기능을 이용하여 해설을 작성하여 다른분들과 함께 해설을 나누었으면 합니다.로그인 후 오류 신고 및 해설 작성 하시면 포인트가 제공됩니다.[포인트 모으기 및 사용법] | 1. 3.0kg/cm3 [포인트 모으기 및 사용법] | 정답률 : 36%
산업기사 | 건설재료시험산업기사 | 2016년05월08일 | 4과목 : 토질 및 기초 | 76. | 말뚝의 정재하시험에서 하중 재하방법이 아닌 것은? |  | 1. 사하중을 재하하는 방법 2. 반복하중을 재하하는 방법 3. 반력말뚝의 주변 마찰력을 이용하는 방법 4. Earth Anchor의 인발저항력을 이용하는 방법 해설이 아직 작성되지 않았습니다.해설을 알고 계시다면 오른쪽 해설추가 기능을 이용하여 해설을 작성하여 다른분들과 함께 해설을 나누었으면 합니다.로그인 후 오류 신고 및 해설 작성 하시면 포인트가 제공됩니다.[포인트 모으기 및 사용법] | 2. 반복하중을 재하하는 방법 [포인트 모으기 및 사용법] | 정답률 : 47%
산업기사 | 건설재료시험산업기사 | 2016년05월08일 | 4과목 : 토질 및 기초 | 77. | 다음 중 현장 타설 콘크리트 말뚝기초 공법이 아닌 것은? |  | 1. 프렌키(Franky) 말뚝공법 2. 레이몬드(Raymond) 말둑공법 3. 페데스탈(Pedestal) 말뚝공법 4. PHC 말뚝공법 해설이 아직 작성되지 않았습니다.해설을 알고 계시다면 오른쪽 해설추가 기능을 이용하여 해설을 작성하여 다른분들과 함께 해설을 나누었으면 합니다.로그인 후 오류 신고 및 해설 작성 하시면 포인트가 제공됩니다.[포인트 모으기 및 사용법] | 4. PHC 말뚝공법 [포인트 모으기 및 사용법] | 정답률 : 58%
산업기사 | 건설재료시험산업기사 | 2016년05월08일 | 4과목 : 토질 및 기초 | 78. | 흙의 다짐효과에 대한 설명으로 옳은 것은? |  | 1. 부착성이 양호해지고 흡수성이 증가한다. 2. 투수성이 증가한다. 3. 압축성이 커진다. 4. 밀도가 커진다. 해설이 아직 작성되지 않았습니다.해설을 알고 계시다면 오른쪽 해설추가 기능을 이용하여 해설을 작성하여 다른분들과 함께 해설을 나누었으면 합니다.로그인 후 오류 신고 및 해설 작성 하시면 포인트가 제공됩니다.[포인트 모으기 및 사용법] | 4. 밀도가 커진다. [포인트 모으기 및 사용법] | 정답률 : 36%
산업기사 | 건설재료시험산업기사 | 2016년05월08일 | 4과목 : 토질 및 기초 | 79. | 어떤 점토를 연직으로 4m 굴착하였다. 이 점토의 일축압축강도가 4.8t/m2이고, 단위중량이 1.6t/m3일 때 굴착고에 대한 안전율은 얼마인가? |  | 1. 1.2 2. 1.5 3. 2.0 4. 3.0 해설이 아직 작성되지 않았습니다.해설을 알고 계시다면 오른쪽 해설추가 기능을 이용하여 해설을 작성하여 다른분들과 함께 해설을 나누었으면 합니다.로그인 후 오류 신고 및 해설 작성 하시면 포인트가 제공됩니다.[포인트 모으기 및 사용법] | 2. 1.5 [포인트 모으기 및 사용법] | 정답률 : 46%
산업기사 | 건설재료시험산업기사 | 2016년05월08일 | 4과목 : 토질 및 기초 | 80. | 평균 기온에 따른 동결지수가 520℃ days였다. 이 지방의 정수 C=4일 때 동결깊이는? (단, 테라다공식을 이용) |  | 1. 22.8cm 2. 45.6cm 3. 91.2cm 4. 130cm | 3. 91.2cm | 정답률 : 70% | <문제 해설>동결깊이 Z = C * 루트 F(여기서 C = 정수, F = 동결지수)Z = 4 * 루트 520 = 91.2[해설작성자 : comcbt.com 이용자]
산업기사 | 건설재료시험산업기사 | 2016년03월06일 | 1과목 : 콘크리트공학 | 1. | 외기온도가 25℃ 미만인 경우 콘크리트 비비기로부터 타설이 끝날 때 까지의 시간은 몇 시간을 넘어서는 안 되는가? |  | 1. 1시간 2. 1.5시간 3. 2시간 4. 2.5시간 | 3. 2시간 | 정답률 : 88% | <문제 해설>외기온도가 25도 이상일 때는 90분(1.5시간), 25도 미만일 때는 120분(2시간)을 넘겨서는 안된다.
산업기사 | 건설재료시험산업기사 | 2016년03월06일 | 1과목 : 콘크리트공학 | 2. | 시방배합을 현장배합으로 수정할 때 고려할 사항은? |  | 1. 골재의 표면수 2. 슬럼프값 3. 굵은 골재의 최대치수 4. 단위시멘트량 | 1. 골재의 표면수 | 정답률 : 71% | <문제 해설>골재의 입도와 표면수 보정[해설작성자 : zxcv]
산업기사 | 건설재료시험산업기사 | 2016년03월06일 | 1과목 : 콘크리트공학 | 3. | 실험에 의해 얻은 결합재-물비 (B/W)와 재령 28일 압축강도(f28)의 관계식이 아래의 표와 같고, 배합강도가 30MPa, 단위시멘트량이 320kg일 때 단위수량은? (단, 혼화재는 사용하지 않는다.) | R0lGODlhywAqAHcAACH5BAAAAAAALAAAAADLACoAhQAAAAAAOgAAZgA6ZgA6kABmtjoAADoAOjoAZjo6kDpmtjqQ22YAAGYAOmYAZmY6kGZmAGZmtmaQkGaQtmaQ22a2tma2/5A6AJA6OpA6ZpBmZpBmkJCQkJCQtpCQ25C2kJC225C2/5Db/7ZmALZmOrZmZraQkLa2tra227bbkLbb/7b/27b//9uQOtuQZtuQkNu2ttv/29v///+2Zv+2kP+2tv/bkP/btv/b2///tv//2////wAAAAAAAAAAAAAAAAj+AHcIHEiwoMGDCBMqXMiwocOHECNKnEixosWLGDNq3Mixo8ePIEOKHEmypMmTKFOqXMkSJICXMGPKnEmzps2bOHPq3Mmzp8+fQBsCaEm0qFGBQxkmPcq0KcmlCqE6nUo1o1SEV6tq3eowq0GvXMOKHQiWYNmxaKueRZq27di1O+C6HVmChcQRCz7mcGBXIly5c0Hm8CCxhYWQOR7I8Cu0oY4LAAT0PUlChMHKB3V0ODjjZQDLOzoD+Lyjxcy8BV1YHvFSsunRIh7D3pEjgsDXqAeyBmDhNUzSC2ccjvi3YYsCKWUDH9hiOUHNBm0ouC1ZOnW7ORqAzsEg9w4dGxb+lyYgfobkgSbK586BgfzAHBoSiM8O2oaB4QlrM1Zq3PtJ+gTZMAEGoBUEXUEzkEZfgpYBCKBAIyA3kA0hTHjAdgwMpwMKzOGXAwcZDuTCB/IJ9OAOES6kQwaTddXYQq85t5B9NMmo0IngxUBgZpvlpx1BDv64g33e1TXQY6jVAIGEN6gwEGYmenCcQJrZUCJtQqIo4WsSHskicS/C6N9FNM7k3ntZqqbDjgKVKZOMLfgXp4kM/FYgbbYR1IJ7J5hnFwzi7QAlbR7YcGFoFlg5n5D2HcadBUg+9yVExTE0J0RuxmSjj/VR8B2bBvZ4kA2eBlgqlqCtWSANd6JK4WP+kHLY4XuE4bVDeorSGRN+zHm3YothRtXfe3VKJtuZHD24G0xdHilqQblOeCWqA/n5XXgG4fWCXcexStAM6xFmXgoVRntigAa85F1igbrIn6W5zYmXcIh6dO6nrVL5rLSLeZurtycyOOSp3w4AQpsISNCuflF+d0ECdpmbZbXuxbmtQPSC+a6YBqlG6g44tKvRvaryGF26rbHg5nkPcufexQY9CGvHnd6G2gxn3jukfEjCnN5+C631GrKD3QZAsxote2aZY1rkG0zuMXzQzwLB/Fx4Qwe6bG/MGiRaBQxImLHGQU9kAwIroABuaE0HZlCTZBK8kXUTVQqRaLwZNrBR23xfZDdF3AGAbN+EUxps4Yif9HfijI+0eOOQe/R45JRbdXjlmFs0eeacG75x56B7XnbopLsbNFCop6766qy37npNpccu++y012777bjnnntAADs= | 1. 150kg 2. 160kg 3. 170kg 4. 180kg 해설이 아직 작성되지 않았습니다.해설을 알고 계시다면 오른쪽 해설추가 기능을 이용하여 해설을 작성하여 다른분들과 함께 해설을 나누었으면 합니다.로그인 후 오류 신고 및 해설 작성 하시면 포인트가 제공됩니다.[포인트 모으기 및 사용법] | 2. 160kg [포인트 모으기 및 사용법] | 정답률 : 65%
산업기사 | 건설재료시험산업기사 | 2016년03월06일 | 1과목 : 콘크리트공학 | 4. | 압축강도시험의 기록이 없는 현장에서 설계기준압축강도 21MPa의 콘크리트를 제조하기 위한 배합강도는? |  | 1. 28MPa 2. 29.5MPa 3. 31MPa 4. 32.5MPa | 2. 29.5MPa | 정답률 : 82% | <문제 해설>21Mpa미만 +721Mpa이상 +8.5[해설작성자 : 근후!]
산업기사 | 건설재료시험산업기사 | 2016년03월06일 | 1과목 : 콘크리트공학 | 5. | AE제를 사용했을 때 콘크리트에 미치는 영향에 대한 설명 중 틀린 것은? |  | 1. 워커빌리티가 개선된다. 2. 단위수량이 감소된다. 3. 내동해성이 향상된다. 4. 블리딩이 증가한다. 해설이 아직 작성되지 않았습니다.해설을 알고 계시다면 오른쪽 해설추가 기능을 이용하여 해설을 작성하여 다른분들과 함께 해설을 나누었으면 합니다.로그인 후 오류 신고 및 해설 작성 하시면 포인트가 제공됩니다.[포인트 모으기 및 사용법] | 4. 블리딩이 증가한다. [포인트 모으기 및 사용법] | 정답률 : 79%
산업기사 | 건설재료시험산업기사 | 2016년03월06일 | 1과목 : 콘크리트공학 | 6. | 수밀 콘크리트에 대한 설명으로 틀린 것은? |  | 1. 수밀 콘크리트란 수밀성이 큰 콘크리트 또는 투수성이 큰 콘크리 트를 말한다. 2. 수밀 콘크리트의 물-결합재비는 50% 이하를 표준으로 한다. 3. 수밀 콘크리트의 워커빌리티를 개선시키기 위해 공기연행감수제 등을 사용하는 경우라도 공기량은 4% 이하가 되게 한다. 4. 수밀 콘크리트의 소요 슬럼프는 180mm를 넘지 않도록 하며, 콘크리트의 타설이 용이할 때에는 120mm 이하로 한다. 해설이 아직 작성되지 않았습니다.해설을 알고 계시다면 오른쪽 해설추가 기능을 이용하여 해설을 작성하여 다른분들과 함께 해설을 나누었으면 합니다.로그인 후 오류 신고 및 해설 작성 하시면 포인트가 제공됩니다.[포인트 모으기 및 사용법] | 1. 수밀 콘크리트란 수밀성이 큰 콘크리트 또는 투수성이 큰 콘크리 트를 말한다. [포인트 모으기 및 사용법] | 정답률 : 57%
산업기사 | 건설재료시험산업기사 | 2016년03월06일 | 1과목 : 콘크리트공학 | 7. | 잔골재의 절대용적 290ℓ, 굵은골재 의 절대용적 510ℓ인 콘크리트의 잔골재율은? |  | 1. 29.0% 2. 30.46% 3. 36.25% 4. 56.86% | 3. 36.25% | 정답률 : 77% | <문제 해설>잔골재율(S/a) = 잔골재 절대용적 / 전골재(잔골재+굵은골재)절대용적 * 100% = 290 / (290+510) * 100 = 36.25%[해설작성자 : gk12]
산업기사 | 건설재료시험산업기사 | 2016년03월06일 | 1과목 : 콘크리트공학 | 8. | 한중 콘크리트에 대한 설명으로 틀린 것은? |  | 1. 물-결합재비는 원칙적으로 60% 이 하로 한다. 2. 하루의 평균기온이 4℃이하가 예상되는 조건일 때는 한중콘크리트로 시공하여야 한다. 3. 타설할 때 콘크리트의 온도는 5~20℃의 범위로 한다. 4. 믹서에 재료를 투입할 때 시멘트는 가장 먼저 투입하여야 한다. 해설이 아직 작성되지 않았습니다.해설을 알고 계시다면 오른쪽 해설추가 기능을 이용하여 해설을 작성하여 다른분들과 함께 해설을 나누었으면 합니다.로그인 후 오류 신고 및 해설 작성 하시면 포인트가 제공됩니다.[포인트 모으기 및 사용법] | 4. 믹서에 재료를 투입할 때 시멘트는 가장 먼저 투입하여야 한다. [포인트 모으기 및 사용법] | 정답률 : 61%
산업기사 | 건설재료시험산업기사 | 2016년03월06일 | 1과목 : 콘크리트공학 | 9. | 아래 표의 조건과 같을 경우 기초, 보, 기둥 및 벽의 측면 거푸집 해체가 가능한 기준이 되는 재령은? | R0lGODlhIgFMAHcAACH5BAAAAAAALAAAAAAiAUwAgAAAAP///wj+AAMIHEiwoMGDCBMqXMiwocOHECNKnEixosWLGDNq3Mixo8ePIEOKHEmypMmTKFOqXMmypcuXJQHInEmzps2bOHPq3Mmzp8+fQIMKHUq0qNGjNBUCgMm0qdOnHJcmlAq1qtWrWANQPbg1q9evYEl2LTg2rNmzaCWWHbg2rdu3cNtqhUu37lu5cu3q3csU70WcBAELtDk48E3DMtkqnamYLGPEj7cKHnx4oWTEgTE31koY7+O5kBMjJAyabc2KfjvmXSv18tTMpQ26zvs6Nm3ZDF3X3r05NlnYuntP/ey7uMPUqCvzBg57NHPnjSMr/23b8nTohTmfBl15bHDq2bv+ks6dvbzwh8j/ngdPXbLy2bxbc0Ue2fLE4Eu/42bfdrZoilTpdxtXSuVGm3yhfUaafo7955mDmhFnHoOmTYZdaQFqp5l5Ey4GIWUW4pZUgqgV6GFZOploHIUqHofefxNepxaGm2VYXoAQ2ogegDAal1F68/VokY7NabfdchClOKNsMv5GJHE6EjmXlC2CeKRLQM63EYMDIlkkh+sZKWSY+2GHYENRNncmgWJmSWKFTZLnZZJDsolmiA1eaaF3F8I5opkxjpdmjWAW2SOe57Gm3pw7DifYYTgiSmZxq32JYU6TllmYgBvSmBl9HTZqaaF0MnpcnKICeOKffY53qqv+aCY45qi0WslZnqwymWutLprK16/AouRmsMQWK9KwxiarLEbILuvss732Ce201JraZbXYJttsttwqu2234Ab77aprTrYgruIp6GGFQ6rLH2RknvsmuOOamN+sYZZbJnyADhotd5o+SaqunNJb5ZJUsvccmAL7SKON+YHY4ppTEhpdrwV3W29t91bKZrqs8mvfoAmHKl54iYmsYsbcfovvmchSnOjCHAs3oMqXNXygkeiG6/DPPBPMWKQylsznxSvb/C/MdgbtsITXZrvtrqX6GCWm1f2s28mxIl2iz1EdzCS5dqLI67tPg8e1nOH1bB/Zfl6J7cbSsqj0pCorTGX+yVmzHPXRmhrsK9u9eRawdR8GKZqE7J5Y+OFV5wu21szKLWnhqA58EshQZ97m4NDSPfnoZolO+ulZmY766lCpzvrrMLkO++wryU777SbZjvvuIenO++9hg06ugu8NHajc6BIv6HY711ife7B+Z66szXMYPYz9Me/2v4F7dFvEWXvvcfWeyme3b6yZPTh+3SvsKMtvS3ufzUUDnCmgEc4qM+TcGZ9pzvsB3OUeN7M27e9jluqS7zyFt6FBaX4D8w7z8BU+BIHPSn86mXsM0x4IWs9ytqEgAymVqvY5Jn7Q6w7NonYj6i2uaReC2KZ4tTUYKkZJ8UFbCzW3qc5RzVr+iEuf5wiYwh9i0IjuA9oFiTZDvKnpiCErUaQMWJ8dBimJqvIVEgtlLv+xUH5dPE2l+HZBKmKOcfby3BKThL2WuOx73DPhkghnwyemTYF3+xwWKde2eWlRT1ij4x7nSL2z1UloD6yavg7JNcBdClZqC5WhIuJIQ8oRaEEUVPwUB0koukt41gsfJ49EMZnVsIRldOTfTMjCBQ6viGjc0nQG2DRaXlKPx9ti4K7XST8OUn73A54wR+LKYRqTkmI7pjJBUsxlOhOYPHymNLMIzWlak5C3vKY2BWnJbXrzkl/8pjYfhJRymvOc6EynOtfJTqSI853wjKc850nPetrzntgCCggAOw== | 1. 3일 2. 4일 3. 5일 4. 6일 해설이 아직 작성되지 않았습니다.해설을 알고 계시다면 오른쪽 해설추가 기능을 이용하여 해설을 작성하여 다른분들과 함께 해설을 나누었으면 합니다.로그인 후 오류 신고 및 해설 작성 하시면 포인트가 제공됩니다.[포인트 모으기 및 사용법] | 2. 4일 [포인트 모으기 및 사용법] | 정답률 : 56%
산업기사 | 건설재료시험산업기사 | 2016년03월06일 | 1과목 : 콘크리트공학 | 10. | 콘크리트의 수축균열을 방지하기 위한 대책으로 옳지 않은 것은? |  | 1. 단위수량을 적게 사용한다. 2. 분말도가 높은 시멘트를 사용한다. 3. 양생을 충분히 한다. 4. 철근을 많이 사용한다. 해설이 아직 작성되지 않았습니다.해설을 알고 계시다면 오른쪽 해설추가 기능을 이용하여 해설을 작성하여 다른분들과 함께 해설을 나누었으면 합니다.로그인 후 오류 신고 및 해설 작성 하시면 포인트가 제공됩니다.[포인트 모으기 및 사용법] | 2. 분말도가 높은 시멘트를 사용한다. [포인트 모으기 및 사용법] | 정답률 : 75%
산업기사 | 건설재료시험산업기사 | 2016년03월06일 | 1과목 : 콘크리트공학 | 11. | 다음 실험방법 중 콘크리트의 반 죽질기를 측정하는 시험이 아닌 것은? |  | 1. 블리딩 시험 2. Vee Bee 시험 3. 리몰딩 시험 4. 슬럼프 시험 해설이 아직 작성되지 않았습니다.해설을 알고 계시다면 오른쪽 해설추가 기능을 이용하여 해설을 작성하여 다른분들과 함께 해설을 나누었으면 합니다.로그인 후 오류 신고 및 해설 작성 하시면 포인트가 제공됩니다.[포인트 모으기 및 사용법] | 1. 블리딩 시험 [포인트 모으기 및 사용법] | 정답률 : 77%
산업기사 | 건설재료시험산업기사 | 2016년03월06일 | 1과목 : 콘크리트공학 | 12. | 경량골재 콘크리트에 대한 설명으 로 틀린 것은? |  | 1. 경량 잔골재는 절건밀도가 0.0018g/㎣ 미만인 것을 사용한다. 2. 경량골재 콘크리트의 기건 단위질 량은 1400~2000kg/m3의 범위이다. 3. 경량골재 콘크리트의 슬럼프는 일반적인 경우 대체로 50~180mm를 표준으로 한다. 4. 경량골재 콘크리트의 단위 시멘트량의 최소값은 400kg/m3으로 한다. | 4. 경량골재 콘크리트의 단위 시멘트량의 최소값은 400kg/m3으로 한다. | 정답률 : 66% | <문제 해설>경량골재 콘크리트의 단위 시멘트량의 최소값은 300kg/m3이다.[해설작성자 : comcbt.com 이용자]
산업기사 | 건설재료시험산업기사 | 2016년03월06일 | 1과목 : 콘크리트공학 | 13. | 프리텐션 방식의 프리스트레스트 콘크리트에서 프리스트레싱할 때 의 콘크리트강도는? (단, 실험이나 기존의 실용실적 등을 통해 안전성이 증명도니 경우는 제외한다.) |  | 1. 30MPa 이상이어야 한다. 2. 35MPa 이상이어야 한다. 3. 40MPa 이상이어야 한다. 4. 45MPa 이상이어야 한다. 해설이 아직 작성되지 않았습니다.해설을 알고 계시다면 오른쪽 해설추가 기능을 이용하여 해설을 작성하여 다른분들과 함께 해설을 나누었으면 합니다.로그인 후 오류 신고 및 해설 작성 하시면 포인트가 제공됩니다.[포인트 모으기 및 사용법] | 1. 30MPa 이상이어야 한다. [포인트 모으기 및 사용법] | 정답률 : 67%
산업기사 | 건설재료시험산업기사 | 2016년03월06일 | 1과목 : 콘크리트공학 | 14. | 거푸집의 높이가 높을 경우, 거푸집에 투입구를 설치하거나 연직슈트 또는 펌프배관의 배출구를 타설면 가까운 곳까지 내려서 콘크리트를 타설하여야한다. 이 경우 슈트, 펌프배관의 배출구와 타설면까지의 높이는 원칙적으로 몇 m이하로 하여야 하는가? |  | 1. 1m 2. 1.5m 3. 2m 4. 2.5m 해설이 아직 작성되지 않았습니다.해설을 알고 계시다면 오른쪽 해설추가 기능을 이용하여 해설을 작성하여 다른분들과 함께 해설을 나누었으면 합니다.로그인 후 오류 신고 및 해설 작성 하시면 포인트가 제공됩니다.[포인트 모으기 및 사용법] | 2. 1.5m [포인트 모으기 및 사용법] | 정답률 : 82%
산업기사 | 건설재료시험산업기사 | 2016년03월06일 | 1과목 : 콘크리트공학 | 15. | 포장용 콘크리트의 배합기준으로 적절하지 않은 것은? |  | 1. 설계기준압축강도 : 30MPa 이상 2. 단위수량 : 150kg/m3 이하 3. 굵은 골재의 최대 치수 : 40mm 이하 4. 슬럼프 : 40mm 이하 해설이 아직 작성되지 않았습니다.해설을 알고 계시다면 오른쪽 해설추가 기능을 이용하여 해설을 작성하여 다른분들과 함께 해설을 나누었으면 합니다.로그인 후 오류 신고 및 해설 작성 하시면 포인트가 제공됩니다.[포인트 모으기 및 사용법] | 1. 설계기준압축강도 : 30MPa 이상 [포인트 모으기 및 사용법] | 정답률 : 53%
산업기사 | 건설재료시험산업기사 | 2016년03월06일 | 1과목 : 콘크리트공학 | 16. | 압력법에 의한 굳지 않은 콘크리트의 공기량 시험을 실시한 결과 겉보기 공기량은 5.3%이고, 골재 수정계수는 0.8%이었다면 이 콘크리트의 공기량은? |  | 1. 6.1% 2. 5.3% 3. 4.5% 4. 3.7% 해설이 아직 작성되지 않았습니다.해설을 알고 계시다면 오른쪽 해설추가 기능을 이용하여 해설을 작성하여 다른분들과 함께 해설을 나누었으면 합니다.로그인 후 오류 신고 및 해설 작성 하시면 포인트가 제공됩니다.[포인트 모으기 및 사용법] | 3. 4.5% [포인트 모으기 및 사용법] | 정답률 : 78%
산업기사 | 건설재료시험산업기사 | 2016년03월06일 | 1과목 : 콘크리트공학 | 17. | 시공이음은 전단력이 적은 위치에 설치해야 하나, 부득이 하게 전단력이 큰 위치에 시공이음을 설치 할 경우 철근으로 보강할 수 있는데, 철근의 공칭직경이 19mm인 경우 철근의 최소 정착길이는? |  | 1. 190mm 2. 285mm 3. 380mm 4. 475mm 해설이 아직 작성되지 않았습니다.해설을 알고 계시다면 오른쪽 해설추가 기능을 이용하여 해설을 작성하여 다른분들과 함께 해설을 나누었으면 합니다.로그인 후 오류 신고 및 해설 작성 하시면 포인트가 제공됩니다.[포인트 모으기 및 사용법] | 3. 380mm [포인트 모으기 및 사용법] | 정답률 : 74%
산업기사 | 건설재료시험산업기사 | 2016년03월06일 | 1과목 : 콘크리트공학 | 18. | 서중콘크리트에서 콘크리트를 쳐 넣을 때의 콘크리트의 온도는 최대 얼마 이하이어야 하는가? |  | 1. 20℃ 2. 25℃ 3. 30℃ 4. 35℃ 해설이 아직 작성되지 않았습니다.해설을 알고 계시다면 오른쪽 해설추가 기능을 이용하여 해설을 작성하여 다른분들과 함께 해설을 나누었으면 합니다.로그인 후 오류 신고 및 해설 작성 하시면 포인트가 제공됩니다.[포인트 모으기 및 사용법] | 4. 35℃ [포인트 모으기 및 사용법] | 정답률 : 76%
산업기사 | 건설재료시험산업기사 | 2016년03월06일 | 1과목 : 콘크리트공학 | 19. | 콘크리트의 장기거동을 지배하는 주요 현상인 크리프(creep)에 대하여 옳게 설명한 것은? |  | 1. 변형이 일정할 때 응력이 감소하는 현상이다. 2. 하중이 제거되어도 크리프변형은 회복되지 않는다. 3. 온도가 높을수록 크리프변형은 커진다. 4. 재하시의 콘크리트 재령이 클수록 크리프가 많이 발생한다. 해설이 아직 작성되지 않았습니다.해설을 알고 계시다면 오른쪽 해설추가 기능을 이용하여 해설을 작성하여 다른분들과 함께 해설을 나누었으면 합니다.로그인 후 오류 신고 및 해설 작성 하시면 포인트가 제공됩니다.[포인트 모으기 및 사용법] | 3. 온도가 높을수록 크리프변형은 커진다. [포인트 모으기 및 사용법] | 정답률 : 61%
산업기사 | 건설재료시험산업기사 | 2016년03월06일 | 1과목 : 콘크리트공학 | 20. | 콘크리트의 습윤양생에 대한 설명으로 틀린 것은? |  | 1. 일평균 기온이 15℃ 이상이고 보통포틀랜드시멘트를 사용한 콘크리트의 습윤양생 기간의 표준은 5일이다. 2. 콘크리트는 타설한 후 습윤상태로 노출면이 마르지 않도록 하여야 하며, 수분의 증발에 따라 살수를 하여 습윤상태로 보호하여야 한다. 3. 콘크리트는 타설할 후 거푸집판이 건조될 우려가 있는 경우라도 직접 살수하여서는 안된다. 4. 막양생을 할 경우 막양생제는 콘크리트 표면의 물빛(水光)이 없어진 직후에 얼룩이 생기지 않도록 살포하여야 한다. 해설이 아직 작성되지 않았습니다.해설을 알고 계시다면 오른쪽 해설추가 기능을 이용하여 해설을 작성하여 다른분들과 함께 해설을 나누었으면 합니다.로그인 후 오류 신고 및 해설 작성 하시면 포인트가 제공됩니다.[포인트 모으기 및 사용법] | 3. 콘크리트는 타설할 후 거푸집판이 건조될 우려가 있는 경우라도 직접 살수하여서는 안된다. [포인트 모으기 및 사용법] | 정답률 : 85%
산업기사 | 건설재료시험산업기사 | 2016년03월06일 | 2과목 : 건설재료 및 시험 | 21. | 암석의 분류 중 화성암에 속하지 않는 것은? |  | 1. 화강암 2. 현무암 3. 안산암 4. 대리석 해설이 아직 작성되지 않았습니다.해설을 알고 계시다면 오른쪽 해설추가 기능을 이용하여 해설을 작성하여 다른분들과 함께 해설을 나누었으면 합니다.로그인 후 오류 신고 및 해설 작성 하시면 포인트가 제공됩니다.[포인트 모으기 및 사용법] | 4. 대리석 [포인트 모으기 및 사용법] | 정답률 : 75%
산업기사 | 건설재료시험산업기사 | 2016년03월06일 | 2과목 : 건설재료 및 시험 | 22. | 목재의 변재(邊材)와 심재(心材)에 관한 설명으로 옳은 것은? |  | 1. 나무줄기의 중앙부로서 비교적 밝은 색을 나타내는 부분을 변재라 한다. 2. 여름과 가을에 걸쳐 성장한 부분 즉, 조직이 치밀하고 단단하며 색깔도 짙은 부분을 심재라고 한다. 3. 변재는 심재보다 강도, 내구성 등이 작다. 4. 심재는 다공질이며, 수액의 이동, 양분이 저장되는 곳이다. 해설이 아직 작성되지 않았습니다.해설을 알고 계시다면 오른쪽 해설추가 기능을 이용하여 해설을 작성하여 다른분들과 함께 해설을 나누었으면 합니다.로그인 후 오류 신고 및 해설 작성 하시면 포인트가 제공됩니다.[포인트 모으기 및 사용법] | 3. 변재는 심재보다 강도, 내구성 등이 작다. [포인트 모으기 및 사용법] | 정답률 : 78%
산업기사 | 건설재료시험산업기사 | 2016년03월06일 | 2과목 : 건설재료 및 시험 | 23. | 다음의 석재 중 압축강도가 가장 작은 것은? |  | 1. 화강암 2. 현무암 3. 응회암 4. 안산암 해설이 아직 작성되지 않았습니다.해설을 알고 계시다면 오른쪽 해설추가 기능을 이용하여 해설을 작성하여 다른분들과 함께 해설을 나누었으면 합니다.로그인 후 오류 신고 및 해설 작성 하시면 포인트가 제공됩니다.[포인트 모으기 및 사용법] | 3. 응회암 [포인트 모으기 및 사용법] | 정답률 : 72%
산업기사 | 건설재료시험산업기사 | 2016년03월06일 | 2과목 : 건설재료 및 시험 | 24. | 시멘트의 화합물에 대한 설명 중 옳지 않은 것은? |  | 1. 알루민산 3석회는 초기응결이 빠르고 수축이 커서 균열이 잘 일어난다. 2. 규산 2석회는 수화열이 작으므로 수축이 작으며 장기 강도가 크다. 3. 규산 3석회는 초기강도를 좌우하며 응결이 빠르다. 4. 알루민산철 4석회는 수화속도가 빠르고 수화열이 많아 수축이 크다. 해설이 아직 작성되지 않았습니다.해설을 알고 계시다면 오른쪽 해설추가 기능을 이용하여 해설을 작성하여 다른분들과 함께 해설을 나누었으면 합니다.로그인 후 오류 신고 및 해설 작성 하시면 포인트가 제공됩니다.[포인트 모으기 및 사용법] | 4. 알루민산철 4석회는 수화속도가 빠르고 수화열이 많아 수축이 크다. [포인트 모으기 및 사용법] | 정답률 : 62%
산업기사 | 건설재료시험산업기사 | 2016년03월06일 | 2과목 : 건설재료 및 시험 | 25. | 토목섬유에 대한 설명으로 옳지 않은 것은? |  | 1. 토목섬유는 내구성이 강하고 자외선 및 일광에 대한 저항성이 커야한다. 2. 지오텍스타일(geotextile)섬유는 주로 폴리에스테르와 폴리프로필렌 섬유가 사용되며 분리기능, 여과기능, 보강기능이 있다. 3. 지오멤브레인(geomembrane)섬유는 격자모양의 그리드 형태로 표면에 구멍이 많은 형태로서 배수기능, 여과기능이 있다. 4. 지오컴포지트(geocomposite)는 두개 이상 토목 섬유를 결합하여 기능을 복합적으로 향상시킨 것으로, 주로 매트 기초용으로 사용된다. 해설이 아직 작성되지 않았습니다.해설을 알고 계시다면 오른쪽 해설추가 기능을 이용하여 해설을 작성하여 다른분들과 함께 해설을 나누었으면 합니다.로그인 후 오류 신고 및 해설 작성 하시면 포인트가 제공됩니다.[포인트 모으기 및 사용법] | 3. 지오멤브레인(geomembrane)섬유는 격자모양의 그리드 형태로 표면에 구멍이 많은 형태로서 배수기능, 여과기능이 있다. [포인트 모으기 및 사용법] | 정답률 : 70%
산업기사 | 건설재료시험산업기사 | 2016년03월06일 | 2과목 : 건설재료 및 시험 | 26. | 아래의 표에서 설명하는 폭약은? | R0lGODlhGwGKAHcAACH5BAAAAAAALAAAAAAbAYoAgAAAAP///wj+AAMIHEiwoMGDCBMqXMiwocOHECNKnEixosWLGDNq3Mixo8ePIEOKHEmypMmTKFOqXMmypcuXMGPKnEmzps2bOHPKBMCzp8+fQIMKHUq0qNGjSJMqXcq0qdOnUJ0qBKCzqtWrIakm1Iq1q9evD7keFAu2rFmwZAumPcu27c21A+G6nUuXpdwAd+vq3Zt1qkWgAsX6jItQrmCCgwMjDoqYIeCpjNU2JixZbU+DQiEfDvxTcdW7eSFq5Sr48titk/FO3pxatd/KjlFT9tzaNW3ZYWfXfvs642jdv08XTr2ZNfDIcTs3pLqWJ17TnB/fno658GPSwnWC3hjc9nPn1Zv+275cHHza0BixS1ZP3fjtzKhLM8+ec/tC8MNdy2c/+7zn/cBVF11kRG1FFmvdfadcgLv1xp54n/VmHX4CjkYhbM9ZFmBe+yXGIEgHeueQh7rFRht/yaHXkn0GXrgadSMKiKFo+U0H30cFjojcWBSiCGNNLBroF383zoibgiQ2WCR9lhUpnYwUqSgjhNpJGCWG/jH5Y4kictllh9DdpyWCF6EXpJdAWhkRY+6NNxSaXJL2ZnsNxgjle5oROKeWi3Xm405qptfngsvtuOR9hu4YKJIHKtrRobBJmdKZfFVq6aOLXqrppmtmyumnoPIJZ6ikhkppqaiCemqqrF66aqv+sOr1aqy0tjVrrbii5aloYTL6HnYcInddn615aCZ+YPYIrGPIEhtnsdCBptx5vQ7b6ZEkGftfl0bKxiGDko463rbfbqsmmZSFFmKx7HIrJrYTQapfuoqVu9x/1nqXJGaA2RvcfA7iO62G2tL7LolZ6tvrvfBW5CJxBgPcIqH9PXziiwxvqS+5785LmHsSE6kxZ+1CbDCNDWvYYnThRTugu9f+iq65Yj44p4XOqdvsxWGqJzLMNK+L58m5pZxiuClGyrHDFz6YdHGIJgd0Zb8h7fTFjf0cZIIvt2v1rvsO+ORrVec5Nm5Xdx2ziWVPTJ6zI3stEoBr38mjnU0u+O/+1EoK2x+4iPq5m8/1Zsx33j1i7PbCR3JtuN3xUpzd3v6O+TfWNHessHSUG55sm1pLJCXUdXdbur0ZFg42lD0PKu6HXy72sYmwDw3tzigzmli+h9+qY9imqxbsk/KKayaWjs6+9pJnQ655vK9rjHSu1Nvke/XY43R99tzPtH334Lv0ffjkT7pr+eibb3T67J80fvvwc/Q+v4IffRzniitoPO7f3S656ycaWPxGNT36EGlhXMsX6WrkOCzlzmPcKmCu5lejcREtcxvr3wInJ7Dd1amCBQse+ihoQMAdLYQQ3OCU8GQcSS2QSgMkIevuBxdqedB+I3MZzxLHK9zBMH7+Msxa0vQXwOI9jnZp0124/sS4EZ7vXn/6II+a90E2wc1dEvRSFmsVRKyhzohTU5cUz0c4LQ6QgILK3NdOGC0wZlBsTdSZadp0OPB1MUR01NwasQU6NgJvWXKqXx2r10UQJs9/wIseIptYKBSuEH6FPKMkaSeqSVoyjRW8pCYxWclNerJomfykKEHZyVGa0nlxO6UqI6nKGD7RbDoMmiOpKKplwY1um4uiyQBWGuVNcY5XDCQwq7S+ojXqhuvhYRX3NK7KpStn+bvb0sooMcg5U4QxiWQCV5MzFCbMW5NDVr9MmMFg0as7nQulEs1jRmKqs4d6U9wxESfGEvEyjOT+VOF6zulF1fHpMPKJYISKmbrn+cqC2Gykf9o2xFwO0ZH7fBk6Jbq4kF1OoO4sZdhyxCxkegSQu7QYPvNDuIIxVHQXbY5IYXKrRAbufxM6JEeRmMpMTVR4/cRpRQN60TGylIyGOSQNXZoeRcVSiQY94TQjNsgctrM+r3wgGPO4U4NStYi0vNw9zVVN+hHqVFvMVlRJucemvrNigjxr3IQJwYJ2FZvSEmRYcTRWvCFVQm6Ea1LHKMEG+vOXCBMq5mjCylZCsq6G1WRhE5u+xTK2fI59bPgiK9nuUbay2bssZgmJ2M0elqCenaQ2KdYsYbLzn0d1oIhsqba4DhOOK9X+KwgBGEZhCfBu0FRRIb8Z0QqFUp9stJEvgUtOtc4UTjNrq12jibG3GpeTHcwtSX/LXHD5kH9+HRrqwDkclRKxnCgVjmGWRklUknJLzlXuX8E7240xlLjaFWk9YeQji2o3vL6drk7Lm9DYjq20+jUZDmHGu3uGbnF0it6+mna1A1dVvNxNr3mHV8B/PSyQJJMdaBm4X/jC66rQtS8Gj4jQ/DJShBS+0ryotEXXElVu560dPV9s1+w2TJfp5K9P5Xsz8sq4dM8jXnW5mSRdPgu2PfvqkG9cRR97aq4tdLLQOppVJz1yxMgr5YxraLn7lil4Od5rTfWosg4n7Lgotir+bZ1pWpgm2JqsS+2WzcPbQb2NxIokc3zEvNwt01PHroutQv8YU0HPNaG+5POhQ8s9zTKaVo5+NKwiLWlWUbrSqLo0pkml6U2rqrOebjSo7ZzkRCOup0NFILQSvcQp3ZZ39CPObemy20eetFsH9O8MufrGPk+5xHkebLCvUmulrZjJ9OWgaj1WTSMyr7W1VKCWv7Jbvx1bnUyE8K6ZbVYjNUrAV+zYD90SaZxJ2E/i9CgatXrnKBkKc1ZcGarHjJVyO1lJ4mZmyKB57XVWeMnoRWsEBd2VO/a433D2Y6sbvF53JnHYVllslm6Nbyv992RhXtOemOdmhGZbVqOed8aAK47kwe2SqSB+ZR85LGx6EzvkOWStV0/rVGOzWuZ9rfGElRnvbvNmw7CUr1k/92cxN1uwPrVRx9UKbLN0OtSbejrUXQXzqXOx6laPldSzvpetc70uXv/6XMIudlthveylcnFU1s72trv97XCPu9zXjva62/3ueM+73vfO975XKiAAOw== | 1. 칼릿 2. 니트로글리세린 3. 다이너마이트 4. 질산암모늄계 폭약 해설이 아직 작성되지 않았습니다.해설을 알고 계시다면 오른쪽 해설추가 기능을 이용하여 해설을 작성하여 다른분들과 함께 해설을 나누었으면 합니다.로그인 후 오류 신고 및 해설 작성 하시면 포인트가 제공됩니다.[포인트 모으기 및 사용법] | 1. 칼릿 [포인트 모으기 및 사용법] | 정답률 : 75%
산업기사 | 건설재료시험산업기사 | 2016년03월06일 | 2과목 : 건설재료 및 시험 | 27. | 밀도가 큰 골재를 사용했을 때의 일반적인 특성과 관계가 없는 것은? |  | 1. 내구성이 좋아진다. 2. 흡수성이 증대된다. 3. 동결에 의한 손실이 줄어든다. 4. 강도가 증가한다. 해설이 아직 작성되지 않았습니다.해설을 알고 계시다면 오른쪽 해설추가 기능을 이용하여 해설을 작성하여 다른분들과 함께 해설을 나누었으면 합니다.로그인 후 오류 신고 및 해설 작성 하시면 포인트가 제공됩니다.[포인트 모으기 및 사용법] | 2. 흡수성이 증대된다. [포인트 모으기 및 사용법] | 정답률 : 60%
산업기사 | 건설재료시험산업기사 | 2016년03월06일 | 2과목 : 건설재료 및 시험 | 28. | 포졸란(pozzolan)을 사용한 콘크리트의 특징이 아닌 것은? |  | 1. 수밀성이 크다. 2. 건조수축이 작다. 3. 발열량이 적다. 4. 워커빌리티가 좋다. 해설이 아직 작성되지 않았습니다.해설을 알고 계시다면 오른쪽 해설추가 기능을 이용하여 해설을 작성하여 다른분들과 함께 해설을 나누었으면 합니다.로그인 후 오류 신고 및 해설 작성 하시면 포인트가 제공됩니다.[포인트 모으기 및 사용법] | 2. 건조수축이 작다. [포인트 모으기 및 사용법] | 정답률 : 45%
산업기사 | 건설재료시험산업기사 | 2016년03월06일 | 2과목 : 건설재료 및 시험 | 29. | 조강 포틀랜드 시멘트에 대한 설명으로 옳은 것은? |  | 1. 수화열이 높으므로 매스 콘크리트에 좋다. 2. 응결시 수화열이 높으므로 장기 강도가 높다. 3. 건조수축이 적어 중용열 시멘트와 같은 용도로 쓰인다. 4. 저온에서도 강도 발현이 좋으므로 한중 콘크리트에 사용하면 좋다. 해설이 아직 작성되지 않았습니다.해설을 알고 계시다면 오른쪽 해설추가 기능을 이용하여 해설을 작성하여 다른분들과 함께 해설을 나누었으면 합니다.로그인 후 오류 신고 및 해설 작성 하시면 포인트가 제공됩니다.[포인트 모으기 및 사용법] | 4. 저온에서도 강도 발현이 좋으므로 한중 콘크리트에 사용하면 좋다. [포인트 모으기 및 사용법] | 정답률 : 60%
산업기사 | 건설재료시험산업기사 | 2016년03월06일 | 2과목 : 건설재료 및 시험 | 30. | 철근에 대한 설명으로 틀린 것은? |  | 1. SD300으로 표시되는 철근은 철근의 인장강도가 300N/mm2임을 나타낸다. 2. 이형 철근은 열간 압연에 의해 제조한다. 3. 부착강도를 증진시키기 위해 표면에 요철을 붙인 이형철근을 주로 사용한다. 4. 이형철근의 공칭 단면적은 공칭 지름의 원형평면 바(bar)의 면적과 같은 면적으로 나타낸다. 해설이 아직 작성되지 않았습니다.해설을 알고 계시다면 오른쪽 해설추가 기능을 이용하여 해설을 작성하여 다른분들과 함께 해설을 나누었으면 합니다.로그인 후 오류 신고 및 해설 작성 하시면 포인트가 제공됩니다.[포인트 모으기 및 사용법] | 1. SD300으로 표시되는 철근은 철근의 인장강도가 300N/mm2임을 나타낸다. [포인트 모으기 및 사용법] | 정답률 : 74%
산업기사 | 건설재료시험산업기사 | 2016년03월06일 | 2과목 : 건설재료 및 시험 | 31. | 굵은골재의 표면건조 포화상태 질량이 2180g 이고, 물속에서의 질량 1380g 이었으며 절대건조 상태 질량이 2100g 이었다면 이 골재의 표면 건조 포화상태의 밀도 는? (단, 시험온도에서의 물의 밀도는 1g/cm3이다.) |  | 1. 2.50g/cm3 2. 2.61g/cm3 3. 2.73g/cm3 4. 2.81g/cm3 | 3. 2.73g/cm3 | 정답률 : 43% | <문제 해설>골재의 표면 건조 포화상태의 밀도= (표건포화시료밀도 / 표건포화시료밀도-침지된 시료의 수중 질량) * 물의 밀도= (2180 / 2180-1380) * 1g/cm^3= 2.725 => 2.73 [해설작성자 : gk12]
산업기사 | 건설재료시험산업기사 | 2016년03월06일 | 2과목 : 건설재료 및 시험 | 32. | 아스팔트 혼합물을 배합 설계할 때 필요치 않은 사항은? |  | 1. 침입도와 흐름값의 측정 2. 골재의 입도 측정 3. 응결시간의 측정 4. 마샬(marshall)안정도 시험 해설이 아직 작성되지 않았습니다.해설을 알고 계시다면 오른쪽 해설추가 기능을 이용하여 해설을 작성하여 다른분들과 함께 해설을 나누었으면 합니다.로그인 후 오류 신고 및 해설 작성 하시면 포인트가 제공됩니다.[포인트 모으기 및 사용법] | 3. 응결시간의 측정 [포인트 모으기 및 사용법] | 정답률 : 53%
산업기사 | 건설재료시험산업기사 | 2016년03월06일 | 2과목 : 건설재료 및 시험 | 33. | 혼화재료의 일반적인 사용목적이 아닌 것은? |  | 1. 콘크리트 워커빌리티를 개선한다. 2. 강도 및 내구성을 증진시킨다. 3. 응결, 경화 시간을 조절한다. 4. 발열량을 증대시킨다. 해설이 아직 작성되지 않았습니다.해설을 알고 계시다면 오른쪽 해설추가 기능을 이용하여 해설을 작성하여 다른분들과 함께 해설을 나누었으면 합니다.로그인 후 오류 신고 및 해설 작성 하시면 포인트가 제공됩니다.[포인트 모으기 및 사용법] | 4. 발열량을 증대시킨다. [포인트 모으기 및 사용법] | 정답률 : 76%
산업기사 | 건설재료시험산업기사 | 2016년03월06일 | 2과목 : 건설재료 및 시험 | 34. | 아래의 표에서 설명하고 있는 다이나마이트는? | R0lGODlhHgFMAHcAACH5BAAAAAAALAAAAAAeAUwAgAAAAP///wj+AAMIHEiwoMGDCBMqXMiwocOHECNKnEixosWLGDNq3Mixo8ePIEOKHEmypMmTKFOqXMmypcuXMGPKnEmzZkEAOHPq3Mmzp8+fQIMKHUq0qNGjSJMqXcpUaUMANqNKnRoTKkOrVLNq3foRq0KvXMOKHfu0LNmzaNOCRbg2rdu3UdsalAu3rl2WdAnmFehTb86Be/n29As4wFqvgQ0P5quXseC/jh9jDcwz8mDKOyMrRuwXZ+GFmS0fnBw6sWGzVzWf/gz56mHHUF9/Ngu28uqbm2evNs16bmOIVvdO/k15tG6dbFUnTGw6OO7eDp0TZyxb+XLVnHOHvp2dN2zfumn+S4Y8HHDr6+Bv/wbfHPXyxeqlg0Zc3nl19e9txxfd+bj1r9hx5xlq5z23H37GpdeWXPKB5l5qc7VWYETB/SXbhA7eVFp4/H0HnGb1PZTdY+t155qFA25G3nMNAghhfvAl+NVPHsaGW3kz9vXUhiD+lxyJtSEYYZAdWjhdhgb+CB2GSaL30oXU3cjhRDq61yKS3lGEI44qvrieisgd2Z6XbMVY5Xxh1njgbjvqpySYEh5ppYZpnnjelv4J2aSPAXLpIpIf/ikof/aVyKegZ8po4oMjTpnebHj2qOeXx8WI35iAipjpmyAO56eNVFJqZZzzPXqfk5U2miZmYTY6JHL+mA4a3aZl1umbcFp2th2njwZqnq05MinqnrP+uquMtPZ617LMmsRcs9BGK9Kz0lZrLUbUXqvttsUmy+2332YL7rjgikvuudeai+660Kr7KocjLgonqIIVxpyZlqJa27F36gqsrPPu+y+wib46IH0pxooqslfGy6OT0tHbrbdJujrpod7llaKoRB568YFcXskrsgxjFxupsB1c5HcZf+yxpMpV+PDIyTEYs6nKEvulfPJS7GiecUbq4dAhnsbbp/m+KbCwP7/MnYaE+dtxqsfirJ2cPnu8qqECtipnfUa6VnFFrpa98X2YQa0pvJRmCWeHbD5IM5ZSrk0aqIVim+v+3QGrbNnZwwJHY99L5xyqpArPvdGZPC/pcptVG+fnn5NbbJHbkP87aM8AGy712UnvvDKbrCZ9NHTGAg736qMNPt5hkU+coW2cL6z4zYiaOXrea9sOMcyQBq+z3AhajPnjnYqOvLt74tr0ZVEbTaHBsffJcX+Quk4m7twD9brmwiM8+e1ah041+D5KTPzidDLttOypw47+4ihuTz7y7OZPFvP6948W//4LYFgAKMACUoWABkxgTRCowAbChIEOjOBKICjBCjprfRbMIEogaLY60S5+79MgtzioPK4ZaEEiFCAJ82TCFjYtheNaock8+DAUwrB/MrzUsOJFshuii4GC9EJRong4JB+yC4hPi05lxnc8Iy4LgUUDId0858RtQRF1xQucdZpYxboQMEjG0+K8ktjFEWJwc/wyH+vKWC0KsvGNPYwjHOeYNfzRkY5uvCMc86hHNvKxj138IyCdKMhB+vBeTUmkIhfJyEY68pGQZKQhJ0nJSlrykpjMpCY3WZOAAAA7 | 1. 분상 다이나마이트 2. 교질 다이나마이트 3. 규조토 다이나마이트 4. 스트레이트 다이나마이트 해설이 아직 작성되지 않았습니다.해설을 알고 계시다면 오른쪽 해설추가 기능을 이용하여 해설을 작성하여 다른분들과 함께 해설을 나누었으면 합니다.로그인 후 오류 신고 및 해설 작성 하시면 포인트가 제공됩니다.[포인트 모으기 및 사용법] | 2. 교질 다이나마이트 [포인트 모으기 및 사용법] | 정답률 : 91%
산업기사 | 건설재료시험산업기사 | 2016년03월06일 | 2과목 : 건설재료 및 시험 | 35. | 재료의 역학적 성질에 대한 설명으로 틀린 것은? |  | 1. 소성 : 외력을 받아서 변형한 재료가 외력을 다시 제거하면 원형으로 돌아가는 성질을 말한다. 2. 탄성계수 : 어떤 재료가 비례한도 내에서 외력 P를 받아 길이변화를 일으켰을 때의 응력과 변형률의 비를 말한다. 3. 포아송비 : 탄성체에 인장력이나 압축력이 작용하면 그 응력의 방향이나 직각의 횡방향에 변형이 생기며, 이들 두 변형률의 비를 말한다. 4. 강성 : 외력을 받아도 변형이 적게 일어나는 성질을 말한다. | 1. 소성 : 외력을 받아서 변형한 재료가 외력을 다시 제거하면 원형으로 돌아가는 성질을 말한다. | 정답률 : 71% | <문제 해설>소성 : 고체가 외부에서 탄성 한계 이상의 힘을 받아 형태가 바뀐 뒤 그 힘이 없어져도 본래의 모양으로 돌아가지 "않는" 성질탄성 : 외력을 받아서 변형한 재료가 외력을 다시 제거하면 원형으로 돌아가려는 성질 [해설작성자 : gk12]
산업기사 | 건설재료시험산업기사 | 2016년03월06일 | 2과목 : 건설재료 및 시험 | 36. | 다음 시멘트 중에서 조기강도가 큰 순서대로 이루어진 것은? |  | 1. 보통포틀랜드시멘트 ＞ 고로시멘트 ＞ 알루미나시멘트 2. 알루미나시멘트 ＞ 보통포틀랜드시멘트 ＞ 고로시멘트 3. 고로시멘트 ＞ 알루미나시멘트 ＞ 보통포틀랜트시멘트 4. 보통포틀랜드시멘트 ＞ 알루미나시멘트 ＞ 고로시멘트 해설이 아직 작성되지 않았습니다.해설을 알고 계시다면 오른쪽 해설추가 기능을 이용하여 해설을 작성하여 다른분들과 함께 해설을 나누었으면 합니다.로그인 후 오류 신고 및 해설 작성 하시면 포인트가 제공됩니다.[포인트 모으기 및 사용법] | 2. 알루미나시멘트 ＞ 보통포틀랜드시멘트 ＞ 고로시멘트 [포인트 모으기 및 사용법] | 정답률 : 81%
산업기사 | 건설재료시험산업기사 | 2016년03월06일 | 2과목 : 건설재료 및 시험 | 37. | 잔골재의 절대건조상태의 질량이 250g, 공기 중 건조상태의 질량이 260g, 표면건조포화상태의 질량이 280g, 습윤상태의 질량이 300g일 때 흡수율과 표면수율은? |  | 1. 흡수율=12%, 표면수율=7.1% 2. 흡수율=7.7%, 표면수율=15.4% 3. 흡수율=12%, 표면수율=15.4% 4. 흡수율=7.7%, 표면수율=7.1% | 1. 흡수율=12%, 표면수율=7.1% | 정답률 : 58% | <문제 해설>흡수율 = 표건포화질량 - 절건 질량(흡수량) / 절건 질량 * 100% = 280 -250 /250 * 100% = 12%표면수율 = 습윤질량 - 표건포화질량(표면수량) / 표건질량 * 100% = 300 - 280 / 280 * 100% = 7.14..% 따라서 7.1 %[해설작성자 : gk12]
산업기사 | 건설재료시험산업기사 | 2016년03월06일 | 2과목 : 건설재료 및 시험 | 38. | 다음의 아스팔트 중 주로 도로, 활주로 등의 포장용 혼합물의 결합 재로 쓰이는 것은? |  | 1. 스트레이트 아스팔트 2. 블론 아스팔트 3. 레이크 아스팔트 4. 아스팔타이트 해설이 아직 작성되지 않았습니다.해설을 알고 계시다면 오른쪽 해설추가 기능을 이용하여 해설을 작성하여 다른분들과 함께 해설을 나누었으면 합니다.로그인 후 오류 신고 및 해설 작성 하시면 포인트가 제공됩니다.[포인트 모으기 및 사용법] | 1. 스트레이트 아스팔트 [포인트 모으기 및 사용법] | 정답률 : 68%
산업기사 | 건설재료시험산업기사 | 2016년03월06일 | 2과목 : 건설재료 및 시험 | 39. | 시멘트의 강도 시험(KS L ISO 679)에 따라 시멘트 모르타르의 압축강도 시험을 실시하고자 할 때 모르타르의 제조 방법으로 옳은 것은? |  | 1. 질량에 의한 비율로 시멘트와 표준사를 1:2의 비율로 하며, 물 - 시멘트비는 40%로 한다. 2. 질량에 의한 비율로 시멘트와 표준사를 1:2.45의 비율로 하며, 물 - 시멘트비는 50%로 한다. 3. 질량에 의한 비율로 시멘트와 표준사를 1:2.7의 비율로 하며, 물 - 시멘트비는 40%로 한다. 4. 질량에 의한 비율로 시멘트와 표준사를 1:3의 비율로 하며, 물 -시멘트비는 50%로 한다. 해설이 아직 작성되지 않았습니다.해설을 알고 계시다면 오른쪽 해설추가 기능을 이용하여 해설을 작성하여 다른분들과 함께 해설을 나누었으면 합니다.로그인 후 오류 신고 및 해설 작성 하시면 포인트가 제공됩니다.[포인트 모으기 및 사용법] | 4. 질량에 의한 비율로 시멘트와 표준사를 1:3의 비율로 하며, 물 -시멘트비는 50%로 한다. [포인트 모으기 및 사용법] | 정답률 : 86%
산업기사 | 건설재료시험산업기사 | 2016년03월06일 | 2과목 : 건설재료 및 시험 | 40. | 그라우팅용 혼화제의 필요한 성질에 대한 설명으로 틀린 것은? |  | 1. 단위수량이 작고, 블리딩이 작아야한다. 2. 그라우트를 수축시키는 성질이 있어야 한다. 3. 재료의 분리가 생기지 않아야 한다. 4. 주입하기 쉬워야 하며, 공기를 연행시켜야 한다. 해설이 아직 작성되지 않았습니다.해설을 알고 계시다면 오른쪽 해설추가 기능을 이용하여 해설을 작성하여 다른분들과 함께 해설을 나누었으면 합니다.로그인 후 오류 신고 및 해설 작성 하시면 포인트가 제공됩니다.[포인트 모으기 및 사용법] | 2. 그라우트를 수축시키는 성질이 있어야 한다. [포인트 모으기 및 사용법] | 정답률 : 84%
산업기사 | 건설재료시험산업기사 | 2016년03월06일 | 3과목 : 건설시공학 | 41. | 아래의 표에서 설명하는 아스팔트 포장의 파손을 무엇이라고 하는가? | R0lGODlhHgFNAHcAACH5BAAAAAAALAAAAAAeAU0AgAAAAP///wj+AAMIHEiwoMGDCBMqXMiwocOHECNKnEixosWLGDNq3Mixo8ePIEOKHEmypMmTKFOqXMmypcuXMGPKnEmzZkEAOHPq3Mmzp8+fQIMKHUq0qNGjSJMqXcpUaUMANqNKnRoTKkOrVLNq3foRq0KvXMOKHfu0LNmzaNOCRbg2rdu3UdsalAu3rl2WdAnmvcu3b8i9AgHrHCh3bc8AXn0u/BmYJ2K9OQl//bozMGTJhvVexSmZcGTLCRODRlz5cePBpg8eTnzY7OLXnQuzTS26q+bRpvPqhswZtFWomTtDxFp7d+zZqW/iRr68cUTAyVXfli2deG/o0psnJz59cujuvi3+B9fuuTL349/RzyX/++pt8A6h7y1evT5uxe6bAy+/nbz//rSFN150zAWoXnbhnfYZdfMZ6Jxn8blWYHvK3edYbRKdJxyFCgqnWmvbfZZbZMGJ6J2FvRHI24LIMXgihxfJB5tv14GVIoIqLoafjTl6eGJ5LCa4n2Ya/mhihROehmRb1jGpXJMg/pjelLkNFyV+ElqE3ZboDYmZj/b1+B99CpKIIHb5PSSjkf9lqSVbpUlJ5YsCvgdji20al+B7BGKI43KORZhmkmLOFWWMf9KG5Yx8rlclhnc6Kh6QceIYqZ/R6XalpIzO+WGKUAYqJlChMaZfpyuKOh93RT6mZ6P+nBqK2oDWxYqkhwPKmaiblIn6V6UFZngokagOumunPOpK6ZG+FmurX9BGy9Ga0lZrLaLGXqvtts7eyu234IJ5bLjkVkttuehae2667Pq1brvw1vXuTaUZdiRpzcoaZ6Cs+Ykmf4CCetmkM3rJL6yb+booaoqaR2WkwUb8Z7JtFoomxHz+a2CDQhYaoIvidjtlv7Q+XPHJazLcp8j4AtvlwcveKCmHq3XpcZN4xszxcLieGnLL1wnK8oP3cbrouI7uPNF5JXfcYHsgV7SqqvARjK+lSg5982gUZypssxT2i7CVrQI4ImdPW12hxs+OjSKk/pGZLdIA2iuzx8qGjfb+hmibKnTPTtPppZ06352qiVNryCNdMM/d9rTDHq5y2Bv+nPBgi1f+qEZlS/2py96eNC+9+f6NqOKav+mjwTYLBjqmqnsabOmk3yv748o6/vndFKNuucmaM612ol2bvXSxSo+Ju9vMj2wqqZ6GujfART+35JMDu4pqrbdqDD30FuOe6+2h89oR7c2TrLL5Pw8O5/qWRg452KDXbrjEy8erf1ij7+8/V/37nwCnEsABGpAmBTygAl+SwAU6UCUNfKAESxLBCVoQJAlEnL70Bb8VhcxuQSrV+o5mP8SJSHpxq5oGD9erEF6Nb7M6H/t6BbjckSxiTope0nRXt5xhLXz+YGJc1c5EtwzNsDWwS17G9AMc2I3KVhiTXJEwFsXnNa5Mr/rN88TFNq0Jxni0kl8PITSwK+7ORmIcFBWz1r2iabGL1RON2HK4kQIqTmCr4xmQ8Ge8kXzPgzMDnu8aJr/GDZKOnJuhg0CYv9rB8FBOxOKs/Ga9A1Uvfnh01f0ycshP1VGRLzyZzir5lAuZrpFYkhuzROjCFUpSUwq7UefgSL7myfB4o8wd0EyIPubIjY/ABGX5CNdIPXqxfsJkWyR1qMtUqpCUrJQZCaXIPERyEpTj+R4lh8kmY/7uVZ+r4SlDt8xgwhJzvxsnKpHJuTSGqJfTrKY71We7XC6rhJtT3KUs55nOZF7wnxAUJkAHek0eEvSgGKkgQheqJoEy9KEGFSVEJxpMiVL0ov2kJUYZKp+mePSjIA2pSEdK0pKKdKMoTalKV8rSlrr0pTCNqUwfGBAAOw== | 1. 라벨링(Ravelling) 2. 소성변형(Rutting) 3. 팻칭(Patching) 4. 균열(Crack) 해설이 아직 작성되지 않았습니다.해설을 알고 계시다면 오른쪽 해설추가 기능을 이용하여 해설을 작성하여 다른분들과 함께 해설을 나누었으면 합니다.로그인 후 오류 신고 및 해설 작성 하시면 포인트가 제공됩니다.[포인트 모으기 및 사용법] | 2. 소성변형(Rutting) [포인트 모으기 및 사용법] | 정답률 : 55%
산업기사 | 건설재료시험산업기사 | 2016년03월06일 | 3과목 : 건설시공학 | 42. | 아래의 표에서 설명하는 댐은? | R0lGODlhHAF2AHcAACH5BAAAAAAALAAAAAAcAXYAgAAAAP///wj+AAMIHEiwoMGDCBMqXMiwocOHECNKnEixosWLGDNq3Mixo8ePIEOKHEmypMmTKFOqXMmypcuXMGPKnEmzps2bOHPq3Mmzp0+UAIIKHUq0qNGjSJMqXcq0qdOnUKNKnUq16tSFAH5q3cq1YVaFX7uKHbs1LEKzZNOqtYnWYNu1cOOufEuQrty7eEHaFbg3r9+/Ffv2BUy4MNbDWI3WVcyXKN/FRcEKDfDV7GTKmAcO1ZxQsWXGjTkLvpy5sWXIYQdzdkv6s+jOkT+f9oo4ouCzj1c/nG03a+q6ucECZ+02t2/hq28Hz6x6+fLKyR8Pnt3ZoXLJkZEXL82dtubWm4/+P3d+kHr04dD38ja9ubTs5uJ1Mw/KXDpD3tnh174vvzxu7kdpV99wmP12noCufXdefP4d+B+A5DUI4YHQFciffAySVp2AiKEVIHv0TbjbZBXqlmFrF0b4X3iJhQigi+6hl1hBLrYXI2Uk8mejgd1t6ONZSGn3lnkSlSgdfdfhlhqSQQ7IoHUmfpehihYZmN5hPGYJJYca8UggjtlV+RqXNN64nYwW2hZlcO+JVOGTxXmpoX5kXkQkldaBliacZfpoJJhzGtdjilqON6iUoLVlpX1+4glRkg9ONKSdZ+7p3ocPGqnogoeCuOOaEzY3KKZvdnqjh45t+WOkrH3oGaL+YUoI6nGQfpkmeQneuhtkX36qqq0vjimrrpt6t2p5ekpqZ7LA1bofoDDGWeSzlVILrYZliupcrNYCa9i34A5bbbjkkutsuegSdm667OK1brvwrvVuvPSKNW+9+P50b7786nRvoP2NeOfA2F4brYiwxUpqqu/ZuOKAptnKLZA1Ysgmw6gFzOq4xpqqZp/beguyxdPWqWnJ4iVZ7I8lricxyXQei9plDRdMY37ZkixywHe2mqrMEHvcYMqenjyyrC1jjB6KDtapcYpiVhZtqTzPXHDPmXarKbN9Ei0smLBOh2aoNVLnMtTitrrzrmz22h2Rqkkt6p8Lt4c1dl6bqS3+xYUKSiHMv6ZN4JK+Ndko00cDynHOjiYlJNIoK962oxidfbbkQjdem5eBwbh3iz8zmnnJo1p9cNdB22yw6mGXbTelHQs+a0mYfgzynxn1/DnqRq8d2H61y5748IPrXGToGwc+udi/L8523qv7zrfDn9+NtvNSuq0s8SY26fjbQqvnfWyts65478azDTSCza+PINfIOpw8R9PBr37uz+kZfPyh7z+y/8IbXb8GSJN9EfCAMTEgAhfIEgUy8IEncSAEJ+imblHwgiaRIAY3iD+ncfCDHZnXlV5knooxz28RwxDigIco0UXPU/mrGN5ChCr5Qe5UqfOcz3xmw/k9LTr+uLudoE4YNAldjn1+m9KWctQ0Vg2MhTgM4st+SEXfKcdrjFmUriL1JpzFMGanYiKevBgq71APe9danpPI2CMDipBRp5GNk8I3tqw1kYucqpkMhXhH4vRnYpVqGRybxas2mg6MAWSR3takyBluzWx1ROIcrTckJEVyaFWEWtIsuciQ/bF9Phwi4go1QiT2TYxFVFL3aIgwHnKyjKZc1utEuUfOYS6T7vPYCOWIyS3e8JQqPJ20qHQiQBavjwKzX6MslT2KABCNV0zdmUpFREFODpaP6xSfHKm9+hkTdvVBH+VCmcgO5TBM1NTkNfuWymkaCpTXbKc6SYfJRyLvfrH+gyYTn6ggF07vkb1a4bCU+E9fBXSPj5Ke8BTJz9XR0HAeFOA57/m1hEZ0d3rc2zdxGUhlFo0u9uzhRzQIwpJaNJcmTen2UKrSliqPey6NaT5hKtOaknN3NnUpSXPa0p3yNKX/0iEMR8fQQhI0matE6A7tWcWVvTBjN9vopJoq0Btej6Z2RCEUe9PKeU41c3k7oiuF+clMqseqv5znVdeWxWCCcUcsyuj7TmdL/1hTq+KSa9U8+FVTiTWQL1WoO5H5P0/68qTtrOsw5dQ4/VFLr8mD7F8LO1PpAQyboCvib3BqKMIxKW4TpeL3nvrOcXprblCVpAU1dzElYjRkYhz+LWDNpNDCkdW0lb0lbiNkPsAJR7HQ3ByodAvObf7KoJbFqz7RCVHQiZS35WMlYW+FyOCu85IJ6184xfQ3NM4xogGEZ2Q3Nlk15pa1nVTuseLoQo2Ora9GbO1GSfvM1WoMpLM9q3rL2aLBKW2Mg7WQ9fiWVOniUZf2NeL4nvmqtCH3aMal6Wuzmd3nFpOi9kUtgh15W4l2iZwc5ahPf1rSEZP4gyY+8QZTrOILsrjFE3wxjB8o4xkvsMY2PiCOczzAoCpMqGn0MI/JQtLrwHfIf1Gglch4ZCTnRcmw5VWTnXwXKAe4rpylsk9E6L3ZqU3LT07wfYA8ZTDLS8zzpW1eiM1clgQ7Vb9YZXNX/jXbgqpZzmPZF7fqe2c8z1nMfr4xoAOt40ETuseGPjS/dqzobzG60YV5NKQBI+lJ+2U0Vsm0pjfN6U57+tOg5rSlR03qUpv61KhOtapXLZeAAAA7 | 1. 콘크리트 중력댐 2. 롤러다짐 콘크리트댐 3. 월류댐 4. 록필댐 해설이 아직 작성되지 않았습니다.해설을 알고 계시다면 오른쪽 해설추가 기능을 이용하여 해설을 작성하여 다른분들과 함께 해설을 나누었으면 합니다.로그인 후 오류 신고 및 해설 작성 하시면 포인트가 제공됩니다.[포인트 모으기 및 사용법] | 1. 콘크리트 중력댐 [포인트 모으기 및 사용법] | 정답률 : 69%
산업기사 | 건설재료시험산업기사 | 2016년03월06일 | 3과목 : 건설시공학 | 43. | 발파에서 자유면이 많으면 발파효율이 커지므로 자유면을 증가시킬 목적으로 실시되는 발파는? |  | 1. 시험발파 2. 조절발파 3. 심빼기 발파 4. 직접발파 해설이 아직 작성되지 않았습니다.해설을 알고 계시다면 오른쪽 해설추가 기능을 이용하여 해설을 작성하여 다른분들과 함께 해설을 나누었으면 합니다.로그인 후 오류 신고 및 해설 작성 하시면 포인트가 제공됩니다.[포인트 모으기 및 사용법] | 3. 심빼기 발파 [포인트 모으기 및 사용법] | 정답률 : 68%
산업기사 | 건설재료시험산업기사 | 2016년03월06일 | 3과목 : 건설시공학 | 44. | 다음 절토단면도에서 길이 30m에 대한 토량을 구하면? | R0lGODlhqgBsAHf/ACH5BAAAAAAALAAAAACqAGwAhxgYISEYISEhKSkhISkhKSkpISkpKSkpMSkxKTEpKTEpMTExKTExMTE5OTkxMTk5MTk5OTk5QjlCOTlCQjlCSkI5QkJCOUJCQkJCSkJKQkJKSkpCQkpCSkpKQkpKSkpKUkpSSkpSUlJKSlJKUlJSSlJSUlJSWlJaUlpSUlpSWlpaUlpaWlpaY1paa1pjWlpjY1pja2NaWmNaY2Naa2NjWmNjY2Nja2Nra2tjY2tja2trY2tra2trc2tza2tzc3Nra3Nrc3Nza3Nzc3Nze3NzhHN7c3N7e3tzc3tze3t7c3t7e3t7hHuEhIR7c4R7e4R7hISEe4SEhISEjISMhIx7hIyEhIyEjIyMhIyMjIyMlIyUjIyUlJSEjJSMjJSMlJSUjJSUlJSUnJSclJScnJScpZyUlJyUnJyclJycnJycpZylnJylpaWcnKWcpaWlnKWlpaWlraWtpa2lpa2lra2tpa2tra2tta21tbWtpbWtrbWttbWtvbW1rbW1tbW1vbW9tbW9vb2trb21tb21vb29tb29vb29xr3Gxsa9vca9xsbGvcbGxsbGzsbOxsbOzs7Gxs7Gzs7Oxs7Ozs7O1s7WztbOxtbOztbWztbW1tbW3tbe1t7Wzt7W1t7e1t7e3t7e597n3t7n5+fe3ufn3ufn5+fn7+fv5+/n7+/v5+/v7+/v9/f37/f39////wAAAAAAAAAAAAAAAAAAAAAAAAAAAAAAAAAAAAAAAAAAAAAAAAAAAAAAAAAAAAAAAAAAAAAAAAAAAAAAAAAAAAAAAAAAAAAAAAAAAAAAAAAAAAAAAAAAAAAAAAAAAAAAAAAAAAAAAAAAAAAAAAAAAAAAAAAAAAAAAAAAAAAAAAAAAAAAAAAAAAAAAAAAAAAAAAAAAAAAAAAAAAAAAAAAAAAAAAAAAAAAAAAAAAAAAAAAAAAAAAAAAAAAAAAAAAAAAAAAAAAAAAAAAAAAAAAAAAAAAAAAAAAAAAAAAAAAAAAAAAAAAAAAAAAAAAAAAAAAAAAAAAAAAAj+AFsJHEiwoMGDCBMqXMiwocOHECNKnEixosWLGDNq3Mixo8ePIEOKHEmypMmTKElKGpOypctWl1A6GfDopc2RfTxQaMGjT8kSIorcHPoxighPk8BwkDQSjBJNE2oSnZoxipKBHt6MrFGolZIgVMNajOJBy5crEHyGXATBTJYXEcTKlaikApgdIhjUEbmEwYoSODBkmUu4oZIlrVipYlJDJIY0A/usKEw5oRUhA8FAEDmnIKbKoAsKSbBEixEIaEKrbskIDRYwYQatnk27tm3bha50uYKFd5ffWLB8AXOGOJo3bNC44dOnjp0+haIvWiQJkiRLmDihuj3bEgQlYKT+SLESBcmT423aJEcDZgyWLsGDW3my5EmUJUPy4x+CxAcPHz30IIQQR+zAww4DEihEEkocFsWDEAbnBXtmvAFHGm/U4VwfHPYxCHSFLKLII5KUiAkpAklSCCOLhPgHJDFtYkklklASySWaoFjYCp2Z9NkkoVhyyWetSPLIIpAU0pwgffCRh4YawgHHG2+gwR5sWWCR5YNK2KeEVUrwt4QTSiQRhBA1eGDCDjjUsEMOO8RQQww4yJCCDDOwwMIKMaBAQgcgrMCIQX1gUYUUYGTRBRhbCAcGcXRc0eAQQigBCUWQrOAHdxnp2JCnkzTihwQXhGLQIhzy8Vwfa9hB5XH+WCiwQhtjhJGFFDFRtEYMnN4UCQRdTQTJAHttZMUPvb50ARgViWHAVRztwEayKe2wg0VJGJBDR5KUIBW1JIHhwUU1JHBtR3KcC65IiXiQiEWYPOAArx7Vt65IHqRmUSEXOHDCR5aowMe9H9UAREZ2GGAGSIiUwBTBGz1RwkYjiATGZAr9gAPEDRXi8EYujCREGQnVEQG0HCeESQXFZmQJCSTVsIhBnSjxgVYpK+QCYhvpwQBJfZSQayukYOHBD0Suq0dDX2C8ERwXlFSFujaUEOy9T6ibEL/favQGzCXt0IZAl0JMR2OtCJIEFGoV1AHOHLExbkmSpDCzQnfbpsT+ZJJkNccJVxSEQxUfmTF3SWjYoBAcAEjBXRQrjOCFQIt48HArXaAAEhoaoDQEFipbYQinb1gxkCcX3F2I5ZsfblIJLefcyiIlqAt7SGCkkFLQSe/g9L1LoGwD6CFh8btJlw1kwraya3G8R1iw4NIOzMo+UCEYXA4SFjy8tIJsCl0Bhia0KUlQCXBnNIkiJg70BGYu9SG9ygx4MLRYnizxR0GeQBBAsUKIAkei0AEc/KAGTkPCEGwShScg5AwYQNlclnABG1RvIFmoXhbQ5jUIXGIVqSCFJQaytpvUYFoEKUSaYjeXQU1CBzrQnkAAIYKOlGFiB6mUrzKQNyGYIAz+tIkC+giSihWwMCMe0MGAvkCHgQRwKGxQVxvIV5tCrOAMA7GBADvyiAv8IApQ0KFAdjCYoVjlXljgIEfEhZAaXPAmMYDbJQZBxSri0CN96IAiDuLGqSSCBA9bQgDsUBAskGAEMkyJIr6gkBSAzyNguMAFPmACFhBSIDZQA1U2KBBMXK0VlliBoCB3ExP8DyHUCwmKStGcN+TthGHZgelO5YDq/csmeTBD2QoSBTWiRAbpGwopVtC2NwQLDh1I2lTAQLxW9GEEykTJCtwgFjt44G41WKBAHJAHsazgAEzBRAny1pIVxEEuXxFIJGf2hgwk8iaSiAQmmxmSN+zABgb+ekLbbieXGjDSKxcoAT/nggVkiWwCYfBDc4SorxKcUy6VE4RAClGHXaKkEAyowjsFUgcTkEQOF9gOQQwxNxJ8MixvOEE0W9IHJAiBBPryTAmWNhIzRK0gfaiAQDxaGCFo7SZ9eIELFuGpVryAniIRQgnMUIc/9IEsqZnE88JCihJgcSqYYIIItjCQK/iyKTUoQQpsgAS1OOKOhOlDCMg5lDtI4RStmMNNiaIIGYAGDJqTSyMwINGpLEJ3oBECEuSygjJOBRIvCI0kSHBEmyyoJWgAwhGMoAQkHOEH01rEVwnzhhKs1CXGc8kQLtBKOtDhDY1oRSGYFxoqbGwoiBD+AVtNUiKE+OG1qlnBFIZSgi2KpQ8/rUy3+uoSMcpFD8GtDBrQihI00GsucjgYbYAgQZMsggSznQohLtCB1NKmBtUlSb4KAwYDMKCJtDEEBJAqEiXAL60G2ABcaxOFipVkDSCoDCAMwNzZjCC8HmEEBzZFmVQ8ALCFIUQf3umH/8JhDGqgUoY0xAdCAKIQiJDEKu7XEFRc4J+VKYEDCXOKFaQACBwgnEH20IIhiIc++aGUEY7AgxrU+AMpMMEIPDACgfaYBjq4gQ1esAMWCPQCABaIJdQQYTXU4Q28AUMXylAGMJSBQ2xgQ5XQIAc6dLkOdMBDHgKRBz5UWBCE+AP+IQqhiEJEQkSIUAR1iFQCoRCmBlu8wwo2KhFJlGISnnBEPAkCCk8g4g1tGF1CJFGHC2EI0VYSgxmuxEzeWEFLXCBPFciUhCY04QhKOIJlh/CDHfygB0EIgg5wkAMd5EDINqgBCzSAARyXwKBEkcRcrbcRFRViEHE4qU3QkFde87qzxja2JCQwlzoIYQlRaFuyLeKBLUpC2jZZgQecEAQROGHaF6EdCnJQAQDH4aEm0ZoHLgluiliCPdgeyBlDgsKB4LYVNdBCu0NyhVuCRAUFeW4rhKDifXvkClMVCBBW0EeKAJwgv1sBew2eESvQACEa8wQrPusQng4kmQNpQLz+KY6RKNjVIJLYDMov4AEPCMEKLQ8mQfwtEAhEoUoeSC7JL/KEkJ2KAYhKnyQQgAVJCMEAcAgDsBBiAWm3gQdQN+zON+KFzS6iAliIggpwu4ifqRZ+R0XI0qdeEju8lyB2wBgmLCAKgSAiLq0ozxhBXJARCJvsH4GDDw6ia3l6wuvOfPgOtFmDhfHxkXintzYNIkTgJlYgjyhWFFC4g8a2YgfZTTxH5rBZddrg7BJhAZ81n5E6qBwkeyZ9SOqwAZGkXvUfMf0TaqACD0TgAkEQQ3ushIYzHCdDWGDQFCKkBSxc4AElqEGlMHB32GPEDRBgggxMYHsC7CBDcEBDGMpZIIYzbCFRW2hU1plglUptgAAMMIACKsAAkjm/I2BAKyQs75BDvMEPgGDKB7r2/ozEXyQo4An9xxFdkHAaATYDqBFeoDgh0XkJSBEC+IASOIEUWIEWeIEVERAAOw== | 1. 4300m3 2. 5300m3 3. 6300m3 4. 7300m3 | 3. 6300m3 | 정답률 : 58% | <문제 해설>AB 길이 : 밑변 + ( 높이 * 기울기) *2 = 6 + ( 10*1.5)*2 = 36ABCD의 단면적 : (밑변+윗변 / 2) *2 = (6+36/2) * 2 = 210m^2따라서 토량은 210 *30 = 6,300m^2[해설작성자 : gk12]
산업기사 | 건설재료시험산업기사 | 2016년03월06일 | 3과목 : 건설시공학 | 45. | 성토재료의 요구조건에 대한 설명으로 틀린 것은? |  | 1. 비탈면의 안정에 필요한 전단강도를 보유할 것 2. 투수계수가 작을 것 3. 유기질토를 많이 함유할 것 4. 시공장비의 주행성이 확보될 것 해설이 아직 작성되지 않았습니다.해설을 알고 계시다면 오른쪽 해설추가 기능을 이용하여 해설을 작성하여 다른분들과 함께 해설을 나누었으면 합니다.로그인 후 오류 신고 및 해설 작성 하시면 포인트가 제공됩니다.[포인트 모으기 및 사용법] | 3. 유기질토를 많이 함유할 것 [포인트 모으기 및 사용법] | 정답률 : 72%
산업기사 | 건설재료시험산업기사 | 2016년03월06일 | 3과목 : 건설시공학 | 46. | 보통 흙을 불도저로 작업할 때 작업거리가 40m이다. 이때 시간당 작업량은? (단, 전진속도 40m/min, 후진속도 100m/min, 기어조작시간 0.3분, 배토판 용량 2.0m, 작업효율 0.6, 토량환산계수(f) 0.8이다.) |  | 1. 33.88m3 2. 42.50m3 3. 48.25m3 4. 50.32m3 | 1. 33.88m3 | 정답률 : 55% | <문제 해설>1. 사이클 타임 구하기 Cm= 작업거리/ 전진속도 + 작업거리/후진속도 +기어조작시간 = 40/40 + 40/100 +0.3 = 1.72. 작업량 계산 Q= 60 * 배토판 용량 * 작업효율 * 토량환산계수 / 사이클타임 = 60 * 2 * 0.6 *0.8 /1.7 = 33.8823 M^3[해설작성자 : 이럴거면 그냥 산업기사말고 기사준비할걸 후 ]
산업기사 | 건설재료시험산업기사 | 2016년03월06일 | 3과목 : 건설시공학 | 47. | 토공의 굴착작업에 사용하는 기계로서 적당하지 않은 기계는? |  | 1. 스태빌라이저(Stabilizer) 2. 백호우(Back Hoe) 3. 트렌처(Trencher) 4. 크램셀(Clam Shell) 해설이 아직 작성되지 않았습니다.해설을 알고 계시다면 오른쪽 해설추가 기능을 이용하여 해설을 작성하여 다른분들과 함께 해설을 나누었으면 합니다.로그인 후 오류 신고 및 해설 작성 하시면 포인트가 제공됩니다.[포인트 모으기 및 사용법] | 1. 스태빌라이저(Stabilizer) [포인트 모으기 및 사용법] | 정답률 : 59%
산업기사 | 건설재료시험산업기사 | 2016년03월06일 | 3과목 : 건설시공학 | 48. | 암반굴착 시 제어발파를 실시하는 효과와 거리가 먼 것은? |  | 1. 낙석위험이 적다. 2. 버력운반량이 많다. 3. 암석면이 매끈하다. 4. 복공콘크리트양이 절약된다. 해설이 아직 작성되지 않았습니다.해설을 알고 계시다면 오른쪽 해설추가 기능을 이용하여 해설을 작성하여 다른분들과 함께 해설을 나누었으면 합니다.로그인 후 오류 신고 및 해설 작성 하시면 포인트가 제공됩니다.[포인트 모으기 및 사용법] | 2. 버력운반량이 많다. [포인트 모으기 및 사용법] | 정답률 : 67%
산업기사 | 건설재료시험산업기사 | 2016년03월06일 | 3과목 : 건설시공학 | 49. | 콘크리트댐의 시공에 관한 설명으로 옳지 않은 것은? |  | 1. 시멘트는 수화열이 큰 것을 사용한다. 2. 일반적으로 1리프트의 높이는 1.5m정도로 한다. 3. 수평 시공이음 방법에는 경화전처리법과 경화후 처리법이 있다. 4. 콘크리트 냉각은 Pipe Cooling과 Pre-Cooling을 실시한다. 해설이 아직 작성되지 않았습니다.해설을 알고 계시다면 오른쪽 해설추가 기능을 이용하여 해설을 작성하여 다른분들과 함께 해설을 나누었으면 합니다.로그인 후 오류 신고 및 해설 작성 하시면 포인트가 제공됩니다.[포인트 모으기 및 사용법] | 1. 시멘트는 수화열이 큰 것을 사용한다. [포인트 모으기 및 사용법] | 정답률 : 57%
산업기사 | 건설재료시험산업기사 | 2016년03월06일 | 3과목 : 건설시공학 | 50. | 강관이나 벤토나이트 용액을 사용하지 않고, 정수압으로 구멍의 벽을 보호하며, 지름이 큰 말뚝의 시공에 알맞은 현장치기 콘크리트 말뚝 공법은? |  | 1. 리버스 서큘레이션 공법 2. 어스 오거 공법 3. 어스 드릴 공법 4. 베노토 공법 해설이 아직 작성되지 않았습니다.해설을 알고 계시다면 오른쪽 해설추가 기능을 이용하여 해설을 작성하여 다른분들과 함께 해설을 나누었으면 합니다.로그인 후 오류 신고 및 해설 작성 하시면 포인트가 제공됩니다.[포인트 모으기 및 사용법] | 1. 리버스 서큘레이션 공법 [포인트 모으기 및 사용법] | 정답률 : 59%
산업기사 | 건설재료시험산업기사 | 2016년03월06일 | 3과목 : 건설시공학 | 51. | PERT기법에 의한 공정 관리 방법에서 낙관적인 시간이 6일, 정상시간이 10일, 비관적 시간이 8일 인 경우 공정상의 기대시간은? |  | 1. 8일 2. 9일 3. 12일 4. 13일 | 2. 9일 | 정답률 : 70% | <문제 해설>3점 시간 추정을 이용하여 계산기대시간(te) = ta +4tm + tp / 6 = 6 +4*10 + 8 / 6 = 9(일)[해설작성자 : gk12]
산업기사 | 건설재료시험산업기사 | 2016년03월06일 | 3과목 : 건설시공학 | 52. | 네트워크 공정표의 장점에 대한 설명으로 틀린 것은? |  | 1. 중점관리가 된다. 2. 수정이 쉽다. 3. 전체와 부분의 관련을 잘 알 수 있다. 4. 기자재, 노무 등 배치인원 계획을 합리적으로 할 수 있다. 해설이 아직 작성되지 않았습니다.해설을 알고 계시다면 오른쪽 해설추가 기능을 이용하여 해설을 작성하여 다른분들과 함께 해설을 나누었으면 합니다.로그인 후 오류 신고 및 해설 작성 하시면 포인트가 제공됩니다.[포인트 모으기 및 사용법] | 2. 수정이 쉽다. [포인트 모으기 및 사용법] | 정답률 : 56%
산업기사 | 건설재료시험산업기사 | 2016년03월06일 | 3과목 : 건설시공학 | 53. | 제작장에서 한 세그먼트씩 제작 후 압출잭(jack)을 사용하여 밀어내기 하는 교량 가설공법은? |  | 1. FSM공법 2. ILM공법 3. MSS공법 4. FCM공법 | 2. ILM공법 | 정답률 : 56% | <문제 해설>ILM = incremental launching Method 연속 압출공법FSM = Full Staging Method 동바리 공법 FCM = Free Cantilever Method MSS = Movable Scaffolding System 이동식 비계공법[해설작성자 : comcbt.com 이용자]
산업기사 | 건설재료시험산업기사 | 2016년03월06일 | 3과목 : 건설시공학 | 54. | 도로는 동결융해 작용으로 인하여 도로 포장이 파손되지 않아야 한다. 이를 위한 동해방지 대책공법으로 적합하지 않은 것은? |  | 1. 동결온도를 낮추기 위하여 지표부의 흙을 화학약제로 처리하여 동결을 일으키지 않도록 할 것 2. 지하수위를 낮추어 동상에 필요한 공급수를 차단하고, 쌓기를 하여 같은 효과를 얻도록 할 것 3. 동결깊이까지 실트질의 흙으로 치환하여 동결을 일으키지 않도록 할 것 4. 단열층을 설치하여 동결을 일으키지 않도록 할 것 해설이 아직 작성되지 않았습니다.해설을 알고 계시다면 오른쪽 해설추가 기능을 이용하여 해설을 작성하여 다른분들과 함께 해설을 나누었으면 합니다.로그인 후 오류 신고 및 해설 작성 하시면 포인트가 제공됩니다.[포인트 모으기 및 사용법] | 3. 동결깊이까지 실트질의 흙으로 치환하여 동결을 일으키지 않도록 할 것 [포인트 모으기 및 사용법] | 정답률 : 69%
산업기사 | 건설재료시험산업기사 | 2016년03월06일 | 3과목 : 건설시공학 | 55. | 터널에 있어서 인버트 아치를 필요로 하는 경우는? |  | 1. 용수가 많은 터널에서 2. 구배가 큰 터널에서 3. 지질이 연약하고 나쁜 터널에서 4. 복공 콘크리트 비를 절약하려는 경우 해설이 아직 작성되지 않았습니다.해설을 알고 계시다면 오른쪽 해설추가 기능을 이용하여 해설을 작성하여 다른분들과 함께 해설을 나누었으면 합니다.로그인 후 오류 신고 및 해설 작성 하시면 포인트가 제공됩니다.[포인트 모으기 및 사용법] | 3. 지질이 연약하고 나쁜 터널에서 [포인트 모으기 및 사용법] | 정답률 : 80%
산업기사 | 건설재료시험산업기사 | 2016년03월06일 | 3과목 : 건설시공학 | 56. | 역 T형 교대를 설계할 경우 주철근으로 설계하는 위치를 제시한 것이다. 다음 그림에서 주철근이 아닌 것은? | R0lGODlhrQCbAHcAACH5BAAAAAAALAAAAACtAJsAggAAAL+/v8/Pz9/f3////wAAAAAAAAAAAAj+AAkIHEiwoMGDCBMqXMiwocOHECNKnEixosWLGDNq3Mixo8ePIEOKHEmypMmTKFOqXMmypcuXMGPK5Aigps2bOHPq3Mmzp8+dM1/+HEq0qFGcQVvWdLg0qVOhAJhGfUp1ZdOCSAlcrcq15NaBWb92HftRrNapaKeSXevRbNO0bOPSVEvwrUCzcvNGFGvz7l26egNDdAv2r+DDgwEbhIu48UK8hc86nowQsl/JlDODVYzVsGaqR3M+9vzZ6c22pEsH5ayRseqZli+6fh2TdevUtIWKnJ1bqe2MvHtb/Y0xuPCUxIvjPo4ytnLMzFUml208+kjn1Jdbvz7dYvXtIbv+V3wrHnzx8hO/m0e9W/16mu21156Mfbz797f39mXYE39Z9JLFRp5oz/kH3UNqWWbXX2nVh5WDuQGIGWTkNZSTAI9B+JqGnlEYWUQC3IThgweaxyF0bt23UIinafXhehJeVmKHG7EoY4yUnXiQYhVmNAAAI/alY44bfbXgRSyOiCKOjjFJ4mbyQfTjAJ3VBaOTVdJoUZL8wdhRj0MSMKWBCoVZmZYTcUlmQmbuGJWKlVG5ZplzMRhlQj/OyR+WUHaInpp6ssknaT06NGagoxXZ4J0EAYpoZYMy2OKMO8r5KJ1fCqlenpdaSFKCZVraqaCfBsfpqF2W+qKjqEJqUoL+OCnZKqZewdrmnJF6etZ+s2bYXFa9pnoSgcGWmStTfRbrKnKgKnumdLA6u9ixCCbLLK+CUYtgs9AyOpa21Xr734t53Wofua/CCRq4Ulmb7qTAAQuSud5ZySy69bqbKUxX0duuuMjaO69MdLG7LKUUAcauv/kC3NpUpwKXZVsGJ6ZvezYFAJ/A+8JWV8UuXjdxnbBFK1LEA3O8cckqd/SjrCk7bHFSBYN7KHfwkrxawR+FKGpjICf8cVs/I8awohdbhLJVOtPM80Yv81t0wkGPN3RGPseU9XlcAdlywlOzdDPVXYV4tXdVPzS2REezJ/NBS8cUNdldbTXk3E7FbaH+hPKGVzNFW6+bHoA/xfz2XWGvljip+kFKbHZJG0tWiDD7ynZ3QAn9taBpY8Ricjn/e/njlku6d9vzpti3fmbydPCuOk2Lbd37xY70XI8TN5RctjseOlSkG9t7VZm7OensTgf/4JvFAz97v8ojzLKkOePl+rvIf7z68t/adv2e0aOdvfbjG7+WeM1nOPzowpefY4zptw8/Z9vTduv3jKc37Xvaxi+9sIfTDOrIpzCrbc46aePVkAronwHuD18Bs1bnpkexB4ZMf2dzYNdSlzkdGYmACKQWUo6HI4XhTzgMkxf0DLiZ+qEQXCsMoIyoN0F+nS1Trlng8tz3GQXyRTSaoVFhCWUHxKUE8YhITKISg/gkDBLxKLuC0v0GGL7UsTAuDvwdd654Ph4+sD+wW+IR7SPGMprxjGgkiviuJ6QZQsuL0rpWDeOoPjqapnJ2dInZ8khBPkrNj1rzGiBfordB/sqQQlkcIkeyR9Mt8pCPlE4kmTZJ5FTSkpccViY1uUmvdLJWcPwkGUVJylKa8pSoTKUqV8nKVjomIAA7 | 1. A 2. B 3. C 4. D 해설이 아직 작성되지 않았습니다.해설을 알고 계시다면 오른쪽 해설추가 기능을 이용하여 해설을 작성하여 다른분들과 함께 해설을 나누었으면 합니다.로그인 후 오류 신고 및 해설 작성 하시면 포인트가 제공됩니다.[포인트 모으기 및 사용법] | 4. D [포인트 모으기 및 사용법] | 정답률 : 76%
산업기사 | 건설재료시험산업기사 | 2016년03월06일 | 3과목 : 건설시공학 | 57. | 연약 지반에 성토를 할 때 기초의 활동을 막기 위하여 사용하는 공법은? |  | 1. 치환 공법 2. 언더피닝 공법 3. 강제 치환 공법 4. 압성토 공법 해설이 아직 작성되지 않았습니다.해설을 알고 계시다면 오른쪽 해설추가 기능을 이용하여 해설을 작성하여 다른분들과 함께 해설을 나누었으면 합니다.로그인 후 오류 신고 및 해설 작성 하시면 포인트가 제공됩니다.[포인트 모으기 및 사용법] | 4. 압성토 공법 [포인트 모으기 및 사용법] | 정답률 : 60%
산업기사 | 건설재료시험산업기사 | 2016년03월06일 | 3과목 : 건설시공학 | 58. | 배수 불량의 원인으로 틀린 것은? |  | 1. 하천의 수위가 배수로 바닥보다 높을 때 2. 자연배수의 하천경사가 완만하여 배수단면이 부족할 때 3. 배수로 주변 토지의 지반이 낮고, 평탄하며 면적이 클 때 4. 지표의 하층토가 투수성이고, 지하수위가 낮을 때 해설이 아직 작성되지 않았습니다.해설을 알고 계시다면 오른쪽 해설추가 기능을 이용하여 해설을 작성하여 다른분들과 함께 해설을 나누었으면 합니다.로그인 후 오류 신고 및 해설 작성 하시면 포인트가 제공됩니다.[포인트 모으기 및 사용법] | 4. 지표의 하층토가 투수성이고, 지하수위가 낮을 때 [포인트 모으기 및 사용법] | 정답률 : 55%
산업기사 | 건설재료시험산업기사 | 2016년03월06일 | 3과목 : 건설시공학 | 59. | 점성토를 다짐하는 기계로서 다음 중 가장 부적합한 것은? |  | 1. sheeps foot roller 2. grid roller 3. tapper foot roller 4. vibration roller 해설이 아직 작성되지 않았습니다.해설을 알고 계시다면 오른쪽 해설추가 기능을 이용하여 해설을 작성하여 다른분들과 함께 해설을 나누었으면 합니다.로그인 후 오류 신고 및 해설 작성 하시면 포인트가 제공됩니다.[포인트 모으기 및 사용법] | 4. vibration roller [포인트 모으기 및 사용법] | 정답률 : 60%
산업기사 | 건설재료시험산업기사 | 2016년03월06일 | 3과목 : 건설시공학 | 60. | 공기 케이슨(pneumatic caisson)의 장점에 대한 설명으로 틀린 것은? |  | 1. 장애물 제거가 쉽다. 2. 히빙, 보일링을 방지할 수 있으므로 인접 구조물의 침하우려가 없다. 3. 이동경사가 적고 경사수정이 쉽다. 4. 시공깊이에 제한을 받지 않는다. | 4. 시공깊이에 제한을 받지 않는다. | 정답률 : 60% | <문제 해설>40m[해설작성자 : 준비생]
산업기사 | 건설재료시험산업기사 | 2016년03월06일 | 4과목 : 토질 및 기초 | 61. | 압밀계수(cv)의 단위로서 옳은 것은? |  | 1. cm/sec 2. cm2/kg 3. kg/cm 4. cm2/sec 해설이 아직 작성되지 않았습니다.해설을 알고 계시다면 오른쪽 해설추가 기능을 이용하여 해설을 작성하여 다른분들과 함께 해설을 나누었으면 합니다.로그인 후 오류 신고 및 해설 작성 하시면 포인트가 제공됩니다.[포인트 모으기 및 사용법] | 4. cm2/sec [포인트 모으기 및 사용법] | 정답률 : 61%
산업기사 | 건설재료시험산업기사 | 2016년03월06일 | 4과목 : 토질 및 기초 | 62. | 유선망의 특징에 관한 다음 설명 중 옳지 않은 것은? |  | 1. 각 유로의 침투수량은 같다. 2. 유선과 등수두선은 서로 직교한다. 3. 유선망으로 되는 사각형은 이론상으로 정사각형이다. 4. 침투속도 및 동수경사는 유선망의 폭에 비례한다. 해설이 아직 작성되지 않았습니다.해설을 알고 계시다면 오른쪽 해설추가 기능을 이용하여 해설을 작성하여 다른분들과 함께 해설을 나누었으면 합니다.로그인 후 오류 신고 및 해설 작성 하시면 포인트가 제공됩니다.[포인트 모으기 및 사용법] | 4. 침투속도 및 동수경사는 유선망의 폭에 비례한다. [포인트 모으기 및 사용법] | 정답률 : 58%
산업기사 | 건설재료시험산업기사 | 2016년03월06일 | 4과목 : 토질 및 기초 | 63. | 그림과 같은 모래지반의 토질실험 결과 내부마찰각 ø=30°, c=0 일 때 깊이 4m되는 A점에서의 전단 강도는? | R0lGODlh5QCEAHcAACH5BAAAAAAALAAAAADlAIQAggAAALu7u7+/v8/Pz9/f3////wAAAAAAAAj+AAsIHEiwoMGDCBMqXMiwocOHECNKnEixosWLGDNq3Mixo8ePIEOKHEmypMmTKFOqXMmypcuXMGPKnEmzps2bOHPq3Mmzp8+fQIMKHWqTAAACAgEoVVoAQFKmRKOyXEq1qtWrTJcGcFrQalOsYMOKHUu2rFepaNMqNMu2rduqA1xyVUt349ICA6Cu1Fu3r1q+fgMTBSy48E/ChhPrRKy4cU3GjiNLnky5suXLmDNr3sy582DPoDlCDk0a4tyBRuOWlvv5qdKtq00rFEBVQMPTCO/SnOuUK+7YuUcfFWiU4G+8x7s2fTzwdHLgBp8vb978OADVDKXvpc7dsm7IZ7v+H3Re/TfvqtGZJzWOufd6itKHv58/MC9399S1q+TNfrP96bIllBcBeZHXFXa+AfiVfinxl+Bm19FXnm7iHVTgfxIqmOBoMTF4mV4e9nebiOJtGCJ021U4YkLyFVchhtM9iOJNzp2o4FeoHZUaiU1hFyOOq5H1ko3ZFXRhVwbeB2Rp4BHZkZMzNogQjHtBGWVuHiEW4ZV0UWiXj8hxWZeXGlG5pZhpcVjRmVSiKZWVC2F4pptowblQVnbSOVOea92oZ1R8sqjmn1Mt+NahiCaqKFiGDgpdoENBteiklIrVEqSEJoZppoVtKiSnQG0Kal9kjtpZqRqFZ6pPoq7q6qv+jjkK66y0TtRqrULdiuuuvPbq66/ABivssMQWa+yxyCar7LLMNuvss9BuRptSYEYbKlJGIWVtfc/JOtJcLq46rVK2ITRuuXdqi1C4NY1LLqEtdottksqtpSt8SSHlFLtu0kuQnDyqmN6eANj24L2L8ZcdegXx2xyCvhEmJ8N+vmTfwe3F5e26c/Ko8IH5rYfqkD9WHNnFdzKULYv1VkyejDSWjPBO12244HvhUbuWjx9zyx7MHWqbFc6ZvQvgtBn+qx+GAIMcssktFSgp0UUrV3PSD6/Yo4q44TczrXd91yeW1RXALl9mlrwt1qZRfONS6NLXsddrC0xy3Vrjrfd43nz37fffgAcu+OCEF2744YgnrvjijDfu+ONFfw35eBtPnlHllmOEeeYXSf7szJ47u/lDoTM7sl0oWVpp6QlrubWtq3+KU9ix1247Vem1yfmauNfLeuG9Gwf07h9VFTfxWfqMfPH+Lp9qy85HL/301Fdv/fXYSxUQADs= | 1. 1.25t/m2 2. 1.72t/m2 3. 2.17t/m2 4. 2.83t/m2 | 4. 2.83t/m2 | 정답률 : 45% | <문제 해설>(1.9*1+1*3)tan30=2.829=> 2.83[해설작성자 : comcbt.com 이용자]
산업기사 | 건설재료시험산업기사 | 2016년03월06일 | 4과목 : 토질 및 기초 | 64. | 가로 2m, 세로 4m의 직사각형 케이슨이 지중 16m까지 관입되었다. 단위면적당 마찰력 f=0.02t/m2 일 때 케이슨에 작용하는 주면마찰력(skin friction)은? |  | 1. 2.75t 2. 1.92t 3. 3.84t 4. 1.28t 해설이 아직 작성되지 않았습니다.해설을 알고 계시다면 오른쪽 해설추가 기능을 이용하여 해설을 작성하여 다른분들과 함께 해설을 나누었으면 합니다.로그인 후 오류 신고 및 해설 작성 하시면 포인트가 제공됩니다.[포인트 모으기 및 사용법] | 3. 3.84t [포인트 모으기 및 사용법] | 정답률 : 40%
산업기사 | 건설재료시험산업기사 | 2016년03월06일 | 4과목 : 토질 및 기초 | 65. | 흙에 대한 일반적인 설명으로 틀린 것은? |  | 1. 점성토가 교란되면 전단강도가 작아진다. 2. 점성토가 교란되면 투수성이 커진다. 3. 불교란시료의 일축압축강도와 교란시료의 일축압축강도와의 비를 예민비라 한다. 4. 교란된 흙이 시간경과에 따라 강도가 회복되는 현상을 딕소트로피(Thixotropy)현상이라 한다. 해설이 아직 작성되지 않았습니다.해설을 알고 계시다면 오른쪽 해설추가 기능을 이용하여 해설을 작성하여 다른분들과 함께 해설을 나누었으면 합니다.로그인 후 오류 신고 및 해설 작성 하시면 포인트가 제공됩니다.[포인트 모으기 및 사용법] | 2. 점성토가 교란되면 투수성이 커진다. [포인트 모으기 및 사용법] | 정답률 : 37%
산업기사 | 건설재료시험산업기사 | 2016년03월06일 | 4과목 : 토질 및 기초 | 66. | 충분히 다진 현장에서 모래 치환 법에 의해 현장밀도 실험을 한 결 과 구멍에서 파낸 흙의 무게가 1536g, 함수비가 15%이었고 구멍 에 채워진 단위중량이 1.70g/cm3인 표준모래의 무게가 1411g이었다. 이 현장이 95% 다짐도가 된 상태가 되려면 이 흙의 실내실험실에서 구한 최대 건조단위 중량 (γdmax)은? |  | 1. 1.69g/cm3 2. 1.79g/cm3 3. 1.85g/cm3 4. 1.93g/cm3 해설이 아직 작성되지 않았습니다.해설을 알고 계시다면 오른쪽 해설추가 기능을 이용하여 해설을 작성하여 다른분들과 함께 해설을 나누었으면 합니다.로그인 후 오류 신고 및 해설 작성 하시면 포인트가 제공됩니다.[포인트 모으기 및 사용법] | 1. 1.69g/cm3 [포인트 모으기 및 사용법] | 정답률 : 38%
산업기사 | 건설재료시험산업기사 | 2016년03월06일 | 4과목 : 토질 및 기초 | 67. | 표준관입시험에 관한 설명으로 틀린 것은? |  | 1. 해머의 질량은 63.5kg이다. 2. 낙하고는 85cm이다. 3. 표준 관입 시험용 샘플러를 지반에 30cm 박아 넣는 데 필요한 타격 횟수를 N 값이라고 한다. 4. 표준관입시험값 N은 개략적인 기초 지지력 측정에 이용되고 있다. | 2. 낙하고는 85cm이다. | 정답률 : 62% | <문제 해설>75cm 임[해설작성자 : comcbt.com 이용자]
산업기사 | 건설재료시험산업기사 | 2016년03월06일 | 4과목 : 토질 및 기초 | 68. | 말뚝의 평균 지름이 140cm, 관입 깊이 15m일 때 군말뚝의 영향을 고려하지 않아도 되는 말뚝의 최소 간격은? |  | 1. 약 3m 2. 약 5m 3. 약 7m 4. 약 9m 해설이 아직 작성되지 않았습니다.해설을 알고 계시다면 오른쪽 해설추가 기능을 이용하여 해설을 작성하여 다른분들과 함께 해설을 나누었으면 합니다.로그인 후 오류 신고 및 해설 작성 하시면 포인트가 제공됩니다.[포인트 모으기 및 사용법] | 2. 약 5m [포인트 모으기 및 사용법] | 정답률 : 52%
산업기사 | 건설재료시험산업기사 | 2016년03월06일 | 4과목 : 토질 및 기초 | 69. | 내부마찰각 ø=0°인 점토에 대하여 일축압축시험을 하여 일축압축 강도 qu=3.2kg/cm2을 얻었다면 점착력 c는? |  | 1. 1.2kg/cm2 2. 1.6kg/cm2 3. 2.2kg/cm2 4. 6.4kg/cm2 | 2. 1.6kg/cm2 | 정답률 : 72% | <문제 해설>점착력(c) = 일축압축강도 / 2*tan(45 + 내부마찰력/2) = 3.2 / 2* tan(45+0) = 1.6[해설작성자 : gk12]
산업기사 | 건설재료시험산업기사 | 2016년03월06일 | 4과목 : 토질 및 기초 | 70. | 여러 종류의 흙을 같은 조건으로 다짐시험을 하였을 경우 일반적으로 최적함수비가 가장 작은 흙은? |  | 1. GW 2. ML 3. SP 4. CH 해설이 아직 작성되지 않았습니다.해설을 알고 계시다면 오른쪽 해설추가 기능을 이용하여 해설을 작성하여 다른분들과 함께 해설을 나누었으면 합니다.로그인 후 오류 신고 및 해설 작성 하시면 포인트가 제공됩니다.[포인트 모으기 및 사용법] | 1. GW [포인트 모으기 및 사용법] | 정답률 : 58%
산업기사 | 건설재료시험산업기사 | 2016년03월06일 | 4과목 : 토질 및 기초 | 71. | 일축압축강도가 0.32kg/cm2, 흙의 단위중량이 1.6t/m3이고, ø=0인 점토지반을 연직 굴착할 때 한계 고는? |  | 1. 2.3m 2. 3.2m 3. 4.0m 4. 5.2m 해설이 아직 작성되지 않았습니다.해설을 알고 계시다면 오른쪽 해설추가 기능을 이용하여 해설을 작성하여 다른분들과 함께 해설을 나누었으면 합니다.로그인 후 오류 신고 및 해설 작성 하시면 포인트가 제공됩니다.[포인트 모으기 및 사용법] | 3. 4.0m [포인트 모으기 및 사용법] | 정답률 : 44%
산업기사 | 건설재료시험산업기사 | 2016년03월06일 | 4과목 : 토질 및 기초 | 72. | 정지토압 Po, 주동토압 Pa, 수동 토압 Pp의 크기순서가 올바른 것은? |  | 1. Pa ＜ Po ＜ Pp 2. Po ＜ Pp ＜ Pa 3. Po ＜ Pa ＜ Pp 4. Pp ＜ Po ＜ Pa 해설이 아직 작성되지 않았습니다.해설을 알고 계시다면 오른쪽 해설추가 기능을 이용하여 해설을 작성하여 다른분들과 함께 해설을 나누었으면 합니다.로그인 후 오류 신고 및 해설 작성 하시면 포인트가 제공됩니다.[포인트 모으기 및 사용법] | 1. Pa ＜ Po ＜ Pp [포인트 모으기 및 사용법] | 정답률 : 62%
산업기사 | 건설재료시험산업기사 | 2016년03월06일 | 4과목 : 토질 및 기초 | 73. | 분사현상(quick sand action)에 관 한 그림이 아래와 같을 때 수두차 h를 최소 얼마 이상으로 하면 모래시료에 분사 현상이 발생하겠는가? (단, 모래의 비중 2.60, 간극률 50%) | R0lGODlhrAC6AHcAACH5BAAAAAAALAAAAACsALoAggAAAI+Pj7+/v8/Pz9/f3////wAAAAAAAAj+AAsIHEiwoMGDCBMqXMiwocOHECNKnEixosWLGDNq3Mixo8ePIEOKHEmypMmTKFOqXMmypcuXMGPKnEmzIIACAHLW3Mlzoc6eQHv+DEqUJwACRZPGJHBUqdOWTAcMeEoVJdObVbOOvKq1a8icWL2KpRhWIFiNZccWPUtwqE2wbBGmVRs0rtm5Ztv6pKvULk68OPUqBMy3pl+3gv0aJFx4JuODAKQihtyYqOKEAnIKEMDwceWXcDVz/jsX7tSEcD8bDb35bmmwp+VeVg2a4IDQuMNKzj0wNercwGlvTOvbYWjBEmcLv+jZYvPFxZejnYx24nHpw6lnfP5WOfbk2jH+cqf8vfpX5+XNgxy/OP12kextuhcPH/18++vx37dev2L8/b31RxaAA57nH4H8GVggghB5599/ATIYUXTihdcQhBJSCJ6FF0roHIe/gdihh2SJCJmDxpH4IXca6qeidcrdhmJyL273WmQK1vjhWzquRRyGPZqEmIlBsjQkkEWOdGSSQkGXH5MH8vgRkkm+9iSUCbZFpVxYLtjblifO2GVeUnoUFpFYWjnll2OOqOWVaEKppplstrlXmR2dCSaJc+b5ZZxF9smRnoAGKaidRjqJaG14rrnoYIrm+Gh7jdI5KZda7onppZT+qSSn5HkqIKgRiiopqT9qGiqpZJp6Jav+gWX6KaytujYrraneCmuuo7LK66mg/vqqr93pOqGYzPHWpKy9HiskoSUai6yX4D3raoOqdmorfBgWCuNNMj4orbedtWhctoPdJpW4vU57LLnkTpQZlegit+10wOWbL2nxOsvcuJrqKzBv15XUb6ySuotttyBSOPDDELum8ITFTmnuhUD+Ny/EAIxWZ8IHhznxXbV+JVpDkmnr6LWWRpudxMxKTN2QABvr73Qwu4rbifK1GzKk7GJs8UMjE10xsEQz9lxZP5bMc4g1N4ttpTARF7XFGdc7WMENXm1mvD8vPLHWJRddbtZC97wS2Qjf+zXaVbEtbJ5gm/30qh+rXer+sHZvDXekhsl99Ns73h2413T/3dnWBoe9qduJF04tauWei/igdRtMMdAga222To6TJHjMhIsbus1+kh550IN3PRzVg7Z+eIo4f3s5TT+5y7Zstzu2+8I+jc4y7r8n/djpepNWF5K7geVxqBAib6/yQNWNYwEEMKXXWWf+xjnf0tdOrWJcdU/73itDfnbbuRe08UCbsfY0YEqDFcBhJ3O9eefvso9VWu8TSPzg8rw60c9vALjfkTrGGf25jn9e0lNbkPInGWUPLyFjCgWv1b7pfS991BOb+f4ykNso6n+HCl5pANcqq6UNgpMjoVliw6ahpFAi4SKdDV0GQ4loT1v+C2QfC9/VsYLZcISPS17L1PeQH+otiEwbotg2dsSPHY9yPmPPUS4Ymy06MWdTM9zaeJfFiMjoegI5YwELVzzvra9dPgqjErnVO5mcTjtLu1MPd3LHA7opiUsMYel4qLkI1rFCilPZeogUvrKF73PjiaKLoHPD16kOc4lESSTzBsK+QY11Kdkkycq4yL85DnmNbJsgV0fISQKyWqTEmuTIqMdaMq05qZwbJmepkv/kUnbZyaQmYXTIZAnTcoUc5R53Cco2Bm9vv7xkMFeEzD9+8IXg85z1NClJOWbTZFlzplviE83h4YuXigRmieonra+ckWGwc0kVY8mRd8LzgdfV/Fk5mWijzOETi8803j5XGcxjAvSaYlThQD0pMnSmU3SyEZ7TEMmxilp0YN2JDgorWkyqcCyjF9VXRwuDP4+qUzUlfYouhZNSp6yUNi3ty0k/E9OkvBSlS1LpTCtT07XstDE9tcxPSZpTlw6VL0Gty1HpktTqLVUtTV2WOXHaNJ1KE6ZFlelVqRpPqcrsO1E1CkjBmlWbgjSkaE2rWpXFScs4E5xopaVN3+pSujo0Q3YFJZ/y2sq9enStgA2sYIPjq319K2K0SqxiF8vYxjr2sZBVTUAAADs= | 1. 6cm 2. 12cm 3. 24cm 4. 30cm | 3. 24cm | 정답률 : 50% | <문제 해설>분사 현상이 일어나는 조건 : i > Gs-1/1+e(여기서 i(동수경사) = h/L , Gs = 흙의 비중) 풀이 i > Gs-1/1+e= i> 2.60-1/1+1= i> 0.8=> h/L > 0.8 h > 0.8 *30따라서 h = 24[해설작성자 : comcbt.com 이용자]
산업기사 | 건설재료시험산업기사 | 2016년03월06일 | 4과목 : 토질 및 기초 | 74. | 동해(凍害)는 흙의 종류에 따라 그 정도가 다르다. 다음 중 가장 동해가 심한 것은? |  | 1. Colloid 2. 점토 3. Silt 4. 굵은 모래 해설이 아직 작성되지 않았습니다.해설을 알고 계시다면 오른쪽 해설추가 기능을 이용하여 해설을 작성하여 다른분들과 함께 해설을 나누었으면 합니다.로그인 후 오류 신고 및 해설 작성 하시면 포인트가 제공됩니다.[포인트 모으기 및 사용법] | 3. Silt [포인트 모으기 및 사용법] | 정답률 : 76%
산업기사 | 건설재료시험산업기사 | 2016년03월06일 | 4과목 : 토질 및 기초 | 75. | 모래의 내부마찰각 ø와 N치와의 관계를 나타낸 Dunham의 식 ø=에서 상수 C의 값 이 가장 큰 경우는? | R0lGODlhVAAcAHcAACH5BAAAAAAALAAAAABUABwAhQAAAAAAOgAAZgA6kABmkABmtjoAADoAOjo6Ojo6kDpmtjqQ22YAAGY6kGZmtmaQ22a2/5A6AJA6OpA6ZpBmkJCQtpCQ25DbtpDb/7ZmALZmOrZmZraQkLa2/7bb/7b//9uQOtuQZtuQkNu2ttv/ttv///+2Zv/bkP/btv//tv//2////wAAAAAAAAAAAAAAAAAAAAAAAAAAAAAAAAAAAAAAAAAAAAAAAAAAAAAAAAAAAAAAAAAAAAAAAAAAAAAAAAj+AFcIHEiwoMGDCBMqXMiwocOHECNKnEixosWLGDNq3Mixo8ePIEOKRKiCAgkGAFKqXMmypUuWAj6MVHjiwcybCTfIxMlz4AkFFEGkHFBCoAmVCzRmUAlBRYWIITAYNFGgoIoIKasKvAoAwkAVE3ZeTMGAqMClWh2mcFBwKYC0K1RIkEpWq1MQMQdyKLqwpsK6beEyBOHVIAi4JwwUNhFAqtOrafcy9JsQROOCPx+W5FvwMMHEiy87XXHigNQVkvvaJBnBLMHRDk0UNiyYoIm8sEGYTU1z9UHADxmfFqgToeeDV5PGfRo3QlLeCSkfTKy8oQkCzn36pm28OmzSpqGP+zTwEkD1FcCD512hYTj3qee/rzgs/reFhFddf2X+m4HXtQodZ5tWKHiw3GutcZZQCvdVtt5ADCqUQVVRBShYZgKJIFMKDSh4QgIKIhThggwIpiFNB1zQoXEraUXWSkQJldJsK4wQon19GeBaBuchFwECNPZE0IgLudVVQ7rdKKRIKXSw5JNQRinllFQuFBAAOw== | 1. 토립자가 모나고 입도분포가 좋을 때 2. 토립자가 모나고 균일한 입경일 때 3. 토립자가 둥글고 입도분포가 좋을 때 4. 토립자가 둥글고 균일한 입경일 때 해설이 아직 작성되지 않았습니다.해설을 알고 계시다면 오른쪽 해설추가 기능을 이용하여 해설을 작성하여 다른분들과 함께 해설을 나누었으면 합니다.로그인 후 오류 신고 및 해설 작성 하시면 포인트가 제공됩니다.[포인트 모으기 및 사용법] | 1. 토립자가 모나고 입도분포가 좋을 때 [포인트 모으기 및 사용법] | 정답률 : 61%
산업기사 | 건설재료시험산업기사 | 2016년03월06일 | 4과목 : 토질 및 기초 | 76. | 포화도 75%, 함수비 25%, 비중 2.70일 때 간극비는? |  | 1. 0.9 2. 8.1 3. 0.08 4. 1.8 | 1. 0.9 | 정답률 : 52% | <문제 해설>간극비 = (비중 * 함수비) / 포화도 = (2.70 * 25) / 75 = 0.9[해설작성자 : gk12]
산업기사 | 건설재료시험산업기사 | 2016년03월06일 | 4과목 : 토질 및 기초 | 77. | 말뚝의 부마찰력에 대한 설명으로 틀린 것은? |  | 1. 말뚝이 연약지반을 관통하여 견고 한 지반에 박혔을 때 발생한다. 2. 지반에 성토나 하중을 가할 때 발생한다. 3. 지하수위 저하로 발생한다. 4. 말뚝의 타입 시 항상 발생하며 그 방향은 상향이다. 해설이 아직 작성되지 않았습니다.해설을 알고 계시다면 오른쪽 해설추가 기능을 이용하여 해설을 작성하여 다른분들과 함께 해설을 나누었으면 합니다.로그인 후 오류 신고 및 해설 작성 하시면 포인트가 제공됩니다.[포인트 모으기 및 사용법] | 4. 말뚝의 타입 시 항상 발생하며 그 방향은 상향이다. [포인트 모으기 및 사용법] | 정답률 : 71%
산업기사 | 건설재료시험산업기사 | 2016년03월06일 | 4과목 : 토질 및 기초 | 78. | 아래 그림과 같은 수중지반에서 Z 지점의 유효연직응력은? | R0lGODlh6wCgAHf/ACH5BAAAAAAALAAAAADrAKAAhykhISkhKSkpKTEpKTExMTkxMTkxOTk5MTk5OTk5QkI5OUI5QkI5SkJCOUJCQkJCSkJCUkJCWkJKQkJKSkJKUko5QkpCQkpCSkpCUkpKQkpKSkpKUkpKWkpKY0pSSkpSUlJCSlJCUlJKSlJKUlJKWlJSSlJSUlJSWlJSY1JaWlJaY1pKWlpSUlpSWlpSY1paUlpaWlpaY1paa1pac1pjWlpjY1pja1pjc2NSWmNSY2NaUmNaWmNaY2Naa2NjWmNjY2Nja2Njc2NrY2Nra2taY2tjY2tja2tjc2trY2tra2trc2tre2tza2tzc2tze3Nja3Nra3Nrc3Nre3Nza3Nzc3Nze3N7c3N7e3trc3tre3tzc3tze3tzhHt7c3t7e3t7hHuEe3uEhIR7e4R7hIR7jISEe4SEhISEjISMhISMjISMlIyEe4yEhIyEjIyMhIyMjIyMlIyUjIyUlJSEjJSMjJSMlJSMnJSUjJSUlJSUnJSclJScnJyUlJyUnJyclJycnJycpZylnJylpZylraWcnKWcpaWlnKWlpaWlraWtpaWtraWtta2cnK2cpa2lpa2lra2tpa2tra2tta21ra21tbWlpbWlrbWtrbWttbWtvbW1rbW1tbW1vbW9tbW9vb21tb21vb29tb29vb29xr3Gtb3Gvb3Gxsa9tca9vca9xsbGvcbGxsbGzsbOxsbOzs7Gxs7Gzs7Oxs7Ozs7O1s7Wxs7Wzs7W1s7W3tbOztbO1tbWztbW1tbW3tbe1tbe3t7O1t7Wzt7W1t7W3t7e1t7e3t7e597n3t7n5+fW3ufe3ufe5+fn3ufn5+fn7+fv7+/e3u/n5+/n7+/v7+/v9+/39/fv7/fv9/f37/f39/f3//f////39///9////wAAAAAAAAAAAAAAAAAAAAAAAAAAAAAAAAAAAAAAAAAAAAAAAAAAAAAAAAAAAAAAAAAAAAAAAAAAAAAAAAAAAAAAAAAAAAAAAAAAAAAAAAAAAAAAAAAAAAAAAAAAAAAAAAAAAAAAAAj+ALsJHEiwoMGDCBMqXMiwocOHECNKnEixosWLGDNq3Mixo8ePIEOKHEmypMmTKFOqXMmypcuXMGPKhKlMlqxdumTlrKVzl01dM4MKHaqQVREYSbwo7eIFjBkqJmDcIUq1alBmW0QkuWlr1y5eu94gyMDJqtmzLGUB2ZoNm1tqyb5s+SMNrd27I6/hofJmGTVp17BtKrIJG97DiDmKepNEmLTHzPbuSky5ckVUSTRJwzbNVpJDlkOLbijtTxJi2YjR8UJsNENixJQxm81MWu3Hmw27DhqMyqFdnZKk2q3wD5UkVLZ4UV4GjZs3bujc4eMnEKRNm0RpR4VK1apYsnD+1dKla1gyZs+SLYuWDNoyZtUMut1GvKEoKFW8mKlb/+AbFia0EEMMMMTwgw9IJJGEEAlOQYV+b7TRBhtw1EFHHXjg8UcffxDiiCORYPLIJZdsQiIkkmCC3SegfGLiJi2K0t0q3r0Si402fmeTLK7syIossOwopE421bJLLbjYkpNXTDa5CzG7BLOLME/ClgwxyShzHjGz2dalWwrtAoMDLeChW38FefKHHnngAYcccqTxRhpnhPFFFVTkWYUTSyihhBFHAKoEEED0YKgRiB5BBKF/JmHEDzHw8MOkChrBAw9G9MADEIhKamARQPwgKQw+TFpDDzb0MGANPNRQAwz+k/6g4KzIzcoEE3pWIUUVWyin1K9jSPjGG3O0Ucexb7yJLIZ8EHKII5Y84giJmlyiiSMlBICAF6BoF0oootSoSrilqGLuuTWCV0ss7MZCiy60uEueLuPpssswxOCb75H2DhOlV/oWA9vAsJ2JUTbcYJPNNc0wU4wxtA0sMDECV0ywMBQTDOVXvHTsiy9gzdLVLDaRzEq4NI6yyip4NOHFJpzEnIkkkkSiCCKIHKIzIoL88UcggOgMiB948LEhHnXYkQccTCfbxhlnPH3GGGN8wQUXVWShqxJHKLHEFEYkAcUTRkBRaRI/FHGgDzC0DUMNP7z6tqs1EJhCCifgrQL+DHfjPaAKfadQYNuC09BCCyjw0EPckgLxagoxEAppDKcSankPhWIKyWRoHrQJGHg0Q5JbCneDjTPYAGYNbg0Xw0wzy2A5cTFXZgwlj7jIksuOTAbDi8hd7UIyybDMQrIsrMDCyvKumKLyKK6s0oory7Oy8ijaYb+KdtmP4r12nGAnPiYi4syK6J0b1IcPXiyTmDGrHGJIITrXLAnn6VtmhgZUtIbYLpt4zrHw0IcMrWIa+auMNKCwgCL47zDDSMWHIkFBRRQCEKt4YAIPQwwWCKAF+EvMLv6Qhz8cQoMbRIwwjlABI8jCMryIhBzioIhhpNAynOiDIqwRmmFkKIT+N/wfJ1YxGgoG0TKr2IQqRgObI1YmfptwohSFkoo/RGKKWIyJKqyYxS62JBWGiKIXx4iSVSDiE2RMY0mgqMY2hkQUhxCjG+e4ETh6go54zAgcRZHHPlZEFJHgox8HCRFQRAIVhEykfRQhSEU68iCiYOQjJ1mQUkTijpTM5Coe0chMPtKSRPTkJEVBiVCKkioGmwkoJMGKUwplF7BYmShWtoqbpJIjxOAPQ0SBiVa6UiayUIrTzoCGYbHhELqkSDESEYlrDIQYkXiDIWTBw4WMgpW/lMkloiAKjcGmFFDwJUV2gQcNGEEYAhHFH9CwCeOYAYUGAcUmXpHNmIjiM6v+sN7KYpGLRyjhhRXZhBESAANedIMYxxGFNHZBBSNIYiGi4ARA6/mSTTxCEZHAmc96hsmKUEMUJ/jBZFjxAyPsAhvM2IMX/jCMSFgRFpHQBDUGIgpPzIKiLyHGKiJRCEHo7A8ZEoQsEGgRYkzKFt0QxQ/6Vw1pbCJDqBjDGTJkhjO0wpnd8IQokIpTltTiD4nQmSEgYYhDQEJnkdiEKSdCDCEIwRfdEKgXmDENZ+AiEmYwTSQe8QIvUEEOlEgnJ1zRVZYkoxWsaEUsWuEHFgRiXJswBCIQWRFd/AAJrYlEEsawjGlggxiS+IIe8LCLVkDBFIDIq0BGodbCsmQZqyj+hSliUQgYTJNJGBHTDwx6iaQogxrVYEU0A/EHZgQTF4doA2i6Yci1uvYktqDEziLBoUMo4gxwgGdExBQDgyr1NI+RBB7k8Ig/EEMWXZAFIdhACIFwopTPVYksFEHCPjxCEiTEQwyScFOL8KJA6JSFgXhhDWb8wQyAcEQfzksF9Y6hvd0In3PjSxJZlLAQPpPWIf7AhDDA1SJi4oENEZqETziDoVQQBSLwcN4ksGK9EMbOhCkskkOYoA+iGIWLsBOKTUy0IruoARA4V8UvOKIOWqjDLgp43n/+4Q3LhdmPaTwSV0iVaWp4U7LeAAjtQkQa4dPGQJghij4UAqAr68b+MS7hC1G0Nq6baAWVTwIbsNyCSbYAElE9UgysMmQTk5jxnKe4iUgscdBjLLSgEX1ETERiFIz2oqNhEekukoielcbiXjGdaSlCIhKL7jRlZsoQSfhY1FLcBCXkjOoj0kycrU5hzWAd6wTWLNS1Js6tc51CCpqC1xvEGa6BLRpFKGLYxLYMBWmdbOKkFRfN7pyp+xvt+qR1ytUuIieAWO3AhOYSouD2nG+5kG1gw8+JGUYZ3iDHbGuE3Cf5BAIQsIViuFsjpG6JKBCQANbcezSycMAG9vNv0exiBD/4w0LgXRCGF3ZiysDSMc4zG2w09TFu4YZMmKGEMwS2I9mI7y7+oIApREEBClRQwhS2IIYxiKEMYlgDG9jwBjzcIUNs+gMgIqEznX2aghTUBHYkIXRNGH0TnZCRKVChnZUJCTyxwAXAVsHyP+DCm1jPOsGYQYzYdf11xpBGMZbBmcA4fJDBqIOE2rAFLVRBC1RggqOAoDYdvIAFJfiABiYwAQpsAAIQoEAHNkD4CWxAAxfIgAY28IETcIDwh4c8BjZgAhKYYAMYwEAIVrCCFoxgBCYIPYBC74AFWODzOMhBDojAgxYUiFNFUBASYg+FKTgICkqIQhSs0BQzeIH3ZjCDGMDwnDfQoWh/oN8h7utoCm7iE6Lo1nZWFqTc4SQYwRBGMHL+AYxgJAMZwEhGepZRDbe4bzTYiD4oOMHzn5JQDnCAThm80IXjDEHIQwjCDWYwgyAAQQYyMCAEUiBwIwM9IAM8IIAx4AIqoIAucAIrQAKc1wKdRwKeVwIakIGlZwEgIAIhMAIhEAIa8AAPsHgnAHqhVwIeYAIscHehJ3owQAM00DauN4CXpSBQEAVUsCtbQDVh4Hv6wQYSMnNCeCFI0wfNQggdUgiEgISM0AiF8CHQEgnWUi0k8gmhgIWnEAqn4B00Ei6iQAqkUAq1lE8r0wqw0Aq1NCRDsgu2sDuzkAu7IIdeQSVU4mUUoQ0W9xjOwAzGkHUVMzFaN4gEAzJeIYf+uDALiSgLq5AK2rEJU7BSotAJlEAzi6AIi4AIg4Azm3gzgaAHP7MHQNUmcEAnUBM1UzMGZhAGVWM1VqMru6IrSyAFfuInUfAET0AEO1AEZCMql2IomsIDMCCMC7iAh5OAkUKDMSAgruc2ImABGgB6MBB6J/ACoUcgA9g2JnACJ7CNQGADNiBklPMDQ5AEf2KLuccrXLAFWWAGzJY+CIUHlPVuYNIN1KAwpJM61zAN0tAwDTMbAhNxFFM7V1I7WucLwtAxYJFnb2gLPYI81eM82WMGEvAFiVBT2KEdbTACfzAKq4Qzj/AIZoAAMbAFgHCSJ1kII2kEZ9AHeWAHTAP+B1MDNWSwBWeAbfD4AklgCF5EDDoDT80wCb6xCsdQDdSwj8ywCW/AChpXEErFTvZGEHq4DXoIDcZwRLugASbwBsmUQMRgPQSBCH/wYQXRCX8gCoGAB5uQG9ewCn/AVQWxC3IQCZwwCszQRqvQABYwV0HEC6ZwQgLBMldkECOUCMTQTn+wC48BTYJwENgQCXAwh7lwlwhBH050CQRwAFoQlTfkk3+wCpDAB11WEE5VCIbgP7twCIkAS5sQCNzGC6KAB8g2RaOwA0mgcE5EDHjwA2YQCSjEDMlFCBpEDH8gBl9gXgaxCs+Bk2oUCamAh/kTDG9wTMlAENJwCElgBoD+SRDC8AYrhUKpgDZsIG5qpFaUKUW5gAdtMJimo5RPdQdlURCyAAdm8AgEIQtvQAhj4AXsSUeIMArQmUCUgAfL1Q3F4Agn1E4PZRCbUAd6oEubQAeuAAka0keHIAoGlUW7YErQYApRyQuClguY4D+HSWndMAubcJ5zdKHkWXCHcaEZ6qKWEQib0AsyGhqCsAkteqNoAQgYyqOVcQgACqQKQQxgMTB7BhMXGaA3KguSIAfJEnz9+RKQIAo2SqSkCUCHIHxi8CCkFRK78AqqwAmikAsLkQifsKNjxJlosQl8oAd3QAczBx1vEAgj6hGwoAVewAb64QgL4QidoKZZRAz+iNAHnIBuVsELkOAGVLADDvCoGfADdyAKSZoRxJAIRSALYveHC3FIwUBHnoAHXoAIVdAJ0YAWu+AFeIAJtRQ9ogAIXjCbECEKfgAGIYQNstAdsnBexNCUh6AKTJo/8AZI2zMFlKCiVbELRzAGv3ovw9ALmrADBboRmzAGMPAGfaCjB1UERQAFWqAgY6AIAnEIGWQVENMQsvAKgloQj4AI2sVDDOUBkIYWxfAGcgAImhAK3nEKm+AFl+ARh0AFGjAGaEAHvhkMGlAEWgAFCAcDX2AYhgCsVYELnTBsqhBWjgAUDkEMbGAGMWoQxGAFH/BxViEN+CILbnYIdWA0hwD+aifVEYfgBVWAHWZgBYAgCz+wCcEQsJLwNq1xlsG6ErtgBlrABw63CV1gBnewitAmENIgCld5EKkQBVugXSvDYG8Qn1XxmGbQBlW1snK6bm8QB4GKS7tAmYLBBEh7U6HwBqvQNicFtEQxtA2wA3iAqASxDFRACLtwYmHwBqg5BfNYEAdWCAixpZ9ZBnjQSVThk0+Bch4SBThgBErwB7IQtSAhC1NACFQwGZRgBqtAICfFB6pwfhThZpTFDN5xdgKBDbDwCuFhfX4WTEjAlQlBDElQCoYhDYRwBZOBDZcgAl2wnc/En5yTL10HG8EgCl7wBXBgpqg6CXvQBqLCS4j+EAk/eKUbgTH3CQWRsAVIBQmg+yqTcZamKxG70AII8AOusA1/8ANegLkKgQt30CvrGAVeYKICwQd80ZXW+QV9oAzdAA3YepcEjAAf4AW/RhC2QAWhhAtoAwVioAVToKOykArrCkyJoAiBUAVCkAsbYxwZ/BCUEAk21A1OlQSb0GDdgFdvewLlKwrnGxGyAAMPkLMIlcDosxAjdAZfcAZkoB8/tgdUcAf+SxB+AAWYIAuYAAVipA1+8ABJgAf6u1pewDmr4AAsYAQwwAIt8AZohBfY4AabqwmGkAjVKRDhyZwUIQ1uMMVe8Qf6kQpA8EKbALqhlwtQ3E0VMQvYU2j+srADbdBRB5GaUUsMdOiGLzsQeAAFb7DDB4EJIvADWMADImBKsqDC1UQQh8BiAsEKGhBISaFfVHAMh1EHP1AHnewGm+AMAmEKLMwRAOR7X6CqT2IGkwFHspBycHWWJwxif6AJXhAL6YcHfKu6fyBGomACZWENiWA0huAziUCW3fAHSGAGyEoQxNAFebCrqdAFeHB+wZAEnPZMYzCPqVADseALaEAJo1ADRhC0M9EMpMQJnmAK+EMMouDKHsEMJPNAD2QYXtEN27C48ny7ZmAE9gkNeQAFfKATSokEL4SzLwRagOAzQAUIIcQH2ZnNA4EKIhVy2LAKSRBKwlAEzBb+TA90TzehnaJAA0Nw0ISEDX7wCTJ9EMQgBi2gsbLwB3cgC8OgCnfgA0SUC16ATqYjDVwCGzOMB0ngBpDslD9ADOeWDcMAA4LEC0ZQzgIRCWzAz0mVqUN7lrBy036EDX8QCkhdVGbwA5S5C5cAxqtwCXeQs7iqBdq7EG9gBASHEKnwA5p6bqPwA/MaDD8wHNpcoTT1A+oaBofACcNo1n4ECKgg2YktB07Lc2bQJmJQB0VwCDdR0g6Byn0tELKwwN1gCzHwB7mwDLPwFBpLDDsQCaY8ELKwBZ30CS2wCqkaRydQA5aNR9wgtxdBDOw0EKuwcxizCW2iCbKQDIAwrwz+EQl40J+66QWcKQlU8MNKYUrMQAUwoAWsRgyPMAUf+wlbsQtfECI/EAVs+kvZ8Ael8N4TsQo/MLgP0ZQJIQ0hRxA+URDEMAuwi0KHWaMCcQmK/UyxYNq8QAypwMaexA17sAr5pkyHoAGy6hLpOsJd9QeEdRG8UAgnAOEzUY+ZZrkYUQxlFtxYChHaYHUtfhg0TeIxLhRoTeM1PhPWEAgam+NoYQgc7uMtQQx8sAqsK+Qv8QcXQAV+iuRV4QcE0AJG6+RUcQgE8AMQRhCkA6RHzhKioABewLi6gKCOcL2c8LGZpt8KgQ0z/EomkJgFMQuAoCF/AAcaMK1UTmdUEMbACFEMkfAD75jnI4ENb8DVcTkXgi5fZRAJsiBmBsEMmAAEjJvoI0EMZyACJkAFU9oNkUEF70TpJsEMd6AACHAACAADn0oQmFBSVQzqIkEMWlAACrAAsr5WupAEdDDprg4SzPAGAjAAAvBBIWTNqL3rJDEJDnAAA+AAXqDNZgC4xFY6lJFSftIGsLbCGT4UINNspxOXSsACcSQ+QQ4Telhw0hBNw/IGzy7dxq4SzPAkvhAM1Nzu9F7v9n7v+J7vAxEQADs= | 1. 2t/m2 2. 4t/m2 3. 9t/m2 4. 14t/m2 해설이 아직 작성되지 않았습니다.해설을 알고 계시다면 오른쪽 해설추가 기능을 이용하여 해설을 작성하여 다른분들과 함께 해설을 나누었으면 합니다.로그인 후 오류 신고 및 해설 작성 하시면 포인트가 제공됩니다.[포인트 모으기 및 사용법] | 2. 4t/m2 [포인트 모으기 및 사용법] | 정답률 : 52%
산업기사 | 건설재료시험산업기사 | 2016년03월06일 | 4과목 : 토질 및 기초 | 79. | 흙의 입도시험에서 얻어지는 유효입경(有效粒經:D10)이란? |  | 1. 10mm체 통과분을 말한다. 2. 입도분포곡선에서 10% 통과 백분율을 말한다. 3. 입도분포곡선에서 10% 통과 백분율에 대응하는 입경을 말한다. 4. 10번체 통과 백분율을 말한다. 해설이 아직 작성되지 않았습니다.해설을 알고 계시다면 오른쪽 해설추가 기능을 이용하여 해설을 작성하여 다른분들과 함께 해설을 나누었으면 합니다.로그인 후 오류 신고 및 해설 작성 하시면 포인트가 제공됩니다.[포인트 모으기 및 사용법] | 3. 입도분포곡선에서 10% 통과 백분율에 대응하는 입경을 말한다. [포인트 모으기 및 사용법] | 정답률 : 67%
산업기사 | 건설재료시험산업기사 | 2016년03월06일 | 4과목 : 토질 및 기초 | 80. | 말뚝의 허용지지력을 구하는 Sander의 공식은? (단, Ra:허용지지력, S:관입량,WH:해머의 중량, H:낙하고) | R0lGODlhbAAyAHcAACH5BAAAAAAALAAAAABsADIAhQAAAAAAOgAAZgA6kABmZgBmtjoAADoAOjoAZjo6kDpmZjpmtjqQ22YAAGYAOmYAZmY6kGaQ22a2/5A6AJA6ZpBmkJCQtpCQ25C2/5Db25Db/7ZmALZmOraQOraQkLa2tra227a2/7bb/7b/trb//9uQOtuQkNu2Ztu2ttv/ttv///+2Zv+2kP/bkP/btv//tv//2////wAAAAAAAAAAAAAAAAAAAAAAAAAAAAAAAAAAAAAAAAAAAAAAAAAAAAAAAAj+AGMIHEiwoMGDCBMqXMiwocOHECNKnEixosWLGDNq3Mixo8ePIEOKHEmypMmTKFOqXMkS5AYAMBnAmAATAIMYLQwACKBhYomaACSsAHqz5cMVPAci7SnwBQQVFWcWILhhAFSjD180KIrTgISBLy5YlErVKlaIVa/mnCqQBVOKZAemPXtUAAmBKDrYFejhKtwJbAXOpdtQ61cYFnIeBhFRK9e4gs0SZki2BQayLkQ03jpwJlCYkicvLGHXxN0SVlH4/Rs4xmDRChV/ENjiQAYLVGEKGNEAZuuDkF2Hho1wJoEQTRsowFBwReANXxcGf00cIem7gvcSdC43usLpw6v+G2yRwC/35s+9WwcqlKh4i0PZv2d53rX6kPGBhidcH7pJyBskBVt/94m0QWBa/XbWSwDs1hsACroU2Ez7zTfSgWA14J1nAlr4EYaCqcdBT0uNp9NnNXHloUIMgubXTDfNVOBmKNZo44045qgbdgmBuFZnExTl34odgRjDdRnWNCORFhlZgoAvOMDUkATldKOKTBYE2U9ffbDCXjKaNhmDA6QgVkf5BRXDUAyEZdiRNomZEoOtgcimST/tZeUAJ9ikUglFlcDWCw/wuAKWWY5VwVUwLIoTAjyGlahGMFCAHWLJbcjYpBmV6JZSAFTIKXy+FaRVqaNi1MICa/ppkGNBqVrk1FVR9mTZdqLGytChBJXw1a1gFarrRPXFMCJO5Q1E3mrDOgSjQCuYlZNZzzYrkWcQKhuBla5a6+234IYLbkAAOw== | 1. 2. 3. 4. 해설이 아직 작성되지 않았습니다.해설을 알고 계시다면 오른쪽 해설추가 기능을 이용하여 해설을 작성하여 다른분들과 함께 해설을 나누었으면 합니다.로그인 후 오류 신고 및 해설 작성 하시면 포인트가 제공됩니다.[포인트 모으기 및 사용법] | 1. [포인트 모으기 및 사용법] | 정답률 : 58%
산업기사 | 건설재료시험산업기사 | 2015년03월08일 | 1과목 : 콘크리트공학 | 1. | 방사선 차폐용 콘크리트의 물-결합재비는 몇 %이하를 원칙으로 하는가? |  | 1. 45% 2. 50% 3. 55% 4. 60% 해설이 아직 작성되지 않았습니다.해설을 알고 계시다면 오른쪽 해설추가 기능을 이용하여 해설을 작성하여 다른분들과 함께 해설을 나누었으면 합니다.로그인 후 오류 신고 및 해설 작성 하시면 포인트가 제공됩니다.[포인트 모으기 및 사용법] | 2. 50% [포인트 모으기 및 사용법] | 정답률 : 75%
산업기사 | 건설재료시험산업기사 | 2015년03월08일 | 1과목 : 콘크리트공학 | 2. | 콘크리트 치기를 한 후 응결이 종료될 때까지 발생하는 초기균열에 해당되지 않는 것은? |  | 1. 온도균열 2. 거푸집 변형에 따른 균열 3. 침하수축균열 4. 플라스틱수축균열 해설이 아직 작성되지 않았습니다.해설을 알고 계시다면 오른쪽 해설추가 기능을 이용하여 해설을 작성하여 다른분들과 함께 해설을 나누었으면 합니다.로그인 후 오류 신고 및 해설 작성 하시면 포인트가 제공됩니다.[포인트 모으기 및 사용법] | 1. 온도균열 [포인트 모으기 및 사용법] | 정답률 : 74%
산업기사 | 건설재료시험산업기사 | 2015년03월08일 | 1과목 : 콘크리트공학 | 3. | 거푸집에 작용하는 콘크리트의 측압에 대한 일반적인 설명으로 틀린 것은? |  | 1. 콘크리트의 단위중량이 증가할수록 측압은 증가한다. 2. 타설속도가 빨라질수록 측압은 증가한다. 3. 타설되는 콘크리트의 온도가 증가할수록 측압은 증가한다. 4. 플라이애시나 고로슬래그를 사용하면 측압은 증가한다. 해설이 아직 작성되지 않았습니다.해설을 알고 계시다면 오른쪽 해설추가 기능을 이용하여 해설을 작성하여 다른분들과 함께 해설을 나누었으면 합니다.로그인 후 오류 신고 및 해설 작성 하시면 포인트가 제공됩니다.[포인트 모으기 및 사용법] | 3. 타설되는 콘크리트의 온도가 증가할수록 측압은 증가한다. [포인트 모으기 및 사용법] | 정답률 : 41%
산업기사 | 건설재료시험산업기사 | 2015년03월08일 | 1과목 : 콘크리트공학 | 4. | 콘크리트 재료에 대해 계량의 허용오차를 나타낸 것으로 틀린 것은? |  | 1. 골재 : ±3% 2. 혼화재 : ±2% 3. 시멘트 : ±2% 4. 혼화제 : ±3% 해설이 아직 작성되지 않았습니다.해설을 알고 계시다면 오른쪽 해설추가 기능을 이용하여 해설을 작성하여 다른분들과 함께 해설을 나누었으면 합니다.로그인 후 오류 신고 및 해설 작성 하시면 포인트가 제공됩니다.[포인트 모으기 및 사용법] | 3. 시멘트 : ±2% [포인트 모으기 및 사용법] | 정답률 : 74%
산업기사 | 건설재료시험산업기사 | 2015년03월08일 | 1과목 : 콘크리트공학 | 5. | 기존 콘크리트 구조물의 철근부식 상황을 파악할 수 있는 비파괴시험방법이 아닌 것은? |  | 1. 초음파법 2. 분극저항법 3. 자연전위법 4. 전기저항법 해설이 아직 작성되지 않았습니다.해설을 알고 계시다면 오른쪽 해설추가 기능을 이용하여 해설을 작성하여 다른분들과 함께 해설을 나누었으면 합니다.로그인 후 오류 신고 및 해설 작성 하시면 포인트가 제공됩니다.[포인트 모으기 및 사용법] | 1. 초음파법 [포인트 모으기 및 사용법] | 정답률 : 57%
산업기사 | 건설재료시험산업기사 | 2015년03월08일 | 1과목 : 콘크리트공학 | 6. | 일반 콘크리트 비비기에 대한 사항으로 잘못된 것은? |  | 1. 비비기 시간은 시험에 의해 정하되 가경식 믹서는 1분 30초 이상, 강제식 믹서는 1분 이상을 표준으로 한다. 2. 비비기는 미리 정해 둔 비비기 시간 이상 계속해서는 안 된다. 3. 비비기를 시작하기 전에 미리 믹서내부를 배합비율이 비슷한 모르타르로 자연스럽게 부착시켜 놓는다. 4. 연속믹서를 사용할 경우, 비비기 시작 후 최초에 배출되는 콘크리트는 사용해서는 안 된다. 해설이 아직 작성되지 않았습니다.해설을 알고 계시다면 오른쪽 해설추가 기능을 이용하여 해설을 작성하여 다른분들과 함께 해설을 나누었으면 합니다.로그인 후 오류 신고 및 해설 작성 하시면 포인트가 제공됩니다.[포인트 모으기 및 사용법] | 2. 비비기는 미리 정해 둔 비비기 시간 이상 계속해서는 안 된다. [포인트 모으기 및 사용법] | 정답률 : 64%
산업기사 | 건설재료시험산업기사 | 2015년03월08일 | 1과목 : 콘크리트공학 | 7. | 콘크리트의 배합강도를 결정할 때 사용하는 표준편차에 대한 아래 표의 설명에서 ( )에 적합한 수치는? | R0lGODlhMAFEAHcAACH5BAAAAAAALAAAAAAwAUQAgAAAAP///wj+AAMIHEiwoMGDCBMqXMiwocOHECNKnEixosWLGDNq3Mixo8ePIEOKHEmypMmTKFOqXAigpcuXMGPKnEmzps2bOHPq3Mmzp8+fQIMKHUoQwMqjSJMqXZrR6ECnTKNKnUo1JdQAV6tq3cq1q8OrWb2KHUtWKtiyaNOqRXmWpcyibwXGlAt3rsKXTw3ireuS7tO4cvv6vQsYK2C7WQVjLUqxreG+RsMidBx471/KB2c2xPyV5eTBiyG2lbwZNGnToO+mhpuZruLPeSdihhq5c+zVp1czzH07NGG7CUk75ew5tmDNrX0r18t4eXDdocMOv/0WbOHPtAtm592b83DEboH+q+5d3Ll22NbFMzeeOTftltBRm08u3Xrz7OfJy/abOC93+Ze9tlh6u+mXXHzrJXYYTAA+ZBmBj63XYHvwIXifRNMJqNx/47l2HmS2pUYZfvMlGGKJlV2Xn3nEYehghd2puGJwCyIXnX4E1vRcgR4W+F5kNA1GIoUyzshhREPGqB6SQbpY2pPu6TVXf0liWFhtA5ZW5W/NedSiRcQdCVuXM/IFo4TlFRflk+yh2BhjGfJ4o5nciSkamWPuh6ZsV165J442qvlnmWhiaSGRD/rnpm/T4Ygnm0g+OmiAiE1JKYM7SkqmdJdaduBkTbq5ppFOjlkbb1Q++mWmkRqoXZH+Dl4U6KePaVhqRYHOWiisKXr6oZ6XvrqksJimaedayCar7KfHLuvss2itCu201JYlbbXYZkvVtdp26+1K3H4r7rghhUvuuejKqmm67Lb7pqt0wghep+ltSeitlcGboqNK2ltoXap2OS9fUorHaa/6Djxwh4vS2iaCo6UJpsSkOudYxJCi+i+e/ek7IaMO03jmcv+Zq2mjEF/I8MS9wjfqnIoKqbKc0S2cpYj78suqjZIdiTJ/tm7cqon0dpfyRi9v3PF3hsJsLJwc8/fqprsaLGHPX/l6ZsnrFt3yx8QmzBGEKGKMWr0eGy3za2eZ3THOvxXLYNA5y+cv1aVinfb+pIfeKXPZM+vN6nMkFu6x2QHyDeneO/dtMnXM8go40pBPLjXLng3JdrzNilwszYdLfuKxYao7uOn5Hn15sBRf3TfDup7Y8l6Cx0rn6Kh3TeznIQOrdp4/H1wr7wcG3+ewup9OaO2Ibn6v0KAiVx29Iz/PuJzTx/374RI3LXzDK+o4PPEWY6rxyg0/Lju+vfuNPujIJx+5wZJ3DrrynO/Oofru9u//hv8LoABhN8ACGhCAB0yg//inwAY6i4EOjOBaICjBCpKFghbMIFcwqMEOTuVaznvd10hGPmGRRzH1qV7sLiMw83nwJPyDYPAUh5/zbS9PbGLeC8vVtbjUy1fbntNfeVCWPdy0bnxEbN8OxyY/xdkOfCLTGQI3xSvvuUyJS9QICLeGkYuFanGGehvJ3Gc4J2axi7ornMu+CLAmNi+M7ymfCslYOROe8SPSKiPlvEZApFWRi7qx3x1pZsO7ue+I99ma6HD4RB0OUotprCMUB7VCI75vcYyUlCAf2bjw4I1JhrFeJofYJPEpsYib5OQNR/fHqc3OPfUTSSX/psrcpbKWuGyKG3PJSy/tspfA1OX1gklMzE2ymMgc2jGTyUxCDuWZ0IymNKdJzWpa85o4aaY2t8nNsQQEADs= | 1. 15 2. 20 3. 25 4. 30 해설이 아직 작성되지 않았습니다.해설을 알고 계시다면 오른쪽 해설추가 기능을 이용하여 해설을 작성하여 다른분들과 함께 해설을 나누었으면 합니다.로그인 후 오류 신고 및 해설 작성 하시면 포인트가 제공됩니다.[포인트 모으기 및 사용법] | 4. 30 [포인트 모으기 및 사용법] | 정답률 : 75%
산업기사 | 건설재료시험산업기사 | 2015년03월08일 | 1과목 : 콘크리트공학 | 8. | 콘크리트의 슬럼프 시험에서 슬럼프콘에 콘크리트를 채우기 시작하고 나서 슬럼프콘의 들어 올리기를 종료할 때까지의 시간으로 옳은 것은? |  | 1. 1분 이내로 한다. 2. 2분 이내로 한다. 3. 3분 이내로 한다. 4. 4분 이내로 한다. 해설이 아직 작성되지 않았습니다.해설을 알고 계시다면 오른쪽 해설추가 기능을 이용하여 해설을 작성하여 다른분들과 함께 해설을 나누었으면 합니다.로그인 후 오류 신고 및 해설 작성 하시면 포인트가 제공됩니다.[포인트 모으기 및 사용법] | 3. 3분 이내로 한다. [포인트 모으기 및 사용법] | 정답률 : 88%
산업기사 | 건설재료시험산업기사 | 2015년03월08일 | 1과목 : 콘크리트공학 | 9. | 다음 중 콘크리트 양생에 관한 설명으로 옳지 않은 것은? |  | 1. 콘크리트가 충분히 경화할때까지 충격과 과대한 하중을 가하지 않도록 한다. 2. 서리, 일광의 직사, 바람, 비에 대하여 콘크리트의 노출면을 보호한다. 3. 타설이 끝난 콘크리트는 일정기간동안 높은 온도로 양생해야 한다. 4. 타설이 끝난 콘크리트는 일정기간동안 습윤양생을 실시한다. 해설이 아직 작성되지 않았습니다.해설을 알고 계시다면 오른쪽 해설추가 기능을 이용하여 해설을 작성하여 다른분들과 함께 해설을 나누었으면 합니다.로그인 후 오류 신고 및 해설 작성 하시면 포인트가 제공됩니다.[포인트 모으기 및 사용법] | 3. 타설이 끝난 콘크리트는 일정기간동안 높은 온도로 양생해야 한다. [포인트 모으기 및 사용법] | 정답률 : 77%
산업기사 | 건설재료시험산업기사 | 2015년03월08일 | 1과목 : 콘크리트공학 | 10. | 콘크리트 압축강도시험에서 공시체에 하중을 가하는 속도는 압축응력도의 증가율이 매초 얼마가 되도록 하여야 하는가? |  | 1. (6±0.4)MPa 2. (0.6±0.4)MPa 3. (0.6±0.04)MPa 4. (0.06±0.04)MPa 해설이 아직 작성되지 않았습니다.해설을 알고 계시다면 오른쪽 해설추가 기능을 이용하여 해설을 작성하여 다른분들과 함께 해설을 나누었으면 합니다.로그인 후 오류 신고 및 해설 작성 하시면 포인트가 제공됩니다.[포인트 모으기 및 사용법] | 2. (0.6±0.4)MPa [포인트 모으기 및 사용법] | 정답률 : 74%
산업기사 | 건설재료시험산업기사 | 2015년03월08일 | 1과목 : 콘크리트공학 | 11. | 댐콘크리트의 설계기준압축강도는 일반적인 경우 재령 몇 일의 압축강도를 기준으로 하는가? |  | 1. 14일 2. 28일 3. 56일 4. 91일 해설이 아직 작성되지 않았습니다.해설을 알고 계시다면 오른쪽 해설추가 기능을 이용하여 해설을 작성하여 다른분들과 함께 해설을 나누었으면 합니다.로그인 후 오류 신고 및 해설 작성 하시면 포인트가 제공됩니다.[포인트 모으기 및 사용법] | 4. 91일 [포인트 모으기 및 사용법] | 정답률 : 63%
산업기사 | 건설재료시험산업기사 | 2015년03월08일 | 1과목 : 콘크리트공학 | 12. | 강도 시험용 공시체를 이용하여 할렬인장강도 시험을 실시하였더니 95kN의 하중에서 파괴되었다. 인장강도는 얼마인가? (단, 공시체의 지름은 100mm, 높이는 200mm) |  | 1. 2.0 MPa 2. 3.0 MPa 3. 4.0 MPa 4. 5.0 MPa | 2. 3.0 MPa | 정답률 : 74% | <문제 해설>인장강도 : 2P / 파이*d*l = 2*95 / 3.14 * 100 * 200 = 3.025---- = 3.mpa[해설작성자 : comcbt.com 이용자]
산업기사 | 건설재료시험산업기사 | 2015년03월08일 | 1과목 : 콘크리트공학 | 13. | 다음의 시방배합을 기준으로 현장 배합을 할 경우 현장배합의 각 재료의 단위량으로 적합하지 않은 것은? (단, 현장 잔골재 중에서 5mm 체에 남는 것, 현장 굵은 골재 중에서 5mm체를 통과하는 것은 없으며, 잔골재의 흡수율은 1.4%, 함수율은 3.9%, 굵은 골재의 흡수율은 0.5%, 함수율은 1.0% 이다.) | R0lGODlhXgFfAHcAACH5BAAAAAAALAAAAABeAV8AhQAAAAAAOgAAZgA6kABmkABmtjoAADo6Ojo6kDpmtjqQtjqQ22YAAGYAZmaQkGaQ22a2/5A6AJA6OpCQtpC2/5DbtpDb/7ZmALZmOrbbkLb//9uQOtuQZtv///+2Zv+2kP/bkP/b2///tv//2////wAAAAAAAAAAAAAAAAAAAAAAAAAAAAAAAAAAAAAAAAAAAAAAAAAAAAAAAAAAAAAAAAAAAAAAAAAAAAAAAAAAAAAAAAAAAAAAAAAAAAAAAAAAAAj+AEkIHEiwoMGDCBMqXMiwocOHECNKnEixosWLGDNq3Mixo8ePIEOKHEmSJICTKFOqXMmypcuXMGPKnEmzps2bOHPq3Mmzp0+dBAGUFCh0aNGSR4cqXcq0acWkSUdGFTk1ZFWnWLNqVQqVq1ejW8OKHeuxK9izSMmqXcvWodm0aE22nUt37lu5caXWVbiSaEGUA4+yJCFYpd+gh90yvLr3L+K8VL82Nlj1bdGpdx8DJhwY4tXMkx13hmxVcujRohNfpvyYsGHOqBmzTij4NELQpUmDlF238knVif3WDh679eXNqGcntx2cN0fnG6FrlM628t/fqgvD3h70t9nVzYn+eh9OnDnu3ab1MhdvmDf1weQ5k/9+WGhU6m3Pf8R/kb9F/70F1hdUg/GVHHbAJQheautxByBFD04UoUQTVqccdwfd91p48xUHm3UNhqfbfunZBt1dLbV24GiFYUcfhjCap6J6cNW4nnP3zXihiNvl6GB9O96oIwkiMIBSAdOVmFuDKRooYF/dpRQkcPxVKBZoIBgAgUAeCKBBRp95yCJyGS4kJYMNWRmiSS6u+ZSOFyxAEAgUgHmbmMINWZ6KPj6kppuABricCA18WdadCeapGG18Uhjoo5AyGBUICaB3p30YYrooomWyt1ikoD6aGaWWlonpi2maiRmenYbqKpP+M5IqUJYnbdkfo6dq5meauLn36q8yDlooQRfYeuul8rHqZKqZkpnhT9BGK+201Fa7E5zGkoCBBXYyyuN7y35onJk0bvUnRudyaq6OWdq6QQDcbkBABAA4YAC8JHgAgJcbALBAv9nGKGafAhf8o48IqkvilWOl2+q6ywlUJEpykjCCBBaAgEAHH2RcKQfcghxCB1MOTJmzaJ7c5nUGt4xuwzBHxnDECY0wAQkgPEBCxzjfy+0IEQxAcsrkQujZf+Vq5fCbMoeln0E246xzxxp3ADIJIHsQsMtEb8qs0U1D7HTSWT1d0AUAKBBBABUwIEAGBgBwQAEXwIt2xTSXitf+kmL3/eSG7KGcd1NmP6ek3guPPfOnEYe5ONdJjnho2ErHzHh5jiu+J+KUd97R0mBrHm7gCXdNuJ6J76166pU/Tjrguz4OusKec/655X6XHLvosz9MNt+sl43732e61qTpTBUe3eHB3+668N5CrnvyqE++bOmbI5+d77Q7L3rr1yGofPbUD27++S0P12HR0S8YX/eGP48ViI16DX76u8Pv4YIu+wrkj+zjS4Eu97AWrYZAUOoefKK0ofYYzDebQSDs0PcZ8REvWdHDn/2mpyHMBXBHK6se11b1tQKySFHk4179MtijB/7uJaOrjWyeVqXRdY1++hMYDlWosgnm0DL+gQNg/i5Evz5pKofdQpSGHDiuGVZPO8cRIg/3lLkf8tB/wJPUCTH4Ouyh7ojO4h+VbOg9IhKwhU40nwyTBUYyNk482kujZgg2ReL5kIPjEtf4BgceAyYQjW5cHm0Eh5wcAUaOLsxTrt6HPITxyIq6kmIdJ6m7NgaRi9LbXFdq6CkWWs+TLTRecRApx0VyEZGtUh8F2afKFI5wgB9EDCM7I8HiqRCHx8PgESl5rPANsJWK2qUZnWRKTWERfgnDUSzhuEoJbVBBuELaMxt1wEBGTkIWpCUKTUhMNupymdob4Rl5eSJYuhGYmSyhCI+3RlR+UoTf0iYpx0nJ3k2vjKD+fKYhn+iSfB5TObkCJTulJMy8zXBAo0ykKwVpo9/10JbWlJQ5I1LBP+bSMe5U2BqvOFHTFXSFq6td8+L3Pehxyog6xJ09w8nQkOLTpLmLZBORaJqVwrOlDsUpTO/XRTJt9J41Zd47RXrNmDrlQS2iaVxsij6dZvGl8xteT2W5zZvaiKkLLWpOtbrTrqrLmCmVnVChajuSGvV0Dy2kPJV61bGadatJPGv5GrlWXrZVcmQdqVOPKlXj3RGTVlUdVtMpzYYONaryeytMB8tYt/ZSrktZ6WAD2Fi8Kjavc4Xsy8Rq2b3qlauILSlmIxvYzRr2qZfla2I9m9nKnrasrCX+7WpBq9qsxhWuqY2tY1+r26Va67fADa5wh0vc4ho3JqV9LG57W1jNdra593OtS2FLW7SKNret3e1tibrd0DoXuovVrmmny1zyZvazsrXteJdb3fam97tM451bxAfRfPoyqdNsjhdFad8lRimi4ftvJ4/mJ/oWcr/+TKaBESwdQhZPcF/9mhjVSbtZTjGbMLKwDoEYSruG8qeclLAH1VvERPFRxCnTsBYvN2F6BknFX4TxiSOcGsYAyH0dzi9AR5zJEuc4eyd6I0tXHDv/BLnG07SkiwsGGg3fmDUyHvKHdzxEaBInozYkIYFJ/LcqPwvDDUbWJVUWSAkqq6lPmk3+lEt7YDBvOY/8feKbuzxmAoLrzOTcIuRAtD792TiPTnamyeZ8PSv3+DYRXA6Wr6jnMKP5zxQu2pr5jGcgZxCYkKboitQrPUbi2MsyNZujJf3omy5ayv/b85dDuOhMT9nSjsoUmmftaRMvOdWijnSnJm1qKt96f6Vun5CZfOlG25fKKCW0sF99aGRv+thqNHYJy9lmUJM5zTpG4IEQTGwBD9jDcX4NhAHs7TibW9c+Ld0/EX3IAGN72uJVrrLJDV7v8vSwvxY0p+tN3dGu16u17XdQn9tdgcvb3gAvb7mky96CK5y78Y61fAn+b9Q+3OLnxbd1CRtf8/r74AG/98cr78pbjZvc4RlH+MgFe9yWu/zlMI+5zKUFrJrb/OY4z7nOd87znvv85w8JCAA7 | 1. 잔골재량(S)은 871 kg 이다. 2. 굵은골재량(G)은 992 kg 이다. 3. 물량(W)은 134 kg 이다. 4. 시멘트량(C)은 268 kg 이다. 해설이 아직 작성되지 않았습니다.해설을 알고 계시다면 오른쪽 해설추가 기능을 이용하여 해설을 작성하여 다른분들과 함께 해설을 나누었으면 합니다.로그인 후 오류 신고 및 해설 작성 하시면 포인트가 제공됩니다.[포인트 모으기 및 사용법] | 4. 시멘트량(C)은 268 kg 이다. [포인트 모으기 및 사용법] | 정답률 : 62%
산업기사 | 건설재료시험산업기사 | 2015년03월08일 | 1과목 : 콘크리트공학 | 14. | 해양콘크리트에 대한 일반적인 설명으로 틀린 것은? |  | 1. 해양콘크리트 구조물에 쓰이는 콘크리트의 설계기준강도는 24MPa 이상으로 하여야 한다. 2. 해양콘크리트 구조물에 사용되는 철근의 부식을 방지하기 위해 콘크리트의 피복두께를 크게 하는 것이 좋다. 3. 해양콘크리트 구조물에 사용되는 철근의 부식을 방지하기 위해 콘크리트의 균열폭을 적게 하여야 한다. 4. 해양에서 현장 타설 콘크리트 시공을 할 경우, 해수의 오탁을 일으키지 않는 공법을 선정하여야 한다. 해설이 아직 작성되지 않았습니다.해설을 알고 계시다면 오른쪽 해설추가 기능을 이용하여 해설을 작성하여 다른분들과 함께 해설을 나누었으면 합니다.로그인 후 오류 신고 및 해설 작성 하시면 포인트가 제공됩니다.[포인트 모으기 및 사용법] | 1. 해양콘크리트 구조물에 쓰이는 콘크리트의 설계기준강도는 24MPa 이상으로 하여야 한다. [포인트 모으기 및 사용법] | 정답률 : 65%
산업기사 | 건설재료시험산업기사 | 2015년03월08일 | 1과목 : 콘크리트공학 | 15. | 콘크리트의 양생시 주의할 사항으로 잘못된 것은? |  | 1. 표면을 충분한 습윤 상태로 유지해야 한다. 2. 적당한 온도를 유지해 주어야 한다. 3. 습윤과 건조를 반복시켜야 콘크리트의 건조수축을 줄일 수 있다. 4. 충격이나 하중으로부터 보호해 주어야 한다. 해설이 아직 작성되지 않았습니다.해설을 알고 계시다면 오른쪽 해설추가 기능을 이용하여 해설을 작성하여 다른분들과 함께 해설을 나누었으면 합니다.로그인 후 오류 신고 및 해설 작성 하시면 포인트가 제공됩니다.[포인트 모으기 및 사용법] | 3. 습윤과 건조를 반복시켜야 콘크리트의 건조수축을 줄일 수 있다. [포인트 모으기 및 사용법] | 정답률 : 86%
산업기사 | 건설재료시험산업기사 | 2015년03월08일 | 1과목 : 콘크리트공학 | 16. | 굳지 않는 콘크리트 중의 전 염화물이온량은 원칙적으로 얼마 이하로 규정하고 있는가? |  | 1. 0.3 kg/m3 2. 0.4 kg/m3 3. 0.5 kg/m3 4. 0.6 kg/m3 해설이 아직 작성되지 않았습니다.해설을 알고 계시다면 오른쪽 해설추가 기능을 이용하여 해설을 작성하여 다른분들과 함께 해설을 나누었으면 합니다.로그인 후 오류 신고 및 해설 작성 하시면 포인트가 제공됩니다.[포인트 모으기 및 사용법] | 1. 0.3 kg/m3 [포인트 모으기 및 사용법] | 정답률 : 81%
산업기사 | 건설재료시험산업기사 | 2015년03월08일 | 1과목 : 콘크리트공학 | 17. | 다음 관리도의 종류 중 정규분포이론을 적용한 계량값의 관리도에 속하지 않는 것은? | R0lGODlhLAAWAHcAACH5BAAAAAAALAAAAAAsABYAhQAAAAAAOgAAZgA6kABmtjoAADo6kDpmtjqQkDqQ22YAAGYAOmYAZmY6kGZmtmaQ22a2/5A6AJA6ZpBmkJDbtpDb/7ZmALZmZrb//9uQOtuQZtv///+2Zv/bkP//tv//2////wAAAAAAAAAAAAAAAAAAAAAAAAAAAAAAAAAAAAAAAAAAAAAAAAAAAAAAAAAAAAAAAAAAAAAAAAAAAAAAAAAAAAAAAAAAAAAAAAAAAAAAAAAAAAAAAAAAAAAAAAAAAAi8AEEIHEiwoMGDCBMqXMiwocOHDz0oAECxIkUBGCBq3Mixo0MOFilC8AjRw4IKAiUmIOnwg4SMAjsY2ICwQwEAGEECWKnRJUwQHhrQRGgSJYgLPyH6HNjhwEIOAzZwGMlxKYgPE4YqzIDAgccPESoGMLoQLNWYN0NSHFvQp0qHGigwSKr0JYgMGBl2eACCA4GOS98qDDrUAs+edu/mRZiB4srGAKJqLJpSwWGWCXUC+HsXJ13MoEOLHk3aYUAAOw== | 1. 관리도(평균값과 범위의 관리도) 2. 관리도(평균값과 표준편차의 관리도) 3. x 관리도(측정값 자체의 관리도) 4. P 관리도(불량률 관리도) 해설이 아직 작성되지 않았습니다.해설을 알고 계시다면 오른쪽 해설추가 기능을 이용하여 해설을 작성하여 다른분들과 함께 해설을 나누었으면 합니다.로그인 후 오류 신고 및 해설 작성 하시면 포인트가 제공됩니다.[포인트 모으기 및 사용법] | 4. P 관리도(불량률 관리도) [포인트 모으기 및 사용법] | 정답률 : 85%
산업기사 | 건설재료시험산업기사 | 2015년03월08일 | 1과목 : 콘크리트공학 | 18. | 압축강도의 시험실적이 없는 현장에서 콘크리트의 설계기준압축강도가 28MPa인 경우 배합강도는? |  | 1. 35 MPa 2. 36.5 MPa 3. 38 MPa 4. 39.5 MPa 해설이 아직 작성되지 않았습니다.해설을 알고 계시다면 오른쪽 해설추가 기능을 이용하여 해설을 작성하여 다른분들과 함께 해설을 나누었으면 합니다.로그인 후 오류 신고 및 해설 작성 하시면 포인트가 제공됩니다.[포인트 모으기 및 사용법] | 2. 36.5 MPa [포인트 모으기 및 사용법] | 정답률 : 91%
산업기사 | 건설재료시험산업기사 | 2015년03월08일 | 1과목 : 콘크리트공학 | 19. | 수중 콘크리트의 구성재료에 대한 설명으로 틀린 것은? |  | 1. 수중 불분리성 콘크리트의 경우 굵은골재 최대치수는 40㎜이하를 표준으로 한다. 2. 트레이로 시공하는 일반 수중 콘크리트의 슬럼프는 100~150㎜ 범위로 한다. 3. 수중 불분리성 콘크리트의 공기량은 4% 이하로 하여야 한다. 4. 지하 연속벽에 사용하는 수중 콘크리트의 경우, 지하연속벽을 가설만으로 이용할 경우에는 단위 시멘트량은 300 kg/m3 이상으로 하여야 한다. 해설이 아직 작성되지 않았습니다.해설을 알고 계시다면 오른쪽 해설추가 기능을 이용하여 해설을 작성하여 다른분들과 함께 해설을 나누었으면 합니다.로그인 후 오류 신고 및 해설 작성 하시면 포인트가 제공됩니다.[포인트 모으기 및 사용법] | 2. 트레이로 시공하는 일반 수중 콘크리트의 슬럼프는 100~150㎜ 범위로 한다. [포인트 모으기 및 사용법] | 정답률 : 35%
산업기사 | 건설재료시험산업기사 | 2015년03월08일 | 1과목 : 콘크리트공학 | 20. | 다음은 포장용 시멘트 콘크리트의 배합설계 기준이다. 틀린 것은? |  | 1. 설계기준 휨강도 : 4.5 MPa 이상 2. 공깅연행 콘크리트의 공기량 : 4~6 퍼센트 3. 굵은골재 최대치수 : 40mm이하 4. 단위수량 : 180 kg/m3 이하 | 4. 단위수량 : 180 kg/m3 이하 | 정답률 : 61% | <문제 해설>포장용 콘크리트의 배합 기준단위수량은 150kg/m3 이하[해설작성자 : 도로쟁이]
산업기사 | 건설재료시험산업기사 | 2015년03월08일 | 2과목 : 건설재료 및 시험 | 21. | 다음 중 콘크리트용 골재의 시험방법이 아닌 것은? |  | 1. 마모시험 2. 안정성시험 3. 신도시험 4. 단위용적질량시험 해설이 아직 작성되지 않았습니다.해설을 알고 계시다면 오른쪽 해설추가 기능을 이용하여 해설을 작성하여 다른분들과 함께 해설을 나누었으면 합니다.로그인 후 오류 신고 및 해설 작성 하시면 포인트가 제공됩니다.[포인트 모으기 및 사용법] | 3. 신도시험 [포인트 모으기 및 사용법] | 정답률 : 72%
산업기사 | 건설재료시험산업기사 | 2015년03월08일 | 2과목 : 건설재료 및 시험 | 22. | 토목섬유(Geotextiles)의 주된 기능이 아닌 것은? |  | 1. 혼합기능 2. 배수기능 3. 분리기능 4. 보강기능 해설이 아직 작성되지 않았습니다.해설을 알고 계시다면 오른쪽 해설추가 기능을 이용하여 해설을 작성하여 다른분들과 함께 해설을 나누었으면 합니다.로그인 후 오류 신고 및 해설 작성 하시면 포인트가 제공됩니다.[포인트 모으기 및 사용법] | 1. 혼합기능 [포인트 모으기 및 사용법] | 정답률 : 72%
산업기사 | 건설재료시험산업기사 | 2015년03월08일 | 2과목 : 건설재료 및 시험 | 23. | 콘크리트용 혼화제인 방수제의 방수원리에 대한 설명 중 틀린 것은? |  | 1. 미세한 물질을 혼입하여 공극을 물리적으로 충전시킨다. 2. 가스를 발생시켜 기포를 도입한다. 3. 공극에 수밀성을 높이는 막을 형성한다. 4. 수화반응을 촉진시켜서 생기는 시멘트 겔에 의해 공극을 충전시킨다. 해설이 아직 작성되지 않았습니다.해설을 알고 계시다면 오른쪽 해설추가 기능을 이용하여 해설을 작성하여 다른분들과 함께 해설을 나누었으면 합니다.로그인 후 오류 신고 및 해설 작성 하시면 포인트가 제공됩니다.[포인트 모으기 및 사용법] | 2. 가스를 발생시켜 기포를 도입한다. [포인트 모으기 및 사용법] | 정답률 : 65%
산업기사 | 건설재료시험산업기사 | 2015년03월08일 | 2과목 : 건설재료 및 시험 | 24. | 플라이애시에 대한 품질시험 항목으로 볼 수 없는 것은? |  | 1. 응결시간 2. 분말도 3. 강열감량 4. 습분 해설이 아직 작성되지 않았습니다.해설을 알고 계시다면 오른쪽 해설추가 기능을 이용하여 해설을 작성하여 다른분들과 함께 해설을 나누었으면 합니다.로그인 후 오류 신고 및 해설 작성 하시면 포인트가 제공됩니다.[포인트 모으기 및 사용법] | 1. 응결시간 [포인트 모으기 및 사용법] | 정답률 : 57%
산업기사 | 건설재료시험산업기사 | 2015년03월08일 | 2과목 : 건설재료 및 시험 | 25. | 다음 중에서 폭발력이 가장 강하고 수중에서도 폭발할 수 있는 다이너마이트(dynamite)는? |  | 1. 규조토 다이너마이트 2. 교질 다이너마이트 3. 스트레이트 다이너마이트 4. 분말상 다이너마이트 해설이 아직 작성되지 않았습니다.해설을 알고 계시다면 오른쪽 해설추가 기능을 이용하여 해설을 작성하여 다른분들과 함께 해설을 나누었으면 합니다.로그인 후 오류 신고 및 해설 작성 하시면 포인트가 제공됩니다.[포인트 모으기 및 사용법] | 2. 교질 다이너마이트 [포인트 모으기 및 사용법] | 정답률 : 87%
산업기사 | 건설재료시험산업기사 | 2015년03월08일 | 2과목 : 건설재료 및 시험 | 26. | 다음 중 소요의 단위 수량을 현저히 감소시키고, 내동해성을 개선시키는 혼화제는? |  | 1. 촉진제 2. 수중 불분리성 혼화제 3. 건조수축 저감제 4. 고성능 AE 감수제 해설이 아직 작성되지 않았습니다.해설을 알고 계시다면 오른쪽 해설추가 기능을 이용하여 해설을 작성하여 다른분들과 함께 해설을 나누었으면 합니다.로그인 후 오류 신고 및 해설 작성 하시면 포인트가 제공됩니다.[포인트 모으기 및 사용법] | 4. 고성능 AE 감수제 [포인트 모으기 및 사용법] | 정답률 : 78%
산업기사 | 건설재료시험산업기사 | 2015년03월08일 | 2과목 : 건설재료 및 시험 | 27. | 고무혼입 아스팔트를 스트레이트 아스팔트와 비교 했을 때의 설명 중 옳은 것은? |  | 1. 응집성 및 부착력이 크다. 2. 감온성이 크다. 3. 마찰계수가 작다. 4. 탄성 및 충격저항이 작다. 해설이 아직 작성되지 않았습니다.해설을 알고 계시다면 오른쪽 해설추가 기능을 이용하여 해설을 작성하여 다른분들과 함께 해설을 나누었으면 합니다.로그인 후 오류 신고 및 해설 작성 하시면 포인트가 제공됩니다.[포인트 모으기 및 사용법] | 1. 응집성 및 부착력이 크다. [포인트 모으기 및 사용법] | 정답률 : 54%
산업기사 | 건설재료시험산업기사 | 2015년03월08일 | 2과목 : 건설재료 및 시험 | 28. | 목재의 인공건조법 속하지 않는 것은? |  | 1. 증기법 2. 열기법 3. 끓임법 4. 수침법 해설이 아직 작성되지 않았습니다.해설을 알고 계시다면 오른쪽 해설추가 기능을 이용하여 해설을 작성하여 다른분들과 함께 해설을 나누었으면 합니다.로그인 후 오류 신고 및 해설 작성 하시면 포인트가 제공됩니다.[포인트 모으기 및 사용법] | 4. 수침법 [포인트 모으기 및 사용법] | 정답률 : 69%
산업기사 | 건설재료시험산업기사 | 2015년03월08일 | 2과목 : 건설재료 및 시험 | 29. | 목재의 강도 중 가장 큰 것은? |  | 1. 섬우에 직각방향의 압축강도 2. 섬유방향의 휨강도 3. 섬유방향의 압축강도 4. 섬유방향의 인장강도 해설이 아직 작성되지 않았습니다.해설을 알고 계시다면 오른쪽 해설추가 기능을 이용하여 해설을 작성하여 다른분들과 함께 해설을 나누었으면 합니다.로그인 후 오류 신고 및 해설 작성 하시면 포인트가 제공됩니다.[포인트 모으기 및 사용법] | 4. 섬유방향의 인장강도 [포인트 모으기 및 사용법] | 정답률 : 66%
산업기사 | 건설재료시험산업기사 | 2015년03월08일 | 2과목 : 건설재료 및 시험 | 30. | 천연석유가 암석의 갈라진 틈에 스며들어가 지열이나 공기등의 작용으로 오랫동안 화학변화를 일으켜 생긴 아스팔트는? |  | 1. 샌드 아스팔트(Sand asphalt) 2. 아스팔타이트(Asphaltite) 3. 록 아스팔트(Rock asphalt) 4. 레이크 아스팔트(Lake asphalt) 해설이 아직 작성되지 않았습니다.해설을 알고 계시다면 오른쪽 해설추가 기능을 이용하여 해설을 작성하여 다른분들과 함께 해설을 나누었으면 합니다.로그인 후 오류 신고 및 해설 작성 하시면 포인트가 제공됩니다.[포인트 모으기 및 사용법] | 2. 아스팔타이트(Asphaltite) [포인트 모으기 및 사용법] | 정답률 : 67%
산업기사 | 건설재료시험산업기사 | 2015년03월08일 | 2과목 : 건설재료 및 시험 | 31. | 높이가 2.10m 인 목재창고에 시멘트를 수직으로 쌓아 올리려고 한다. 최대로 쌓아 올릴 수 있는 포대 수는? (단, 시멘트 1포의 높이는 20cm 이다.) |  | 1. 7포 2. 9포 3. 11포 4. 13포 해설이 아직 작성되지 않았습니다.해설을 알고 계시다면 오른쪽 해설추가 기능을 이용하여 해설을 작성하여 다른분들과 함께 해설을 나누었으면 합니다.로그인 후 오류 신고 및 해설 작성 하시면 포인트가 제공됩니다.[포인트 모으기 및 사용법] | 2. 9포 [포인트 모으기 및 사용법] | 정답률 : 60%
산업기사 | 건설재료시험산업기사 | 2015년03월08일 | 2과목 : 건설재료 및 시험 | 32. | 시멘트 밀도에 대한 설명 중 틀린 것은? |  | 1. 석고 함유량이 많아지면 밀도는 커진다. 2. 시멘트의 저장기간이 길어지면 밀도는 작아진다. 3. 시멘트 클링커의 구성 화합물의 조성에 따라 밀도가 달라진다. 4. 시멘트가 풍화되면 밀도는 작아진다. 해설이 아직 작성되지 않았습니다.해설을 알고 계시다면 오른쪽 해설추가 기능을 이용하여 해설을 작성하여 다른분들과 함께 해설을 나누었으면 합니다.로그인 후 오류 신고 및 해설 작성 하시면 포인트가 제공됩니다.[포인트 모으기 및 사용법] | 1. 석고 함유량이 많아지면 밀도는 커진다. [포인트 모으기 및 사용법] | 정답률 : 55%
산업기사 | 건설재료시험산업기사 | 2015년03월08일 | 2과목 : 건설재료 및 시험 | 33. | 골재의 조립률을 구하기 위해 사용하는 표준체의 종류에 포함되지 않는 것은? |  | 1. 40㎜체 2. 25㎜체 3. 0.3㎜체 4. 0.15㎜체 해설이 아직 작성되지 않았습니다.해설을 알고 계시다면 오른쪽 해설추가 기능을 이용하여 해설을 작성하여 다른분들과 함께 해설을 나누었으면 합니다.로그인 후 오류 신고 및 해설 작성 하시면 포인트가 제공됩니다.[포인트 모으기 및 사용법] | 2. 25㎜체 [포인트 모으기 및 사용법] | 정답률 : 77%
산업기사 | 건설재료시험산업기사 | 2015년03월08일 | 2과목 : 건설재료 및 시험 | 34. | 석재에 대한 설명으로 틀린 것은? |  | 1. 안산암은 강도 및 내구성이 비교적 크다. 2. 안산암은 퇴적암에 속한다. 3. 화강암은 조직이 균일하고 내구성 및 강도가 크다. 4. 안산암은 절리가 있기 때문에 큰 재료를 얻기 어렵다. 해설이 아직 작성되지 않았습니다.해설을 알고 계시다면 오른쪽 해설추가 기능을 이용하여 해설을 작성하여 다른분들과 함께 해설을 나누었으면 합니다.로그인 후 오류 신고 및 해설 작성 하시면 포인트가 제공됩니다.[포인트 모으기 및 사용법] | 2. 안산암은 퇴적암에 속한다. [포인트 모으기 및 사용법] | 정답률 : 60%
산업기사 | 건설재료시험산업기사 | 2015년03월08일 | 2과목 : 건설재료 및 시험 | 35. | 수화열을 작게하기 위하여 시메트의 화학 조성 중에서 C3S와 C3A의 양을 제한하고 그 대신 장기강도 발현을 위하여 C2S의 양을 적당량 증가시킨 시멘트는? |  | 1. 알루미나시멘트 2. 보통포틀랜드시멘트 3. 중용열포틀랜드시멘트 4. 조강포틀랜드시멘트 해설이 아직 작성되지 않았습니다.해설을 알고 계시다면 오른쪽 해설추가 기능을 이용하여 해설을 작성하여 다른분들과 함께 해설을 나누었으면 합니다.로그인 후 오류 신고 및 해설 작성 하시면 포인트가 제공됩니다.[포인트 모으기 및 사용법] | 3. 중용열포틀랜드시멘트 [포인트 모으기 및 사용법] | 정답률 : 73%
산업기사 | 건설재료시험산업기사 | 2015년03월08일 | 2과목 : 건설재료 및 시험 | 36. | 도로의 표츠공사에 사용되는 가열 아스팔트 혼합물의 안정도 시험은 다음의 어느 방법으로 판정해야 하는가? |  | 1. 마이샬(Marshall) 시험 2. 클리브랜드(Cleveland) 개방식 시험 3. 앵글러(Engler) 시험 4. 레드우드(Red wood) 시험 해설이 아직 작성되지 않았습니다.해설을 알고 계시다면 오른쪽 해설추가 기능을 이용하여 해설을 작성하여 다른분들과 함께 해설을 나누었으면 합니다.로그인 후 오류 신고 및 해설 작성 하시면 포인트가 제공됩니다.[포인트 모으기 및 사용법] | 1. 마이샬(Marshall) 시험 [포인트 모으기 및 사용법] | 정답률 : 78%
산업기사 | 건설재료시험산업기사 | 2015년03월08일 | 2과목 : 건설재료 및 시험 | 37. | 목재의 함수율(질량비, %)과 압축강도의 관계를 나타내는 아래의 그림에서 A점은? | R0lGODlhyQC3AHcAACH5BAAAAAAALAAAAADJALcAgwAAAEBAQICAgISEhMDAwMTExMjIyNDQ0Pz8/P7+/v///wAAAAAAAAAAAAAAAAAAAAj+ABUIHEiwoMGDCBMqXMiwocOHECNKnEixosWLGDNq3Mixo8ePIEOKHEmypMmTKFOqNClAQcuWLgXInEmzps2bAgIACMAz586eKyXyDCDg506jRAEoXcpUqc6mUKNKnUq1alOdPHcW7bn1JgCcNYmClckzKMSiTGcqLYpWZkyXb2UCIOgWbsu5DGHm3ct3oV6FfxEWNQsRr0ICgQ8iZkig4WK/jf02DBBZoWGFAfJmJuzwsuDEButibig64VeGmyEz9IwwdcLBnBuyDj27IAHXrUmDLli6deWElFFP/n0QduyFtekmH3i7L+DdBE+rXhgcOfGDuItnP25wuUDjr6H+D/T+XbxA6ZZlm1dAHq7f9rHJg0fY3O/63sXvXzdY3fL+gv0JBh9n5BFQ4HrbhXYfgv8RFKBvwr3HHXJ5FZiggwuupl9eDQ70IHYVTpjeQgYyduFA671lH4eodSjQh6G5OJ+I0YW4mnOAaZjXeu31aCON3TFmIWoZIrfhdJi56N5hAxJ2IGk4vrZjlMUR1xhiBDQW3JUzZSkAYmKNpROQBwGA2FhsoalTWDatmRNRQ2Ul51ZHLZWVVXgy9RRSOfm0VZh9zgToTYg1aZaZYxXaJaG3nfnlo4t+iaWkWV75WJafURkaaUp+SaKhQRXo44ok3nfid50yyCJgoK4kX3v+9+mmI6nP3TglhWQWJKqQtx5m6qqAdSqshLnW+OlkvSb0GGCnqlgrdakeW+x4vEr7rK+aARtei8kq1qpKu5LY7IwGLfvauEUGq21x36b0qmyaboqcfLIa2W2Z01JrrbLyrVcfs/cqGDBv5pVollgeoqcvk8jSOppf6A5MV7QMhypXZlx5Zua+pv34MMBIbuuwYEq2e5FocxlGlLGsNnztxzBnGjLJ6+Ib1GY5sYfiX7C6rGyK4jWWM6aUCg2mAmc66iiagg5KFpw/PSW1nUodutRdO7Msl1xrdf3V1WnlKfbYZJfddVtpyeWsgIderEBqpaUFZ1hfMe10TUtDSpP+S43KlHSXYFbaUqWVwcjbsDPbrBLKOpcXHVsjUicxXT7L/LLlr5UclGiZqcwze8kZMGrLtuJ6eX6To1p6Sjm7NFdZBlOrkwEIiQ4vsZJDnPramPeuOLhXu76Wrq5DN/prPa/uu8Ajo276SjPRlRiiChNku/LsVp5988yf3n3H+bLXWNUHia457jEj1O/u+H2vfviNk6vA9c+zHWH9zntPcM1BbuSTU+2TiHQAQDuDmA97tLkd/tyXP5Hpj2UWaYv0doKRjTXOgMezX+4WuL9SsY9HGSFfAi9SvTKBEH1SmtcHV8hBGq3sPOWzYOSQpz0Qcc826foZAoH0wtgRL17+zGlPs97GGH/pJTCRWZnRFnUmyqDJZCls3UUQhhUDMA0ndavJV8SyJqjFCU5rQspV8rSnqITRKD7p4ha5CBaugMWHIQTbEFEjltvcLYtMy5veiuIlLBHOU5vB1H6aZS765NCQO6wIXhYZwiOmSDAKzFEiswZEx90QghnZDF7mSJ0jynA85yPdBme4PByykJQVzEyfoPgivRhoekoiZAbfd0lKPtCW4OMITMqSSZ7B8n40BGYuHUjMUkpvkhN64XlY88nccIyWLcQlImtpSVRWBC0lnOJfZtTM39Fnlt5s4DRvWc1hknCZHSkN5B5XSddF0pzijCcD5/lDjBgnmxX+UeZ5AtNN/ngMOO/UThFPaZpH6m6fshne25wCoMCMKTqxFFIordnBw0TMg9GMSBa1EsD4zaV1+uzNKyEqTG8FNJzlGqIRd8fKnUUvegIlqUtcI1IRiq+k5epnPSlKkH/pEKPYstfi+AnBEto0eRn9DpTauaRiZi9NXFNLS0Fnp6cIyE4XzKrfkOaW4WWpbnr0W07CShM3PbFNb+rJ13qClbWWcSpvlUoYyzg1tvbJaVONSVY6OlNqXYamSdHiRq94N7whKlFOVBrSKvU2QXpKaItV6UDbic8K2vSYSjWMD/FjILh1SqLIfJGJlhpUi84qI1EVjxRVCRN1gmadOqX+3KciGlqfAhSoympWZTWqp6wUFC37nE8ABxhLFxloorc1rbh2Z1vsGHQi0MEmihQqzfHABKk8xSQkqQnDdvIVnfkKIGx2K9rZhjar9BkiIf2l2+dubjd85F1x1HNe9taworlFDSu3gh3yDmyknoKWeZNKxGfasLT5pU5LuZYUhtoTOmPyr+Fkml0PkajAo0xugjHjXvv49yzRxUusTgvP+aIQmk5Fqa7yGpKOHjfASRpw+rCDXGdmWDHNeui0+HqUz66mxgeucHklg9OGho+vwGVqbC1sYqXilLFfyoyXxLooPLaRaZdF7cIiWFiyAHCVan2TGOXklLZ6zSlopiv+WoZSFTqVuU5x8pMbb9LlshLqUbdpqQgHiFonRgpTOoHs4AQH2Sshrak3vbGB0JMiyRZ5pxo8mXW7ezLzrFOSQsX0dJcEtJPKK6nyi4gU+fzg98inZAjiT8qYTGD1elo5qDUMBTEcQR4tmW8kRnF3XzjhLZfYNkMkj46nOB42o/Y+5IVxQbkVxK+11rhCfLV2R3iy1JC60rI5lbLVd0IUSRk2wZa2QJqrYliHcNLopch3wZtiXfFom3oRcbeFnO5yb9qe1r7usROqWlQLU4Yb23ZOxU1pIYc6ImX0tboXNOwY5ZrGDpoYrlt9X0hvDyS/+s6sq9udL8VW4B1ntof+HArk/hH4XU5a5KMus+6uXgjkuipuT1mTInCa3OAsFgr5VEaXcakyOTBnZ8i6GXSF2xtFBD+4RJ47mI86kuPuRmiT6c3y1xL8ITXf1EdBx5EPv2h8zlLnuAm3WC9JmYKCozJh7RYmswaKrVyEO1u+eJS66mmMVe0t1NIYtTf5JNa9pa4/dSaawq/1rltMrdvtjOU92qRvdowJnsc6ZUqVHS+MHXfElfzPjcwFjuh2ui1bHu/ZkH5VQC+5xY9e8Eh3vfUe2hPWhkx79aVmTQ63DpH6SrOTXx3llpU17Pu3c8w+L8vr9u91o/t70uJcI1tkZL1/2FbArsY1gpdvyCH+s3F5rv7mv/6+uSv4olWDnsgAylZ0cJP811YmyZk7r83Ff2/yw5CLmVT/dH9TdKlPV8dS1G7TBn66VoDUdk4IlWXQNS7MVHUkxkuDcVws1XyhpXQPATcddmOhkR3xpTqZJkWdpRX8Q39GR4CsZ4GxYYEldGnr5h6XFlz1QnUUKErTwoD9xRzvhjT41HKqN4AkWHsXNy3RllMiFi0TxoOPtnn4cx02yBG4B1PEVmRYsVh7UUiHM4KyZTqD5kdZQhR9RCiH1UZ5lTKn4XUa0nh0thNgUlZxdzE/kUZkVnd3kmZUUzZ2V31DkVZpUmdW9ngNZxF1k0Weh01R0RZsIYj+YHOIXfUWCghvzrdd6EdvyHZsPJE0nHReJwI7+ieAKOJjFJeEGndsFFQ3l+h7lnFrI8Vd6+ZqmNh5C7gyUeN5FVd+LoJ7qphq8icbMrJgWJE0YyhuncVhh3aLu6eBJjh4NHhObHF+FDF/QfQfzXF6xGiKApaMgAg6agN9v1cbdXFI3peFMliBZkgha4GCnbGN27RF5WRMUGd8wNGDJTh+0ANv03N1WfF+TiE03khPGPJjxThjvJFzhbE1C/UmPzh9PeU2GqcU+khQNhZjxgggu2gxSCd8PniR4/YSA6SGSDeN5NRYD8cfE+k/j1R1TxePGKkipyFB/seJ61gm5IH+XeE3XRm4KUDhZPZReJ9TX+MWfVYyWQgGiZqmYfE3doJUKeMIHGEmNSpUeDFXdouxKH4mJl21FoIUE2mHE3czN37XhmDUFnG2ZnAIRnblZWjFFXOGRTUpHEAnHU75OHd1R2snVnFVVYBjKQJwAI94EAjgfJERlV04eTSxRID5eC/IZXVBGcmBG9Z2kOulGF5mNpI5mZRJNhpBiJnVOxaJkpw5fMjzElEVNs5GiGKTJmRYNWFDE3Xjme6UJnZBG2vpIAmgAAlQhLVhZQXJS52JkMzhaBfWTkqCaEKZQkwSmwuzksxYEy51jD9ohVM3Tj/1kauoKqxinC8ym7W5T3r+RnDkhozRuWEuqX1Glji2kZSmMTxQiICg1mhACZ6u943t2ImfYp0k4YzjxopBiWOuiF+tgSCWZp7gspf8mJLSaI0DyprgKCD0ORJDqFwRiYOjdWIH6k7UlIpCyJ3hxl3dKY/s+JK5xy8LKhINCpDph1vptZ/u2J9YiG4XCopA+JzDGaMTWnRCg3lc2EcIs0eTAqDuIqDH+BIw5BYvtVHF8zVgc2ZHaqSkWZlMmn1kAmdUUZdGihVrVmZ71XdfBGaBIihsoiZ9iFaQkjeBKThQGRn9xx4hGhIy+ZDESaJKyC8OWSUhSSNrynq0RpT6KaH8GYQdaqHFIkTw+KLAlnT+6+ORy5YvsEJbD7qbwBeeFth+4dMj8zaTHQlqhXqKLJWmIJGorbhcnmqgezqjOZgvvfZ1nUqNwSSdl3qoLUqejjmLrJaqjrqq3BapnJKLLsqMHAqfochdPIoSsPKfMziUfMqrFPqRv3oSpTpx4bioCNqT7fmeE5qsJjFEmOKswgmj2lqe0QqZiqFUWLJYkjJ51FoSdcaldnNFX0o3TfM0ZCZmcVKHUtqkZNNW8NNF8RqvdwVV53pF/vqvL3VE8DOwBFuwBnuwD6Ewh5lQhiFdCOsQVKpIS/EdVjURKqOAGjJrbPZcPDEAvBSID0saGPMt0gGLL1GKC3UemVEAhjL+a2XYq+cYpDgjkNxhQQDasNnIm2XyUNdGGjQHswrEWruJsLJmnGKxmT5LeDiLdXUCmtDKtOgZbyH7PLFZNfdUGKtmHC2ocRrpLE1ShqL3rCFbtPk0s0PLez9XAB6qQWHytCJLLYwztbnEoxt3tRB7tHehtuJ5cYt4rKcltH4rt0+JphbLT4MzIKp5F5qkUZFRhlrytVeySF+lqROCeM24N8WjTwnLtbrpENhkbd3ns0dVrjumuaKGuXsbiVsruKzbuq77urAbu7I7u7RLrEunnNvXGihbuwQysW8DX7vRh56hY8V3trzLGUsqntnETTsJQ6vJosdbLN1oF6CxV9iagZahOxvsR7nR6xF5SEHw9zRI4yYyCh51wpzdW7M1EhjpCYVU0VocWI/pK71G+hk4MZ53GoDLdFTzK4RUw5jtmp6AkhQWR0Fws7v9WxK9sYMGpTAaI3nxmcBm0RvRFbxIobn8C3+mK8EpCKVAF7xt94d1i5PmyMFyG12ZaMIqvMIs3MIu/MIwHMMyPMM0XMM2fMM4nMM6fBIBAQA7 | 1. 항복점 2. 탄성한계 3. 절대건조상태 4. 섬유포화점 해설이 아직 작성되지 않았습니다.해설을 알고 계시다면 오른쪽 해설추가 기능을 이용하여 해설을 작성하여 다른분들과 함께 해설을 나누었으면 합니다.로그인 후 오류 신고 및 해설 작성 하시면 포인트가 제공됩니다.[포인트 모으기 및 사용법] | 4. 섬유포화점 [포인트 모으기 및 사용법] | 정답률 : 70%
산업기사 | 건설재료시험산업기사 | 2015년03월08일 | 2과목 : 건설재료 및 시험 | 38. | 다음 폭약중에서 동해(凍害)를 입히게 가장 쉬운 것은? |  | 1. 칼릿 2. ANFO 3. 니트로글리세린 4. T.N.T 해설이 아직 작성되지 않았습니다.해설을 알고 계시다면 오른쪽 해설추가 기능을 이용하여 해설을 작성하여 다른분들과 함께 해설을 나누었으면 합니다.로그인 후 오류 신고 및 해설 작성 하시면 포인트가 제공됩니다.[포인트 모으기 및 사용법] | 3. 니트로글리세린 [포인트 모으기 및 사용법] | 정답률 : 61%
산업기사 | 건설재료시험산업기사 | 2015년03월08일 | 2과목 : 건설재료 및 시험 | 39. | 시멘트의 강도 시험(KS L ISO 679)에 따라 시멘트의 압축강도 시험을 위한 공시체를 제작하고자 할 때, 사용하는 시멘트의 양이 450g이면 필요한 표준사의 양은? |  | 1. 900g 2. 1150g 3. 1350g 4. 1500g 해설이 아직 작성되지 않았습니다.해설을 알고 계시다면 오른쪽 해설추가 기능을 이용하여 해설을 작성하여 다른분들과 함께 해설을 나누었으면 합니다.로그인 후 오류 신고 및 해설 작성 하시면 포인트가 제공됩니다.[포인트 모으기 및 사용법] | 3. 1350g [포인트 모으기 및 사용법] | 정답률 : 61%
산업기사 | 건설재료시험산업기사 | 2015년03월08일 | 2과목 : 건설재료 및 시험 | 40. | 금속 방식법 중 비금속 도포법에 속하지 않는 것은? |  | 1. 방청 도료 도포 2. 아스팔트 도포 3. 모르타르 도포 4. 확산 침투법 해설이 아직 작성되지 않았습니다.해설을 알고 계시다면 오른쪽 해설추가 기능을 이용하여 해설을 작성하여 다른분들과 함께 해설을 나누었으면 합니다.로그인 후 오류 신고 및 해설 작성 하시면 포인트가 제공됩니다.[포인트 모으기 및 사용법] | 4. 확산 침투법 [포인트 모으기 및 사용법] | 정답률 : 62%
산업기사 | 건설재료시험산업기사 | 2015년03월08일 | 3과목 : 건설시공학 | 41. | 말뚝기초에서 부마차력이 발생하는 원인이 아닌 것은? |  | 1. 팽창성 점토지반일 때 2. 지표면침하로 지하수취가 저하될 때 3. 점성토가 사질토 위에 놓일 때 4. 표면적이 작은 말뚝으로 시공할 때 해설이 아직 작성되지 않았습니다.해설을 알고 계시다면 오른쪽 해설추가 기능을 이용하여 해설을 작성하여 다른분들과 함께 해설을 나누었으면 합니다.로그인 후 오류 신고 및 해설 작성 하시면 포인트가 제공됩니다.[포인트 모으기 및 사용법] | 4. 표면적이 작은 말뚝으로 시공할 때 [포인트 모으기 및 사용법] | 정답률 : 58%
산업기사 | 건설재료시험산업기사 | 2015년03월08일 | 3과목 : 건설시공학 | 42. | 아래의 표에서 설명하는 댐 기초처리 방법은? | R0lGODlhMQFDAHcAACH5BAAAAAAALAAAAAAxAUMAgAAAAP///wj+AAMIHEiwoMGDCBMqXMiwocOHECNKnEixosWLGDNq3Mixo8ePIEOKjAigpMmTKFOqXMmypcuXMGPKnEmzps2bOHPq3FkQwMifQIMKHUoUpE+CR4sqXcq0qdOOSQVGfUq1qtWrS6dOxcq1q9evErWCHUu2LFmxClNKPWjS4MmBSaMeldt2LUK5dqWWROqWL9y6AeKyTYsyb2CVSBHfbTv379vAifE6FpxwZWTKfg0ffswQrcPGn/1ihky6NOmtcEUv3CrZNGjTqUO7Dtv59F29qPNKzl05tl3WmWELHxy8NmzFs0urVa56seLnPX1y3u27eFrDvHEXXm1b+97Ty0f+c5adXKt0wN6zF1ffU3N17LjL76V+Ozbeud9TY6Y/nL3u7+r519drqAVY3Wvk8bfWaBV51hCC+rkFmHjYTdibfb5R+NuBuhHHHYeVscQdgWwBmB9zGD5kXn6tESjih+9d5x6DHiroYV+TZbjZe9KBSOOOJTpo2UXnsajWfo6VF+KQxkWIkYMw0tXeZ9sZ6FxddLXWZHf9bVQgcvVBiCOKZG7GHoNMPgjmhTHW596bad4o55ZqjsdfgZ1tN6ebYWq2XIeAbhglnX+yKWObY77Z5ZSKpodeoleeKJyGP1ppHZxrMoogcIFSemik6HHqqH9QSjhmSzFqSd6e1qnqmoX+jg7X6mR/CghfcsGFehmijfY66aUPMgqRrWbamamwEhZaLGt6GsrqZZLmqeyFKz76bK9pxqlsnHzKata34Ib7U6nilmvuuRaRi+667LaLLLHuxivvV+rOa++9XtWL7778NqVvvwAHPC6yAhdssFEEJ6tneKuxGFmusAaJZZDSvuXpX05KDGB0P6b3X2FZtmott9BOWCXH1nZLrJXZUWapjdRm1GJz3fUYrLe+5iispbd+ejOOrpKa8G0tY5sidBVG22fJQgO5LKCNCTjdkbKJCt7JqcK4Ks2/EppgzGyKqSnXMuZmq81l4mdz1D9b3XTX8Kk9K60p+5zijD/nLKn+2b5G7HTaOQvantSC36mdt3YCrfTgI2eGZK5DD0u3n836DO+h8D6+I8w1nrol2obbdnmivD0qVlzz6RfteIEPmiyRkdPWKGKai1f32BgDC+fkKLK9ZOWgw267q4RN63rsKiKPKuRa1+7j591KjvmGmQ/+t8KJCw4VRZXSzbqcK6sMfafPWx79+brXjHO2d6/qMsqL5518m3zPz+ucq2v9qpbThXjqi+i732Eydq3TkYRHuMrQi5aHvSpR7VqQCp/86ASpCuovLGAi2YKKVzkL2u1dHXxK/bY2uoOZ8ITOKiEKV7jCf7HwhTD0UwxnSMP11PCGMXQhDne4Lx3y8If38vIhEIe4rn8xrGQN45/0Cse1/nkMZ0QElxFvZLW8SZCJdwsd8qJoFiNijXca25j3SvdFAGoxfVzsovIgKLuJ7CZ1WaQZntKIrin+T4N/U+EZSRRHD9JRjWikXYMUWKRjPU05ZZQjxf4oLiFCzHjky4oi/cjIsegQkrrTHPeA57k+brGSXXGh2wxJJuLZLUsLm+QnQYkVUZKOJCcypbMSmLT9PBCKrKzKJYFHSj7h8YljvCDucgkWRxLzmEoxJjKXGRRlMvOZIXEmNKfJEWlS85qwQyM2t1nNVXLzm4Nk2k7GSc5ymvOc6EynOtfZS3C6853wFFdAAAA7 | 1. 콘택트 그라우팅 2. 블랭킷 그라우팅 3. 커튼 그라우팅 4. 컨솔리데이션 그라우팅 해설이 아직 작성되지 않았습니다.해설을 알고 계시다면 오른쪽 해설추가 기능을 이용하여 해설을 작성하여 다른분들과 함께 해설을 나누었으면 합니다.로그인 후 오류 신고 및 해설 작성 하시면 포인트가 제공됩니다.[포인트 모으기 및 사용법] | 4. 컨솔리데이션 그라우팅 [포인트 모으기 및 사용법] | 정답률 : 74%
산업기사 | 건설재료시험산업기사 | 2015년03월08일 | 3과목 : 건설시공학 | 43. | 빝라면 보호공법 중 돌쌓기 공법에서 줄눈에 모르타르를 사용하고 뒤채움에 콘크리트를 사용하는 방식은? |  | 1. 메쌓기 2. 찰쌓기 3. 정층(整層) 쌓기 4. 부정층(不整層) 쌓기 해설이 아직 작성되지 않았습니다.해설을 알고 계시다면 오른쪽 해설추가 기능을 이용하여 해설을 작성하여 다른분들과 함께 해설을 나누었으면 합니다.로그인 후 오류 신고 및 해설 작성 하시면 포인트가 제공됩니다.[포인트 모으기 및 사용법] | 2. 찰쌓기 [포인트 모으기 및 사용법] | 정답률 : 72%
산업기사 | 건설재료시험산업기사 | 2015년03월08일 | 3과목 : 건설시공학 | 44. | 연약지반 개량공법 중 진공압밀공법의 특징에 대한 설명으로 틀린 것은? |  | 1. 상부지반이 초연약할 경우 성토하중 재하없이 압밀을 촉진시킬 수 있다. 2. 깊은 심도의 연약층 하부에까지 진공시키기 어려우므로 깊은 연약층에는 부적합하다. 3. 진공으로 탈수시키므로 정적하중에 의한 자연배수보다 빠른 속도로 배수가 가능하며 일반 탈수공법에 비해 압밀기간을 상당히 단축시킬 수 있다. 4. 압밀기간중은 주야로 펌프를 가동시키므로 야간의 유지관리, 소음대책이 필요하다. 해설이 아직 작성되지 않았습니다.해설을 알고 계시다면 오른쪽 해설추가 기능을 이용하여 해설을 작성하여 다른분들과 함께 해설을 나누었으면 합니다.로그인 후 오류 신고 및 해설 작성 하시면 포인트가 제공됩니다.[포인트 모으기 및 사용법] | 2. 깊은 심도의 연약층 하부에까지 진공시키기 어려우므로 깊은 연약층에는 부적합하다. [포인트 모으기 및 사용법] | 정답률 : 45%
산업기사 | 건설재료시험산업기사 | 2015년03월08일 | 3과목 : 건설시공학 | 45. | 무한궤도형 불도저 전중량이 22.95t, 접지 길이 270cm, 궤도 폭이 50cm 일 때 접지압은 얼마인가? |  | 1. 0.42 kg/cm2 2. 1.65 kg/cm2 3. 1.25 kg/cm2 4. 0.85 kg/cm2 해설이 아직 작성되지 않았습니다.해설을 알고 계시다면 오른쪽 해설추가 기능을 이용하여 해설을 작성하여 다른분들과 함께 해설을 나누었으면 합니다.로그인 후 오류 신고 및 해설 작성 하시면 포인트가 제공됩니다.[포인트 모으기 및 사용법] | 4. 0.85 kg/cm2 [포인트 모으기 및 사용법] | 정답률 : 36%
산업기사 | 건설재료시험산업기사 | 2015년03월08일 | 3과목 : 건설시공학 | 46. | 사질토 재료로 하여 30000m3 의 쌓기를 할 경우의 굴착 및 운반토량은 얼마인가? (단, L=1.25, C=0.9) |  | 1. 굴착토량 : 33333m3, 운반토량 : 41666m3 2. 굴착토량 : 34333m3, 운반토량 : 43666m3 3. 굴착토량 : 36333m3, 운반토량 : 45666m3 4. 굴착토량 : 38333m3, 운반토량 : 47666m3 해설이 아직 작성되지 않았습니다.해설을 알고 계시다면 오른쪽 해설추가 기능을 이용하여 해설을 작성하여 다른분들과 함께 해설을 나누었으면 합니다.로그인 후 오류 신고 및 해설 작성 하시면 포인트가 제공됩니다.[포인트 모으기 및 사용법] | 1. 굴착토량 : 33333m3, 운반토량 : 41666m3 [포인트 모으기 및 사용법] | 정답률 : 80%
산업기사 | 건설재료시험산업기사 | 2015년03월08일 | 3과목 : 건설시공학 | 47. | 자연함수비 12%인 흙으로 성토하고자 한다. 시방서에는 다짐한 흙의 함수비를 18%로 관리하도록 규정하였다면, 매층마다 1m2당 약 몇 ℓ의 물을 살수해야 하는가? (단, 1층의 다짐 두께는 20cm 이고, 토량 변화율 C=0.9 이며, 원지반 상태에서의 흙의 단위중량은 1.7t/m3) |  | 1. 30ℓ 2. 17.5ℓ 3. 20.5ℓ 4. 25.5ℓ 해설이 아직 작성되지 않았습니다.해설을 알고 계시다면 오른쪽 해설추가 기능을 이용하여 해설을 작성하여 다른분들과 함께 해설을 나누었으면 합니다.로그인 후 오류 신고 및 해설 작성 하시면 포인트가 제공됩니다.[포인트 모으기 및 사용법] | 3. 20.5ℓ [포인트 모으기 및 사용법] | 정답률 : 35%
산업기사 | 건설재료시험산업기사 | 2015년03월08일 | 3과목 : 건설시공학 | 48. | 옹벽의 높이가 5m 이상으로 높고 역T형옹벽에서 옹벽벽체의 강도가 부족할 경우에 채택되는 옹벽은? |  | 1. 중력식 옹벽 2. 블록옹벽 3. 부벽식 옹벽 4. 반중력식 옹벽 해설이 아직 작성되지 않았습니다.해설을 알고 계시다면 오른쪽 해설추가 기능을 이용하여 해설을 작성하여 다른분들과 함께 해설을 나누었으면 합니다.로그인 후 오류 신고 및 해설 작성 하시면 포인트가 제공됩니다.[포인트 모으기 및 사용법] | 3. 부벽식 옹벽 [포인트 모으기 및 사용법] | 정답률 : 68%
산업기사 | 건설재료시험산업기사 | 2015년03월08일 | 3과목 : 건설시공학 | 49. | 네트워크(network)를 작성하는데 반드시 고려해야할 사항으로 틀린 것은? |  | 1. 선행 작업 2. 후속 작업 3. 원가 작업 4. 병행 작업 해설이 아직 작성되지 않았습니다.해설을 알고 계시다면 오른쪽 해설추가 기능을 이용하여 해설을 작성하여 다른분들과 함께 해설을 나누었으면 합니다.로그인 후 오류 신고 및 해설 작성 하시면 포인트가 제공됩니다.[포인트 모으기 및 사용법] | 3. 원가 작업 [포인트 모으기 및 사용법] | 정답률 : 51%
산업기사 | 건설재료시험산업기사 | 2015년03월08일 | 3과목 : 건설시공학 | 50. | 흙막이 구조물 등의 계측에서 계측 위치를 선정할 때의 위치선정이 잘못된 것은? |  | 1. 중요한 구조물이 인접하여 있는 위치 2. 지하수위의 상승, 하강이 빈번하지 않는 위치 3. 공사에 의한 계측기의 훼손이 적은 위치 4. 흙막이 구조물이나 지반 조건이 특수한 위치 해설이 아직 작성되지 않았습니다.해설을 알고 계시다면 오른쪽 해설추가 기능을 이용하여 해설을 작성하여 다른분들과 함께 해설을 나누었으면 합니다.로그인 후 오류 신고 및 해설 작성 하시면 포인트가 제공됩니다.[포인트 모으기 및 사용법] | 2. 지하수위의 상승, 하강이 빈번하지 않는 위치 [포인트 모으기 및 사용법] | 정답률 : 38%
산업기사 | 건설재료시험산업기사 | 2015년03월08일 | 3과목 : 건설시공학 | 51. | 아스팔트 포장 중 실코트(seal coat)의 목적이 아닌 것은? |  | 1. 마찰의 감소 2. 내수성증진 3. 표층 노화방지 4. 미끄럼방지 해설이 아직 작성되지 않았습니다.해설을 알고 계시다면 오른쪽 해설추가 기능을 이용하여 해설을 작성하여 다른분들과 함께 해설을 나누었으면 합니다.로그인 후 오류 신고 및 해설 작성 하시면 포인트가 제공됩니다.[포인트 모으기 및 사용법] | 1. 마찰의 감소 [포인트 모으기 및 사용법] | 정답률 : 52%
산업기사 | 건설재료시험산업기사 | 2015년03월08일 | 3과목 : 건설시공학 | 52. | 토질이 점성토이거나, 아스팔트 포장의 끝손질등에 다음의 어떤 다짐기계가 가장 유리한가? |  | 1. 탠덤 로울러 2. 마캐덤 로울러 3. 진동 로울러 4. 타이어 로울러 해설이 아직 작성되지 않았습니다.해설을 알고 계시다면 오른쪽 해설추가 기능을 이용하여 해설을 작성하여 다른분들과 함께 해설을 나누었으면 합니다.로그인 후 오류 신고 및 해설 작성 하시면 포인트가 제공됩니다.[포인트 모으기 및 사용법] | 1. 탠덤 로울러 [포인트 모으기 및 사용법] | 정답률 : 76%
산업기사 | 건설재료시험산업기사 | 2015년03월08일 | 3과목 : 건설시공학 | 53. | 아래의 표에서 설명하는 성토 시공법은? | R0lGODlhMAFXAHcAACH5BAAAAAAALAAAAAAwAVcAgAAAAP///wj+AAMIHEiwoMGDCBMqXMiwocOHECNKnEixosWLGDNq3Mixo8ePIEOKHEmypMmTKFOqXAigpcuXMGPKnEmzps2bOHPq3Mmzp8+fQIMKHUoQwMqjSJMqXZrR6ECnTKNKnUo1JdQAV6tq3cq1q8OrWb2KHUtWKtiyaNOqRXmWZcuibxtmdQk3bMWYAsHKrAvVbsKweLEafImQcMGZDJ0q5mv4L928T2FCjhxXsGPDfSVbZlmU8+S+idtaBr1xbue/p/0WPrj48UPRqD0vVqh68+jKTyfbni1X92HfsYEPzr25NnHdvI1HVOza9nDiynMDRs64+XTaiT/j/h189OriqV/+C//c+/h37+OfPyftmnDzwrBrt40OPvz7vHav4w+M+q1R4/KFx9p+u6U3oHPQbacegtyhV1xcsB0HGnsSYlefgfuRRttcFPr22HsR0gcdZPoxyBdlDepVmYi8nWZigy9SlhxypsE4oXoaLtgiYhbehZeIMi54l44SlQjgV+Z5WB6G3OXYnXM3ppjkkEuCVNNreyF5Xoyh1fhkcJl52SOXApJZoJT6OTmYZgdmtyGPGSpY2ldwUucWf1u2OeaRbjLZoZkRgvenmi5OKRxNEOUnJJ7LJWookHrKV2eegWrJJFa43bclm+2tWOGXYWaZp2cwKpkiophOuqiMjPZpZqn+hxlJUaVrscYmlZbG2hirkPqoKUYq3qpnrqpGWuuxyCY7a6HKNuvss7Q+K+20ZEVL7bXYTmVtttx2q9K23oYrrpXMjmvuuR2Bi+667FYZXau24tmYpJIFm2R7dRVarLFx7ihqvB/y+p/AD2KGpcHV0SknvPyOeWmAI7qa467DCmnxpt/xOSqCgYpmb67mlTiRyBh3+Sus+l565pmh0sWcZsFS3J1fLVZcLscE2hiyyuN1fKewDBP5EcTkSbwzzoamvGzSNV/8qNBKsyzeosJuyNG2V77J6YlGewjiham6mDWpBQes85dIHyo211UmfXDOqf5bslVl9odi3BJmdmH+mBcN3POU1ubnqZN+lw3h1LrGHbRI4O6LuIN2+4n4xHKvRqiagQ878NeE3rxxr9XNW3nDjmod2HykNm2jqBpqDKbagLv996ceSw6y14svTbZyjleMeo87km0n2L3bKWbarh4N+Z+vfl4u70CPDjXapevaOXCFc2lkpp47XLiCLVdNMOFgC4a16f49L/zKjcrer5zUO73nv8XHfLLD8uO6sb6sjxw69BQrnqnaRcACEsuACEwg6RTIwAKqq4EQ5NYDI0jBaU2wghhU1gUzyMG1bLCDIKxW9/qFO8yNUHE1y93vpGa9NakQZv9jG4C4R8LmoTBT0rsb9jwVJ/O5qzz+M4pY1ICovpkND3Ls29/TmnS2Xk2MZ/k7oc2YFaXdETFsK1QeEA+HMl7RiH5RdF3I+idEFyJsN/eL3PoIZrj0re1dUgwiC4eYOuvB72guq9v2VDhFfjkRj0W6Vw5BRUXp/NBCtSujdmZIQ905KItJ/COOUAVJF65NkW45W6IamSDT5LFr7WPZ4NynRLnAsIaAuY8TT2mxSl4Si3UDVij5RqJ7GRKUl9maIr9nMtEJkHGDHCKcXPkp4qVxOYNsXWSWeZbWHHKWesRkFGcFtGmWcoE4iqWUjqg6+BQLjkc0ljNx6U1dFs14vbROIFeXu/jN7YZPjJEyTQU67S0pnuf+2dwz3Ym3cGbvmpKkYxsxg6pyftJP+HqT2FjZvFT2Tp2yuxE4HxZMMQJsVwJk1C89Yr87QtF91+ujLAWmmn++M4QoTdYHU8pSqqy0pTBdyktjStOVzLSmODXJTXPK05DstKdAvZoUg0rUkZxPmiSNocLGuLg6zctkdvThMmtp0OQwFKIo/KgGT0hMrdpQk7dTWj0r1CGTlupydbQmtLjKULUO9XRDHWFX4YmmiJk1NQltElxnJ66jLhKgwdTrBoepTVvlsz7jdMwr83VYtzbLr0jsIimxg0+NPPUycCORG2+z2QO17keMDadXkYW1ttoRq8gso+PGJtJ7Ipaqfky0a8EYdExn/RR/dDUlw8a6xvfhK7GzuWtTiqmocamrnSAdqVrbSR9FAZc89IoeRonbWgvGcbm9zaXMVJamh5LRh2X9qs+Gh1bjXleyWRtbSdG3XdjxM5u11MstH7fHhdZrsip9q/jmpN3aoi95AJ7vcCDFofZyFb+kjWtRF5wuBTP4wcr9KoQnvM7RUvjC5MSwhi1y2w1ruMMevnBHh0LiEpv4xChOsYpXzOLAhvjFMI5xSQICADs= | 1. 후층 쌓기 2. 전방층 쌓기 3. 비계층 쌓기 4. 물다짐 공법 해설이 아직 작성되지 않았습니다.해설을 알고 계시다면 오른쪽 해설추가 기능을 이용하여 해설을 작성하여 다른분들과 함께 해설을 나누었으면 합니다.로그인 후 오류 신고 및 해설 작성 하시면 포인트가 제공됩니다.[포인트 모으기 및 사용법] | 1. 후층 쌓기 [포인트 모으기 및 사용법] | 정답률 : 43%
산업기사 | 건설재료시험산업기사 | 2015년03월08일 | 3과목 : 건설시공학 | 54. | 터널 시공법 중 쉴드공법의 특징에 대한 설명으로 틀린 것은? |  | 1. 지하의 깊은 곳에서 시공이 가능하다. 2. 지질의 영향을 받지 않는다. 3. 소음과 진동의 발생이 적다. 4. 곡선부 시공이 가능하며 막장 붕괴에 대한 안정성이 높다. 해설이 아직 작성되지 않았습니다.해설을 알고 계시다면 오른쪽 해설추가 기능을 이용하여 해설을 작성하여 다른분들과 함께 해설을 나누었으면 합니다.로그인 후 오류 신고 및 해설 작성 하시면 포인트가 제공됩니다.[포인트 모으기 및 사용법] | 2. 지질의 영향을 받지 않는다. [포인트 모으기 및 사용법] | 정답률 : 64%
산업기사 | 건설재료시험산업기사 | 2015년03월08일 | 3과목 : 건설시공학 | 55. | 터널의 보강을 위한 숏크리트(Shotcrete)에서 건식법의 특징으로 틀린 것은? |  | 1. 분진 발생량이 많다. 2. 리바운드(Rebound)량이 적다. 3. 운반거리를 습식법 보다 길게 할 수 있다. 4. 작업원의 숙련도에 따라 품질변동이 심하다. 해설이 아직 작성되지 않았습니다.해설을 알고 계시다면 오른쪽 해설추가 기능을 이용하여 해설을 작성하여 다른분들과 함께 해설을 나누었으면 합니다.로그인 후 오류 신고 및 해설 작성 하시면 포인트가 제공됩니다.[포인트 모으기 및 사용법] | 2. 리바운드(Rebound)량이 적다. [포인트 모으기 및 사용법] | 정답률 : 71%
산업기사 | 건설재료시험산업기사 | 2015년03월08일 | 3과목 : 건설시공학 | 56. | 다음 중 옹벽의 안정검토 항목에 포함되지 않는 것은? |  | 1. 활동에 대한 안정 2. 전도에 대한 안정 3. 지반 지지력에 대한 안정 4. 수동토압에 대한 안정 해설이 아직 작성되지 않았습니다.해설을 알고 계시다면 오른쪽 해설추가 기능을 이용하여 해설을 작성하여 다른분들과 함께 해설을 나누었으면 합니다.로그인 후 오류 신고 및 해설 작성 하시면 포인트가 제공됩니다.[포인트 모으기 및 사용법] | 4. 수동토압에 대한 안정 [포인트 모으기 및 사용법] | 정답률 : 74%
산업기사 | 건설재료시험산업기사 | 2015년03월08일 | 3과목 : 건설시공학 | 57. | 교통하중이나 포장 등 상부하중을 최종적으로 지지하는 포장의 기초부분을 무엇이라 하는가? |  | 1. 보조기층 2. 동상방지층 3. 중간층 4. 노상층 해설이 아직 작성되지 않았습니다.해설을 알고 계시다면 오른쪽 해설추가 기능을 이용하여 해설을 작성하여 다른분들과 함께 해설을 나누었으면 합니다.로그인 후 오류 신고 및 해설 작성 하시면 포인트가 제공됩니다.[포인트 모으기 및 사용법] | 4. 노상층 [포인트 모으기 및 사용법] | 정답률 : 51%
산업기사 | 건설재료시험산업기사 | 2015년03월08일 | 3과목 : 건설시공학 | 58. | 품질관리 기법 중 Histogram 으로 알 수 없는 것은? |  | 1. 측저치의 분포형 2. 공정의 이상 3. 측정치의 분산 4. 측정치의 평균 해설이 아직 작성되지 않았습니다.해설을 알고 계시다면 오른쪽 해설추가 기능을 이용하여 해설을 작성하여 다른분들과 함께 해설을 나누었으면 합니다.로그인 후 오류 신고 및 해설 작성 하시면 포인트가 제공됩니다.[포인트 모으기 및 사용법] | 2. 공정의 이상 [포인트 모으기 및 사용법] | 정답률 : 59%
산업기사 | 건설재료시험산업기사 | 2015년03월08일 | 3과목 : 건설시공학 | 59. | 연야기반 처리공법 중 웰포인트 공법의 특징으로 틀린 것은? |  | 1. 중력배수 공법이다. 2. 모래 및 실트질 지반에 효과적이다. 3. 일시적 지반처리 공법이다. 4. 배수 심도가 6m 이상이면 다단식으로 설치한다. 해설이 아직 작성되지 않았습니다.해설을 알고 계시다면 오른쪽 해설추가 기능을 이용하여 해설을 작성하여 다른분들과 함께 해설을 나누었으면 합니다.로그인 후 오류 신고 및 해설 작성 하시면 포인트가 제공됩니다.[포인트 모으기 및 사용법] | 1. 중력배수 공법이다. [포인트 모으기 및 사용법] | 정답률 : 33%
산업기사 | 건설재료시험산업기사 | 2015년03월08일 | 3과목 : 건설시공학 | 60. | 두께가 얇은 연약 점토 지반에 반 투과약의 중공원통을 삽입하여 그 원통에 농도가 높은 용액을 넣어 연약 점토 속의 수분을 흡수시켜 지반을 개량하는 공법은? |  | 1. 압성토 공법 2. 동결 공법 3. 침투압 공법 4. 디프 웰 공법 해설이 아직 작성되지 않았습니다.해설을 알고 계시다면 오른쪽 해설추가 기능을 이용하여 해설을 작성하여 다른분들과 함께 해설을 나누었으면 합니다.로그인 후 오류 신고 및 해설 작성 하시면 포인트가 제공됩니다.[포인트 모으기 및 사용법] | 3. 침투압 공법 [포인트 모으기 및 사용법] | 정답률 : 44%
산업기사 | 건설재료시험산업기사 | 2015년03월08일 | 4과목 : 토질 및 기초 | 61. | 어떤 점토 사면에 있어서 안정계수가 4 이고, 단위중량이 1.5t/m3, 점착력이 0.15 kg/cm2 일 때 한계고는? |  | 1. 4m 2. 2.3m 3. 2.5m 4. 5m 해설이 아직 작성되지 않았습니다.해설을 알고 계시다면 오른쪽 해설추가 기능을 이용하여 해설을 작성하여 다른분들과 함께 해설을 나누었으면 합니다.로그인 후 오류 신고 및 해설 작성 하시면 포인트가 제공됩니다.[포인트 모으기 및 사용법] | 1. 4m [포인트 모으기 및 사용법] | 정답률 : 47%
산업기사 | 건설재료시험산업기사 | 2015년03월08일 | 4과목 : 토질 및 기초 | 62. | 흙의 건조단위중량이 1.60 g/cm3 이고 비중이 2.64인 흙의 간극비는? |  | 1. 0.42 2. 0.60 3. 0.65 4. 0.64 해설이 아직 작성되지 않았습니다.해설을 알고 계시다면 오른쪽 해설추가 기능을 이용하여 해설을 작성하여 다른분들과 함께 해설을 나누었으면 합니다.로그인 후 오류 신고 및 해설 작성 하시면 포인트가 제공됩니다.[포인트 모으기 및 사용법] | 3. 0.65 [포인트 모으기 및 사용법] | 정답률 : 42%
산업기사 | 건설재료시험산업기사 | 2015년03월08일 | 4과목 : 토질 및 기초 | 63. | 다음의 흙중에서 2차 압밀량이 가장 큰 흙은? |  | 1. 모래 2. 점토 3. Silt 4. 유기질토 해설이 아직 작성되지 않았습니다.해설을 알고 계시다면 오른쪽 해설추가 기능을 이용하여 해설을 작성하여 다른분들과 함께 해설을 나누었으면 합니다.로그인 후 오류 신고 및 해설 작성 하시면 포인트가 제공됩니다.[포인트 모으기 및 사용법] | 4. 유기질토 [포인트 모으기 및 사용법] | 정답률 : 39%
산업기사 | 건설재료시험산업기사 | 2015년03월08일 | 4과목 : 토질 및 기초 | 64. | 다음 중 얕은 기초는? |  | 1. Footing기초 2. 말뚝기초 3. Caisson기초 4. Pier기초 해설이 아직 작성되지 않았습니다.해설을 알고 계시다면 오른쪽 해설추가 기능을 이용하여 해설을 작성하여 다른분들과 함께 해설을 나누었으면 합니다.로그인 후 오류 신고 및 해설 작성 하시면 포인트가 제공됩니다.[포인트 모으기 및 사용법] | 1. Footing기초 [포인트 모으기 및 사용법] | 정답률 : 66%
산업기사 | 건설재료시험산업기사 | 2015년03월08일 | 4과목 : 토질 및 기초 | 65. | 주동토압 계수를 KA, 수동토압계수를 KP, 정지토압계수를 KO라 할 때 그 크기의 순서로 옳은 것은? |  | 1. KA ＞ KO ＞ KP 2. KP ＞ KO ＞ KA 3. KO ＞ KA ＞ KP 4. KO ＞ KP ＞ KA 해설이 아직 작성되지 않았습니다.해설을 알고 계시다면 오른쪽 해설추가 기능을 이용하여 해설을 작성하여 다른분들과 함께 해설을 나누었으면 합니다.로그인 후 오류 신고 및 해설 작성 하시면 포인트가 제공됩니다.[포인트 모으기 및 사용법] | 2. KP ＞ KO ＞ KA [포인트 모으기 및 사용법] | 정답률 : 73%
산업기사 | 건설재료시험산업기사 | 2015년03월08일 | 4과목 : 토질 및 기초 | 66. | 다음 투수층에서 피에조미터를 꽂은 두 지점 사이의 동수경사(i)는 얼마인가? (단, 두 지점간의 수평거리는 50m 이다.) | R0lGODlh7gCzAHcAACH5BAAAAAAALAAAAADuALMAggAAAEBAQICAgLKyssDAwP///wAAAAAAAAj+AAsIHEiwoMGDCBMqXMiwocOHECNKnEixosWLGDNq3Mixo8ePIEOKHEmypMmTKFOqXMmyJUMCAmLKFOCyps2bKAHMjAmAAM6fQINeDGBQp9CjSJMeBFDUp9KnUH/SLMg0qtWrK3UKABCgq1GsYMOG7Epwq9izaDV2nUoAQNW0cOM+DNCWZs+echVudcv3bd6oVQPELID370EBTgdONQx1qlnCjA8vFug3MtK3NNsmtlxgMEGinJOCHtg2tOLJBQSbPsq1r1uErlu7DdCaNu2ttnOv7Uo2pefTq4UynVnao8/jx2NuNom4oOrgQJn2fVzyN0rrkKFHF1iaOknvJ+n+Oket3WVVmJ0ri6QNW/1G7O7LszwvELxI9EVfg2z+mbz8rPX5xJ5J+FGl30fi9fefTef5ZF9IBQ7UF2V8DTBhRQkONNqCLVVFE08nYUcYXxSWOGJF8HFYU4MgEojaa/rFWNWBEmUo0IYqqkRfeidFeKKMJtIYEX8S5tghdwQQMGBJPsZ24pNCQmRjakbOV1998X0kYpAzdomhQThWyRxkH2bp0ZZQevnkRF8VKWZKbzloZkc+MrdcmG+ONBxiSs7JUZ3VGeRfnmNxh2WPg45k22y0+UmoRg3C5KhGgH7nV3GPkgRacpNmhOZIiI22ZKYiSdcZj8x1ypFde6pKKkX+cUoaIp6aSloara9u1GBqrlr06XpYCphrqUjKylyiwBpK5bAgeZjkqOvxxlejs8Umm7Wx3SbZTr0y65CHnT3I2F6uefvRjuIaphxiiHVr7kKRQmsZu1u1+25HoPGZ7l/8GeXuvbAVu29ezx33L8BFKbZmaCkinBF9fQY3WHOYOmzRcE4NLJdgyWUHl061VYuttty5JdNyHTlrrGkTJ1kxXFNGBBNPJmvF0Y7yRsZxAS4fHFSbGs003a/whhuqz1HxSRDSPwG9X2zILlWQxnH5KxPTODl939V8yVR0ZwJirZS+ML2cFpErCT3buhqCzTPVML/4F64tyUTtY3zmzNj+zsqJbRPaSHXHKeB782dvXn6LhBq5NUc21VuJuxQza0bzanSjgnkNl3I8Jxl5S3Rv1/nKBM0sAOYng7Vuz3NbZWqScNt9N9E20ZWY2QySKKXrYIeNYkzUZo6y5EmGi7t5ajo0uXCnsuv3zEPTPlbxnX9+cfINRd20wlGuaq2OLcJ9EpB9Waj7Z7z3rrdxwE+r+fQOei6c7kAunNrwzCu9/nc0cyU8R7YLkPUqQj41CSl02+uc/VyiNq68byIBrN7PvFS/A/KOXZZLit26xjnlsYt10aGgASszwJRdCVVWYdz5EvIhykgvJyLkknPSd5z9JQV2p1ubiMSTmeMhr4L+2FsWVDB2tLxskIO2G4ySWgeVJVJMfGG5GvV8UsKUIDBrAcqgaQKInuihZXk/a17EVsNFKp4meA8cW/omVsWbXG0wWfqeUq54k3i1sXbL8dPMZqc9OEVFcKHqo4EGKSFstSch5YLgzGBHx6n1L3OEC49ViLIYKFJIjiZqSPd05SCwMc1001JJI10CyDFCREg0wpZ7LrQ0Q0YkgMoZJUQEebM1skoiqmylJoNYyH81bGMX5FlqaHlJVy7QQH4534RY+ZCeoCdUf7kjRorjMhvCa5XGtCLsOifLOU6yd0oiZjETqStVuiqJ7OqmaP44HGFac5e9dKU5IxfBzqjzKFv+wR9QnFi8TSokl0uZ0yYxKaXiMTKa4kybh66Gy075M5O6jOgpXYjCqv1xNAJKKEDzc832kPOUTqmmXGT1wbKVDYMuWwkghxkcuigHJvfcJ09mshvgnQ43z0mPViJJKYy2RZrEc9sSEXcRUOqQpxJx4qlyGhpncud00TwTQWHFPaDWrXkV/VhCHYJDPhJTSSdl6Wqc6ZiYhoSZmkSJ6fioEKU+a6tgaaeDzHouXiqErhhp4E5JEyfCwBUr6HxWUh6asKAYtTW/wWtUKNk5qF5GOhVCq8eUgkPX/HWNB50gECE6WaxAzTJf+dBl9QRZGS5tc49M3cfehsPBljZNMzT+zGEhGRammNSxrHlt/dz0kXC+lCV75CBSsRjSF44vhrBF334gydSacG1t+pwPDgWr2RFydoCfLcpoIWXZOlImXFbV01jYQrh6ISQzan3uTADkGeMOEUJXsxFv8kkVakWXfznU4X0fxlolKRaLCNppB8NFmt7UZ3YJydx12mcy934rfgQm6nrspqGjVjK0dHsubW+03bYy2IEOLqy+/nsTEsMmUZCs5Bu1lhDo1cyBiMrvTvd72iuFeLDmOa9Z0jjLj17HSWnd8Y1zS+NmHWQte0nMcI+8kyKH5Ll7bYqNOwxgoNxUThKicll4zCQNxzKkM4uqUNqXocJspC7t0zL+RWSHRDUDd1rzRCtuBlyqPNI5Ig2uy0Kc/B4Gb5hDKiTsRZw21c4is17a61qHssuh4B6Vz/8c1BFBbDId33QtCOmTV5aD3gWTa705gl6jQI1LJ8O0L2Hao7IQCedWKjptH1awkSatWnhBWnh1UiGydjolAbdJ08dZMBqXvJrDamV4ZuZuX6KrE4OVpcHW4aGp6vbhIY9LxsJL9p/uXDp7dmUzshvVc6YtGUNBes3nhk6hq/PqqTUYhZ8+1Ym/G95ctUUw7iO2p6otobWiZpG4BRO+ibKhS6/aYhJBG5T/DKGlMVfFSk6UUThm5tmZ2FvaLkhlhUsS0xHpdNQyk+n+IswzrVAy4wjXJKQdLWArsXDOL8ro6dKNcBbjmdGBQiSW1FNpS6acMjQ/iItBrO9mjaYye9nZz0s93tRy+8ntLjl3DLz0ZgY9zOlRcpj0+nRNmYzqVVc5AW9qTyU7itbWdgjEw47noNvWP83laqy5TEC2X+x6LNaytbZb70yh/FtkB1PQXz7sSiXY7gSkuRLh3mUZ073GiGc6rAJfur6znNQ3ijybro6mv/um2jPXPJ7dzNugBLrvYvL8oJ/CLWgP/l6qb0hd/Icbk+/k9rjPve5xjx6AUy/zGj8iw+1uc4j0fpuw8zjujbb75jufwqV/eX4h+frUV/8s3VorxxH+Fvum9nnYGCd9+rRU/Dx1/5TJJCGQCXnIu4v+lGrOpqCPmc2Jvt/qN0u/q33sFvNhc/46d38PVk7G5E8rRD8ICIBUIYCAV1ceJVkmgXqEcn7NtH4Ps1H2x4DwIn6FFE9AZk7nooEMQYEVCIHH1IEBZYJpJYL/dH0o2FGsFlAS9UosGGkpY4EvKIMpuEJ4VoOIxIHv5YNL4YK1JYRDSFoXooIkIYHmR4Tth4IKaEJGSBVOqINQCFkA4H9LOIVUAYTjJEMw8lpnxYV8VYX/pFulFYbiRYZAd1ywpYZRyCZs2IalglxwKIZGNockSEDKhIA/UkVM+CaBmGN6iBxMonFapGFFc/hTqKZKtQcyuREyOHUb83VpPJFiN/V8mkgvHjeIVdJXfyJMFGNSyDdyJ7WJm0hpcyhvHOKJq/iKsBiLsjiLtFiLtniLuJiLuriLvNiLvviLwBiMKREQADs= | 1. 0.063 2. 0.079 3. 0.126 4. 0.162 해설이 아직 작성되지 않았습니다.해설을 알고 계시다면 오른쪽 해설추가 기능을 이용하여 해설을 작성하여 다른분들과 함께 해설을 나누었으면 합니다.로그인 후 오류 신고 및 해설 작성 하시면 포인트가 제공됩니다.[포인트 모으기 및 사용법] | 2. 0.079 [포인트 모으기 및 사용법] | 정답률 : 61%
산업기사 | 건설재료시험산업기사 | 2015년03월08일 | 4과목 : 토질 및 기초 | 67. | 평판재하 시험이 끝나는 조건에 대한 설명으로 잘못된 것은? |  | 1. 침하량이 15mm에 달할 때 2. 하중강도가 현장에서 예상되는 최대 접지압을 초과할 때 3. 하중강도가 그 지반의 항복점을 넘을 때 4. 완전히 침하가 멈출 때 해설이 아직 작성되지 않았습니다.해설을 알고 계시다면 오른쪽 해설추가 기능을 이용하여 해설을 작성하여 다른분들과 함께 해설을 나누었으면 합니다.로그인 후 오류 신고 및 해설 작성 하시면 포인트가 제공됩니다.[포인트 모으기 및 사용법] | 4. 완전히 침하가 멈출 때 [포인트 모으기 및 사용법] | 정답률 : 40%
산업기사 | 건설재료시험산업기사 | 2015년03월08일 | 4과목 : 토질 및 기초 | 68. | 도로지반의 평판재하 실험에서 1.25mm 침하될 때 하중강도가 2.5kg/cm2 이면 지지력계수 K는? |  | 1. 2 kg/cm3 2. 20 kg/cm3 3. 1 kg/cm3 4. 10 kg/cm3 | 2. 20 kg/cm3 | 정답률 : 48% | <문제 해설>아래와 같은 오류 신고가 있었습니다.여러분들의 많은 의견 부탁 드립니다.추후 여러분들의 의견을 반영하여 정답을 수정하도록 하겠습니다.참고로 정답 변경은 오류 신고 5회 이상일 경우 수정합니다.[오류 신고 내용]하중강도/침하량이면 2인데 왜 20인가요 오류가아닌가요?[해설작성자 : comcbt.com 이용자][오류신고 반론]단위 맞춰야죠[해설작성자 : 건설재료]
산업기사 | 건설재료시험산업기사 | 2015년03월08일 | 4과목 : 토질 및 기초 | 69. | 현장에서 채취한 흐트러지지 않은 포화 점토시료에 대해 일축압축강도 qu=0.8kg/cm2의 값을 얻었다. 이 흙의 점착력은? |  | 1. 0.2kg/cm2 2. 0.25kg/cm2 3. 0.3kg/cm2 4. 0.4kg/cm2 해설이 아직 작성되지 않았습니다.해설을 알고 계시다면 오른쪽 해설추가 기능을 이용하여 해설을 작성하여 다른분들과 함께 해설을 나누었으면 합니다.로그인 후 오류 신고 및 해설 작성 하시면 포인트가 제공됩니다.[포인트 모으기 및 사용법] | 4. 0.4kg/cm2 [포인트 모으기 및 사용법] | 정답률 : 57%
산업기사 | 건설재료시험산업기사 | 2015년03월08일 | 4과목 : 토질 및 기초 | 70. | 전단응력을 증가시키는 외적인 요인이 아닌 것은? |  | 1. 간극수압의 증가 2. 지진, 발파에 의한 충격 3. 인장응력에 의한 균열의 발생 4. 함수량 증가에 의한 단위중량 증가 해설이 아직 작성되지 않았습니다.해설을 알고 계시다면 오른쪽 해설추가 기능을 이용하여 해설을 작성하여 다른분들과 함께 해설을 나누었으면 합니다.로그인 후 오류 신고 및 해설 작성 하시면 포인트가 제공됩니다.[포인트 모으기 및 사용법] | 1. 간극수압의 증가 [포인트 모으기 및 사용법] | 정답률 : 41%
산업기사 | 건설재료시험산업기사 | 2015년03월08일 | 4과목 : 토질 및 기초 | 71. | 다음 그림과 같은 샘플러(sampler)에서 면적비는? (단, Ds=7.2cm, De=7.0cm, Dw=7.5cm) | R0lGODlhXwCAAHcAACH5BAAAAAAALAAAAABfAIAAgQAAAEBAQICAgP///wj+AAcIHEiwoMGDCBMqXMiwocOHECNKnEixosWLGDNq3MixY0QBHgsCGBny4kgAIEsOOKmy4smUJVm2nPiypcyZEWuqvInzoc6YJHtC/BlyZAChQ0fCLBoUaUOiHo06dQi1I8+pCAVU5SgV68KtG696NQhWY9exCMtmFItWoFalNgEcbXtQLUa2dO2abEqXoF6LeNv+dcm3r8DBFOEa9qsYKIDFjFHGfQz5cGOmcysjplnY8GaJgdF+ztm57+iklEmfTG32ctTSDJvCTuzaqlzOjMPW5jpbId/eqpe+Zu2TtezQvnfrJk7VOOWgwNMqb505aW7LzItL3hm9rnOR2Z/+Tl/bnWzq45Y5bwdaXfvV1bTXMw0vePxdkgGU5n+bv79cpUYBeFJ+KK3m338HDniadgOAJJxo9u3VnmcRAlaeUws6RGBl2D3IG30QyjcchytVSBiIY2XY0IYcqhjbhUi5+BWMQsmYHIpe2ZgQi5qZGB+JOkqHI1ZBHvQWkD6qh6SIHR3ZYpKg0dhTkeYNORWVBfEIGZaRLenhRlouxuVAyOUIZURhUsgkR072uOZyXrbU5pZnohanSmmaVieDT76pUZ557dmclRgKuqKUOI2J3Z0lAVqfn+QRGqOhL0JqpqUXvSUpTpp++eeAdFJa6abcITqRpn2h2qCcHYoHH5z+h6kkwFLdoRcpQZ5mJFx0v5FqkFa7sorrbcldVxGwBk3IZl0zGvsqVR766pAAyr54HXSEflmtRh7OWiyZz61GaHjSamhkrr2mB1pawhbkbUK2lqguQ1qxi+e5N75Xpl/2ltRtrkX169G77gIcFULb6oovhgJ7pKzBBzMbU7fiVmzxxRhf3HCTRgYw68cgh/xxg96KPDLIJM9Krk1GbtkuibHuBDO/90b5bMCy4javwyxHaaxVLSUM73chCZ2pzuqSpHS5KwWNtLzyLm2R0YA9jW3FVddM2rUWT/1yceBybZLTNuu780RUHzszmWSvnTZFELcVd2L8UUutxx6j1B82tXLxvfffCAYegH8E9l34vi41+Njiq6a0nuO4DuTp3GyvbfnlmGeu+eacd+7556CHLvroCgUEADs= | 1. 5.9% 2. 12.7% 3. 5.8% 4. 14.8% 해설이 아직 작성되지 않았습니다.해설을 알고 계시다면 오른쪽 해설추가 기능을 이용하여 해설을 작성하여 다른분들과 함께 해설을 나누었으면 합니다.로그인 후 오류 신고 및 해설 작성 하시면 포인트가 제공됩니다.[포인트 모으기 및 사용법] | 4. 14.8% [포인트 모으기 및 사용법] | 정답률 : 27%
산업기사 | 건설재료시험산업기사 | 2015년03월08일 | 4과목 : 토질 및 기초 | 72. | 어떤 점성토에 수직응력 40kg/cm2를 가하여 전단시켰다. 전단면상의 간극수입이 10kg/cm2이고 유효응력에 대한 점착력, 내부마찰각이 각각 0.2kg/cm2, 20° 이면 전단강도는? |  | 1. 6.4 kg/cm2 2. 10.4 kg/cm2 3. 11.1 kg/cm2 4. 18.4 kg/cm2 해설이 아직 작성되지 않았습니다.해설을 알고 계시다면 오른쪽 해설추가 기능을 이용하여 해설을 작성하여 다른분들과 함께 해설을 나누었으면 합니다.로그인 후 오류 신고 및 해설 작성 하시면 포인트가 제공됩니다.[포인트 모으기 및 사용법] | 3. 11.1 kg/cm2 [포인트 모으기 및 사용법] | 정답률 : 30%
산업기사 | 건설재료시험산업기사 | 2015년03월08일 | 4과목 : 토질 및 기초 | 73. | 그림과 같은 지표면에 10t 의 집중하중이 작용했을 때 작용점의 직하 3m 지점에서 이 하중에 의한 연직응력은? | R0lGODlhtwCLAHcAACH5BAAAAAAALAAAAAC3AIsAggAAAEBAQICAgPv7+////wAAAAAAAAAAAAj+AAkIHEiwoMGDCBMqXMiwocOHECNKnEixosWLGDNq3Mixo8ePIEOKHEmypMmTKFOqXMmypcuXMGPKnElTpICDAnLW3FkTAACFPwkK8OnzZsGgPJOe9IkwJ1KBPgcQGPCUwFCjSrOKZGqQ6FOuAocexaq1bEewBsUOBEBWrcAAbMmanXsRbVeCbIXmJeB1L92/FO0exSvXL98AgBMHrjp4bWGyhhVLZigY78CrYwlP3kyZsWXHmUFzHn2w8lrNl/1iJs16refTaxGnDt2atWmoeL8+XV2b9G2+BeFKpdpVbu/Jv6sOJWqc+XHOv5vqTDv9OfLX1rN31s4dYvTu4Pn+Yg8f/jt57ebPW0+v/jj79rXFjoffumjeyPSf952f3zbR/uB5BWB3zg2IXlEGcvdegootyCBgcJGElXEVLbcfW31ZeBWGP2244YUghijiiCSWaOKJKJJIUQA5CcBii8vB5dSMReUEl08s3siWjC7C6OOLPgYp5JA2xkXkkUMCieSSTB55FmTKfXZTWy3hZ5FbpEXommtIuZiaUbxZCRKWGZEJ3VF7/WeVX7uBxR9HvGXk4FwRtsiiVTmGheWdh4k5pp8P+qXlW126iRUAsqEUZ5nufYVmUBhO2eGaFI60aF1valfpS5k+ZOaDLH16JagzAUoqch2JeipKpkY06Kr+K116ZaewfkSrQ5vWammrus51K0Ov9rpUqr8Ki1GxCgVrLEm8LqsUsgrl6iyc0CI057QTNYtrtdg+xG1a33ZLmbTi7qRtQ+SWW1dHyqq70bkMqeruunCmO29Est7bU6r26rttv+iG6y9sG8k7cETwHrwUwAovTG3DBOnYacLRCryqoQ5RnNC1wpKZqcYQL+SxUFM+lmrIpUF14ZcPo3xZALIhuiZuomlksL5q8iWpyjWXaXGtNsa8s849u2wrVEN/xbDIP/caYV5qsbl0xSF7/BPUkKJmc9MPBnsn1kgXbfSsjYEtnthjV1TjUELPDBzaFXINqoVIma10y2l7O3WfQjfnzbLfLMkNeMB7NyW4uyDjdLi6iYM7eEONP55t4ThJPi7elpdGueOZW7t5QdV1TpvoW3n0ecOR60V6cZivTnTBro8e+5Otr576bLO/vnXuutvM++2X/X467rHDlahGi4ubL0XDH7y8RC4C7+/tdOd+u8TJOxupVRjRnb2xG7abbc68v1v++einr/767Lfv/vvwxy///PTXb//9oAYEADs= | 1. 0.422 t/m2 2. 0.531 t/m2 3. 0.641 t/m2 4. 0.708 t/m2 해설이 아직 작성되지 않았습니다.해설을 알고 계시다면 오른쪽 해설추가 기능을 이용하여 해설을 작성하여 다른분들과 함께 해설을 나누었으면 합니다.로그인 후 오류 신고 및 해설 작성 하시면 포인트가 제공됩니다.[포인트 모으기 및 사용법] | 2. 0.531 t/m2 [포인트 모으기 및 사용법] | 정답률 : 38%
산업기사 | 건설재료시험산업기사 | 2015년03월08일 | 4과목 : 토질 및 기초 | 74. | 함수비 20%인 자연상태의 흙 2400g을 함수비 25%로 하고자 한다면 추가해야 할 물의 양은? |  | 1. 100g 2. 120g 3. 400g 4. 500g 해설이 아직 작성되지 않았습니다.해설을 알고 계시다면 오른쪽 해설추가 기능을 이용하여 해설을 작성하여 다른분들과 함께 해설을 나누었으면 합니다.로그인 후 오류 신고 및 해설 작성 하시면 포인트가 제공됩니다.[포인트 모으기 및 사용법] | 1. 100g [포인트 모으기 및 사용법] | 정답률 : 29%
산업기사 | 건설재료시험산업기사 | 2015년03월08일 | 4과목 : 토질 및 기초 | 75. | 어느 흙댐의 동수구배가 0.8, 흙의 비중이 2.65, 함수비 40%인 포화토인 경우 분사현상에 대한 안전율은? |  | 1. 0.8 2. 1.0 3. 1.2 4. 1.4 해설이 아직 작성되지 않았습니다.해설을 알고 계시다면 오른쪽 해설추가 기능을 이용하여 해설을 작성하여 다른분들과 함께 해설을 나누었으면 합니다.로그인 후 오류 신고 및 해설 작성 하시면 포인트가 제공됩니다.[포인트 모으기 및 사용법] | 2. 1.0 [포인트 모으기 및 사용법] | 정답률 : 30%
산업기사 | 건설재료시험산업기사 | 2015년03월08일 | 4과목 : 토질 및 기초 | 76. | 그림과 같이 2개층으로 구성된 지반에 대해 수평방향 등가투수계수는? | R0lGODlhygB1AHcAACH5BAAAAAAALAAAAADKAHUAhQAAAAAAOgAAZgA6kABmtjoAADoAOjoAZjo6Ojo6ZjpmZjpmtjqQtjqQ20BAQGYAAGYAOmY6AGa2/4CAgJA6AJBmZpCQOpDb/7KysrZmALZmZraQOraQkLa2ZrbbkLb/trb//8DAwNuQOtv//+7u7v+2Zv/bkP/b2///tv//2////wAAAAAAAAAAAAAAAAAAAAAAAAAAAAAAAAAAAAAAAAAAAAAAAAAAAAAAAAAAAAAAAAAAAAAAAAAAAAAAAAAAAAj+AFUIHEiwoMGDCBMqXMiwocOHECNKnEixosWLGDNq3Mixo8ePIEOKHEmypMmTKFOqXMmypcuXMGPKnEmzps2bOHPq3Mmzp8+fQIMKHUq0aFESKiaoIIF0AlKmT6E6jTrVaVKkS5c+vTpQKdSrE8KKHUu2rNmzaMc6CAtgrQO3b9cCmPB2QlsHALDexAugb1u/fPn2fXu3Ld27eOPCjUvXLdvBiPseluyXctrLTJ1WHUvibGfNnUNrzQyV6dXMWn2GXQlAoF2Bc7smbe26ttGfq1Pm7gtbaQgHAvEGp037ds+1Kp86QPp2tlfkKpZ3zmvcZ9uMVhcqHUhdBXW7wO3+MvfavTrPzgm3LiQRe+FygXoZxjev+iDb7fTzl8wdka5C/voFmBCAA6H3n0KmeVSegDRlV5BwDflnEn4MNjjfRHoZWOGGBRE4EW9LAcfhiLaRaCJHHp6o4kQpKrTgiiq2COOM2lHYVXFLOUhjehcaJyNBdtm4o4k/DplfZTjWaOSIIHqX5IBCLqlfk00qKaWJvFWGQWVA9rihCH1JgFEJAVzQE5dOwkZccUWClAEADTSEwgNhJmRCAXEKNCcAZRqUAgV5VvSnmEBluaaaBUaZEHQHeXnQn4Em9CcBKpQgAAgHmZBABHlOqoIIl4IJgAAeFHDpRSUMMEJQhiKapmv+inJVkJfsPQTpnaNiapAJBpiJAgRmPgqoQJZiCmlBnu4JAAINiNoXAaJSStCgAr0JgAILqIArAIQqyyxKVLYG4rjFJXiQiOk96dCxGUirLJ8XnLDqp5QW+6mqKhx777ztEmStBHPGeWecGZQ556VzEkrsqaCCMGnAlRr8gMB4gltcq6822SaCFP3JwLAL/VutABb0mS/IIuCrQr8HpcwvwZR6qu/JedpbArT4QupytZGWhKSr5Mq20p/PDvSuycSaXHCwNAu088rSGvT0QP0eO7O9etIZp7N9NasybrFKxOhCkELMELskm6yvvTMXNHW1MQ+rb9sDpbzB1/sGpWP+hOgKOiyvTLvd550S2Lvz3BRQ2jBCEP+patVyg4y146uC+sHElXLbOAV447QxQeZWZO3HdR5Ugl8KF7TtqXsifZCyij87OgVh0i1qn60HC7tq+O19JUFYc5idaL8bZPaInx9YvHnJIyTh8j6GDb2KGk4/ZG7sSW99hRRqv32Az38/49jir9h8+fmdz2Jpo5nGfmmhfSXVZWh9Rv/99K81lmHk0yQYYUgKoAAHiCTBNIZ/kVEMYgijQMbg74H3+4z9whIaClJQgqAJnU7Uh77qcLCDt/kgCItynRGeCD0SFJH3TKg3pYhLJq9hYUdEaBFH5UiGM1whilYYQxxahIb+JbGhDyOkQ4P0ryUlHCKQYvUeIo6kSEI0oYw2Zhd1caRKSnRiRqJ4ES5mcYlfFFD1wsi8IsLHjGREifqwmMaZ+K6NRaHhG+G4Ejl6kY5PRCMebTLHirzGintsiF8cAkSDBCmQFRmkFiEyxqGY4AC6sgiZAocTNMnnQhrskB4N8qaeCcsvriPIwIxGp1CqgAMViGTHKJC6nKBJS5Zs5OfCFxG6IeRtu9pUpxL3qVD1RQAdkIAGVDmRVM1LJxgL2quAeEc/AQpXpzoIyxSytlO1zVqU8lazKgOtok2LldXqC7a0VYDSadNiGTvUq17CLnfRqS9lIlqdDJczlKlsmgL+IRzERrm0g4EgYcBj2KUehrlJ7rNiJlGmQmnTR5J4DGQIOdYkV5a2YOnrafgkCEZhdrK4BaqamLrZ4QC10ZMIMJ2uKqTfvKmCowVOX0sbyEXvGTW3dQ5ycbpaNFuqtU8hyWvHZMlCXdVIFzWTbIA6HjXBmYGKCgSkTWvZTT0aVVve625BxaVKhrrMTWbkWIC7ZZ+KRc9VIU5xOy3I5h5HVaieDF+WK6jmMEc5nRTVJLMrnUFOBy+ErA5TuVPI7qKVV27ZDp6+KqXu3llTz8kweAxSqYqUGtmjIrJBXk2UZS/bxczC50WczWNohXK+Ho52JWMkQd/Wc1rdCGmFql1zz2bt09q7auSIEqmVQ0DLQsk26Iu2ba1NMskj4bYkeQ01rkiaYxTcKtG3LJlt+aCr3I5ghS5SiR8Et8vd7no3f/prjFsKIxjI4KWK7blJZRbDP8d8973wTcsEuYvBqrwvPu/LSnX3y9/++ve/AA6wgNMYEAA7 | 1. 3.89×10-4cm/sec 2. 7.78×10-4cm/sec 3. 1.57×10-3cm/sec 4. 3.14×10-3cm/sec | 3. 1.57×10-3cm/sec | 정답률 : 43% | <문제 해설>아래와 같은 오류 신고가 있었습니다.여러분들의 많은 의견 부탁 드립니다.추후 여러분들의 의견을 반영하여 정답을 수정하도록 하겠습니다.참고로 정답 변경은 오류 신고 5회 이상일 경우 수정합니다.[오류 신고 내용]정답 2번 300+400------------------ 300 400--------- + ---------- =7.783x10에-3승 5x10에-4승[해설작성자 : 그랜전][관리자 입니다.다른 문제집 확인 가능한분 계시면 확인 부탁 드립니다.신고시 출판사명까지 기제 부탁 드립니다.][오류신고 반론]정답 맞아요 수직(연직)방향이면 위에 해설 해주신 분이 맞는데 수평방향이랑서 3번맞아요[해설작성자 : ㅋ]
산업기사 | 건설재료시험산업기사 | 2015년03월08일 | 4과목 : 토질 및 기초 | 77. | 다음 중 점성토 지반의 개량공법으로 부적당한 것은? |  | 1. 치환공법 2. Sand drain공법 3. 바이브로 플로테이션공법 4. 다짐모래말뚝공법 해설이 아직 작성되지 않았습니다.해설을 알고 계시다면 오른쪽 해설추가 기능을 이용하여 해설을 작성하여 다른분들과 함께 해설을 나누었으면 합니다.로그인 후 오류 신고 및 해설 작성 하시면 포인트가 제공됩니다.[포인트 모으기 및 사용법] | 3. 바이브로 플로테이션공법 [포인트 모으기 및 사용법] | 정답률 : 72%
산업기사 | 건설재료시험산업기사 | 2015년03월08일 | 4과목 : 토질 및 기초 | 78. | 다짐에 대한 설명으로 틀린 것은? |  | 1. 조립토는 세립토보다 최적함수비가 적다. 2. 조립토는 세립토보다 최대 건조밀도가 높다. 3. 조립토는 세립토보다 다짐곡선의 기울기가 급하다. 4. 다짐 에너지가 클수록 최대 건조밀도는 낮아진다. 해설이 아직 작성되지 않았습니다.해설을 알고 계시다면 오른쪽 해설추가 기능을 이용하여 해설을 작성하여 다른분들과 함께 해설을 나누었으면 합니다.로그인 후 오류 신고 및 해설 작성 하시면 포인트가 제공됩니다.[포인트 모으기 및 사용법] | 4. 다짐 에너지가 클수록 최대 건조밀도는 낮아진다. [포인트 모으기 및 사용법] | 정답률 : 46%
산업기사 | 건설재료시험산업기사 | 2015년03월08일 | 4과목 : 토질 및 기초 | 79. | 10개의 무리 말뚝기초에 있어서 효율이 0.8, 단항으로 계산한 말뚝 1개의 허용지지력이 10t일 때 군항의 허용지지력은? |  | 1. 50t 2. 80t 3. 100t 4. 125t 해설이 아직 작성되지 않았습니다.해설을 알고 계시다면 오른쪽 해설추가 기능을 이용하여 해설을 작성하여 다른분들과 함께 해설을 나누었으면 합니다.로그인 후 오류 신고 및 해설 작성 하시면 포인트가 제공됩니다.[포인트 모으기 및 사용법] | 2. 80t [포인트 모으기 및 사용법] | 정답률 : 75%
산업기사 | 건설재료시험산업기사 | 2015년03월08일 | 4과목 : 토질 및 기초 | 80. | 다음 중 얕은 기초의 지지력에 영향을 미치지 않는 것은? |  | 1. 지반의 경사 2. 기초의 깊이 3. 기초의 두께 4. 기초의 형상 해설이 아직 작성되지 않았습니다.해설을 알고 계시다면 오른쪽 해설추가 기능을 이용하여 해설을 작성하여 다른분들과 함께 해설을 나누었으면 합니다.로그인 후 오류 신고 및 해설 작성 하시면 포인트가 제공됩니다.[포인트 모으기 및 사용법] | 3. 기초의 두께 [포인트 모으기 및 사용법] | 정답률 : 32%
산업기사 | 건설재료시험산업기사 | 2013년09월28일 | 1과목 : 콘크리트공학 | 1. | 일반콘크리트의 받아들이기 품질검사 판정기준에 대한 설명으로 틀린 것은? (단, 콘크리트표준시방서 규정을 따른다.) |  | 1. 공기량은 허용오차는 ±2.0% 이내 이어야 한다. 2. 염소이온량은 원칙적으로 0.3kg/m3 이하 이어야 한다. 3. 슬럼프값이 30mm 이상 80mm 미만일 경우의 허용오차는 ±15mm 이다. 4. 슬럼프값이 80mm 이상 180mm 이하일 경우의 허용오차는 ±25mm 이다. 해설이 아직 작성되지 않았습니다.해설을 알고 계시다면 오른쪽 해설추가 기능을 이용하여 해설을 작성하여 다른분들과 함께 해설을 나누었으면 합니다.로그인 후 오류 신고 및 해설 작성 하시면 포인트가 제공됩니다.[포인트 모으기 및 사용법] | 1. 공기량은 허용오차는 ±2.0% 이내 이어야 한다. [포인트 모으기 및 사용법] | 정답률 : 60%
산업기사 | 건설재료시험산업기사 | 2013년09월28일 | 1과목 : 콘크리트공학 | 2. | 프리스트레스트콘트리트에서 프리스트레싱 할 때의 콘크리트의 압축강도는 프리스트레스를 준 직후, 콘크리트에 일어나는 최대 압축응력의 몇 배 이상이 되어야 하는가? |  | 1. 1.7배 2. 2.7배 3. 3.7배 4. 4.7배 해설이 아직 작성되지 않았습니다.해설을 알고 계시다면 오른쪽 해설추가 기능을 이용하여 해설을 작성하여 다른분들과 함께 해설을 나누었으면 합니다.로그인 후 오류 신고 및 해설 작성 하시면 포인트가 제공됩니다.[포인트 모으기 및 사용법] | 1. 1.7배 [포인트 모으기 및 사용법] | 정답률 : 90%
산업기사 | 건설재료시험산업기사 | 2013년09월28일 | 1과목 : 콘크리트공학 | 3. | 온도균열지수가 1.0일 때의 균열 발생 확률은 대략 몇 % 인가? |  | 1. 40% 2. 50% 3. 60% 4. 70% 해설이 아직 작성되지 않았습니다.해설을 알고 계시다면 오른쪽 해설추가 기능을 이용하여 해설을 작성하여 다른분들과 함께 해설을 나누었으면 합니다.로그인 후 오류 신고 및 해설 작성 하시면 포인트가 제공됩니다.[포인트 모으기 및 사용법] | 2. 50% [포인트 모으기 및 사용법] | 정답률 : 78%
산업기사 | 건설재료시험산업기사 | 2013년09월28일 | 1과목 : 콘크리트공학 | 4. | 매스(mass)콘크리트의 시공시에 가장 문제가 되는 현상은? |  | 1. 온도균열의 발생 2. 건조수축의 발생 3. 크리프변형의 증가 4. 급속냉각현상 해설이 아직 작성되지 않았습니다.해설을 알고 계시다면 오른쪽 해설추가 기능을 이용하여 해설을 작성하여 다른분들과 함께 해설을 나누었으면 합니다.로그인 후 오류 신고 및 해설 작성 하시면 포인트가 제공됩니다.[포인트 모으기 및 사용법] | 1. 온도균열의 발생 [포인트 모으기 및 사용법] | 정답률 : 82%
산업기사 | 건설재료시험산업기사 | 2013년09월28일 | 1과목 : 콘크리트공학 | 5. | 슬럼프시험에서 슬럼프콘에 콘크리트를 채우기 시작하고 나서 슬럼프콘의 들어올리기를 종료할 때까지의 시간은 얼마 이내로 하여야 하는가? |  | 1. 2분 2. 3분 3. 3분 30초 4. 4분 해설이 아직 작성되지 않았습니다.해설을 알고 계시다면 오른쪽 해설추가 기능을 이용하여 해설을 작성하여 다른분들과 함께 해설을 나누었으면 합니다.로그인 후 오류 신고 및 해설 작성 하시면 포인트가 제공됩니다.[포인트 모으기 및 사용법] | 2. 3분 [포인트 모으기 및 사용법] | 정답률 : 90%
산업기사 | 건설재료시험산업기사 | 2013년09월28일 | 1과목 : 콘크리트공학 | 6. | 시험에 의해서 W/C비를 결정하기 위해서 C/W비를 1.6, 1.8, 2.0으로 변화시켜 가면서 f28을 구한 결과 각각 15, 18, 21MPa 의 압축강도를 얻었다. 이로부터 구한 관계식 f28 = A + B(C/W)에서 A와 B의 값은 각각 얼마인가? |  | 1. A : -7.6, B : 19 2. A : -21, B : 21.5 3. A : -14, B : 23 4. A : -9, B : 15 해설이 아직 작성되지 않았습니다.해설을 알고 계시다면 오른쪽 해설추가 기능을 이용하여 해설을 작성하여 다른분들과 함께 해설을 나누었으면 합니다.로그인 후 오류 신고 및 해설 작성 하시면 포인트가 제공됩니다.[포인트 모으기 및 사용법] | 4. A : -9, B : 15 [포인트 모으기 및 사용법] | 정답률 : 45%
산업기사 | 건설재료시험산업기사 | 2013년09월28일 | 1과목 : 콘크리트공학 | 7. | 품질관리의 기본 4단계에 속하지 않는 것은? |  | 1. 계획 2. 준비 3. 실시 4. 조치 | 2. 준비 | 정답률 : 83% | <문제 해설>[품질관리의 기본 4단계]계획 - 실시 - 검사 - 조치[해설작성자 : gk12]
산업기사 | 건설재료시험산업기사 | 2013년09월28일 | 1과목 : 콘크리트공학 | 8. | 일반콘킈트 재료의 계량에 대한 설명으로 틀린 것은? |  | 1. 각 재료는 1배치씩 질량으로 계량하여야 한다. 2. 물과 혼화제 용액은 용적으로 계량해도 좋다. 3. 혼화제를 녹이는데 사용한 물은 단위수량의 일부로 보지 않는다. 4. 골재 1회 계량분에 대한 허용 계량오차는 ±3% 이다. 해설이 아직 작성되지 않았습니다.해설을 알고 계시다면 오른쪽 해설추가 기능을 이용하여 해설을 작성하여 다른분들과 함께 해설을 나누었으면 합니다.로그인 후 오류 신고 및 해설 작성 하시면 포인트가 제공됩니다.[포인트 모으기 및 사용법] | 3. 혼화제를 녹이는데 사용한 물은 단위수량의 일부로 보지 않는다. [포인트 모으기 및 사용법] | 정답률 : 70%
산업기사 | 건설재료시험산업기사 | 2013년09월28일 | 1과목 : 콘크리트공학 | 9. | 경화한 콘크리트의 체적변화에 관한 설명 중 틀린 것은? |  | 1. 건조수축은 단위수량의 영향보다 물-시멘트비의 영향이 더 크다. 2. 단위수량이 동일한 경우 공기량이 클수록 건조수축은 크다. 3. 물-시멘트비가 일정한 경우 건조수축은 단위시멘트량이 클수록 크다. 4. 시멘트의 화학성분 중 C3A의 함유량이 크면 건조수축은 크다. 해설이 아직 작성되지 않았습니다.해설을 알고 계시다면 오른쪽 해설추가 기능을 이용하여 해설을 작성하여 다른분들과 함께 해설을 나누었으면 합니다.로그인 후 오류 신고 및 해설 작성 하시면 포인트가 제공됩니다.[포인트 모으기 및 사용법] | 1. 건조수축은 단위수량의 영향보다 물-시멘트비의 영향이 더 크다. [포인트 모으기 및 사용법] | 정답률 : 24%
산업기사 | 건설재료시험산업기사 | 2013년09월28일 | 1과목 : 콘크리트공학 | 10. | 콘크리트의 시공 이음에 대한 설명 중 옳지 않은 것은? |  | 1. 먼저 타설한 콘크리트의 레이턴스를 그대로 두거나 표면을 매끄럽게 한 뒤에 연속시공을 해야 한다. 2. 콘크리트의 수축량을 고려하여 콘크리트 타설 높이를 결정해야 한다. 3. 시공 이음의 위치는 전단력이 작은 위치에 설치해야 한다. 4. 시공 이음의 방향은 압축력에 직각인 방향으로 해야 한다. | 1. 먼저 타설한 콘크리트의 레이턴스를 그대로 두거나 표면을 매끄럽게 한 뒤에 연속시공을 해야 한다. | 정답률 : 64% | <문제 해설>레이턴스 : 콘크리트가 경화한 뒤 표면에 형성되는 흰 빛의 얇은 막콘크리트를 타설하였을 때 균질로 혼합퇴지 못하여 재료가 "분리"되고 물이 증발한 후에 남은 미세물이 표면에 나타나는 것으로 레이턴스가 있으면 콘크리트의 부착이 나빠지므로 제거 해줘야 한다.[해설작성자 : comcbt.com 이용자]
산업기사 | 건설재료시험산업기사 | 2013년09월28일 | 1과목 : 콘크리트공학 | 11. | 압축강도 시험의 기록이 없는 현장에서 설계기준압축강도가 20MPa 인 경우 배합강도는? |  | 1. 27 MPa 2. 28.5 MPa 3. 30 MPa 4. 31.5 MPa 해설이 아직 작성되지 않았습니다.해설을 알고 계시다면 오른쪽 해설추가 기능을 이용하여 해설을 작성하여 다른분들과 함께 해설을 나누었으면 합니다.로그인 후 오류 신고 및 해설 작성 하시면 포인트가 제공됩니다.[포인트 모으기 및 사용법] | 1. 27 MPa [포인트 모으기 및 사용법] | 정답률 : 78%
산업기사 | 건설재료시험산업기사 | 2013년09월28일 | 1과목 : 콘크리트공학 | 12. | 설계기준압축강도가 24MPa인 콘크리트 슬래브의 시공에서 슬래브 밑면의 거푸집널은 콘크리트 압축강도가 최소 몇 MPa 이상인 경우 해체할 수 있는가? |  | 1. 5 MPa 2. 8 MPa 3. 14 MPa 4. 16 MPa 해설이 아직 작성되지 않았습니다.해설을 알고 계시다면 오른쪽 해설추가 기능을 이용하여 해설을 작성하여 다른분들과 함께 해설을 나누었으면 합니다.로그인 후 오류 신고 및 해설 작성 하시면 포인트가 제공됩니다.[포인트 모으기 및 사용법] | 4. 16 MPa [포인트 모으기 및 사용법] | 정답률 : 42%
산업기사 | 건설재료시험산업기사 | 2013년09월28일 | 1과목 : 콘크리트공학 | 13. | 수밀 콘크리트의 재료 및 시공에 대한 설명으로 틀린 것은? |  | 1. 물-결합재비는 50% 이하를 표준으로 한다. 2. 콘크리트의 소요 슬럼프는 180mm를 넘지 않도록 한다. 3. 공기량은 4% 이하가 되게 한다. 4. 단위 굵은골재량은 되도록 적게 한다. 해설이 아직 작성되지 않았습니다.해설을 알고 계시다면 오른쪽 해설추가 기능을 이용하여 해설을 작성하여 다른분들과 함께 해설을 나누었으면 합니다.로그인 후 오류 신고 및 해설 작성 하시면 포인트가 제공됩니다.[포인트 모으기 및 사용법] | 4. 단위 굵은골재량은 되도록 적게 한다. [포인트 모으기 및 사용법] | 정답률 : 56%
산업기사 | 건설재료시험산업기사 | 2013년09월28일 | 1과목 : 콘크리트공학 | 14. | 콘크리트의 크리프(Creep)에 대한 설명으로 틀린 것은? |  | 1. 부재치수가 작을수록 크리프가 커진다. 2. 온도가 높을수록 크리프는 커진다. 3. 재하시 재령이 클수록 크리프는 커진다. 4. 양호한 배합의 경우 물-시멘트비가 클수록 크리프는 커진다. 해설이 아직 작성되지 않았습니다.해설을 알고 계시다면 오른쪽 해설추가 기능을 이용하여 해설을 작성하여 다른분들과 함께 해설을 나누었으면 합니다.로그인 후 오류 신고 및 해설 작성 하시면 포인트가 제공됩니다.[포인트 모으기 및 사용법] | 3. 재하시 재령이 클수록 크리프는 커진다. [포인트 모으기 및 사용법] | 정답률 : 62%
산업기사 | 건설재료시험산업기사 | 2013년09월28일 | 1과목 : 콘크리트공학 | 15. | 알칼리골재반응을 막기 위한 대책으로 옳지 않은 것은? |  | 1. 반응성 골재를 사용하지 않는다. 2. 빈배합의 콘크리트로 시공한다. 3. 0.6%이하의 알칼리량을 함유한 시멘트를 사용한다. 4. 적당한 포졸란 또는 고로 슬래그를 사용한다. 해설이 아직 작성되지 않았습니다.해설을 알고 계시다면 오른쪽 해설추가 기능을 이용하여 해설을 작성하여 다른분들과 함께 해설을 나누었으면 합니다.로그인 후 오류 신고 및 해설 작성 하시면 포인트가 제공됩니다.[포인트 모으기 및 사용법] | 2. 빈배합의 콘크리트로 시공한다. [포인트 모으기 및 사용법] | 정답률 : 72%
산업기사 | 건설재료시험산업기사 | 2013년09월28일 | 1과목 : 콘크리트공학 | 16. | 벽 또는 기둥 등에서 콘크리트를 쳐 올라가는 속도는 30분에 얼마 정도로 하는 것이 적당한가? |  | 1. 0.5 ~ 1m 2. 1.0 ~ 1.5m 3. 1.5 ~ 2.0m 4. 2.0 ~ 2.5m 해설이 아직 작성되지 않았습니다.해설을 알고 계시다면 오른쪽 해설추가 기능을 이용하여 해설을 작성하여 다른분들과 함께 해설을 나누었으면 합니다.로그인 후 오류 신고 및 해설 작성 하시면 포인트가 제공됩니다.[포인트 모으기 및 사용법] | 2. 1.0 ~ 1.5m [포인트 모으기 및 사용법] | 정답률 : 84%
산업기사 | 건설재료시험산업기사 | 2013년09월28일 | 1과목 : 콘크리트공학 | 17. | 단위수량이 175kg, 단위시멘트량 378kg, 공기량이 4.5%, 시멘트 밀도가 3.15g/cm3, 잔골재 밀도가 2.60g/cm3, 굵은골재 밀도가 2.65g/cm3, 잔골재율이 40%인 배합조건으로 시방배합을 할 때, 단위 굵은골재량은 약 얼마인가? |  | 1. 680 kg 2. 690 kg 3. 1025 kg 4. 1050 kg 해설이 아직 작성되지 않았습니다.해설을 알고 계시다면 오른쪽 해설추가 기능을 이용하여 해설을 작성하여 다른분들과 함께 해설을 나누었으면 합니다.로그인 후 오류 신고 및 해설 작성 하시면 포인트가 제공됩니다.[포인트 모으기 및 사용법] | 4. 1050 kg [포인트 모으기 및 사용법] | 정답률 : 59%
산업기사 | 건설재료시험산업기사 | 2013년09월28일 | 1과목 : 콘크리트공학 | 18. | 콘크리트 강도시험용 공시체의 양생에 가장 적합한 온도는? |  | 1. 10 ~ 15℃ 2. 18 ~ 22℃ 3. 22 ~ 26℃ 4. 26 ~ 30℃ 해설이 아직 작성되지 않았습니다.해설을 알고 계시다면 오른쪽 해설추가 기능을 이용하여 해설을 작성하여 다른분들과 함께 해설을 나누었으면 합니다.로그인 후 오류 신고 및 해설 작성 하시면 포인트가 제공됩니다.[포인트 모으기 및 사용법] | 2. 18 ~ 22℃ [포인트 모으기 및 사용법] | 정답률 : 78%
산업기사 | 건설재료시험산업기사 | 2013년09월28일 | 1과목 : 콘크리트공학 | 19. | 콘크리트를 타설한 후 습윤양생을 하는 경우 습윤상태의 보호기간은 보통포틀랜드 시멘트를 사용한 경우 얼마 이상을 표준으로 하는가? (단, 일평균기온이 15℃이상인 경우) |  | 1. 1일 2. 3일 3. 5일 4. 7일 해설이 아직 작성되지 않았습니다.해설을 알고 계시다면 오른쪽 해설추가 기능을 이용하여 해설을 작성하여 다른분들과 함께 해설을 나누었으면 합니다.로그인 후 오류 신고 및 해설 작성 하시면 포인트가 제공됩니다.[포인트 모으기 및 사용법] | 3. 5일 [포인트 모으기 및 사용법] | 정답률 : 80%
산업기사 | 건설재료시험산업기사 | 2013년09월28일 | 1과목 : 콘크리트공학 | 20. | 섬유보강 콘크리트에서 사용되는 보강용 섬유로 적합하지 않은 것은? |  | 1. 강섬유 2. 폴르프로필렌섬유 3. 탄소섬유 4. 면섬유 해설이 아직 작성되지 않았습니다.해설을 알고 계시다면 오른쪽 해설추가 기능을 이용하여 해설을 작성하여 다른분들과 함께 해설을 나누었으면 합니다.로그인 후 오류 신고 및 해설 작성 하시면 포인트가 제공됩니다.[포인트 모으기 및 사용법] | 4. 면섬유 [포인트 모으기 및 사용법] | 정답률 : 75%
산업기사 | 건설재료시험산업기사 | 2013년09월28일 | 2과목 : 건설재료 및 시험 | 21. | 스트레이트(straight)아스팔트 및 블로운(blown)아스팔트의 성질에 대한 설명으로 틀린 것은? |  | 1. 블로운 아스팔트는 스트레이트 아스팔트보다 방수성이 작다. 2. 스트레이트 아스팔트는 블로운 아스팔트보다 연화점이 높다. 3. 블로운 아스팔트는 스트레이트 아스팔트보다 신도가 작다. 4. 스트레이트 아스팔트는 블로운 아스팔트보다 감온성이 크다. | 2. 스트레이트 아스팔트는 블로운 아스팔트보다 연화점이 높다. | 정답률 : 50% | <문제 해설>감온성(感溫性) : 아스팔트의 굳기 및 점도 등이 온도 변화에 따라 변화하는 성질[해설작성자 : comcbt.com 이용자]
산업기사 | 건설재료시험산업기사 | 2013년09월28일 | 2과목 : 건설재료 및 시험 | 22. | 그라우팅용 혼화제로서의 필요한 성질로서 틀린 것은? |  | 1. 단위수량이 작고, 블리딩이 작아야 한다. 2. 그라우트를 수축시키는 성질이 있어야 한다. 3. 재료의 분리가 생기지 않아야 한다. 4. 주입하기 쉬워야 하며, 공기를 연행 시켜야 한다. 해설이 아직 작성되지 않았습니다.해설을 알고 계시다면 오른쪽 해설추가 기능을 이용하여 해설을 작성하여 다른분들과 함께 해설을 나누었으면 합니다.로그인 후 오류 신고 및 해설 작성 하시면 포인트가 제공됩니다.[포인트 모으기 및 사용법] | 2. 그라우트를 수축시키는 성질이 있어야 한다. [포인트 모으기 및 사용법] | 정답률 : 86%
산업기사 | 건설재료시험산업기사 | 2013년09월28일 | 2과목 : 건설재료 및 시험 | 23. | 시멘트의 강도 시험 방법(KS L ISO 679)에 따라 표준 모르타르를 제작하고자 한다. 사용한 시멘트의 양이 450g일 때 필요한 표준사의 양은? |  | 1. 1350g 2. 1215g 3. 1105g 4. 900g | 1. 1350g | 정답률 : 75% | <문제 해설>1 : 3 비율임따라서 450 X 3 = 1350g[해설작성자 : comcbt.com 이용자]
산업기사 | 건설재료시험산업기사 | 2013년09월28일 | 2과목 : 건설재료 및 시험 | 24. | 목재의 건조에 대한 설명으로 틀린 것은? |  | 1. 목재를 건조하면 수축 및 균열을 예방할 수 있고, 중량 경감으로 취급 및 운반비가 절감되는 효과가 있다. 2. 자연건조법에는 공기건조법, 수침법이 있다. 3. 열기건조법에서는 증기의 분사로 습도를 조절하여 급격한 건조를 막을 수 있다. 4. 목재를 실내에 넣고 톱밥을 태워서 열기 대신에 연기를 이용하는 것을 훈연법이라고 한다. 해설이 아직 작성되지 않았습니다.해설을 알고 계시다면 오른쪽 해설추가 기능을 이용하여 해설을 작성하여 다른분들과 함께 해설을 나누었으면 합니다.로그인 후 오류 신고 및 해설 작성 하시면 포인트가 제공됩니다.[포인트 모으기 및 사용법] | 3. 열기건조법에서는 증기의 분사로 습도를 조절하여 급격한 건조를 막을 수 있다. [포인트 모으기 및 사용법] | 정답률 : 59%
산업기사 | 건설재료시험산업기사 | 2013년09월28일 | 2과목 : 건설재료 및 시험 | 25. | 다음의 혼화재료 중에서 사용량이 5% 이상이어서 콘크리트의 배합설계에 고려해야 하는 것은? |  | 1. AE감수제 2. 유동화제 3. 급결제 4. 플라이애쉬 해설이 아직 작성되지 않았습니다.해설을 알고 계시다면 오른쪽 해설추가 기능을 이용하여 해설을 작성하여 다른분들과 함께 해설을 나누었으면 합니다.로그인 후 오류 신고 및 해설 작성 하시면 포인트가 제공됩니다.[포인트 모으기 및 사용법] | 4. 플라이애쉬 [포인트 모으기 및 사용법] | 정답률 : 77%
산업기사 | 건설재료시험산업기사 | 2013년09월28일 | 2과목 : 건설재료 및 시험 | 26. | 강에서 탄소의 함유량이 증가함에 따라 변화되는 강의 성질에 관한 설명으로 틀린 것은? |  | 1. 항복점이 작아진다. 2. 전기에 대한 저항성이 커진다. 3. 인장강도와 경도가 증가한다. 4. 비중과 선팽창계수가 작아진다. 해설이 아직 작성되지 않았습니다.해설을 알고 계시다면 오른쪽 해설추가 기능을 이용하여 해설을 작성하여 다른분들과 함께 해설을 나누었으면 합니다.로그인 후 오류 신고 및 해설 작성 하시면 포인트가 제공됩니다.[포인트 모으기 및 사용법] | 1. 항복점이 작아진다. [포인트 모으기 및 사용법] | 정답률 : 65%
산업기사 | 건설재료시험산업기사 | 2013년09월28일 | 2과목 : 건설재료 및 시험 | 27. | 조립률이 2.9인 잔골재와 조립률이 7.30인 굵은 골재를 1:1.5의 무게비로 섞을 때 혼합골재의 조립률을 구한 값은? |  | 1. 4.73 2. 5.54 3. 5.95 4. 5.98 | 2. 5.54 | 정답률 : 78% | <문제 해설>조립률 : (잔골재 조립률 * 잔골재 무게비) + (굵은골재 조립률 * 굵은골재 무게비) / (잔골재 무게비 * 굵은골재 무게비) = (2.9*1)+(7.30*1.5) / (1+1.5) = 5.54[해설작성자 : comcbt.com 이용자]
산업기사 | 건설재료시험산업기사 | 2013년09월28일 | 2과목 : 건설재료 및 시험 | 28. | 다음 중에서 폭발력이 강하고 수중에서도 폭발할 수 있는 다이나마이트(dynamite)는? |  | 1. 분상 다이나마이트 2. 규조토 다이나마이트 3. 교질 다이나마이트 4. 스트레이트 다이나마이트 해설이 아직 작성되지 않았습니다.해설을 알고 계시다면 오른쪽 해설추가 기능을 이용하여 해설을 작성하여 다른분들과 함께 해설을 나누었으면 합니다.로그인 후 오류 신고 및 해설 작성 하시면 포인트가 제공됩니다.[포인트 모으기 및 사용법] | 3. 교질 다이나마이트 [포인트 모으기 및 사용법] | 정답률 : 90%
산업기사 | 건설재료시험산업기사 | 2013년09월28일 | 2과목 : 건설재료 및 시험 | 29. | 포틀랜드시멘트의 클링커 화합물의 특성에 대한 설명 중 틀린 것은? |  | 1. C3S는 수화에 의한 발열이 C2S 보다 크다. 2. C3A는 수화속도가 대단히 빠르고 발열량이 크며 건조수축도 크다. 3. C4AF는 수화열이 적고 수축도 적으며 강도도 작다. 4. C2S는 화학저항성은 작고 건조수축이 크다. 해설이 아직 작성되지 않았습니다.해설을 알고 계시다면 오른쪽 해설추가 기능을 이용하여 해설을 작성하여 다른분들과 함께 해설을 나누었으면 합니다.로그인 후 오류 신고 및 해설 작성 하시면 포인트가 제공됩니다.[포인트 모으기 및 사용법] | 4. C2S는 화학저항성은 작고 건조수축이 크다. [포인트 모으기 및 사용법] | 정답률 : 35%
산업기사 | 건설재료시험산업기사 | 2013년09월28일 | 2과목 : 건설재료 및 시험 | 30. | 시멘트 64g을 사용하여 비중 시험을 한 결과 르샤틀리에 비중병의 눈금 읽음의 차가 2.5mL 이었다. 이 시멘트의 비중은? |  | 1. 3.17 2. 3.12 3. 3.05 4. 2.98 해설이 아직 작성되지 않았습니다.해설을 알고 계시다면 오른쪽 해설추가 기능을 이용하여 해설을 작성하여 다른분들과 함께 해설을 나누었으면 합니다.로그인 후 오류 신고 및 해설 작성 하시면 포인트가 제공됩니다.[포인트 모으기 및 사용법] | 2. 3.12 [포인트 모으기 및 사용법] | 정답률 : 53%
산업기사 | 건설재료시험산업기사 | 2013년09월28일 | 2과목 : 건설재료 및 시험 | 31. | Asphalt 침입도 시험에서 표준온도는 얼마인가? |  | 1. 20℃ 2. 23℃ 3. 18℃ 4. 25℃ 해설이 아직 작성되지 않았습니다.해설을 알고 계시다면 오른쪽 해설추가 기능을 이용하여 해설을 작성하여 다른분들과 함께 해설을 나누었으면 합니다.로그인 후 오류 신고 및 해설 작성 하시면 포인트가 제공됩니다.[포인트 모으기 및 사용법] | 4. 25℃ [포인트 모으기 및 사용법] | 정답률 : 49%
산업기사 | 건설재료시험산업기사 | 2013년09월28일 | 2과목 : 건설재료 및 시험 | 32. | 대폭파 또는 수중폭파 등을 동시에 폭파하 경우 뇌관대신 사용하는 것은? |  | 1. 도폭선 2. 도화선 3. 전기도화선 4. 다이나마이트 해설이 아직 작성되지 않았습니다.해설을 알고 계시다면 오른쪽 해설추가 기능을 이용하여 해설을 작성하여 다른분들과 함께 해설을 나누었으면 합니다.로그인 후 오류 신고 및 해설 작성 하시면 포인트가 제공됩니다.[포인트 모으기 및 사용법] | 1. 도폭선 [포인트 모으기 및 사용법] | 정답률 : 67%
산업기사 | 건설재료시험산업기사 | 2013년09월28일 | 2과목 : 건설재료 및 시험 | 33. | 석재 시험편의 중량을 측정한 결과 건조 중량이 325g, 수중에서 측정한 중량이 203g, 시험편 침수 후 표면건조 포화 상태의 중량이 327g일 때 이 석재의 표면건조 포화상태 비중은? |  | 1. 2.62 2. 2.65 3. 2.72 4. 2.75 해설이 아직 작성되지 않았습니다.해설을 알고 계시다면 오른쪽 해설추가 기능을 이용하여 해설을 작성하여 다른분들과 함께 해설을 나누었으면 합니다.로그인 후 오류 신고 및 해설 작성 하시면 포인트가 제공됩니다.[포인트 모으기 및 사용법] | 1. 2.62 [포인트 모으기 및 사용법] | 정답률 : 31%
산업기사 | 건설재료시험산업기사 | 2013년09월28일 | 2과목 : 건설재료 및 시험 | 34. | 암석의 분류 중 화성암에 속하지 않는 것은? |  | 1. 석회암 2. 화강암 3. 섬록암 4. 현무암 | 1. 석회암 | 정답률 : 55% | <문제 해설>화성암 : 화강암, 섬록암, 현무암퇴적암 : 석회암, 응회암[해설작성자 : comcbt.com 이용자]
산업기사 | 건설재료시험산업기사 | 2013년09월28일 | 2과목 : 건설재료 및 시험 | 35. | 포틀랜드 시멘트(portland cement)의 비중 감소 원인으로 틀린 것은? |  | 1. 소성온도가 부족할 때 2. 풍화로 인하여 3. 성분중에서 SiO2, Fe2O3가 많을 때 4. 성분중에서 CaO, Al2O3가 많을 때 해설이 아직 작성되지 않았습니다.해설을 알고 계시다면 오른쪽 해설추가 기능을 이용하여 해설을 작성하여 다른분들과 함께 해설을 나누었으면 합니다.로그인 후 오류 신고 및 해설 작성 하시면 포인트가 제공됩니다.[포인트 모으기 및 사용법] | 3. 성분중에서 SiO2, Fe2O3가 많을 때 [포인트 모으기 및 사용법] | 정답률 : 47%
산업기사 | 건설재료시험산업기사 | 2013년09월28일 | 2과목 : 건설재료 및 시험 | 36. | 아스팔트의 물리적 성질에 대한 설명으로 틀린 것은? |  | 1. 침입도는 아스팔트의 경도를 나타낸다. 2. 연화점은 아스팔트가 일정한 점성에 도달했을 때의 온도로 나타낸다. 3. 감온성은 아스팔트의 연성을 수치로 나타낸 것이다. 4. 인화점은 아스팔트를 가열하여 불이 붙게 되는 최저온도를 말한다. | 3. 감온성은 아스팔트의 연성을 수치로 나타낸 것이다. | 정답률 : 40% | <문제 해설>감온성(感溫性):아스팔트의 굳기 및 점도 등이 온도 변화에 따라 변화하는 성질[해설작성자 : comcbt.com 이용자]
산업기사 | 건설재료시험산업기사 | 2013년09월28일 | 2과목 : 건설재료 및 시험 | 37. | AE제를 사용한 콘크리트의 특징으로 틀린 것은? |  | 1. 콘크리트의 워커빌리티가 개선된다. 2. 동결융해에 대한 저항성이 증대된다. 3. 물-시멘트비가 일정할 경우 공기량이 증가함에 따라 탄성계수는 감소한다. 4. 철근콘크리트의 경우 철근과의 부착력이 증대된다. 해설이 아직 작성되지 않았습니다.해설을 알고 계시다면 오른쪽 해설추가 기능을 이용하여 해설을 작성하여 다른분들과 함께 해설을 나누었으면 합니다.로그인 후 오류 신고 및 해설 작성 하시면 포인트가 제공됩니다.[포인트 모으기 및 사용법] | 4. 철근콘크리트의 경우 철근과의 부착력이 증대된다. [포인트 모으기 및 사용법] | 정답률 : 53%
산업기사 | 건설재료시험산업기사 | 2013년09월28일 | 2과목 : 건설재료 및 시험 | 38. | 골재의 단위 용적 질량 시험에서 시료를 용기에 채우는 방법 중 충격에 의한 경우를 설명한 아래의 표에서 ( )안에 알맞은 수치는? | R0lGODlhMQFYAHcAACH5BAAAAAAALAAAAAAxAVgAgAAAAP///wj+AAMIHEiwoMGDCBMqXMiwocOHECNKnEixosWLGDNq3Mixo8ePIEOKHEmypMmTKFOqfAigpcuXMGPKnEmzps2bOHPq3Mmzp8+fQIMKHVoQwMqjSJMqXZrRKEGnTKNKnUo1JVSBV6tq3cq1q8OsWb2KHUtWKtiyaNOqRXmWYcynMLHCfZtw5ty4WPFetYtwr9y8L/8GoBv2bkvBgF0u5Js48EDFjw1DdmuQ8N3IfZ8irluUcueDTgtrhigac2XEpUGPhlpYdGiWqE9zVpg6M+2vqgcPPhxbt+2/tTcHD+satUzax2/n9gsbM2vQvFc3h0wcOd3G1C0rX+xbumDmpcH+N2y7GO/y0RKfb/+8N3lu4KbRs8ct3Pzv+/Rnb29rdLL4+695Fp9+3cnGGk2egeWedpuV59iBcfHX4GUDRsTYbtdhKF9vfSnonGn/QffgeJ/VhWCJwZl4oWwFxpeii4AR6Fto0ZF4lHoawkjRce1FF95qNb434Y4uuqcRjvKtmOSQswWoonk1dchXlN0hyaFJP34oIJOSCVnbi/m1yCV3WmIXZH8VlsgUjtVxSSV2W6rp5HpisjggeRjaZ2d6QlronYx4imgfmGOmxuaeYVbIXJhzAhpnlW2OiahkD74FoZFd1okej2TK+KiaIm56YqcbFkgog3SmmCGAmBbVqp/+HH1JqqCOmWmokUqCWpFreuZKJ36EriXssMQCW+yxyCZrrLLMNjtsoM5GK+1W0E5r7bVJVYvtttySpG234IZ7pK7ilmvuRN/CqamrSPq4bpqUqpokrq9m2qOVlenF7mTW5RvkY/za+qupDuLbp6yTovgdfMPxuSXCnirXrqR/ignxqaUmPOGiXlKcbp0BK1wlw27VC6+cpPpq28TvGshbpAJeCHOf5HJsZ6PLRtwwfDyj2dynN8ebMWkLlxnzvv/+mjTMKoMsdG/yDg1whOO5C5xiX456JYE2I62ndfeenJjULNWYHZ4fTwpm2HEGSzGLAfqMUdensQySwWRHTCT+aSEH21rSQbcs3Eec9iz42B1z1y69q+43K63+aS2x5GDXSjOkU1bsaMGWr6fea27/tvOMKD8OoOnkbhQ60DXjR/DhaV+eOOm6Zb0ixjzrOPXXB+/Ou9dmO2zq7zaaXlzpUYutN6jtRZb88Cqfdel1bv8L8fJvs1vq9HpR7vthx++r/ODCE53Zi52rznfjxbvu76Amc776ReGjzvy5+Odv/vj6939u7P4LILgAKMACXouABkygsxCowAYii4EOjKCwICjBCpaFghbMYFfSRp0WZQhVlcPZ+7z2HX3Jz14Uehe/bNcr4iFOcPNjoeVq9bzDaaZrBgudCBlVtNQpamX+OvKbjWa2LvAAzobYM5TmciYl8L1uU7Ij062o96fWPO54LOOVCW/jRBJyrVD0C6HVcpeq4slNXRsTXshcFbgclix9ZQqRanrUJP6dToVN2RsZN9epMxoPVm562Rhp57SU1XF3JztUovLEvheuEYkDY+QW89Q+2E3tZ3N5ow8fFqO/abFVeEskiMT4SD1GcX+AJGQZj8a9EWmMficKkRXzCEYV5e2NLizfrp5EwyX2TnFyqV8avxI/Q47slWhcUiSxJ8kjBrKR2Vvme+TIR86ADoqt22UIlelGpd3PVkqc29MwecpKAi+LlbxY7chWOEi6CW5bbKfrDoTMcIbRjtL+dOcrWcg/Bp6xacdEJeRYJyloKm+KufRSMZGpz4MWs4bz06BEp4LBiVp0TZu8qEa1UtGNepQtGf2oSLMV0pGa1ColPalKvZXSlbqUcCX9YC9Llzju1QeO42ymTaFHvFnG6IcgiuckBxhSIgZUd21MEw7zubat/dGb8HKST8MVu0Z+jW5QU6qPcnk9Kd4yY1RiGhCHKS4E2lOsd+ymKctZseiVE62S7OFXo/WxsM4USOERKtXAmdcPbrOhZoLe9sA6SoZKq6OFdJ4onXPEiOLyrqICqMgwp9gGLcqTZS3qglIYzMXuUX7OvGdL1XingAZMrVQdbWFpusPX3QunifSL3uWE2cS72q21csVnszi42cCpEnkpW2g0yQoXPSqyaFglLlFviVCslbavHfScNuMlyL368mHBG1xym3lUbPHWoC0ToueEC9ibNU+g9czpNJer25e6l5btfa981+rY+dp3lffNr/rmqt/+zqq+/tWvgoZC4AIb+MAITrCCF8zgmwT4wRCOsIQnPKyAAAA7 | 1. 1cm 2. 5cm 3. 8cm 4. 10cm 해설이 아직 작성되지 않았습니다.해설을 알고 계시다면 오른쪽 해설추가 기능을 이용하여 해설을 작성하여 다른분들과 함께 해설을 나누었으면 합니다.로그인 후 오류 신고 및 해설 작성 하시면 포인트가 제공됩니다.[포인트 모으기 및 사용법] | 2. 5cm [포인트 모으기 및 사용법] | 정답률 : 66%
산업기사 | 건설재료시험산업기사 | 2013년09월28일 | 2과목 : 건설재료 및 시험 | 39. | 다음 설명이 의미하는 토목섬유의 종류는? | R0lGODlhMQFrAHcAACH5BAAAAAAALAAAAAAxAWsAgAAAAP///wj+AAMIHEiwoMGDCBMqXMiwocOHECNKnEixosWLGDNq3Mixo8ePIEOKHEmypMmTKFOqdAigpcuXMGPKnEmzps2bOHPq3Mmzp8+fQIMKHVoQwMqjSJMqXZrRKEGnTKNKnUo1JVSBV6tq3cq1K8uiXsOKHbs1a1ayaNOqHWm2YUyDbwfGPftUplyYWO++zKsXL8K5dVvKHUz46l6+Cw0HfqrQZYDDiFnaxeoXKuCEjgkz1twYbGK4m0PTpeuZNF/Lm01H9nyas1PUhV2v/huaNmbOuL8+7rw78uuIZxUzbPuZdW/RB1XPtA27dV/IoGP7Riy8eW/VlB9nnqw8t/a4fyf+R7f+O/nlu9+xr1afXnBRv5QPsz/OXDb9+dOPV7dPfjbo/q+5Zxt9TRXXH4FgGSagUdbdVpuD/g33YGDcVeZaZu3B9558Fy6YWofYwdZcg6zhhxlN8W0HIoQHXueWceYtlyF091U0Gn8h7ecbhjoOmNeI3zUmXk0U3ZifaUCuh2ByMBZZm13KDcnkkRTSuCF8PWb5oUUYLjnlRTIueWCUJurmHVwapigghGYaWaOXZ7K45ZtjDpcmlyCRqN+cX+IGXnFx5ibck8BJGR2dVXaJJnhaSocobw/+CeiEiRlaIp+Lahjci5Q2Oah9D5G5l2UWBtpnjCM6Vl6Kpm4q6In+YZYpqqrPrXrqm53CyJ6kGV5pZaJr3mpcmKj+2qmtwvoa3J2F8gpsiJNmSqOzp5a51rXYZlutttx2662PcH4r7rhiEUfuueh6ZW667LbL1LruxivvSfDOa++9HdWL7778TqSvsmsSK61gCkpKba0Llkqomque56adjCp8Xnif5sdwsAezup6HEub6KqQgV4yrqYc+bHFp9fkna4TOPQqRqyfHDGeP4IKrnsCHhvysshKRyuGwKY/nHX44t0wzwBunt3OiOgcJZbA5hytZxj+SnO/QOZOGrKMmmxn00f8tVjXLGIEt8rZCxtoz1yjOqOjSYmZda4SQdU1xhT/f9zb+chY33DaRd/u5Z8dWY/1ygjXjSd1bbenpuGajQb12yZheSh3iyZaNXna7NjlwwOIVGXrRlIO82+MqQ57556i7TLGNo4dOr+eE0856tFEHPTffMCM4qN2hGu76rWYxazvZvZOuK8TGWwsidMofK3fLSkYqPPN1fwk2wCIXrKns3OOOtuncS940m9hjWfpgpJYMM5Qez0rw7tACbT/6tZMtdfVpG6/4xd4zVqj81yrx8Q1WBJRaiGRnsNhlLHr7I5Dz+kVBfv2rghjMIP80yEENXrCDILTXB0NIwnaNsIQoJNcJU8jCbq2whTC81gt/p7DXfWxxeSvW/O5nQxwyaEf+VAsS3dxSQ+LR74it4lGlOBat+ZzNRcCZXtw+Q6InQmp7HktcBLF4Q5RNyYrDs1/nsgiqKyFQRXVRWuqoKDg9XexyjtLiG290s8qF74u6U1scpzfGwj1xa5hT1A996J46+kw6exubEuMIQZm5EUfk09oQI0glNgEyak4UTREth6utgXFsIxvkgFK1w09aMo2o1KH+YrVJo/3NjhSy2gpF6abu/IiJoCzj5wZ3PNQsUmP6s6T5nGQjYT2Sj5Nr4oscJ8D4kBFhlHxm2g4IRQBK6JgvGybC0Og5bC5sgvmrI/Vk1rMERtNP5pzUJYnmykYWs5tSZNg3OUXJE4poeUv+FGQ8vWbEfAYMlplknxzvKCd4Wu+GXKSm6eon0Owcz3cTMmXuPIU7nw3SogcDnqwCejdaOXRhT/rlbX7Yx2Cubn+8aiDVBBbEXulOI5IkYoAWuNImmjNKqlNmDHcqrhfy9KfqeihQh9oVnxL1qFExKlKXihSlMvWpKHEqVKfKFqFS9aolkSpWtwpTq6oRiekD3QOzt0ZgIgmgMuVmQTVGy1b2pZoOY1wsV4lLaW7wlJA8HD2NuaJK9mmde72kQlsTU1te9KWdhKUwW2rP9X31KyWdaOu4OLGGNk2cUxSlF+vjtxz2TbHwCxs/MZvTcQKqeA/Unmr3+M1/rlKxVdP+LGER+6GGbeuQCT0ZjyJb0k8J9j08TCuDEpZDsv51R8Dt6G9Px9w50jY2tpWirYxLG1KCD5NTW9dyg6fXhzJ0YCaN4lqRJVs4cna3eGlQeW2XMC+ZSKt9Ldt1rwdBcIJJm3ttLifxuF0wcWm++HynaXX4q8i+lnw82yZ+OdK4faJsupi8af+auUWv4tVa38Wf3iIGYIiedJsCzqUEeXNYECM0esnrsOAmXJkaGhhwqhwZPyn64eSyWD6j0k/vMlVND88mwzQOL3Y94k0hJ9NtBtxdjYWYSH8pkLsBFKSEz9gld8KXq1gmZuGyzGX/2rXLYD7yOcNM5vzat8xoXnH+mtfs5C+z+c0jhrOcwylTyLnYl1QGojcr9qe4enbOIR6zeXkn4nn6Fa8/Fh7wAC3eJKZX0bP1UXQHzMP3rdbCjEYfR3m5mPKs90g7pDRI5QnWRWd6tF6bLKuQJDHYxuxsv1vyqW2WaoLJ1TmfXmuPmYTbtoEqcmcG9Cw5vdrfsNPQI91yaKc46zbLUtRwNDaJXYy8PQaxdc1udDAVA0ZPh0tByC52ROMn62wfVMOf9JAte0zd5XUvfrcW9KmlGuVh5lppC14Z0+A2SnOj2t9zvjLAoSrwgTO14AZHKsITTtSFMxyoqB2KxCdO8Ypb/OIYz7jGbfLwjnv84yAHakABAAA7 | 1. 지오멤브레인 2. 지오네트 3. 지오그리드 4. 지오텍스타일 해설이 아직 작성되지 않았습니다.해설을 알고 계시다면 오른쪽 해설추가 기능을 이용하여 해설을 작성하여 다른분들과 함께 해설을 나누었으면 합니다.로그인 후 오류 신고 및 해설 작성 하시면 포인트가 제공됩니다.[포인트 모으기 및 사용법] | 1. 지오멤브레인 [포인트 모으기 및 사용법] | 정답률 : 77%
산업기사 | 건설재료시험산업기사 | 2013년09월28일 | 2과목 : 건설재료 및 시험 | 40. | 합판의 제조방법 중에서 넓은 폭의 합판이 얻어지며 낭비가 없고 가장 널리 사용되는 것은? |  | 1. 로터리 베니어(rotary veneer) 2. 슬라이스트 베니어(sliced veneer) 3. 소드 베니어(sawed veneer) 4. 플라이우드 베니어(plywood veneer) 해설이 아직 작성되지 않았습니다.해설을 알고 계시다면 오른쪽 해설추가 기능을 이용하여 해설을 작성하여 다른분들과 함께 해설을 나누었으면 합니다.로그인 후 오류 신고 및 해설 작성 하시면 포인트가 제공됩니다.[포인트 모으기 및 사용법] | 1. 로터리 베니어(rotary veneer) [포인트 모으기 및 사용법] | 정답률 : 71%
산업기사 | 건설재료시험산업기사 | 2013년09월28일 | 3과목 : 건설시공학 | 41. | 수밀 콘크리트의 물-결합재비는 얼마 이하를 표준으로 하는가? |  | 1. 45% 이하 2. 50% 이하 3. 55% 이하 4. 60% 이하 해설이 아직 작성되지 않았습니다.해설을 알고 계시다면 오른쪽 해설추가 기능을 이용하여 해설을 작성하여 다른분들과 함께 해설을 나누었으면 합니다.로그인 후 오류 신고 및 해설 작성 하시면 포인트가 제공됩니다.[포인트 모으기 및 사용법] | 2. 50% 이하 [포인트 모으기 및 사용법] | 정답률 : 73%
산업기사 | 건설재료시험산업기사 | 2013년09월28일 | 3과목 : 건설시공학 | 42. | 주공정선(critical path)에 대한 설명 중 옳지 않은 것은? |  | 1. 주공정선(critical path)상에서는 모든 여유가 0 이므로 중점관리 할 필요가 있다. 2. 주공정선(critical path)은 개시점에서 종료점까지의 모든 경로 중에서 가장 시간이 긴 공정이다. 3. 주공정선(critical path)은 둘 이상일 수도 있다. 4. 공기단축을 위해서 주공정선(critical path) 경로상의 작업을 변경할 수는 없다. 해설이 아직 작성되지 않았습니다.해설을 알고 계시다면 오른쪽 해설추가 기능을 이용하여 해설을 작성하여 다른분들과 함께 해설을 나누었으면 합니다.로그인 후 오류 신고 및 해설 작성 하시면 포인트가 제공됩니다.[포인트 모으기 및 사용법] | 4. 공기단축을 위해서 주공정선(critical path) 경로상의 작업을 변경할 수는 없다. [포인트 모으기 및 사용법] | 정답률 : 48%
산업기사 | 건설재료시험산업기사 | 2013년09월28일 | 3과목 : 건설시공학 | 43. | 시공기면을 결정하는데 있어서 고려해야 할 사항으로 틀린 것은? |  | 1. 성토량과 절토량이 같게 배분할 것 2. 연약지반이 있는 경우에는 이에 대처할 수 있는 작업을 고려할 것 3. 암석 굴착량은 되도록 많게 할 것 4. 성토와 절토의 양을 최소로 할 것 해설이 아직 작성되지 않았습니다.해설을 알고 계시다면 오른쪽 해설추가 기능을 이용하여 해설을 작성하여 다른분들과 함께 해설을 나누었으면 합니다.로그인 후 오류 신고 및 해설 작성 하시면 포인트가 제공됩니다.[포인트 모으기 및 사용법] | 3. 암석 굴착량은 되도록 많게 할 것 [포인트 모으기 및 사용법] | 정답률 : 73%
산업기사 | 건설재료시험산업기사 | 2013년09월28일 | 3과목 : 건설시공학 | 44. | 댐 위치 결정에 대한 설명으로 틀린 것은? |  | 1. 지형 및 지질조건이 양호하여 충분한 저수용량을 확보할 수 있는 곳 2. 기초 지반이 견고하여 누수가 없고 열화의 우려가 없는 곳 3. 댐 지점의 양안의 폭이 넓어서 댐 체적이 커지는 곳 4. 공사재료 구득이 쉽고 여수로 설치가 용이한 곳 해설이 아직 작성되지 않았습니다.해설을 알고 계시다면 오른쪽 해설추가 기능을 이용하여 해설을 작성하여 다른분들과 함께 해설을 나누었으면 합니다.로그인 후 오류 신고 및 해설 작성 하시면 포인트가 제공됩니다.[포인트 모으기 및 사용법] | 3. 댐 지점의 양안의 폭이 넓어서 댐 체적이 커지는 곳 [포인트 모으기 및 사용법] | 정답률 : 80%
산업기사 | 건설재료시험산업기사 | 2013년09월28일 | 3과목 : 건설시공학 | 45. | 콘크리트는 신속하게 운반하여 즉시 치고 충분히 다져야 한다. 비비기로부터 치기가 끝날 때까지의 시간은 원치걱으로 얼마를 넘어서는 안 되는가? (단, 외기온도가 25℃ 미만인 경우) |  | 1. 1시간 2. 1.5시간 3. 2시간 4. 2.5시간 | 3. 2시간 | 정답률 : 82% | <문제 해설>외기온도 25C 이상일 때 : 1.5시간 이하외기온도 25C 미만일 때 : 2시간 이하온도가 높으면 빨리 응결 속도가 빠르니까 빨리 쳐야한다 라고 이해하면 됨[해설작성자 : comcbt.com 이용자]
산업기사 | 건설재료시험산업기사 | 2013년09월28일 | 3과목 : 건설시공학 | 46. | 18,000m3의 자갈을 3m3의 덤프트럭을 운반할대 1일 운반가능 횟수가 10회이며, 6일간 전량을 운반하려면, 1일 몇 대의 트럭이 소요되는가? |  | 1. 100대 2. 150대 3. 200대 4. 250대 해설이 아직 작성되지 않았습니다.해설을 알고 계시다면 오른쪽 해설추가 기능을 이용하여 해설을 작성하여 다른분들과 함께 해설을 나누었으면 합니다.로그인 후 오류 신고 및 해설 작성 하시면 포인트가 제공됩니다.[포인트 모으기 및 사용법] | 1. 100대 [포인트 모으기 및 사용법] | 정답률 : 81%
산업기사 | 건설재료시험산업기사 | 2013년09월28일 | 3과목 : 건설시공학 | 47. | 각종 준실선의 특징 중 틀린 것은? |  | 1. 펌프 준설선은 준설과 매립을 동시에 할 수 있다. 2. 버킷 준설선은 해저를 평평하게 할 수 있다. 3. 디퍼 준설선은 협소한 토질에서 단단한 토질의 준설에 적합하다. 4. 그랩 준설선은 대규모 준설에 적합하고 준설단가가 비교적 싸다. 해설이 아직 작성되지 않았습니다.해설을 알고 계시다면 오른쪽 해설추가 기능을 이용하여 해설을 작성하여 다른분들과 함께 해설을 나누었으면 합니다.로그인 후 오류 신고 및 해설 작성 하시면 포인트가 제공됩니다.[포인트 모으기 및 사용법] | 4. 그랩 준설선은 대규모 준설에 적합하고 준설단가가 비교적 싸다. [포인트 모으기 및 사용법] | 정답률 : 53%
산업기사 | 건설재료시험산업기사 | 2013년09월28일 | 3과목 : 건설시공학 | 48. | 히빙(heaving)의 방지대책에 관한 설명 중 옳지 않은 것은? |  | 1. 기초의 근입 깊이를 짧게 한다. 2. 표토를 제거하여 흙 하중을 작게 한다. 3. 지반을 개량한다. 4. 굴착면에 하중을 가한다. 해설이 아직 작성되지 않았습니다.해설을 알고 계시다면 오른쪽 해설추가 기능을 이용하여 해설을 작성하여 다른분들과 함께 해설을 나누었으면 합니다.로그인 후 오류 신고 및 해설 작성 하시면 포인트가 제공됩니다.[포인트 모으기 및 사용법] | 1. 기초의 근입 깊이를 짧게 한다. [포인트 모으기 및 사용법] | 정답률 : 62%
산업기사 | 건설재료시험산업기사 | 2013년09월28일 | 3과목 : 건설시공학 | 49. | 내부마찰각이 0인 점토 지반을 연직으로 굴착하다가 6m 굴착 지점에서 활동면이 발생하여 붕괴되었다. 이 흙의 단위중량 γ=1.8t/m3 이면 점착력 c는 얼마이며, 안전율 3을 고려하는 경우 몇 m까지 굴착해야 하는가? |  | 1. c=2.3t/m2, H=2m 2. c=2.7t/m2, H=2m 3. c=2.3t/m2, H=3m 4. c=2.7t/m2, H=3m 해설이 아직 작성되지 않았습니다.해설을 알고 계시다면 오른쪽 해설추가 기능을 이용하여 해설을 작성하여 다른분들과 함께 해설을 나누었으면 합니다.로그인 후 오류 신고 및 해설 작성 하시면 포인트가 제공됩니다.[포인트 모으기 및 사용법] | 2. c=2.7t/m2, H=2m [포인트 모으기 및 사용법] | 정답률 : 38%
산업기사 | 건설재료시험산업기사 | 2013년09월28일 | 3과목 : 건설시공학 | 50. | 불도저의 1시간당 압토작업량을 Q2, 1개날의 리퍼작업량을 Q1이라 하면 리퍼로 암석을 파쇄하면서 도저 작업을 할 때의 1시간당 토공량 Q를 구하는 식으로 옳은 것은? | R0lGODlhaQA1AHcAACH5BAAAAAAALAAAAABpADUAhAAAAAAAOgAAZgA6kABmZgBmtjoAADo6kDpmtjqQ22YAAGYAOmYAZmZmtma2/5A6AJA6OpA6ZpCQ25Db/7ZmALZmOra2/7b//9uQOtv///+2Zv/bkP//tv//2////wAAAAj+AD0IHEiwoMGDCBMqXMiwocOHECNKnEixosWLGDNq3Mixo8ePIEMixACgZIKQJE2K3EhhQAaBFAp8bPnSQ8yVGDW4JEjBQUedNWH6xFmxZ8ENB4JmNEoQqVKiDzkwuFCwA4QJG6VSJWgVK9SITg0yzRi24NivDsvyHEo2qVi2aBuqHVjBa9unHurGjTq1aoStCTcYKEmYcAC7HrT6BbyXYU8KAA572ICg4+PIWCkX5CChMUINBDpzWDBBr8AOD0rKpAhaNGnTiRUAOOn5IM3JBuAC5aAAbsTbgn170EC7tsGUJYULtYgcgHDixhdqUEmQQ4ON02cThP4QefG4Hf7+ruTe8LbN1WhHT+BgQSR56TsHnsUpuKTkkO8Vzp8bXSPqkgIwdpBiXF3Vn3H82aTcgVAluN9ghRX2HYMXJQgbRbxFqOGGHHbo4YeFBThgX1yJR2Fjl0mm2YmNtZbYa4gJVB+HE7JY1E7BfeQdSoTVOFFzC1pk3k0eDYleRtn5yFp8y3EE1Fo2QtmUWyz5liCDBA7UVVYkamlglA4GKVGYUU5GpZR3vVWmhTFaxGaZWZ5mYmAQanifQHF6EJ6AJ6aYWWXVdVaUA5CpCGiZLqoHW4ZKOpQojFqmBsCR0QGXm0H5SWSpbi7xJmZcQGLaaHeFLTgfg0luN6pEqVZ3XZknB2Xq0Z6wxroqRuqxV2tBsm404521/geAiLsWa+yxyCar7LLMChQQADs= | 1. 2. 3. 4. 해설이 아직 작성되지 않았습니다.해설을 알고 계시다면 오른쪽 해설추가 기능을 이용하여 해설을 작성하여 다른분들과 함께 해설을 나누었으면 합니다.로그인 후 오류 신고 및 해설 작성 하시면 포인트가 제공됩니다.[포인트 모으기 및 사용법] | 3. [포인트 모으기 및 사용법] | 정답률 : 81%
산업기사 | 건설재료시험산업기사 | 2013년09월28일 | 3과목 : 건설시공학 | 51. | 성토용 다짐기계 중 철륜 표면에 다수의 돌기를 붙여 접지면적을 작게 하여 접지압을 증가시킨 롤러로서 습지와 같은 연약 지반의 다짐에 적당한 것은? |  | 1. 탬핑 롤러 2. 탠덤 롤러 3. 머캐덤 롤러 4. 타이어 롤러 해설이 아직 작성되지 않았습니다.해설을 알고 계시다면 오른쪽 해설추가 기능을 이용하여 해설을 작성하여 다른분들과 함께 해설을 나누었으면 합니다.로그인 후 오류 신고 및 해설 작성 하시면 포인트가 제공됩니다.[포인트 모으기 및 사용법] | 1. 탬핑 롤러 [포인트 모으기 및 사용법] | 정답률 : 60%
산업기사 | 건설재료시험산업기사 | 2013년09월28일 | 3과목 : 건설시공학 | 52. | 옹벽의 외력에 대한 안정조건에 대한 설명으로 틀린 것은? |  | 1. 전도에 대해 안정해야 한다. 2. 옹벽의 근입 깊이를 최소로 해야 한다. 3. 활동에 대해 안정해야 한다. 4. 지반 지지력에 대해 안정해야 한다. 해설이 아직 작성되지 않았습니다.해설을 알고 계시다면 오른쪽 해설추가 기능을 이용하여 해설을 작성하여 다른분들과 함께 해설을 나누었으면 합니다.로그인 후 오류 신고 및 해설 작성 하시면 포인트가 제공됩니다.[포인트 모으기 및 사용법] | 2. 옹벽의 근입 깊이를 최소로 해야 한다. [포인트 모으기 및 사용법] | 정답률 : 75%
산업기사 | 건설재료시험산업기사 | 2013년09월28일 | 3과목 : 건설시공학 | 53. | 수로나 도로, 철도 기타 지상구조물의 지하에서 횡단하여 물의 통로를 만드는 지하구조로서 용수, 배수, 운하 등 성질이 다른 수로가 교차하여 합류시킬 수 없을 때, 수로교로서는 안될 때, 또 다른 수로 혹은 노선과 교차할 경우에 사용하는 것은? |  | 1. 관암거 2. 다공관거 3. 함거 4. 사이펀관거 해설이 아직 작성되지 않았습니다.해설을 알고 계시다면 오른쪽 해설추가 기능을 이용하여 해설을 작성하여 다른분들과 함께 해설을 나누었으면 합니다.로그인 후 오류 신고 및 해설 작성 하시면 포인트가 제공됩니다.[포인트 모으기 및 사용법] | 4. 사이펀관거 [포인트 모으기 및 사용법] | 정답률 : 85%
산업기사 | 건설재료시험산업기사 | 2013년09월28일 | 3과목 : 건설시공학 | 54. | Net Work공정표에 관한 설명으로 옳은 것은? |  | 1. 네트워크 기법상 작업의 세분화 정도에 제한이 없다. 2. 공정상의 문제점 파악이 어렵다. 3. 각 작업 간의 순서관계를 명시할 수 없으며, 중점관리를 할 수 없다. 4. 전체와 부분의 관계가 명확하다. | 4. 전체와 부분의 관계가 명확하다. | 정답률 : 54% | <문제 해설>네트워크 공정표 : 작업·순서 관계를 화살선이나 ○표 등을 써서 화살 계획 도표로 구성한 공정표.작업 공정의 진행 과정을 단위 작업으로 분해하고, 각 작업 상호간의 관계, 소요 일수·작업 완료기 등을 일련의 그림으로 나타내어 합리적으로 계획·관리할 수 있다.[해설작성자 : comcbt.com 이용자]
산업기사 | 건설재료시험산업기사 | 2013년09월28일 | 3과목 : 건설시공학 | 55. | 어떤 공사를 실행하는데 있어서 필요한 시간을 추정하니 다음과 같았다. 기대 시간(te)은? (단, 낙관시간 (a) : 10일, 정상시간 (m) : 15일, 비관시간 (b) : 26일) |  | 1. 10일 2. 13일 3. 16일 4. 19일 해설이 아직 작성되지 않았습니다.해설을 알고 계시다면 오른쪽 해설추가 기능을 이용하여 해설을 작성하여 다른분들과 함께 해설을 나누었으면 합니다.로그인 후 오류 신고 및 해설 작성 하시면 포인트가 제공됩니다.[포인트 모으기 및 사용법] | 3. 16일 [포인트 모으기 및 사용법] | 정답률 : 75%
산업기사 | 건설재료시험산업기사 | 2013년09월28일 | 3과목 : 건설시공학 | 56. | 흙 쌓기 재료로서 갖추어야 할 성질과 거리가 먼 것은? |  | 1. 안정성이 있을 것 2. 투수성이 클 것 3. 다루기 쉬울 것 4. 입도가 양호할 것 해설이 아직 작성되지 않았습니다.해설을 알고 계시다면 오른쪽 해설추가 기능을 이용하여 해설을 작성하여 다른분들과 함께 해설을 나누었으면 합니다.로그인 후 오류 신고 및 해설 작성 하시면 포인트가 제공됩니다.[포인트 모으기 및 사용법] | 2. 투수성이 클 것 [포인트 모으기 및 사용법] | 정답률 : 76%
산업기사 | 건설재료시험산업기사 | 2013년09월28일 | 3과목 : 건설시공학 | 57. | 샌드 드래인(sand drain)공법에 관한 설명 중 옳지 않은 것은? |  | 1. 투수계수가 작은 점성토 지반의 개량공법으로 주로 사용된다. 2. 일반적으로 샌드 매트를 부설하여 연약층의 압밀을 위한 상부 배수층의 역할을 하도록 한다. 3. 샌드 드레인 설치 시 주위지바닝 교란되기 쉬운 단점을 가지고 있다. 4. 모래 말뚝 간격은 점성토의 샌드 매트의 두께에 따라 변한다. 해설이 아직 작성되지 않았습니다.해설을 알고 계시다면 오른쪽 해설추가 기능을 이용하여 해설을 작성하여 다른분들과 함께 해설을 나누었으면 합니다.로그인 후 오류 신고 및 해설 작성 하시면 포인트가 제공됩니다.[포인트 모으기 및 사용법] | 4. 모래 말뚝 간격은 점성토의 샌드 매트의 두께에 따라 변한다. [포인트 모으기 및 사용법] | 정답률 : 26%
산업기사 | 건설재료시험산업기사 | 2013년09월28일 | 3과목 : 건설시공학 | 58. | 옹벽의 높이 H=5m 이고 배면의 흙의 단위 중량 γ=1.6t/m3, 주동토압 계수 KA=0.4 일 때 주동토압 PA는? |  | 1. 8 t/m 2. 10 t/m 3. 14 t/m 4. 6 t/m 해설이 아직 작성되지 않았습니다.해설을 알고 계시다면 오른쪽 해설추가 기능을 이용하여 해설을 작성하여 다른분들과 함께 해설을 나누었으면 합니다.로그인 후 오류 신고 및 해설 작성 하시면 포인트가 제공됩니다.[포인트 모으기 및 사용법] | 1. 8 t/m [포인트 모으기 및 사용법] | 정답률 : 56%
산업기사 | 건설재료시험산업기사 | 2013년09월28일 | 3과목 : 건설시공학 | 59. | 프리스트레스 콘크리트 말뚝에 관한 특징 중 옳지 않은 것은? |  | 1. 말뚝은 균열이 거의 생기지 않는다. 2. 말뚝을 박을 때 인장파괴가 생기지 않는다. 3. 타입 시 두부손상이 없도록 조심하여 프리스트레스 감소를 막아야 한다. 4. 길이조절이 어렵고 휨량이 크다. 해설이 아직 작성되지 않았습니다.해설을 알고 계시다면 오른쪽 해설추가 기능을 이용하여 해설을 작성하여 다른분들과 함께 해설을 나누었으면 합니다.로그인 후 오류 신고 및 해설 작성 하시면 포인트가 제공됩니다.[포인트 모으기 및 사용법] | 4. 길이조절이 어렵고 휨량이 크다. [포인트 모으기 및 사용법] | 정답률 : 65%
산업기사 | 건설재료시험산업기사 | 2013년09월28일 | 3과목 : 건설시공학 | 60. | 암석 굴착 시 제어발파에 대한 설명으로 틀린 것은? |  | 1. 암석면을 매끈하게 한다. 2. 북공 콘크리트량이 절약된다. 3. 뜬 돌(浮石) 떼기 작업이 감소하고 낙석의 위험이 적다. 4. 제어발파의 종류로는 번 컷, 스윙 컷, 노 컷, 피라미트 컷 등이 있다. 해설이 아직 작성되지 않았습니다.해설을 알고 계시다면 오른쪽 해설추가 기능을 이용하여 해설을 작성하여 다른분들과 함께 해설을 나누었으면 합니다.로그인 후 오류 신고 및 해설 작성 하시면 포인트가 제공됩니다.[포인트 모으기 및 사용법] | 4. 제어발파의 종류로는 번 컷, 스윙 컷, 노 컷, 피라미트 컷 등이 있다. [포인트 모으기 및 사용법] | 정답률 : 47%
산업기사 | 건설재료시험산업기사 | 2013년09월28일 | 4과목 : 토질 및 기초 | 61. | 샘플러 튜브(Sampler tube)의 면적비(Ca)를 9%라 하고 외경(Dw)를 6cm라 하면 끝의 내경(De)은 약 얼마인가? |  | 1. 3.61 m 2. 4.82 m 3. 5.75 m 4. 6.27 m 해설이 아직 작성되지 않았습니다.해설을 알고 계시다면 오른쪽 해설추가 기능을 이용하여 해설을 작성하여 다른분들과 함께 해설을 나누었으면 합니다.로그인 후 오류 신고 및 해설 작성 하시면 포인트가 제공됩니다.[포인트 모으기 및 사용법] | 3. 5.75 m [포인트 모으기 및 사용법] | 정답률 : 48%
산업기사 | 건설재료시험산업기사 | 2013년09월28일 | 4과목 : 토질 및 기초 | 62. | 다음 그림에서 A 점의 전수두는? | R0lGODlh6gClAHf/ACH5BAAAAAAALAAAAADqAKUAhy8vLzExMTMzMzQ0NDU1NTY2Njc3Nzg4ODk5OTo6Ojs7Ozw8PD09PT4+Pj8/P0BAQEFBQUJCQkNDQ0REREVFRUZGRkdHR0hISElJSUpKSktLS0xMTE1NTU5OTk9PT1BQUFFRUVJSUlNTU1RUVFVVVVZWVldXV1hYWFlZWVpaWltbW1xcXF1dXV5eXl9fX2BgYGFhYWJiYmNjY2RkZGVlZWZmZmdnZ2hoaGlpaWpqamtra2xsbG1tbW5ubm9vb3BwcHFxcXJycnNzc3R0dHV1dXZ2dnd3d3h4eHl5eXp6ent7e3x8fH19fX5+fn9/f4CAgIGBgYKCgoODg4SEhIWFhYaGhoeHh4iIiImJiYqKiouLi4yMjI2NjY6Ojo+Pj5CQkJGRkZKSkpOTk5SUlJWVlZaWlpeXl5iYmJmZmZqampubm5ycnJ2dnZ6enp+fn6CgoKGhoaKioqOjo6SkpKWlpaampqenp6ioqKmpqaqqqqurq6ysrK2tra6urq+vr7CwsLGxsbKysrOzs7S0tLW1tba2tre3t7i4uLm5ubq6uru7u7y8vL29vb6+vr+/v8DAwMHBwcLCwsPDw8TExMXFxcbGxsfHx8jIyMnJycrKysvLy8zMzM3Nzc7Ozs/Pz9DQ0NHR0dLS0tPT09TU1NXV1dbW1tfX19jY2NnZ2dra2tvb29zc3N3d3d7e3t/f3+Dg4OHh4eLi4uPj4+Tk5OXl5ebm5ufn5+jo6Onp6erq6uvr6+zs7O3t7e7u7u/v7/Dw8PHx8fLy8vPz8/T09PX19fb29vf39/j4+Pn5+fr6+vv7+/z8/P39/f7+/v///wAAAAAAAAAAAAAAAAAAAAAAAAAAAAAAAAAAAAAAAAAAAAAAAAAAAAAAAAAAAAAAAAAAAAAAAAAAAAAAAAAAAAAAAAAAAAAAAAAAAAAAAAAAAAAAAAAAAAAAAAAAAAAAAAAAAAAAAAAAAAAAAAAAAAAAAAAAAAAAAAAAAAAAAAAAAAAAAAAAAAAAAAAAAAAAAAAAAAj+AJ0JHEiwoMGDCBMqXMiwocOHECNKnEixosWLGDNq3Mixo8ePIEOKHEmypMmTKFOqXMmypcuXMGPKnEmzZs0+CwXZ3MmTp4eFKnoKHfoSxMIaRJMqNclBIacZS6NK7Whi4YupWLNSNKqQhtavYBeWUAjJa9izaJ2lUJhJRtq3X0co9LQDrt2pJJzquMtX6diEmHj0HSzUbUJLNggrrtmphUJHZhdLfokpaEJOPiZrbnnJhcJNgjeLRqkoxuO6o1OTPIRC4R8hqmOHpAQ1oSIksnN3RIRDYSIruoNn9HQ1oSAowpNXNFQbIZ0nyqNHbIQa4Z4k0rM3fBTjEYkNFzL+YIhAAUQIJE60q7+s4xiQCXgGmuHwo0yU9fgLakrsbEcHgcl4IIIzgQCX34GT7CWQDDFUMoGCgGBx4IGQVCfLCREgJRAeZkwIVh8maLDCCiJYUAIMI0wQwQYRZBABBBZcMIEEEmTAQYwYZFABBR6cEF4HHpAAgwQNgODCCieoMEILDLLQgRgdxfACCiVwoIEFHHCwgQgkgOBBCBwEecIMK4CAAggstMDCCi+MkEIJbLIpgxFI5NBDC0myAMMUOdzwgw1H7LCDETIkEQUQPfwQBBBlfOGEET5McYYTTmThBBFH6NEIDj5wYcQXXHTBxhlWIPFEFmqUgRUdHtQh0DL+zDgTay2uOPOLLs40c8ovp0BSySWVPJJJLc644sowbdCwhATh2dhBBgzYkAIYHWEgUCPXokJJJQJNgolAqGTizCSLOJPJI4QUkogmiyjCCCWLCGIIH3wAcgge9CISiB952EGHHnjUIccfexTySBx8vNEGHW+gEYcccOjxhhltrOGGG2fUIUVrfZTBhhx8bADDGWmk4QUYVkgBB1Y8eHDfRoSY8MkrWFAxRQxRLGGDI2ac0VFxZ61gUAlyoVWCCSpcAjMQwBCzhxNPFNGEEkdUwgK1HBl21loE3bHjD2lprVEfSBwTzDB+lNDCBCfoAgoOXnSk4FmtEQTI1I+kVfT+RnL8wEswusjCiK+dDFMMDll0FBlYlHBFEBlTvHVCR2cw0cstvvzSiyq53NILMUVIyFEQadVNEB2qpsX1RmowQQwys/Tiyyy7+FJ7D4lzhNtZotxgUBZhvHVBR3soYcsyyPwdCy3FNP9DGxxlAgRalZg+EBZfpIXJfxy5MQUxwhjjyy20yMLLLr/44PNGkoB9ViOWPb4+WlVxFIYUxPSiS+2u4NLLLsiwARs4gogioIUSextIGoKHFkysTiNqsEIwjmGMXhQjGBcEBjCI8AaO9KE6YJnEXwiShbihZRNC4wgbsNALYQADgMKoBS52EYwiuIEjb8DOWS7hmIKcgQz+abkECzrihi4EAxlnW4YxkmE4ZOTAVRtxQ3rOkgnTFIQIUDpgCjfyBS/cIn+5+IUvhuELXyBDBnvgyB+UgJZHiE0gSUADQXTABK1cojkaGcMXePG3YPxiFxTcRS9oEAeOGIIKaNmUQa6wBoKoADpaiZ9G2AAGYhjjF8dABjKWcQxcBEMFfOBIGyAZFkjApiBMSN2CFKEVRvSgIx5Dny+CAYxi/IIY4xOBHzjCh8idJRFEMEgSGjkQa2kFEjDoiBe8UAxioO8Xw0DGMIRRDBTsciOoQ8sh6liQJkBPIHFgQCVeMLeoWGKIHGFkMpYRDAACkBi2qCYjODIGOZ6leAb+CcI3naEFA1nAE1NZhGc4AgY0FCMZyQMGL5r2C2HEwBAcUcMW0MKHKxikB3YYiAtWRogJYKUSVtxIFuYgDGYsQxm8wAUxklHLEBwChyYMyx4MRBAkQHETHnUGGSITSqXswYAcoQIcjNE8JeoCocY4BgnKtZE1qCElgwCJHyZakBnExxl2yOkDINEJZ3wBA9ckSh+CyRErsIEYzSyGMYghi2D0IhgfcARBs3cSI/jSI4GgK0F6gBNnOMFAEKgB6ZyxAkgoBXIdkYIYgKELXxgjF7SAhf90sYBEcMQMHTKJJDiAnI/soZAFecFVIzGQ6wxEBIFQiiDIupEkpCGauxj+Ri9ysVb0UWCeG+HCykxigg9IASR36IJBbHCHhYSgp0S5wxA6AgU27AJzxRhGLW7RPGCAQBL2yyxJnvCGBnABJHDoLEFsoBOFgIC0SeGDDjdiBD9gkBgUBMYx4DsMCqBXI17oIEnokANJKCB3HoHDUwsCgrAihAMaIgoYmtCRIABiGGYrBvKYIYxg+AIDStsIFYBIEnRCoAogeYMqB8ICQjCEE0oJg3A5YoREDCMZ4VsGMCB8QQ50dSNOKO5IWnBVBjDQI2oAcUFiUIi0zEGvGvmBIHqRjAkq4xfGQAYxgmGBDGvkBiYWSSRUkKMLQGDEHEGD6AiigZeiRQ531Yj+D0AhW15oMhjCeCsxMEAJjuRgtyExASoEQokMkJJyAywIBliJFjL8OSNASIT+etGLYejCGMBYogesnBEbAEIkMbivWo4AEjfkwSAuTUsakJyRIRhCGcUwIwXXeoxlVGASHOmBHkACCSbUTyB84EBIO1Ixg2DAzGfhA5gx4gNF+MIWuRDGMNYajHUOjyMxuKpHNjACEeg3DRgAAQe4RzliEqQETD3LGr7LER9EQhi6UCkxwHc+ZAyII0LI21nOcMOCfIDQZynDGBQ3iOjmAhfA+MUymsmMCohrIzTAVr6hSJAQpBYtTLDnRmowiP9R05lETYYyOnBwjfCAW2eBQ6D+BVKMD3zABKwFCxa8rZEddCIZjQXfLJv5i5xupL8kyQEJTMDpkIghowSxAgXQeRYt7JsjNggFMpSxRCkjtBjK0ECRb55GkVBBBS5gQQaO/pE2IHcgEtDxWaAgcY3EgBO1HAYwghHGY0A5Ch1QgQg0sG0RlGADGthABjxAgQ3gPQPiwQAHQiCCD4BpAhzIwAY6cIELaEBFjafAjiqQgQ5QXgMVgMAGGgCBCUAAAxMIfQQkgIEKOMABFeDAC2LAAg5AoALgmVHesYSBFNhoAiG4wAcyMAIedGAEYWqBBzrQAQpwgAUkkMEG7nACFJzABCToALNo4IIZvMAGPHgeVpj+ANqN3AAUt5iFLFxxjIUidBnrVMbAkxqMWvgC6srYZDCMMYw/4kKazDgGE5PxOmD04hfJwAzMgGr892LJYAzLUGHHUAzIsIDFsAq+AAzCwAu/EAzEUIHRtW4/gAIx4AIfUAr5I1u2AwuvIAudkwuz8ArPdQu6kAu6cAu4AFmq8AmiUAqtAAus8AquwANRRRCXEAH61QyaIAidgFtTwQX1thEyUAqAcwsTyAsDBz66gEG8kDkA94LwlAsBh0EWJAzQtETFkFK2wwvCQAzqJ1+pNl+4cEHDIFsaBGXBYAu8sG7IcGzJ0FDNpAy+IAzLkApF8AEbwAXN5AvHsGzHVgz+6GYLw3AL08SIxGA4EqgM4GM4ykBB84cMKtCDA3EGFpADabEFeKYRQeAJ51NBb1UMhVg7mUQMvNALtqALGlQLYURGuwBwneNCZQgL1NWCvYBE+eML6cYKvJBUvUALvVALtCCLubALtnALXBhP+qM5uUAMwFALttBoxBALq1AMuIALZDg+/kdNskNUC3gLsXALghQLr7B2ZsQLwzALtgAM8agDUzcQKmABCpCEQkECXzcDvUEQTKBfG0EEp2AMFiYMxxBbcLYMaIVq6zZLcFZGFTZlxeCKcFaIyKBs/BcMGDRL9UdBxkh/zUNDuDBL5NNOv+AKv6A5/rMLvOA5HNn+aPeHDCzoCwAnDLYgC06IDOkWXbf0P7qgP2RkRsFACy8oDL7Qi72gDD1gWQURAoWgaTwBAhZgUddDVQNBBQO2EULgScKQC47Vi8KgUrGwlG4FDIyIDP6XC+4Ii8Ywh8swSxWWDLPEC7OgC8egC79QkcWgC7DwOWTIkLakQdjoZujjR8P4OfN1QXM4jMfQC7zQTGpnlGVEVLCYC2y5C7qgC61wC25nDMKwCxM4hWO5iMOgAxBVED00FF/wCUIQAgQBA59GEEfQfWomCysJZxeEirowC+dDlzP0C7iAjhV2bK2IVshgDESFRJeTOUsEY8dwDMJwC2BJQ9OkDLT0CxT+WH8XlDkuBJpeKJy35Dl/hJklWYZJeQtrN4H/djmxIzvpRp23cAu1UAvBwAu0QAu5UAwBhwwngAgGkQFEQQc3FAYLUGfOoAkYAAQlMEXOIAUCeWWqoAvDEAySyJHayVayUKF1KId7CGfw9TfopmwU+JVOhwwSxgwMGAyywFgQVgvCoAzAIAsAB0hrtWx+BGVuNwyY+YLD4JIp9TdoZZCzUI2+8DfDYJTDwAuywJ+1xHZ8RDveuAu7oFBrt24zYFgFYXM84Qmw5gyCcAG+dAkccGkZAFB+ZZsZcQSrEAt/Ywzz+Ue0gAu+GYbK9jm12Dy1MGUTOAtu1wud9H6aVJH+vQAMvjBltgA+nkSGtvRWcSaBxxB/kvkL0+VoNEoL47MLUsiWXzQMxLAML+ZvVQg4toCU8qULMBqUuBCe8TiBzUYMNUBpAiGgQjFiKrAEAoEEr+QMFjAQWjBro9MKlCiByWBLtgCiLKV/62YMuoB+a7VE2FlBy5ao6zaIE1SRwpCcxzA+fuQ5j9pOY2Q2m0mntcAL/8YKJLgLslCuvFALsjALvhlGxHCXTdObtBA+weA/iFquYEkL92mXr1CoyNBCJqCl3yYUWwCsAnED6PQCqTUIe0ME0uZxU+AHeiAHbzAHbjAHdUAHgVAIe4AHd0AHaTAHe0AHfGAHehAHd8D+B38gB32gB3+ACIngCHgACIqQCDqrB4kQZY8lDKFZO7XER/OHS7LwfoV6SVS6VshIXSilC80UmrQgtJEmC6qgbPc5C7fwC7QwZdtqPueDCy+4n8xYi0uaDDZgsAPxEzzRBrhKEFcQAQLRq86QBFqgX0QQihlBB0LAAzQwBDwgBUugA0PwBCtABDWwAzdgAzYwBD9AR0yQA0cgBT4gBErwBDTQBERwAyjwAkoAA0QwBURgBBFQCYWISY5WRphDgQdoSxTKlsdGPvcqj7VAQdxon7c0ZSVpO2ezqnFmC5oqW8YAC9EJg0tqScpmqG0IDMpgODSgtgKBAc2wE3IAAif+wHpZFwMVoAFy4AcpBARjwFRDQAdgwQKU8D8XiESaCbyWxIoZiY65AGG3ELYvaAv5GYGrOpziQ0aN1mi/EI+1oAspFUYV+H/a2U7veqgtuJK5EI/wJQJS6QwQ0BN18AZrIAZnoAZuQAZZYAnOMHWeUF7OsAQTixUx0AoVGQwJ2IsVOmUaF5kNqK2VKIHTKAyYeklcmwuSyH8uREP+FwtohUnEsIwvCYzoc1C+IAu6gJS4hAt/1FAruQIdNxATrDqX9hUswAk/+n7La5fuOIcMqJzzFYF7ODtuiplM5Au5IAtMppxIaa6eY4zHYAvxiD5o2cDquVJJXH+7wAy4AAv+wBsLVYoMPrALBuEAb0EDfaUVJiAJjDYM8UdGmMmRGiSdVVoMNFRBthA7vGALZXSowoCbjVZ/rDBjLhgMsRDAuuAKsxALsJALsGCC1KlBs4CpVPpH70qdu8AKwSACsmAQD/AWPHDFWoECnABfqdaGmqRJXpu0m2Q4/KcLxOAKFFpGxCDA9HmBMxYLs9Bke9kLytnJZGg2vHAMWoifKzlj2DmFuXCMsaDGn/QJBZEMiJwWK5BlWlECn3BBuzAKQVmhzbuZjkYLaxWBmKOGKlicwXALq9AKtXQru/AKtJAM/1MLWhtGUCtG5nOMvUCnU1iBlzQLqvwKrdCNwLABv1z+EAbwFiGgiVnhAZpAkWZzl1tbC4X6klXqf9EFDH+8me20UOBjgfrTCgAMvDTqR0dqrrBQCysZftOlC7bQULngCrvArOaDC7bgfobDAcFgEFWMFjbg0lhhAqOAivD1v+YMDEgUafGLDLEVRsaQn8BAO27nhdSlxqy4htyMVgdlcQCktRUJxB1dRp76XO10DFv7C7nwCn8UCx+AYgRBDFwaFi+QmlrxAaogZWz4C06obMIwC62gn19Zn3CGx79wjriQjLjgCsbYo8MgC6Hg0J4jj8IJDLnQCnoZmroIcPnTm7GQyu0MC7PACs3ICytwDAVhC7RqNEaYFSBACczwP//+50e6OIG00Ar/gz66MKfQpMS9idt62Y0ylNrqmoIBLJoa9JW9gAqwoK6Y2QrcvJkp6AqvkAoSXQsNrYJVugHEUBCZgABkxnFa4QIKV8xHlQwA9AsSuFBzXH9hNIEVaUZtmAylapwzhkvl/Ih9WYULpT8BfSu+oAyyyKLHKkOA0zStgIJKrI7EYNMekAwFEQz1LBCAsNxYUQLydtnMUwzTOJ9HugvlswuzAAv8+Qqy+II5Wqjl04K+8JeoCAy0wFjWmAvL01izswvL+AuqQAqnQNWrXIKyIAvoVguvMEObTDvJMEIDMQkJYDcJhhUQkOMvrQmGagzM8Ed9OU21+Av+Yp6SoA0LZRiUu8BS+clHQK7gtZg5/2YLOGg7zhgMqoCb8EoLKhiDvBALtuA/lCp+sTBD9DkMxkQQkhDMA2EFS5AH+CYVFDDFWPEBq9CAhoMLUUalFMhoqWALsbCflApp5exYhXgM/jcMpAALS0pUkMlEj6jYFvjaqnCHs+BHnuo5vkALakddFdoLsBALMRQLFDC9BGEKzyYQENABicADZbcUFODBX1ECa2jWyNaKriA7bbgLrrAK+lNGb1Wfj8ZEQXmMqnAKxns2wlCsoImq7WwLrqAKz1ULtaiZslCLRytDnL2ZqnALrIwLNi4QkSC3AkFZAgEEWBkVEKDuWnH+AQC3h500h7uAiO8XQ7sQC/szQ+1cksS7mMFAgjasULP0QjCoPzGok7v8kqhwl7RQgbRwPrNAqdH0Ci3ICpCVxB9gEIbAts7gAxUgEFaFFRqADGABAmfDlguo3bWUObZkNprqR2CpVlMoo7FgCrNAiMkWnE58PrYNSP5nDONnw65wgX4EzouIyffXzhV5S8VAC9w2EI2jUaC1ANNrCT0QAuI1FBRQKxzxQAZxCAzGERuwjAu9kgLsjZaE1Znj6AJcrrO1ktr5Cu360bMl5P5jv0tdO7YA37VA1OE3C6pQnyL9o5dDobwQOLkOg6lAAQbhCOEuAaqCBrUhBI0U9Un+gQG4whFbdBB0kHIZsQGz4IWxUIhmuIyP6ELxFHBkpDkrf4cKjm4vNEtVrfNOSH+FupTH6Dktaq6v0Ok+HUNiVKVG6YpA/q7EXxAA0UiDM4IDnV1SgcVZH4IZCD6EGFHiRIoVLVKckOniRoksLL45wlEkwRHAgAnTlcwXMWLIcAljuYuXL1+/fu1aNQtYLmE2ednC1atXLlqvlg2zpSsXL5O7dNnq5avXr1e0hklViotYVF61aN5CqutXMFy2ZMniINHRh41HlIyEG1fkhEpyL46wWGaIXYsjgiEr1iswzWPDgF2l9WtmL1i6WqWCVeuWLmC7ZA29dUsWrmG8rur+ChYrarBdu2jREkYLKq9dUicL5YUrF7BesWbxuoULli1etChIbGRho6BmfI0bZ9Dp+MQSFt0AWS5RBK9lxIQNQ3asWbFjyY4pKwazGLBjUVPvAnZLWHhjx4IVGyZM5S7Fw4z5MmbMpC6YxIp5/2WYX3oJRhhekhnLF56EOeaY2I65JZe0InKkA4uawUKKkKLjcCMIlOuQIBEsiuOJEAmCgaVgfCmQF2OIAaYYYpJBZqxgbJHqMF9qOWmXXtbjRRZdjtnlmGJmwQUYXDTDpRZdfIktl152MeYWW0yDZZcCP/NFLGOGGUYWV3aZDAOJ/MCrojFIwKCJE9+MCIHiTmz+rqI4vnjzA116ISYY9/iLD5nriqnFFmFqYq2wV3LhrZclU7PllllY3IVHYGyZhZZcltQFF11gmeUXpXoBZpZIc1GQll1mucU6WHKZpZVdWnFAIkDqhDNXjhaAEwaL5gjizRGMYSYZYH6BaZlcglkmGGIgJGaYXMALUJddiJmlmPuMCeaWZIpBhhltyxsqFmCsDeYXW4h5ZZZhfFymGBd1QYYYX7TdRRhjhNHXF/R68UAiRFLQteALD4DzBIvYSONNDPw0cBZiuBWVGF5yKSaXV4pJ0iZcfgoG1WP6ROkXX2LEhcVecEtKmGCm1GkYWKTVKseTZhprmGNseUWWi2n+maWWCSEyJAeDj57oAThBsAiMMN4kAUatXOalGGV23HPFxnwRRlleYkPGmLD5g2+om3AxLahfMjNUqlzyBSZaYNpLRkAySdupQJSuqoWqCiQSRAWkB39o6BB9rQiNKt4UAZlljCmyGG1RYg2+V3wxFZlbfGFmll4aRCY0YF7meJdibuHF4vjy9YWzXl4pL13FvkSQMlxkuTaoYbjjBbRbNmlA4BgIH9yT4N9cwSIzrnizhGSctY7r9nRpqbKfXvn4l6Ce6gU0W1zp1BfVlv0ll77NipAXdWUxRbXwhvJXqGJ2ccUVVFXNRZfPbMllFOEi4oMMiIe0TtTqTYijCBj+3PAmDRgDPsDADTCQgbmxFCNkv3BXYFTVu5uUhjdi0QUtdKGLW/ziUr0wlDBeohhVWIsWuGiFK2ihivIMo3sz2ZMvbDG328WCF6e4gETuoLABGswTSntTDyzihS28CQXJ+FYyltETB3mGGMwQBo984R3dHAMmwJCFMOr1C8nownPyAs0sGBQMZhwDP7mQhahmYQxYkCcVfWIFKyTDrVrch1kX7EUr2ALA5BWxYJ6YAJx0sMSnnYgExzhXLmAUjCpJTjFTyoUJc0EUUXWPFr2gxYpYY609wWoWs0CPLWohi8ZIChaxIEotPBOpzdAiFrEQS25yIa2g9a0VEpDIG37+YMiCacIhJ2pGCyzSBT00Txkjk08xbBGMvxDjJdiayWFqMSZVRsVRtSAQL4Lxk5/EYnM+uqUqWSELVHluGKDBHC1gVAtJ6maH8HkhCXcRig1I5A9GI2auPPG/ELlCmRWRAkNC1IwQgMlqx/AcMvgEuWDY0BgrUyFLdNOZ0ghJGMsCRutqgR7dnKt3pVFFK4ARmWT0xhizIGGWfoLCXJTHnPkrzSfMBEAbBHQiwSJIHehgBz7EQQwPScQhAGEIghTyIUgMUS2UWJEpLDBEwwCBYcaSRavRJD24o2ctUvbJKdWCnk/BxStak56siQoXH1tSLBpTi1VUBRauyt9TYFH+FbHighauwIWpkLSnSQguInJAgU+R0IEJVIAKjfBAJAjiAxhQwAMXaIFknfEAAEDAACroQT8fQolEnsgVQrCIE+LwJhAY41vD8I59YGKaWki0MrggI3rEciOxLAV1piEQLi5aC50ca1M0ecVuajGxvv3ihTxb2Y5isSQvaiU9nSgtRNpwA59aYhF/2IAbLiEBRhBEE0+ogApCcAmCeAKYzgjBClhwTIJM4m8n0kUSLDIFNrypBTRCRtzmNozN2QSUoBEMMfiDOf8EgzaKycV0L3klYtjiSru5haqIsalZ3NVTyNDFKzSzKc7wAhbls4UxeNELw2RikBC5wwt8SpD+REwAEqV4QHm3MIAXmKIYaiiAEwgCAYKAIA1u2CmNA4bfJVhECo3sEDM40J6rjO5YK+tFMgLJGlKRhSynmErGRig+Ne4EFw7eRSygQsKUgZJV3OIgKzc5SlLpAnxOqYUISTMJXD0kDz31qSI80ORNQEASzrDDGPAACEHAgQkLzMQDTPACBCCgAPR1BicsdCJkMMHJi0DmCezji/jwBMS8EMbc9gQ5wYAzF7fYCT1nEgxZtKIW5pzSL+Rl4QE591yxwF6RLDMLVghjVbMwn5Z4A1NexEKsseDEiCKShkUGFA8cQJwuOGAJZyjBBSMQgQdg8IIZgHoRYGiDI5xxh/v+mnfTUW1yRaJQ3hOpIGykipYu5odKUrtURn2KTbd+0qpTnaIxJoySV1STpFW07hW9gAyMYGEMSf5CFjUBTYRVpYsgUU8YlliyduNNzBkg4SG6UMAjJnsHI/SZICSAAkEkkV1nWOK9JzpCG3RgghI8IAMpqEENeDCDRpxoLWIhtWI+tkna7AmtFiaLLtTMC1bUtRX5a8U0L4a22yVXFreOhXNbAQtUtELNuTBGynxEQoxhakydegUrxoSIJD/EDDKe8UM8UQEQ1YALWzCCRFygkIlcIuQdKkYTUKECoBJEDxgoQhMIcSJKuIBGrFHGuXzx8GPUVHYz0WGoguKLVrj+TRi3eAUwZGggFhf3FfziOFF4EbRjwEIWxuhb/IRBoAzbYm2tG1UkDAIROQgw7wTpxAVAJAIGsCACEQjB5Amiggo8oAQRaPcgTjACly9HFwqhRAW68BAMaMEZS1B5iCSRApehEEpyTQXaQ3WTSR2LJrXQl7xaM5qayMQpx9IdV8CNUNk8tAmnWPCFWJAFs/CF3BAVWaoUE0OlXrCEEIiIMfgCF/C045uI4tAEXaCITii6h7iBD2iYEMmEKSCIRmiA/qqANSAIKNCsDqmEGCAGmRAKXFiFqluFTVIhBYkwAWxABZmFVygfVqijtyoNofC9EFOlm0C9pOgUWlgFGfL+FAvDwhDaE1eSO1d4GULwCIg4AxLYgLfIuzmBCDSUCDVEwyToAHULkU7QL4IghhYYATx4iCH4gxNpBCBojWeRJrFYwGFwFqkwkF1akV14FXGqjTjKIlv4N5cZBrHqCou5DIwJhtj7mmHQFFBiDVw4hpuwEaoIlV4YhOGJCB7YAPYinjMQgQ1AgAhgAMZ6gAtYgA1wAAtoAAhQAAl4AAeYAARYAGFMgAEwgAJYAApYgALwRRCQgAmQgAqQRguAAAzAgA/QgFzkgAaQgAhQgAVgAM9KAAZ4gAZIgAbIgAMYARRQgSRQgRHAgRHIAQtwAHrrEEKogagLjw1LBSc5jL/+IKFbSAX/uwUnoadhMxVMEaFeQJ1NUb1XMSfbkAVJuYUVmQVXeIXVAIv32LCoSAZ7eadfSIQYwIQ3oAM84AM1mIEcoIM7qIM20AM9yINC4EAOZAMauIMYgIElUAEXiK8QcAIPoMkQWYYVcBRx2gVG8SticC56SsBYGJOeABrzWYVPCilPQRVG6T0Cs0JQcoVZgEpYyAxZYBUfkaOTsZjMuL9TEKFfAIQXKAY0MIMzAAMwoAGYY4Ip0IIriAIq8AI1rElicgQmoAVZSAIs8LYfeAIbWIURQIQTkQQYOIbQYbEkQYYwspgNA6y3IQ0bOoVZuBGFFIYO+5GQcjpeKAz+/cGUn7gSpWCU95CFv/C9FQsM1+kFWfiEWODEOiAiiDiB4QvM4KwEJkCGYWgDLniCJqACKMgCUUCBQziRZbiBZOgbeYkQMtkFQakUmLoR85kJV4ihqYAFUsEc1AEV22C2Y3GMWCATC/vKIEE2/oGg2GARl/Ei87ESyWAEF4gIRRABDFDB4AxORQACVsAOImgBFAiBDxCFQ7iBSTgRSMiBS8nE3cORl+gMjRnPHnmhLIIh/kkKImkFWvAKMmGUPBOSGzIhXagFVTCnU0IbRmHP+DAZmVCQoGiFVeAFPQjDh2ADHQgCOhDQ4HQEHrCK8egES8iEVngFXkCCUziRSBD+AmRwEZ0JmdqYCrMqi9LokxHFhVQozEmhhcZghVQQn8O4DV9ABdOAii6hDULMn2BAJbIwCevapTQrhtYZik26BT8gmIhgAyoY0uC0BBuAxHGijItRBl2wgT0MkUPAgWH4GP5ZhenapHwJoTPrHVgZ001KwGJ4ilswhTsChm2ajFJpBZ+JDyjBlEp9klv6lDwrC7kai0zZGlsqCzs4KIiIAyt4iCDIAVYcVGKqhCK4hVBEm1rQMlxIhhxQhhMZBLi8BTWzBVZQEP4RixmBhcbYk6ApjdYJo2YTlSwxC9wooYncDJrgmLgCC2K4BVgYu1uYklhghWuJBVXhjJ3YCV7+yAMfkAguwBOCCIMMqIthJaZJUIL1yIXxnK5zUQYfKAZovQFICqyuqAla2FR1UYXeuRdkO721uQ2i6AVWeIU9iRvU4YXLuTgIUg+a2FYtiTBT9YVLxL+3MYmaMCstAQSAgogxMD+CEAQaMNiAKgQssI7LkAW1Sqti6AFH7RA+aIHquoVVGCFd0A9amIxFwRSzg0pnQ4VSYAXVaAVVQBVXwKC30kHUcIX4M4lAipQuOaVbk4yhKJSliLDG+AniYsg8GKYLHIOHmAIicAZMGNoiWgQoiBGe2JRQnJYi4LYQaQQj6BOZMLbw4I2LuVJCTBJc4oVVsIWFrIW7EovW8Cv+xaijl8IRE7pNtTqWVWEKf9EMpmgNkIXEzsinOnCTiPCCNniIFbCBNNAAMyhc4mEEKUg1XfsPKpWgI4ABImACJYACIziCKJgCJ1CCJ3gCJ5ACIhgCIXjeJKCCJ4gCITgCJ1gCI0ABHjgJf7EmiEyzfLG4/FiGX4CFLrEFZzOUxBAG32PKV3uX74mROsoNMbsonNVC7ZkFZD2MPbkJYgCazXE0iZAC4RWRuqACwR3ewWmEKtiFdzG2vokN+lGEQRgEQxAERSCEQ+iDPtCDQPADPwgEFvYDQKgDPuADPfiDPiCEQACEQggEVOgJCAohXIoFVJgUfvmaHDyWDssU3Nj+E0yZrotxhdLcCQzCIOxJFwvzkUhJhbOwpWm1sG16OFXa1rCzgyyQiC8ggxU0vhw4wQw+GkSYAmJBNROzjlmol5lwkvlVsQM5CQc6CZswlloYhiuqESjhl9EhEm0RFWNLtd7yCm+aDF/wBGmZCQKTFvJYLsVAEphikXeqX09pna+5JcDyF6mABVD8qKTcpPxhFENA44igAjggiCDAYAtgKmeQBBaQPjh+kzyYAjHanV94kVd4mV9gSqFwth2hBWnKJJP4ixM7C+HKRF24OLEoBmSWoKFIBfsJJRcpBrJ8ksDohYs6PcqoGBvakV9Yhh0ZOxb1kVxQBVeo3wS0Fqj+tDXccJIS8iJa2JEdwgpZkANfjQgsGD9nEAEYbIQIAIUs4IElYIS68+UOuYMnyLyrSDVaaIVf8KFSkdclIRNbmkhaewVXoLjMWDEG2SUoeSEFK+QlAaNVqIWsg5KVsRZdK4vPjZRXWJQyMhWyVE+YSgwQq4WS9pQMG6klOQ1cUAVTcIUFLEieIUuuUQpfaIMokIgrOAOCuIBNcIZNSAEuIIjiMIGJfpM7wAJlmCIX2RwwQoalEEWXEKfrjIUsYgX1GYuK8QVlUIYbGacJwhinKGSGXKVbgxEWWTF39QpeeGuxyh9lQGbroJK1QhUtOgX+EYqVwr/WsAzzOQVZWAX+zrgSY+iUruCfW5CDn4WIJIDBiACE9HMGHOBZs+aQO4gCe0EhLTmzJ8mN1BlgyWENpEQWFIoKSXUKSFSNkKIJhEOSbskNejLbkRqn3ZASorgRm6CF0ZEN3vAtpUAlVJsVBBwL00gX1FESU/gUX3AF0dAjDJoNiwUGNxDUiIgCq5oIR7052o4OPMCCkzExMImJ2yJPXzgGyBErFnnAUyiNixRLVakNymAxC9pSmIqMwCK7QlaZW8BOUHmK1kBKf8GUVJiS3KiKBkwMWiiFVpgU3wOMc/4enjZtGMqFU+gKBSShLohliIiC/qIIFGiEPDAc/T4OPcACZAgbYsYtYlD+1lcbD3C5hcwrFIYcGWoqDWAg0Z1Yj2CQIna+jtFJpVDtFDUii3fZwvvInsOwhcbgDZfhF8CycsqAircphqo0mV4AjB2CNbFwI1B8tYsKhp6ZjWBwAy+ICE4YgjOAQ4m4hBr4gTwQ8tr+gs4oEHlBGzOrMjJqUlY5JRxxlpchDaDZBaB4GQn6KDYLzUjJurBzLWLYjB1aFdKoZtwSBjHZFFcgBc+Akg63pVxwBVX4upn4ugpblJR5HtAm5FAni/xhSGKOA9UmiCnYAAlYrUc/GjsIA1iDngGR1+tklWPwq5WpGpMYj7hJl69Rn5cBEy0PDG4ZhmcKGwHRHnkhBrX+RoYODrOWQBAx+hLFOJCKWobCMDaGNAl+5xoFmXf4cJH1IMRJInAFmxYiqRo22GqIQAUO2AFqR5o0MIAEWAACIIAAaABwPAACEIAAMIADmIAEmAALOIAE0AADEAARCIEFWIAGeD4EUAAKQIANwAAG0AAPIIAH6IATiADugzwdwAEc0AEeCAIk2IEh+IEdMAIgAIIgSIIkkAKsXwIpeAIoIAIncAIs2EsogAIrqAIp4AIvIIMsGAMy+AIu0AIv4IIxQIMz6AIwGIM0YAM32AM4eIM2qIMjuwM+qIM5eAMyCII26IQxkIM4EIRFQIEocGFB8IOWvAMhxfgB0gSI6ATrENwETnCGZtAF0AdBZ9AESNDlSFBSSpgESLiERBiEPuCEzYeEQUCERrAEQigEQkgERFgEQwCEQQCEQNCDwW/JF3YDORiqPOiDOqiDO9iDPQD8OZgDNXgDNmiDNSADMjgDNNACMRgDMSADNOiC7TcDMOgCMRCDNDCDMriCL6CCL/ACMEA0MKiCvSwDLriCKWiCsseCJACIKmecESxo8CDChAoXMmzo8CHEiBInUqxo8SLGjBo3cuzo8SPIkCJHkixp8iTKlCpXsmzp8iXMmDJn0qxp8ybOnDp38uzp8yfQoEKHEi1q9CjSpCgDAgA7 | 1. h1 2. △h+h3 3. h2+h3 4. h1+h2 해설이 아직 작성되지 않았습니다.해설을 알고 계시다면 오른쪽 해설추가 기능을 이용하여 해설을 작성하여 다른분들과 함께 해설을 나누었으면 합니다.로그인 후 오류 신고 및 해설 작성 하시면 포인트가 제공됩니다.[포인트 모으기 및 사용법] | 4. h1+h2 [포인트 모으기 및 사용법] | 정답률 : 44%
산업기사 | 건설재료시험산업기사 | 2013년09월28일 | 4과목 : 토질 및 기초 | 63. | 말뚝의 지지력 공식 중 엔지니어링 뉴스(Engineering News) 공식에 대한 설명으로 옳은 것은? |  | 1. 정역학적 지지력 공식이다. 2. 동역학적 지지력 공식이다. 3. 군항의 지지력 공식이다. 4. 전달파를 이용한 지지력 공식이다. 해설이 아직 작성되지 않았습니다.해설을 알고 계시다면 오른쪽 해설추가 기능을 이용하여 해설을 작성하여 다른분들과 함께 해설을 나누었으면 합니다.로그인 후 오류 신고 및 해설 작성 하시면 포인트가 제공됩니다.[포인트 모으기 및 사용법] | 2. 동역학적 지지력 공식이다. [포인트 모으기 및 사용법] | 정답률 : 57%
산업기사 | 건설재료시험산업기사 | 2013년09월28일 | 4과목 : 토질 및 기초 | 64. | 얕은 기초의 극한 지지력을 결정하는 Terzaghi의 이론에서 하중 Q가 점차 증가하여 기초가 아래로 침하할 때 다음 설명 중 옳지 않은 것은? | R0lGODlh2QCgAHf/ACH5BAAAAAAALAAAAADZAKAAhzExMTc3Nzg4ODk5OTo6Ojs7Ozw8PD09PT4+Pj8/P0BAQEFBQUJCQkNDQ0REREVFRUZGRkdHR0hISElJSUpKSktLS0xMTE1NTU5OTk9PT1BQUFFRUVJSUlNTU1RUVFVVVVZWVldXV1hYWFlZWVpaWltbW1xcXF1dXV5eXl9fX2BgYGFhYWJiYmNjY2RkZGVlZWZmZmdnZ2hoaGlpaWpqamtra2xsbG1tbW5ubm9vb3BwcHFxcXJycnNzc3R0dHV1dXZ2dnd3d3h4eHl5eXp6ent7e3x8fH19fX5+fn9/f4CAgIGBgYKCgoODg4SEhIWFhYaGhoeHh4iIiImJiYqKiouLi4yMjI2NjY6Ojo+Pj5CQkJGRkZKSkpOTk5SUlJWVlZaWlpeXl5iYmJmZmZqampubm5ycnJ2dnZ6enp+fn6CgoKGhoaKioqOjo6SkpKWlpaampqenp6ioqKmpqaqqqqurq6ysrK2tra6urq+vr7CwsLGxsbKysrOzs7S0tLW1tba2tre3t7i4uLm5ubq6uru7u7y8vL29vb6+vr+/v8DAwMHBwcLCwsPDw8TExMXFxcbGxsfHx8jIyMnJycrKysvLy8zMzM3Nzc7Ozs/Pz9DQ0NHR0dLS0tPT09TU1NXV1dbW1tfX19jY2NnZ2dra2tvb29zc3N3d3d7e3t/f3+Dg4OHh4eLi4uPj4+Tk5OXl5ebm5ufn5+jo6Onp6erq6uvr6+zs7O3t7e7u7u/v7/Dw8PHx8fLy8vPz8/T09PX19fb29vf39/j4+Pn5+fr6+vv7+/z8/P39/f7+/v///wAAAAAAAAAAAAAAAAAAAAAAAAAAAAAAAAAAAAAAAAAAAAAAAAAAAAAAAAAAAAAAAAAAAAAAAAAAAAAAAAAAAAAAAAAAAAAAAAAAAAAAAAAAAAAAAAAAAAAAAAAAAAAAAAAAAAAAAAAAAAAAAAAAAAAAAAAAAAAAAAAAAAAAAAAAAAAAAAAAAAAAAAAAAAAAAAAAAAAAAAAAAAAAAAAAAAAAAAj+AJMJHEiwoMGDCBMqXMiwocOHECNKnEixosWLGDNq3Mixo8ePIEOKHEmypMmTKFOqXMmypcuXMBWC2OCggQMcMXPq3JmwRQ6BiCBo4Um0KEwWMwaSEGK0qVOEbjy6qGBBg4cNaJ5qfapGh8cUNl4VQ6KB6dazRNnU8GiBoI4MaOPqXBPDY4YbA1O8kMsXJhCPHTjUNGDgykYzUfoqrhgGBYg4MG+YKdjlx+LLC9O8wKFDxYwaNVRAQQOGzJcyXapwOQMGDBcpXc5U+YKljBg1Ytyg6RLGDJcpZNZ0ORJkyBMpY7pogZPmzJsyhZKJyaGDhQsVLH50SIK5+8ENM1L+kBBhggWNDkiqeHnypIqUKVCqRMEyJQmSIkqALFECBYiSIUkQwcQRRhxxRBRNGGFEE080sUQSTwDBRBFCKMFEEibUQIMML7AQAggOHOHdiAPhRNASRrQA0xcq/JAFQVlYRuKIP1WEhx0HPZCYR2wQMeOIQ1QExgQUNLAXQRqQ8eOSMU3hQRFd+BCBBwQ5UAWTWLYERBADtRDCiwJV8MVHamRpZkIobDFQGRrIMFAGkHmEBRJn9kXDRG+IcKUhyRRyAgUDaZDGR2coUSdfRVBUwlAOfAHFCIYKlORHYjBxaFxwiDiRCyQkEwULJYwQnUAghPFRFE5cipYcXE6kwwb+KKwgAwsiEHRCJqrm6tEYOcTAAQcQEPRBG7oWS1IHk3l0ho/GYvYGDylA9MEaHyHRRLNOuanQCR+0MAEIT7DRRQ0zQEEQHsQKpEIcWPTAUBM51MjFQk3Qia1RNSJ0Bg7mKuICBR1cYEEIGtQgBxUhdABBBDEsoUIJIYSAwY7JpNHCCiW04YgdRYzgQQktdLDQF5beW9QOCuHBQxcDmQBCIgK1oYEOIczAhBBEtHCCDDVkcIUKGqTQRAcmuICCBx5gN0wys5DLwkJRTGEyUYWInNCzVybzAwgFXYHCXwSJkYIIUghkxXhMvEGCFIwYMQQlA9GQQrRT/8hGC44kk8L+CAXZcUAoB5FtUCISJFrQMC0scYMKdf84hg1kLIBCQVUwAItBccwwwpgE7bFAsgRRksEOx+RQa+MkwvECBvkKdEUBB6GhwRMigClQHQGUYZAlEjArQ1sK3UEF6jpJoFAZMpg40BHBGoQFA3yOoKTZHeBY0CENjJoMCqcnJMUTxOc0gUJmnCAKQUdwbRAXA2AiadnJUIEBJAbxocAgBJFwwUJcGB7+S907yBVeNpAaROAgZFDAHAbyAcN0oQB6wNwD7lCQEmxgIWCwwv9goqKEjAEDiBBIDQBlkC1E4BEEmYEcrEAA6xFEDyXoQ0EyQYITbBAzYuiAJZLRAgUcZAz+wCMID2BwgDgR5A0GCERBgJECDlDphosxwwj8cALYGQQHJCiGQVpAhFkYJAwM0J5AFpGAJrgAA1BcDB1O0AC6FSQHNjjIFERgmIKsYAKSKMgkHhBBHDwxIYVgVhpV4sbYoeABBxkBdwyiAxmUQIMEQQEHOFEQNTjADwJ51ULCMK9BqsRqCAkD3wyCAZQZJAY5IMUL2ECQDRChFwVxhAJQKBAXmGAhbYCkJ1EyuYRUwQSXIIgvOJAUg8hAA6joxAiGJ5AWzKASvShGHZgwhiJ8wANUaAIWrqCzIlghClFAURLCSYUv/MAFaNBCF6bgBCg8IQpWqAKEqIAFJVAhClD+SAITqkBPLEghnlO4Ahiu8IAj/MAIXeACDxo5As884Qo/OEIOanCDHfAACETAQQ10B5I1NKcJM3jBDUZwgho4kwYvOEF5WkCDFaQABkLAwUttwIMdlEAFKFDBC2gAAxnEYAUocOQKTBACkDVgYQdIAAOUyoACDGCpE4AABBZgAAlkoAEVeIADNgACAwDAABM4wAEWQIECIIAAZ3XAASRwgQEcYAMXKMACEEABBQjAAAk4gBM9AIMOEOwDIwDBCCawAAxQYAQawAAHipoCEGBABB3wwAx68AIVdAAFKTjBCLhgAgrsQLAwAAENhuACCLTgBzd4lMc+sIKLseAEE4j+gRWs8AQTZMAEMZiBCHywhSW4ZglVKNlIyAAG+CUDC2NIQQiAMIlIRMIMrW2EH1Jwg0lIAhEwIIEgDqEIIHCgC4VghCAogYYMbAERj2iEIqywASoEdSDHoAAW4JYMNZxgBQjRggkWMZAG4KUgwliBjAQCAzeIggP2IsgcQECLgvxgBYwbCAeCNJAVXCsZD4ADQVpgSoH8YIHJ2B9BiqACsRgDESSIlISz1swxDIQO49OJCnTwi2QgQxcnQE9eCKKCIxzjExYwi4S1JZAymGBQyeBALQYihz8KxAIUNEgXXtDgZECAcwXpQF0Igk4NkJAgXIgxQbRQARN4YAkEYQD+QdTAuBB4ZU0XHMgdKkCQABTkBCLohTGkYDyCjJQg2pmeQJKg5pi4gQUs6AUyfEGFGwCCA3lMBiJEnIxGSAALJjBXCjs4kBD0MhlrWMDlBGKE00VFEAsQo9melgwGiMEgm9gADwzCLRXEoiBkCKBAgLABRPCgAxLQtEAooCYCN4DVA6F0MsjggQrQgSB0JkgJVjCIDxTkCchOBhqeZm2CMGEtMIGBDl7gCmHwAARaRIMF6riFP35BA/glSBpcUBAZeKADR0oGEeIskA34IBlxLsMB6MtkF5ihA3UkSCoYAD6CdAIPOKBOmQYCgwbYom8XEAUwkvACOBxAkK0eyBL+SlAQHxJExFYUiBoGUBAOYCDKAlnCAQcShtO9gQKgS8YLgsgSG4TgBSDgwxYYwF+BFOGPScjbcdFIEDlg4NkD2cEJkBEIog/EBrcUiDEs4Af1JQMGrRoIF4yAgXwPxA8VmPhApJCDI+xABi4oZjKUAIJjFOQMF5CEMYABhFsWgudMuFMySMBKCQ84GT4Akxw4rW+vJyMEER6ImJPRhsmj4b8DiTZLXn0DWrHgD0ofSOEL8ohIDyQIcSRIEGj5hX8LBBkwCL1ASJ4QLqyg2ASxAwaQTBBA9IAKgZiCCTCZDBDwXCByqAEnkIEMYiyhl68+SA2GMhDqa+QM8tbwU1D+6oIN6KIijIA6RZxsEDBwQIsEOYMDZGgQFoDABnBgA71D7PoTIZP5zR+CBhZCg0U2zgkd0H18whI590WMlwxdIAHUYhAcsAd1cAI7EAKs9AFEJnoUwAl2Z2O+0ANMt0sD8QUrQAhN0QUW8AoDQQaaRxCLUAHWMwQ+UAOA0ADuUhBQIAGOgAyvdwyM0AHd5oEC8QSp0hRjwAF/UGSTNxBxQAEutAMtoAMMIGQDoQJFQArHgH/EMAgi4AGjpBB1ED5XIFw9pxADJBBcgEgGwQYPoArphzSCNhAjYAXFgIM2Ngx5YAB6AHcLQSHhwx8vwQEKAQYuUAtR4IcGMQStIxD+tgABXVgQSSIMcngMv9AGGwA3RXCAB+EF4QMFpuISX3aJQ9ADjjcQMXUQV2YQFKAFxoCDzCcMTPAAihBzyvZDUkM8MlB0LdEpCaEFK0ACLlQiJAAMBVEMH7CJrTQGxWB3zFcMbSABMCMQO9BnCRF2qEMFIugSoVgQXFBIA1EF/kMQEUBwA/EAdJCKr1cMVKAAFzcQTYCLCfEFvVg3MTCARsEE8ydEZjcQHhBBjKgGcYh/wuAGHfAJ13aNnsQD1WgUTVACfEAQTaBryTAIE+A+BVEBblCFNoYMtdAEJlcQI0B7PpgMM/CK1qgQnDViKgCM6acAMMdAYUCOyXAMwND+AhSgaslgAyr1kQLBA0XoEh2IQDAwEHOkhgRxCiigRARxDCZwB/2IDMdwCi9AiARRDCCgASVAkASBBFFhLHjwA3IAcPtHYJPQhwrxbkaXbQJxAw6wCQUBCB+wBxbJfKzwAT0pEMHwAB0ACEizEEdQgLnCAS3wBjEQA1qQBmSQAe+oEgugEH/wAYHAAxiwCwUBBKlHEGiQAoXgksfgCRpwj8nACBjgejpglQOBBNZXLEbQkSUgAgVzAQ7AjizRAArBK6xViNqYDG5AAbqAf8lgDKMQAikoEIZwAMSXDD3gmgcRBLyHLVVwAIXnAh1wkCvxfQlhXxdGmQ65BCkQCcb+8HrIEAojwFHncgH66GE/eUM/QIE2cAWLmAxNEIs8oQa1+QMhUH4s4AoWaWOPUAG2MxBvoADNKBCvMAJm2Tg4MAIb8AI7gAITAJsCMQPDWRSAQGEDYQU3gH4DoQQ6EAu6aQySgAHgORB1UAGq9gQzIJrYMgckYHZygAA2lAwqwH4tAY0HwQYV6AMeORBJ8AOKpopXKAH7KRBkQAFGKRDHgAKxcoTOM4uqsgUooHYCMQLzmQxDMKQsIaMGcQZblgxBEHlXlwLAIIe7iQcXoH0EsQUrAAp2lARwkIX/QwVc+qS91ANZ4RJmiBBtIAOQ2QPK44ZFoAtVyHzBIAcbMJ7+AwEEH6CWBLEhybAJKhClCbEFXZkrWOABLvACVxAGRqAEGQAXyUADZMoSnIoQcYADfWADPTgQYyAEwfCnzScFHgBiBJEDHoArXFYDuUBgxrlFn3ooddACJoACIyACR5MBTyQDefASgocQgpADKCChcTMFvyCHzbcFIGQQKHABnkAQmoACKgaSb7pLNbCSK1EM2ykKzIcHLGObjVSdbngExMCdxVAFk2gQIMABGSgQkAAB9SdCL2AHdXAHsJoMdwCwNDk1MyCPKwEIG9AC+vMAJKABFRABIvACQnCXBQEDUTAM0uoLVUB+6rIBXjQQkRACnTQQjXADNvACIcACc6P+Ai0gAzDwskAXPj8AnSuhAysgAjCXR0vQAlGACgWhAmIQhwPBdyNQYwXhATJwr8kABxRAMQORCThABpRgCZqgCZdwCaJACUKQBo7QAlBYNyzQCC4xDDpQm3tQAaWZDJ5wAmaAfszXC0PwrcngAYeIBxGwgAQhCS2wBwjRIBf3BmBYNzaQCi6BDDhAqMlgCRuQrpFEB2+JDLPwA7NWEKXAASUrEF0gAus5EJfwAAt5EFQQhMmgBYdXNzCAsCoBDG1HEH7wAp2bDH2wAmqgscx3DLIQBOyaDLYwCB4wegIxBxoACAZBCCEgCAjRA7qUDGYwmY2TAiLZEqNzgguQucn+EAeMCbdNOQOOOxB7cAFZORAzQAGMYBBwgAFheRA8gHvIl6yNIwT04xIlEGVUsAEuBmYJEAmROwoxIH4D8QcVEEIEsQOpdIYwgKYG4Qk2EH0EAQcJ1jh3QEstsQL4RQWdKBBeYAGAsJTHcAk0oLjJAAgYQLYEgQPOOxBFsAK3cBCQkAJOKhDwAm6oMwU8QIwrYaQp8AG3RhBlsAKskIHMJwkpcJhysALxOxA5MIMFYQMo0AoHQQclgH0EkQlBsAdr8GaNEwMk4AHHlxIuEKwGcQUpkAr4Fwyx0Ak14L8CwQYOGQO1mQxXAJUFEQUZIMED4QPPNgbSODU3oMUgjBL+NGCJdEACucB8L2kMmLABWDYQaZA9BeEDAwqSGICoBbEEH2CzcwdiaXC6JrMDY/MSJLCvyTAGJpAJ94oMlVADxgWUEUClxEADlUsQtrADHQA4BiEFEIC8BHEIPSBocxC2JiMGJeC+K+ECh5cDOIALhnwMxpAKPcCXPfAAAjwQLrCnAjELH8ABtlwQRkADmlAQfoABn7oG/tc4H4CJLoEDkccBG3AK+IcMxmAJLAAGBsEDMkxxP8q7KYBmB2Gm37y3KqC6fqApqJMxL1EDrscCMvAKxsDMzCwHITCngLYEpzALq5AMp5AIOhADoBAKr/ALwmALjyADOmAJn9AJsRD+CrdwDJ3gIFKmA2rgCYnQCJGQDI/QBkggezGhBljwBVQQBEZQBEnAAxcgdxFxAzWwAjSgAirgA0ggBFEwBG7XA0awbygABTqgBD2QAz4gAz7lAjHQAzYgAxfTAuK2AizQAkFA0ptxAzAwAzGAAzfQxyYgNyl6Xy/gAihrAxwAgSGwASXwMTMgAyigOUMgBEsNeR/AAvCCAiQwARWwASpwAyvAARNgARlQAh8AAh3QAQiAAAvQABJQFRFwAipQARSA2hVQAjIgBFBABUoQAzXgBD3AGk/wBUdQL0XgNk3QAzuwAzRgAx1AA0JgAzRwA3AkA0WABC1gAakdAQ8QARL+QBURMAEO8AAQMAGQzQEa8AAVYBUbUAEX0AEj4DEekAEXoIUkwAEqwG8CsQZZgM4JkQMrAAP0XQPnmVgdgAEycAMo0AI4AAQ4EJitFQNGQAU+wANvsAZfgAZrcAZd0AVp8AVkcAZmsAZlkAZoUAd0gC5sQAd1MAhy4AZz0AZ3IAdv4AZl4AZt4AMfQAIw4AJZUAd+AAd/0AZiAAd1IAdyAAeBgAh5EAiCMAiSUNOBQAY9XgiJcAdqoGGH8McWgQVWMAV4AF8GsZ29IAzJ0AqekIG9MAjF0AoSGRJAUEgsMFcPsAHNgxCFwLJbUT52QBex3BSN0AV0YIhaIQYtKhD+FzAqhSCuxiQCNe0Uu2ABzLI1WeoSftAEQGAEkToQWXBhICDfRlEDlNYEp8oQZ0ACUDsE4DniMNEHOzCkPEABbzDf8SYShyACQXAEIgACVV6oHGUFNQBLRmEEGZAuWtM9zsEQjkEQeoGPcswSMtBhAuFICIEIc0sSMDgQVLCefsClRsDPRXEB3boDEVYGEtutB2EGFhC+KOA/KeCxKVEG1VMQi0AuB5EF5OKsPOLuBGEDlL4EJgCmO8EDR/hLcZMCgxs4ez4COxAFcrAGGNDvKXED9ahgH4B5AnEIN9AGTBAD6fsRYXCIBGEEBmEDWEAUi7AdBhEC/xUDIEC6CXH+AyLAfkihAmo1AXq7EoYghQhRBXsuEPkkEDiAyRsBB3SbDEkgbAOxBkadE2KwhSmpARwAAiVA8gjxBSAwOaxAAlbwCp5QCRgAvCpB2ArhAoynBEZQBUrAAyzmEXeQ6AQRA0w7EDywuzDRWtNZBpmgAZSeECRgAWcwCBSwk8mghC2RCAiwyAbhCDGAZD1wAlEgBT9AA5/2EUJgSlcAbm+A8aLbApCZE3VA7hWRCeTxAuyYCBQA6CeRAztPEIVgA2hwCBggZNjZEHsQCX6ABHypEIKANBeQAV4BDDCwNAhRA3HvEiHgkBihUhLqBhMAoynhCR+wtgghBzsgBn7v9wf+QQRaCHQYgPcPgZLJEAa5ShBOUIEugQoWYPAX8QVgRxDhqxI94KgMYQMrEL0RYQdAwPAUUQPdexBQHxNPYPkYcQQfoMQtYQgaMP8AkUzgQIK/ZAAhmFBhwkYtxCyECHELj4gDvWTQU3HhMT5JmFSx0gcQHTZu8GhciCnDDpQtIdLQEMflTJoCtVw4RPMSjCw1B6KA4jPhkyYtXeio2SdFhg0dPjwA0YHphzM1nUgQSrOFCElZvRL0dKGLTyYp7gg9UtWrlRkum2jw5JNFB4Eb6AiEgKLmog4nvrpMISLn36w1OPwSGqVFz5o21Gb9cdclCxU+gZgQSEKOwAsuaq7+wCCZsMYVGV6NrkkJwxGvS0T4jJHE658WNPFU4FPTiOdkImQmi1CjJgUbqFFm2RBCmHGXSSZ8zQWjOE0aVbxGQVIziIyaQvQm86BFIAYWNNNceMi84hERr9VrTFHkryMYI2iKIJLVTQyfeU4AoqmHEgTKYAyBGKhtJhKCeE+jFko4q8GFjuCgEsLGYOEJlNywgogZSGDJpx7sEGoH+WbygbcN0qPghZl2sEDCivAogQNIZCRIGA98QK0J4TSCgYUXdjAhg5NosuNEn/rwgCYhaBCIg+8YcK+lD5rEMaITQnAky2TU2MAQ1HgxgUccm/DDqxAocomHFQQywa9kHpj+DiVgQADDS4jAGCEFL0sggblGcGACxydoWQuEXlwa4s1kUHCvAUdRWsMEN/SE6IUN1MDRDAsAZA6OEyaRsIs0/gLhB5eUuEGgFTgQCAHMWvKAN0wXOgFKGW9gUz0jKmuQhIy+wgODUVpiYroT3KMAWI2uoODWiNggodUG/6CADAmH+JG5NqwjTAUGUaoBBUxe+aC2QzRwESUMuJMWIiZe6JW5E2ZtEJYlimKOh0sJc+OE3CIapYMUTkiBA6cw+ECEDFBqooM24o2oTxzUO4ODMHA0pAbGRnMD3tFwsC8iYOzAow4z4lDjjDvoIGMNjd7wIEaKIwqCgx6Ym6FdHMH+kGHi0WgQL6IYhgiiiBpmcGGDthayQwM0GtwlhA9u1ggHDOBArRINTvUyCSz/MuMFZNbjYQc2xDihBLUjCmFs5jLIgAusNdpghbgI60FOPXmo06su5kBJCRgEUmEDjc74QGbm4vjg6bunXZbTr0LxoIxbJRHBia8ESVCjIcyc4QKUYnAWNR+snVyjEEIYyysmLkhEWi5e8MKrJ6RoSYkQotSgJQ6UMA6RDdhovaUcPrgiK0pOsDveMsoTKpF6K9JhXCMwUL5KwmAYMPmWQlgBeZ/YWo5iGVinaYrvUAqi0GSyYKClYyz49684QLBcfJREIMEXagKMFBSNYn/AwfX+kqEHH6ygAyTAgkJisJmW1GAJnIlWS0CwgWP8RQ8heJj/WoIHEIRANjPhwgnqcLcuwMBxA8EDvByhAvkJZA05mMkPNAQcm6GkFCnwnFfsIIEeirAlKuBADVGCghPebQoueARBwsCvZNgBIQPhgSBmQgUjCAQERdSIE1CwiKwAQwTBMyJNTBCCQbTkC89JnhdcAIyBUIE1ApnDFgbShPe1RAbZScaV7hMinwSBe2msCQ0sgIRSaAQ/4jNFDFh3gyAmQxHjCqQBUWIDFZSgCEEgwQlUIBqNlAEEZKzJDjYgNETSpAkX0EAbIQIECHQJki4YgkB6EEGBhOFEJJxJK1D+MIPA6AAGKfjADq10NZp0YQRCaKVQ6iACHYQCIidgX/LEIIKevOBffGhB7pJBSWlVgQK/sZ8K5BZNmmRCA2AUSB4qYIk04gEFR0DBBjZggQ7wqxEf6KC0OHCxyQSKnVmRgQYooRAPeE+EOMDBFROiA0LeSg6KQ4kXXvC7g3pFBhbYQR8GsoYIiLSVx1zIC9ITrxV0a5YZMGhHvXKDCmzgiiI4ZCtXkQJoEmQLgZNWGz6QJoj04APZlGlW+GQCL5hgY+yMgw3yNJAZGAhrGShZQgxBhA4gJamoIYEMbNC8g3aIgmFAI9bGgABtEQQLJVjTV42TCR8wDAqKOCgVACn+g0piLQZ+EgggbgCCFYBNrsz5AQc4wAIx6bQITRDDDPKHtTVIQI9yqIAFpnBYGTXBAxgowRISYYw05oEMSehiMrh2txu8AAYXoB5nv0KyDHAgszgkiBc4wK4S0AAMkRAfMaJwhCGcYAWEm1wQiClAHnRAAhWQAAZwK1uXuNYBGwiCBMwAkTgMYQQONMET1nCjzR1iDns4Qgr4I5AvwGAFL5BCGxCFKTrQgAIhqKQHZDDcJRxhatR1CQlY6RI2HCEHNpgBC3BwhEfwQkJ9eEIOYECDIaTAB/0b6RNC0DYXwMAIAzaOIJSgghCUwAEiE8gHFAjglqwACEpwQltrAoX+EMAABjIwghCiEAg9IEYohlCDGXoghB3oQAdgeExLtJC4D4SABC0wQRfUIAc0mM8lfuDDEkbwgRNMwAIrEAI6CbIBDRThCF5lcUta4AIScEBVX4HCE0aQA1HiIAhE2EEShJCDJ6QBD4AYxB7YgIc8zOENZZCCD17QghcEwQf/9QoczgDCClSgBCzYAAgigAGG7WAHvKpCGf7ABCA0IQQc8EBDOcAD3lUkDidIIAjT3LsTXOqFo2GDGcwwBzAkgQhEiMELUrACFwDBBihQgQtW0AIY8OAH0cvSEWygg56JYAQvKEEKOoCBDlzbBD2QaEvisIHtztolOaCLudXjBjE6+6QNGYC0uiuCA4zK239u8MBA9WwmeydECqHrd/KuwAQq9ODUMg54whW+cIY33OEPh3jEJT5xit8tIAA7 | 1. Ⅰ의 △ACDD구역은 탄성영역이다. 2. Ⅱ의 △CDE구역은 방사방향의 전단영역이다. 3. Ⅲ의 △CEG구역은 Rankine의 주동영역이다. 4. 원호 DE와 FD는 대수 나선형의 곡선이다. | 3. Ⅲ의 △CEG구역은 Rankine의 주동영역이다. | 정답률 : 68% | <문제 해설>Terzaghi 이론 : 국소 전단파괴 기초지반 지지력에 관한 개념으로 테르자기의 이론에 의하면 지반 위에 하중을 재하(載荷： loading)한 경우에 침하가 비교적 적고 급격히 파괴가 일어나는 때는 전반(全般) 전단 파괴라 하고, 침하가 크고파괴가 서서히 일어나는 경우는 국소 전단 파괴라 하며, 이것들은 따로따로 취급해야 한다.[해설작성자 : comcbt.com 이용자]
산업기사 | 건설재료시험산업기사 | 2013년09월28일 | 4과목 : 토질 및 기초 | 65. | 사질토의 정수의 투수시험을 하여 다음과 같은 결과를 얻었다. 이 흙의 투수계수는? (단, 시료의 단면적은 78.54cm2, 수두차는 15cm, 투수량은 400cm3, 투수시간은 3분, 시료의 길이는 12cm이다.) |  | 1. 3.15×10-3cm/sec 2. 2.26×10-2cm/sec 3. 1.78×10-2cm/sec 4. 1.36×10-1cm/sec 해설이 아직 작성되지 않았습니다.해설을 알고 계시다면 오른쪽 해설추가 기능을 이용하여 해설을 작성하여 다른분들과 함께 해설을 나누었으면 합니다.로그인 후 오류 신고 및 해설 작성 하시면 포인트가 제공됩니다.[포인트 모으기 및 사용법] | 2. 2.26×10-2cm/sec [포인트 모으기 및 사용법] | 정답률 : 42%
산업기사 | 건설재료시험산업기사 | 2013년09월28일 | 4과목 : 토질 및 기초 | 66. | 다음의 유효응력에 관한 설명 중 옳은 것은? |  | 1. 전응력은 일정하고 간극수압이 증가된다면, 흙의 체적은 감소하고 강도는 증가된다. 2. 유효응력은 전응력에 간극수압을 더한 값이다. 3. 토립자의 접촉면을 통해 전달되는 응력을 유효응력이라 한단. 4. 공학적 성질이 동일한 2종류 흙의 유효응력이 동일하면 공학적 거동이 다르다. 해설이 아직 작성되지 않았습니다.해설을 알고 계시다면 오른쪽 해설추가 기능을 이용하여 해설을 작성하여 다른분들과 함께 해설을 나누었으면 합니다.로그인 후 오류 신고 및 해설 작성 하시면 포인트가 제공됩니다.[포인트 모으기 및 사용법] | 3. 토립자의 접촉면을 통해 전달되는 응력을 유효응력이라 한단. [포인트 모으기 및 사용법] | 정답률 : 47%
산업기사 | 건설재료시험산업기사 | 2013년09월28일 | 4과목 : 토질 및 기초 | 67. | 현장 다짐도 90%란 무엇을 의미하는가? |  | 1. 실내다짐 최대건조 밀도에 대한 90% 밀도를 말한다. 2. 롤러로 다진 최대밀도에 대한 90% 밀도를 말한다. 3. 현장함수비의 90% 함수비에 대한 다짐밀도를 말한다. 4. 포화도가 90%인 때의 다짐밀도를 말한다. 해설이 아직 작성되지 않았습니다.해설을 알고 계시다면 오른쪽 해설추가 기능을 이용하여 해설을 작성하여 다른분들과 함께 해설을 나누었으면 합니다.로그인 후 오류 신고 및 해설 작성 하시면 포인트가 제공됩니다.[포인트 모으기 및 사용법] | 1. 실내다짐 최대건조 밀도에 대한 90% 밀도를 말한다. [포인트 모으기 및 사용법] | 정답률 : 46%
산업기사 | 건설재료시험산업기사 | 2013년09월28일 | 4과목 : 토질 및 기초 | 68. | 다음 중 댐의 사면이 가장 불안정한 경우는 어느 때인가? |  | 1. 사면의 수위가 천천히 하강할 때 2. 사면이 포화상태에 있을 때 3. 사면의 수위가 급격히 하강할 때 4. 사면이 습윤상태에 있을 때 해설이 아직 작성되지 않았습니다.해설을 알고 계시다면 오른쪽 해설추가 기능을 이용하여 해설을 작성하여 다른분들과 함께 해설을 나누었으면 합니다.로그인 후 오류 신고 및 해설 작성 하시면 포인트가 제공됩니다.[포인트 모으기 및 사용법] | 3. 사면의 수위가 급격히 하강할 때 [포인트 모으기 및 사용법] | 정답률 : 75%
산업기사 | 건설재료시험산업기사 | 2013년09월28일 | 4과목 : 토질 및 기초 | 69. | 압밀곡선(e-logP)에서 처녀압축곡선의 기울기는 무엇을 의미하는가? |  | 1. 압축계수 2. 용적변화율 3. 압밀계수 4. 압축기수 해설이 아직 작성되지 않았습니다.해설을 알고 계시다면 오른쪽 해설추가 기능을 이용하여 해설을 작성하여 다른분들과 함께 해설을 나누었으면 합니다.로그인 후 오류 신고 및 해설 작성 하시면 포인트가 제공됩니다.[포인트 모으기 및 사용법] | 4. 압축기수 [포인트 모으기 및 사용법] | 정답률 : 23%
산업기사 | 건설재료시험산업기사 | 2013년09월28일 | 4과목 : 토질 및 기초 | 70. | 점토지반에서 N치로 추정할 수 있는 사항이 아닌 것은? |  | 1. 컨시스턴시 2. 일축압축강도 3. 상대밀도 4. 기초지반의 허용지지력 해설이 아직 작성되지 않았습니다.해설을 알고 계시다면 오른쪽 해설추가 기능을 이용하여 해설을 작성하여 다른분들과 함께 해설을 나누었으면 합니다.로그인 후 오류 신고 및 해설 작성 하시면 포인트가 제공됩니다.[포인트 모으기 및 사용법] | 3. 상대밀도 [포인트 모으기 및 사용법] | 정답률 : 53%
산업기사 | 건설재료시험산업기사 | 2013년09월28일 | 4과목 : 토질 및 기초 | 71. | 말뚝기초에서 부마찰력(negative skin friction)에 대한 설명으로 옳지 않은 것은? |  | 1. 지하수위 저하로 지반이 침하할 때 발생한다. 2. 지반이 압밀진행주인 연약점토 지반인 경우에 발생한다. 3. 발생이 예상되면 대책으로 말뚝주면에 역청 등으로 코팅하는 것이 좋다. 4. 말뚝주면에 상방향으로 작용하는 마찰력이다. 해설이 아직 작성되지 않았습니다.해설을 알고 계시다면 오른쪽 해설추가 기능을 이용하여 해설을 작성하여 다른분들과 함께 해설을 나누었으면 합니다.로그인 후 오류 신고 및 해설 작성 하시면 포인트가 제공됩니다.[포인트 모으기 및 사용법] | 4. 말뚝주면에 상방향으로 작용하는 마찰력이다. [포인트 모으기 및 사용법] | 정답률 : 75%
산업기사 | 건설재료시험산업기사 | 2013년09월28일 | 4과목 : 토질 및 기초 | 72. | 다음 중 흙의 전단강도를 감소시키는 요인이 아닌 것은? |  | 1. 공극수압의 증가 2. 수분증가에 의한 점토의 팽창 3. 수축 팽창 등으로 인하여 생긴 미세한 균열 4. 함수비 감소에 따른 흙의 단위중량 감소 해설이 아직 작성되지 않았습니다.해설을 알고 계시다면 오른쪽 해설추가 기능을 이용하여 해설을 작성하여 다른분들과 함께 해설을 나누었으면 합니다.로그인 후 오류 신고 및 해설 작성 하시면 포인트가 제공됩니다.[포인트 모으기 및 사용법] | 4. 함수비 감소에 따른 흙의 단위중량 감소 [포인트 모으기 및 사용법] | 정답률 : 33%
산업기사 | 건설재료시험산업기사 | 2013년09월28일 | 4과목 : 토질 및 기초 | 73. | Rnakine의 주동토압계수에 관한 설명 중 틀린 것은? |  | 1. 주동토압계수는 내무마찰각이 크면 작아진다. 2. 주동토압계수는 내부마찰각크기와 관계가 없다. 3. 주동토압계수는 수동토압계수보다 작다. 4. 정지토압계수는 주동토압계수보다 크고 수동토압계수보다 작다. 해설이 아직 작성되지 않았습니다.해설을 알고 계시다면 오른쪽 해설추가 기능을 이용하여 해설을 작성하여 다른분들과 함께 해설을 나누었으면 합니다.로그인 후 오류 신고 및 해설 작성 하시면 포인트가 제공됩니다.[포인트 모으기 및 사용법] | 2. 주동토압계수는 내부마찰각크기와 관계가 없다. [포인트 모으기 및 사용법] | 정답률 : 54%
산업기사 | 건설재료시험산업기사 | 2013년09월28일 | 4과목 : 토질 및 기초 | 74. | 일축압축시험에서 파괴면과 수평면이 이루는 각은 52°이었다. 이 흙의 내부마찰각(ø)은 얼마이고 일축압축강도가 0.76kg/cm2일 때 점착력(c)은 얼마인가? |  | 1. ø = 7°, c = 0.38kg/cm2 2. ø = 14°, c = 0.30kg/cm2 3. ø = 14°, c = 0.38kg/cm2 4. ø = 7°, c = 0.30kg/cm2 | 2. ø = 14°, c = 0.30kg/cm2 | 정답률 : 28% | <문제 해설>아래와 같은 오류 신고가 있었습니다.여러분들의 많은 의견 부탁 드립니다.추후 여러분들의 의견을 반영하여 정답을 수정하도록 하겠습니다.참고로 정답 변경은 오류 신고 5회 이상일 경우 수정합니다.[오류 신고 내용]정답은 3번인거 같습니다. 점착력 2/qu(일축압축강도) 하면 0.38 나옵니당내부마찰각은 45도+2/14도 하면 52도 나옵니당그래서 내부마찰각 14도 점착력 0.38입니당[해설작성자 : 철도건설공학]
산업기사 | 건설재료시험산업기사 | 2013년09월28일 | 4과목 : 토질 및 기초 | 75. | 유선망의 특징에 관한 다음 설명 중 옳지 않은 것은? |  | 1. 각 유로의 침투수량은 같다. 2. 유석놔 등수두선은 서로 직교한다. 3. 유선망으로 되는 사각형은 이론상으로 정사각형이다. 4. 침투속도 및 동수경사는 유선망의 폭에 비례한다. 해설이 아직 작성되지 않았습니다.해설을 알고 계시다면 오른쪽 해설추가 기능을 이용하여 해설을 작성하여 다른분들과 함께 해설을 나누었으면 합니다.로그인 후 오류 신고 및 해설 작성 하시면 포인트가 제공됩니다.[포인트 모으기 및 사용법] | 4. 침투속도 및 동수경사는 유선망의 폭에 비례한다. [포인트 모으기 및 사용법] | 정답률 : 63%
산업기사 | 건설재료시험산업기사 | 2013년09월28일 | 4과목 : 토질 및 기초 | 76. | 직경 30cm 재하판으로 측정된 지지력계수 K30이 12.32kg/cm3 이면 직경 75cm 재하판으로 측정된 지지력계수 K75는? |  | 1. 8.2 kg/cm3 2. 5.6 kg/cm3 3. 18.5 kg/cm3 4. 4.5 kg/cm3 해설이 아직 작성되지 않았습니다.해설을 알고 계시다면 오른쪽 해설추가 기능을 이용하여 해설을 작성하여 다른분들과 함께 해설을 나누었으면 합니다.로그인 후 오류 신고 및 해설 작성 하시면 포인트가 제공됩니다.[포인트 모으기 및 사용법] | 2. 5.6 kg/cm3 [포인트 모으기 및 사용법] | 정답률 : 56%
산업기사 | 건설재료시험산업기사 | 2013년09월28일 | 4과목 : 토질 및 기초 | 77. | 포화점토의 일축압축 시험 결과 자연상태 점토의 일축압축 강도와 흐트러진 상태의 일축압축 강도가 각각 1.8kg/cm2, 0.4kg/cm2 였다. 이 점토의 예민비는? |  | 1. 0.72 2. 0.22 3. 4.5 4. 6.4 | 3. 4.5 | 정답률 : 57% | <문제 해설>1.8/0.4 = 4.5[해설작성자 : comcbt.com 이용자]
산업기사 | 건설재료시험산업기사 | 2013년09월28일 | 4과목 : 토질 및 기초 | 78. | 흙 시료의 소성한계 측정은 몇 번체를 통과한 것을 사용하는가? |  | 1. 40번체 2. 80번체 3. 100번체 4. 200번체 해설이 아직 작성되지 않았습니다.해설을 알고 계시다면 오른쪽 해설추가 기능을 이용하여 해설을 작성하여 다른분들과 함께 해설을 나누었으면 합니다.로그인 후 오류 신고 및 해설 작성 하시면 포인트가 제공됩니다.[포인트 모으기 및 사용법] | 1. 40번체 [포인트 모으기 및 사용법] | 정답률 : 45%
산업기사 | 건설재료시험산업기사 | 2013년09월28일 | 4과목 : 토질 및 기초 | 79. | 점성토 개량 공법 중 이용도가 가장 낮은 공법은? |  | 1. Paper-drain 공법 2. Pre-loading 공법 3. Sand-drain 공법 4. Soil-cement 공법 해설이 아직 작성되지 않았습니다.해설을 알고 계시다면 오른쪽 해설추가 기능을 이용하여 해설을 작성하여 다른분들과 함께 해설을 나누었으면 합니다.로그인 후 오류 신고 및 해설 작성 하시면 포인트가 제공됩니다.[포인트 모으기 및 사용법] | 4. Soil-cement 공법 [포인트 모으기 및 사용법] | 정답률 : 48%
산업기사 | 건설재료시험산업기사 | 2013년09월28일 | 4과목 : 토질 및 기초 | 80. | 다음 중 흙의 포화단위중량을 나타낸 식은? (단, e : 공극비, S : 포화도, Gs : 비중, γw : 물의 단위중량) | R0lGODlhQAAwAHcAACH5BAAAAAAALAAAAABAADAAhQAAAAAAOgAAZgA6kABmkABmtjoAADo6kDqQ22YAAGYAZmY6kGaQ22a2/5A6AJA6OpCQtpCQ25Db/7ZmALZmZra2tra227bb/7b//9uQOtv///+2Zv/bkP/btv//tv//2////wAAAAAAAAAAAAAAAAAAAAAAAAAAAAAAAAAAAAAAAAAAAAAAAAAAAAAAAAAAAAAAAAAAAAAAAAAAAAAAAAAAAAAAAAAAAAAAAAAAAAAAAAAAAAAAAAAAAAAAAAAAAAj+AEEIHEiwoMGDCBMqXMiwocOHECNKnEixosWLGDNq3CgxA4CPAAZo4MhxggAMAk2iJJlxw0mCGRqwzDhBZsEKETkwmEnQg4KVFnUu3PDxpUQOB0ZeFJoQ6cgJIo8mHUj0YwGITBFSWPnBgU2sUwlOQJBzJ0IPCUB+JBvRJ1CBMRlyMKC2LluBbjHWLBgXoocICfNedAm061eHfxXuFfjBAkWVILoCONwwccINASREfqCZose1BScAIABBoeXLHzPP9LBAA+HAgHk+7HBBNknJV21jzNtXt0XRIZX6Hk68uPHjyC+ircu8ufPn0JkbTU69uvXr2AVuyJ09IXDuCLNeWs8A/qD4g1WnsyS/8HxBpyCgCifJXqF7glsZe+VZv6nZg8updRd95YEw13MDCqZbf2fFBuBPwzEIoIMHLRaZYzNJaNBp6Kn2AWfrqVXgQByil1pn1JXY3YostthQQAA7 | 1. 2. 3. 4. 해설이 아직 작성되지 않았습니다.해설을 알고 계시다면 오른쪽 해설추가 기능을 이용하여 해설을 작성하여 다른분들과 함께 해설을 나누었으면 합니다.로그인 후 오류 신고 및 해설 작성 하시면 포인트가 제공됩니다.[포인트 모으기 및 사용법] | 1. [포인트 모으기 및 사용법] | 정답률 : 42%
산업기사 | 건설재료시험산업기사 | 2012년09월15일 | 1과목 : 콘크리트공학 | 1. | 콘크리트 타설 및 다지기에 대한 설명으로 틀린 것은? |  | 1. 타설한 콘크리트는 거푸집 내에서 횡방향으로 이동시켜서는 안 된다. 2. 한 구획내의 콘크리트는 타설이 완료될 때까지 연속해서 타설하여야 한다. 3. 내부진동기를 사용하여 진동다지기를 할 때 내부진동기의 찔러 넣는 간격은 일반적으로 1m 이하로 한다. 4. 내부진동기를 사용하여 진동다지기를 할 때에는 진동기를 아래층의 콘크리트 속에 0.1m 정도 찔러 넣어야 한다. | 3. 내부진동기를 사용하여 진동다지기를 할 때 내부진동기의 찔러 넣는 간격은 일반적으로 1m 이하로 한다. | 정답률 : 85% | <문제 해설>찔러 넣는 간격은 일반적으로 0.5m 이하로 한다.[해설작성자 : 준비생]
산업기사 | 건설재료시험산업기사 | 2012년09월15일 | 1과목 : 콘크리트공학 | 2. | 압축강도 시험의 기록이 없는 현장에서 콘크리트의 설계기준 압축강도가 20MPa인 경우 배합강도는? |  | 1. 25 MPa 2. 27 MPa 3. 28.5 MPa 4. 30 MPa 해설이 아직 작성되지 않았습니다.해설을 알고 계시다면 오른쪽 해설추가 기능을 이용하여 해설을 작성하여 다른분들과 함께 해설을 나누었으면 합니다.로그인 후 오류 신고 및 해설 작성 하시면 포인트가 제공됩니다.[포인트 모으기 및 사용법] | 2. 27 MPa [포인트 모으기 및 사용법] | 정답률 : 82%
산업기사 | 건설재료시험산업기사 | 2012년09월15일 | 1과목 : 콘크리트공학 | 3. | 플래트에 고정믹서가 설치되어 있어 각 재료를 계량하고 혼합하여 완전히 비벼진 콘크리트를 트럭믹서 또는 트럭애지테이터에 투입하여 운반중에 교반하면서 지정된 공사현장까지 배달 공급하는 레디믹스트 콘크리트 제조방식은? |  | 1. 센트럴 믹스트 콘크리트 2. 쉬링크 믹스트 콘크리트 3. 트랜식 믹스트 콘크리트 4. 프리팩트콘크리트 해설이 아직 작성되지 않았습니다.해설을 알고 계시다면 오른쪽 해설추가 기능을 이용하여 해설을 작성하여 다른분들과 함께 해설을 나누었으면 합니다.로그인 후 오류 신고 및 해설 작성 하시면 포인트가 제공됩니다.[포인트 모으기 및 사용법] | 1. 센트럴 믹스트 콘크리트 [포인트 모으기 및 사용법] | 정답률 : 78%
산업기사 | 건설재료시험산업기사 | 2012년09월15일 | 1과목 : 콘크리트공학 | 4. | 콘크리트 1m3을 만드는 배합설계에서 필요한 골재의 절대용적이 720L 이었다. 잔골재율이 34%, 잔골재 밀도가 2.6g/cm3, 굵은골재 밀도가 2.65g/cm3일 때, 단위굵은골재량을 구하면? |  | 1. 1259 kg 2. 1236 kg 3. 649 kg 4. 637 kg 해설이 아직 작성되지 않았습니다.해설을 알고 계시다면 오른쪽 해설추가 기능을 이용하여 해설을 작성하여 다른분들과 함께 해설을 나누었으면 합니다.로그인 후 오류 신고 및 해설 작성 하시면 포인트가 제공됩니다.[포인트 모으기 및 사용법] | 1. 1259 kg [포인트 모으기 및 사용법] | 정답률 : 51%
산업기사 | 건설재료시험산업기사 | 2012년09월15일 | 1과목 : 콘크리트공학 | 5. | 콘크리트의 동결융해의 반복작용에 대한 내구성을 향상시키기 위한 방법 중 틀린 것은? |  | 1. AE제를 사용하여 적정량의 연행공기를 연행시킨다. 2. 물-결합재비를 작게 하여 치밀한 콘크리트를 만든다. 3. 동일한 공기량일 경우 기포의 크기가 큰 콘크리트를 만든다. 4. 제설제 등이 콘크리트 중에 스며들지 않도록 한다. 해설이 아직 작성되지 않았습니다.해설을 알고 계시다면 오른쪽 해설추가 기능을 이용하여 해설을 작성하여 다른분들과 함께 해설을 나누었으면 합니다.로그인 후 오류 신고 및 해설 작성 하시면 포인트가 제공됩니다.[포인트 모으기 및 사용법] | 3. 동일한 공기량일 경우 기포의 크기가 큰 콘크리트를 만든다. [포인트 모으기 및 사용법] | 정답률 : 68%
산업기사 | 건설재료시험산업기사 | 2012년09월15일 | 1과목 : 콘크리트공학 | 6. | 콘크리트의 슬럼프 시험에서 슬럼프콘에 콘크리트를 채우기 시작하고 나서 슬럼프콘의 들어 올리기를 종료할 때까지의 시간으로 옳은 것은? |  | 1. 1분 이내로 한다. 2. 2분 이내로 한다. 3. 3분 이내로 한다. 4. 4분 이내로 한다. 해설이 아직 작성되지 않았습니다.해설을 알고 계시다면 오른쪽 해설추가 기능을 이용하여 해설을 작성하여 다른분들과 함께 해설을 나누었으면 합니다.로그인 후 오류 신고 및 해설 작성 하시면 포인트가 제공됩니다.[포인트 모으기 및 사용법] | 3. 3분 이내로 한다. [포인트 모으기 및 사용법] | 정답률 : 88%
산업기사 | 건설재료시험산업기사 | 2012년09월15일 | 1과목 : 콘크리트공학 | 7. | 프리플레이스트 콘크리트에 대한 설명으로 틀린 것은? |  | 1. 잔골재의 조립률은 1.4~2.2의 범위에 있는 것이 좋다. 2. 초기강도는 작으나 장기강도는 보통콘크리트 보다 크다. 3. 블리딩 및 레이턴스가 적다. 4. 굵은골재의 최대치수는 15mm로 한다. 해설이 아직 작성되지 않았습니다.해설을 알고 계시다면 오른쪽 해설추가 기능을 이용하여 해설을 작성하여 다른분들과 함께 해설을 나누었으면 합니다.로그인 후 오류 신고 및 해설 작성 하시면 포인트가 제공됩니다.[포인트 모으기 및 사용법] | 4. 굵은골재의 최대치수는 15mm로 한다. [포인트 모으기 및 사용법] | 정답률 : 56%
산업기사 | 건설재료시험산업기사 | 2012년09월15일 | 1과목 : 콘크리트공학 | 8. | 콘크리트의 중성화 깊이를 예측하기 위한 식에서 중성화 깊이를 C, 중성화 속도계수를 A, 경과 년수를 t 라고 할 때 일반적으로 적용되는 식으로 옳은 것은? |  | 1. C = A√t 2. C = A · t 3. C = A · t2 4. C = A · t4 | 1. C = A√t | 정답률 : 56% | <문제 해설>중성화깊이= 중성화속도계수 * 루트(경과년수)[해설작성자 : 준비생]
산업기사 | 건설재료시험산업기사 | 2012년09월15일 | 1과목 : 콘크리트공학 | 9. | 일평균 기온이 15℃ 이상이고 조강 포틀랜드 시멘트를 사용한 일반 콘크리트의 경우 습윤양생기간의 표준으로 옳은 것은? |  | 1. 3일 2. 5일 3. 7일 4. 9일 | 1. 3일 | 정답률 : 67% | <문제 해설>습윤양생기간의 표준일평균 기온 l 보통포틀랜드시멘트 l 고로슬래그/플라이애쉬시멘트 B종 l 조강포틀랜드 시멘트15C 이상 l 5일 l 7일 l 3일10C 이상 l 7일 l 9일 l 4일5C 이상 l 9일 l 12일 l 5일[해설작성자 : gk12]
산업기사 | 건설재료시험산업기사 | 2012년09월15일 | 1과목 : 콘크리트공학 | 10. | 알칼리 골재반응 억제 대책과 관계가 없는 것은? |  | 1. 포틀랜드시멘트의 등가알칼리량이 0.6% 이하인 저알칼리 시멘트를 사용한다. 2. 알칼리 골재반응 억제 효과를 가진 혼합시멘트를 사용한다. 3. 콘크리트 중의 알칼리 총랴을 3kg/m3 이하로 제한한다. 4. 물-결합재비를 40%이하로 제한한다. 해설이 아직 작성되지 않았습니다.해설을 알고 계시다면 오른쪽 해설추가 기능을 이용하여 해설을 작성하여 다른분들과 함께 해설을 나누었으면 합니다.로그인 후 오류 신고 및 해설 작성 하시면 포인트가 제공됩니다.[포인트 모으기 및 사용법] | 4. 물-결합재비를 40%이하로 제한한다. [포인트 모으기 및 사용법] | 정답률 : 50%
산업기사 | 건설재료시험산업기사 | 2012년09월15일 | 1과목 : 콘크리트공학 | 11. | 시공이음은 전단력이 적은 위치에 설치해야 하나, 부득이 하게 전단력이 큰 위치에 시공이음을 설치할 경우, 철근으로 보강할 수 있는데, 철근의 공칭직경이 19mm 인 경우 철근의 최소 정착길이는? |  | 1. 190mm 2. 285mm 3. 380mm 4. 475mm 해설이 아직 작성되지 않았습니다.해설을 알고 계시다면 오른쪽 해설추가 기능을 이용하여 해설을 작성하여 다른분들과 함께 해설을 나누었으면 합니다.로그인 후 오류 신고 및 해설 작성 하시면 포인트가 제공됩니다.[포인트 모으기 및 사용법] | 3. 380mm [포인트 모으기 및 사용법] | 정답률 : 76%
산업기사 | 건설재료시험산업기사 | 2012년09월15일 | 1과목 : 콘크리트공학 | 12. | 콘크리트의 재료분리 현상을 줄이는 방법에 대한 설명으로 틀린 것은? |  | 1. 잔골재율을 줄인다. 2. 플라이애시를 혼합한다. 3. 물-결합재비를 작게 한다. 4. 입자가 둥근 골재를 사용한다. 해설이 아직 작성되지 않았습니다.해설을 알고 계시다면 오른쪽 해설추가 기능을 이용하여 해설을 작성하여 다른분들과 함께 해설을 나누었으면 합니다.로그인 후 오류 신고 및 해설 작성 하시면 포인트가 제공됩니다.[포인트 모으기 및 사용법] | 1. 잔골재율을 줄인다. [포인트 모으기 및 사용법] | 정답률 : 28%
산업기사 | 건설재료시험산업기사 | 2012년09월15일 | 1과목 : 콘크리트공학 | 13. | 경사슈트를 사용하여 콘크리트를 운반할 경우 슈트의 경사는 콘크리트가 재료분리를 일으키지 않을 정도로 하여야 한다. 이때 일반적인 경사로서 가장 적당한 것은? |  | 1. 수평 2에 대하여 연직 1정도 2. 수평 1에 대하여 연직 1정도 3. 연직 2에 대하여 수평 1정도 4. 연직 3에 대하여 수평 1정도 해설이 아직 작성되지 않았습니다.해설을 알고 계시다면 오른쪽 해설추가 기능을 이용하여 해설을 작성하여 다른분들과 함께 해설을 나누었으면 합니다.로그인 후 오류 신고 및 해설 작성 하시면 포인트가 제공됩니다.[포인트 모으기 및 사용법] | 1. 수평 2에 대하여 연직 1정도 [포인트 모으기 및 사용법] | 정답률 : 69%
산업기사 | 건설재료시험산업기사 | 2012년09월15일 | 1과목 : 콘크리트공학 | 14. | 프리스트레스 콘크리트에서 프리스트레스 도입 후 시간의 경과에 의해 발생하는 프리스트레스 감소원인이 아닌 것은? |  | 1. 콘크리트의 건조수축 2. 콘크리트의 탄성변형 3. PS강재의 릴랙세이션 4. 콘크리트의 크리프 해설이 아직 작성되지 않았습니다.해설을 알고 계시다면 오른쪽 해설추가 기능을 이용하여 해설을 작성하여 다른분들과 함께 해설을 나누었으면 합니다.로그인 후 오류 신고 및 해설 작성 하시면 포인트가 제공됩니다.[포인트 모으기 및 사용법] | 2. 콘크리트의 탄성변형 [포인트 모으기 및 사용법] | 정답률 : 32%
산업기사 | 건설재료시험산업기사 | 2012년09월15일 | 1과목 : 콘크리트공학 | 15. | 다음 관리도의 종류 중 정규분포이론을 적용한 계량값의 관리도에 속하지 않는 것은? | R0lGODlhLAAXAHcAACH5BAAAAAAALAAAAAAsABcAhAAAAAAAOgAAZgA6kABmtjoAADo6kDqQ22YAAGYAZmZmtmaQ22a2/5A6AJA6ZpBmkJDb/7ZmALbbkLb//9uQOtuQZtv///+2Zv/bkP//tv//2////wAAAAAAAAAAAAAAAAi7ADcIHEiwoMGDCBMqXMiwocOHDzMgAECxIkUBEyBq3Mixo8MLFisy8PhQQ4MDAzEUQEmyYQSWAjEYsNCS4UuCGRJkLKiSIsoIPjneTDnzoEmWGh7QFApT4kiETjdUgOARaEWMCy8IkLCA5E0KWG0OWLpBYsiQBAzelAhTIdCnHYeC3ZnwAgOtdDcOZaswgwKBEdLGhTkXoQYHO/luNCm4LILGBClcnGByMkSQFANQ3SBZc83PoEOLHr0xIAA7 | 1. 관리도(평균값과 범위의 관리도) 2. 관리도(평균값과 표준편차의 관리도) 3. x 관리도(측정값 자체의 관리도) 4. P 관리도(불량률 관리도) 해설이 아직 작성되지 않았습니다.해설을 알고 계시다면 오른쪽 해설추가 기능을 이용하여 해설을 작성하여 다른분들과 함께 해설을 나누었으면 합니다.로그인 후 오류 신고 및 해설 작성 하시면 포인트가 제공됩니다.[포인트 모으기 및 사용법] | 4. P 관리도(불량률 관리도) [포인트 모으기 및 사용법] | 정답률 : 78%
산업기사 | 건설재료시험산업기사 | 2012년09월15일 | 1과목 : 콘크리트공학 | 16. | 뿜어붙이기 콘크리트의 장점으로 옳지 않은 것은? |  | 1. 거푸집이 필요없고, 급속시공이 가능하다. 2. 비교적 소규모로 운반 가능한 기계설비로 시공할 수 있다. 3. 급결제의 첨가에 의해서 조기에 강도를 발현시킬 수 있다. 4. 작업시 분진이 발생하지 않는다. 해설이 아직 작성되지 않았습니다.해설을 알고 계시다면 오른쪽 해설추가 기능을 이용하여 해설을 작성하여 다른분들과 함께 해설을 나누었으면 합니다.로그인 후 오류 신고 및 해설 작성 하시면 포인트가 제공됩니다.[포인트 모으기 및 사용법] | 4. 작업시 분진이 발생하지 않는다. [포인트 모으기 및 사용법] | 정답률 : 83%
산업기사 | 건설재료시험산업기사 | 2012년09월15일 | 1과목 : 콘크리트공학 | 17. | 콘크리트 재료의 계량에 있어 혼화재의 계량오차의 범위는 몇 % 이내인가? |  | 1. ±1% 2. ±2% 3. ±3% 4. ±4% 해설이 아직 작성되지 않았습니다.해설을 알고 계시다면 오른쪽 해설추가 기능을 이용하여 해설을 작성하여 다른분들과 함께 해설을 나누었으면 합니다.로그인 후 오류 신고 및 해설 작성 하시면 포인트가 제공됩니다.[포인트 모으기 및 사용법] | 2. ±2% [포인트 모으기 및 사용법] | 정답률 : 80%
산업기사 | 건설재료시험산업기사 | 2012년09월15일 | 1과목 : 콘크리트공학 | 18. | 고강도 콘크리트에 사용되는 굵은 골재의 최대 치수에 대한 설명으로 옳은 것은? |  | 1. 굵은 골재의 최대 치수는 80mm 이하로 하여야 한다. 2. 굵은 골재의 최대 치수는 40mm 이하로서 가능한 25mm 이하로 하여야 한다. 3. 철근 최소 수평 순간격의 1/3 이내의 것을 사용하여야 한다. 4. 철근 최소 수평 순간격의 2/3 이내의 것을 사용하여야 한다. 해설이 아직 작성되지 않았습니다.해설을 알고 계시다면 오른쪽 해설추가 기능을 이용하여 해설을 작성하여 다른분들과 함께 해설을 나누었으면 합니다.로그인 후 오류 신고 및 해설 작성 하시면 포인트가 제공됩니다.[포인트 모으기 및 사용법] | 2. 굵은 골재의 최대 치수는 40mm 이하로서 가능한 25mm 이하로 하여야 한다. [포인트 모으기 및 사용법] | 정답률 : 67%
산업기사 | 건설재료시험산업기사 | 2012년09월15일 | 1과목 : 콘크리트공학 | 19. | 굵은골재의 최대치수, 잔골재율, 잔골재의 입도, 반죽질기 등에 따르는 마무리하기 쉬운 정도를 나타내는 굳지 않은 콘크리트의 성질은? |  | 1. 성형성(plasticity) 2. 내구성(durability) 3. 워커빌리티(workability) 4. 피니셔빌리티(finishability) 해설이 아직 작성되지 않았습니다.해설을 알고 계시다면 오른쪽 해설추가 기능을 이용하여 해설을 작성하여 다른분들과 함께 해설을 나누었으면 합니다.로그인 후 오류 신고 및 해설 작성 하시면 포인트가 제공됩니다.[포인트 모으기 및 사용법] | 4. 피니셔빌리티(finishability) [포인트 모으기 및 사용법] | 정답률 : 90%
산업기사 | 건설재료시험산업기사 | 2012년09월15일 | 1과목 : 콘크리트공학 | 20. | 아래 표는 공기량 5%의 AE콘크리트의 시방배합표이다. 이 콘크리트 배합의 잔골재율은? (단, 잔골재 표면거조 포화상태 밀도 : 2.55g/cm3, 굵은골재 표면건조 포화상태 밀도 : 2.65g/cm3, 시멘트 밀도 : 3.14g/cm3) | R0lGODlhMgFgAHcAACH5BAAAAAAALAAAAAAyAWAAgAAAAP///wj+AAMIHEiwoMGDCBMqXMiwocOHECNKnEixosWLGDNq3Mixo8ePIEOKHEmypMmTKFOqlAigpcuXMGPKnEmzps2bOHPq3Mmzp8+fQIMKHWoQwMqjSJMqXZrRaEGnTKNKnUo1JdSBV6tq3cq1q8OsAcB6HUu2bFSwYs2qXcs2JNq2SGMKzOoSK1aYc5/mfZiWYF+4Jd8CVin2KlSnaRG33BsWYmK/g1cKjnyyMOS9h/E2tsuY4d/DlK0WDV35YN3Nm0GP7qz6pV6EdEmbnCxbpGW/ixkXXmwYM2fMvFV3rg2SNvGPMlHDvotXeGPhvVPnjX3c7erqpefK/YvacPTunBH+m8Ze/Dp5krTpamYNXnf44fDPYzQuv2nD78rZ+9aeO7r41/VtRF+AFnGXH376tffeggMSSFGDDrKUnELquQYggEYZeGGEBZrHYVunafhhRxCOaOKJ93mI4oosLrdhizDCWGKMNHI4Y4041ndjjjxWh9ZQQAYp5JBEFmnkkUjmpOJaInLV5FZPsrVjV1FWVSVVV5o1pZORZSmVl2RtCWWXZJInplZgMpXmUmtSuaRaa8p1YG75VRSnZhX+dlGbT+HZp3MCvqnlfOP99h+hexbqXp0PenTbony+GOlRcSraHp+VmteaRpPG992hHJ1pJaJ/QsopqbgdCmqHJJrW34L+rb7IJKp6hkUnprQOdxqjE3XKaJ7x5eqraHtutxCuxTZ37KkkGkshcoKWNWx3zubKrK3K2hcYc64NKyqW5V2IrKOaXjtSetDKCqe2y9ZqJ7vPutsouZ5dFqu9CckJLK8/WihimwZSZy1L9eLL6r35qpuowvJ+Gix3igXc1IQJw2snxS4OnOx6GYcaraf2rjrdnyF+VSZg05718a+v7heywcGu7FXKs51346P86Umndp7u3DGIJ/u4cnIQ81VtuygHfdy31Gb7boqD0bytmTJbmmBNqe5acNJR2yyzhgg2XLXU6ClN3I4Swwwyw2qv2zXVbPPHsdXyYqs10ls3LZ7+d3La3XLesB09E7cZ6v033vli7HeF6ymbmb9Qtz2oyYb6FnbFd9Ndccy62vUYtoDzBXPRL3+euaRmb35pXZcTLvLP8a59oOeucy453gMCCtrjJYdO9rmiVy4d341rbvxoj782WeGyI0551j7DWjmgtsP3u23Bm/rc7bulXbCqNJXecPRDh3+f+e5RD3rsdU9eL3Qlty4368+zz3z2uxJdf+T35n+06tWbmcnUNzLXke92CPwV9LTGvPvB7oFFoRjW5sfA4TmPbtezztZeV0CjWYh/jsGdBReYvcilqTd7I9kBVZTBcCENVCccGwgj2LfdKWdKYMsfAgeXvht+rWr+XEKcAz+DPhzOkGE2DNu/Zig/ziVxdExMHf946MHTQVCFDFQcZBi3wq9BzoDE+yDysLg/XrkPLi1MF3aY9iUpnnFpQBzT27i2xjiiyY3S8lrcBDhHNOoxgXykox/htsAkGfKQiEykIhdpSDuOqo9AI2T78ghJKf1xkmHCYyYlGUA3VXJWnDQjJQUZyTrusYTry5m5kkU4vwVqYv6LWBcjMq1Y+ixlbIzgyxS0MFK9xVv0siG9+vcwXDrSfrAa1yu3qMZXCsxjw+TgLA+GSVrukoAEQ5h0hnmtZy4TmtvUizFPuT8ddjJ0FxOMGDU2L7vJDZzglCUzXVjNEAoPm9ar1KaqvskuYYoyn47q3TbHCcgSbuqcF+ylAlepUN3xk5v7IWg9DZpMhqIKZwq9aK0iJTV1rvOhk3IYL6l5MJH+057m8idH1bjPgvbqmADM4ko5dctUwZNWsbypgHaWOYki9I6fdJspXSpHUloylGmE6FGNWptcqkmTY0kqSpzKJqgGUmjkLOogmSobqipFqjoF5VDByMiymvWsaE1rkXrE1ra69a1wjatcqxIQADs= | 1. 42.5% 2. 44.5% 3. 45.5% 4. 55.5% 해설이 아직 작성되지 않았습니다.해설을 알고 계시다면 오른쪽 해설추가 기능을 이용하여 해설을 작성하여 다른분들과 함께 해설을 나누었으면 합니다.로그인 후 오류 신고 및 해설 작성 하시면 포인트가 제공됩니다.[포인트 모으기 및 사용법] | 3. 45.5% [포인트 모으기 및 사용법] | 정답률 : 46%
산업기사 | 건설재료시험산업기사 | 2012년09월15일 | 2과목 : 건설재료 및 시험 | 21. | 다음 중에서 폭발력이 가장 강하고 수중에서도 폭발할 수 있는 다이너마이트(dynamite)는? |  | 1. 규조토 다이너마이트 2. 교질 다이너마이트 3. 스트레이트 다이너마이트 4. 분말상 다이너마이트 해설이 아직 작성되지 않았습니다.해설을 알고 계시다면 오른쪽 해설추가 기능을 이용하여 해설을 작성하여 다른분들과 함께 해설을 나누었으면 합니다.로그인 후 오류 신고 및 해설 작성 하시면 포인트가 제공됩니다.[포인트 모으기 및 사용법] | 2. 교질 다이너마이트 [포인트 모으기 및 사용법] | 정답률 : 90%
산업기사 | 건설재료시험산업기사 | 2012년09월15일 | 2과목 : 건설재료 및 시험 | 22. | 다음 중 석유 아스팔트가 아닌 것은? |  | 1. 스트레이트 아스팔트 2. 그라하마이트 3. 블론 아스팔트 4. 용제추출 아스팔트 해설이 아직 작성되지 않았습니다.해설을 알고 계시다면 오른쪽 해설추가 기능을 이용하여 해설을 작성하여 다른분들과 함께 해설을 나누었으면 합니다.로그인 후 오류 신고 및 해설 작성 하시면 포인트가 제공됩니다.[포인트 모으기 및 사용법] | 2. 그라하마이트 [포인트 모으기 및 사용법] | 정답률 : 71%
산업기사 | 건설재료시험산업기사 | 2012년09월15일 | 2과목 : 건설재료 및 시험 | 23. | 골재의 동결융해에 대한 내구성을 판별하는 시험은? |  | 1. 골재 안정성 시험 2. 골재형상 시험 3. 단위용적 질량 시험 4. 골재 유해물 함량시험 해설이 아직 작성되지 않았습니다.해설을 알고 계시다면 오른쪽 해설추가 기능을 이용하여 해설을 작성하여 다른분들과 함께 해설을 나누었으면 합니다.로그인 후 오류 신고 및 해설 작성 하시면 포인트가 제공됩니다.[포인트 모으기 및 사용법] | 1. 골재 안정성 시험 [포인트 모으기 및 사용법] | 정답률 : 64%
산업기사 | 건설재료시험산업기사 | 2012년09월15일 | 2과목 : 건설재료 및 시험 | 24. | 아스팔트의 침입도 시험에서 표준침이 7mm 관입하였다면 침입도 값을 얼마인가? |  | 1. 0.7 2. 7 3. 70 4. 700 해설이 아직 작성되지 않았습니다.해설을 알고 계시다면 오른쪽 해설추가 기능을 이용하여 해설을 작성하여 다른분들과 함께 해설을 나누었으면 합니다.로그인 후 오류 신고 및 해설 작성 하시면 포인트가 제공됩니다.[포인트 모으기 및 사용법] | 3. 70 [포인트 모으기 및 사용법] | 정답률 : 71%
산업기사 | 건설재료시험산업기사 | 2012년09월15일 | 2과목 : 건설재료 및 시험 | 25. | 골재의 조립률을 구할 때 사용되는 체의 호칭치수가 아닌 것은? |  | 1. 40mm 2. 10mm 3. 0.3mm 4. 0.07mm 해설이 아직 작성되지 않았습니다.해설을 알고 계시다면 오른쪽 해설추가 기능을 이용하여 해설을 작성하여 다른분들과 함께 해설을 나누었으면 합니다.로그인 후 오류 신고 및 해설 작성 하시면 포인트가 제공됩니다.[포인트 모으기 및 사용법] | 4. 0.07mm [포인트 모으기 및 사용법] | 정답률 : 74%
산업기사 | 건설재료시험산업기사 | 2012년09월15일 | 2과목 : 건설재료 및 시험 | 26. | 콘크리트용 골재에 대한 설명으로 틀린 것은? |  | 1. 적당한 입도의 골재를 사용하면 콘크리트의 단위수량이 감소된다. 2. 모래의 유기불순물은 수산화나트륨에 융해하여 착색하는 것을 이용한 비색시험에 의해 판정할 수 있다. 3. 콘크리트의 압축강도는 물-시멘트비가 일정한 경우 굵은골재 최대치수가 커짐에 따라 증가한다. 4. 조립률이 같은 골재라도 서로 다른 입도를 가질 수 있다. 해설이 아직 작성되지 않았습니다.해설을 알고 계시다면 오른쪽 해설추가 기능을 이용하여 해설을 작성하여 다른분들과 함께 해설을 나누었으면 합니다.로그인 후 오류 신고 및 해설 작성 하시면 포인트가 제공됩니다.[포인트 모으기 및 사용법] | 3. 콘크리트의 압축강도는 물-시멘트비가 일정한 경우 굵은골재 최대치수가 커짐에 따라 증가한다. [포인트 모으기 및 사용법] | 정답률 : 37%
산업기사 | 건설재료시험산업기사 | 2012년09월15일 | 2과목 : 건설재료 및 시험 | 27. | 플라이애시의 품질시험을 위한 시험 모르타르에 대한 설명으로 옳은 것은? |  | 1. 보통 포틀랜드 시멘트와 시험의 대상으로 하는 플라이애시를 질량으로 3:1의 비율로 사용하여 만든 모르타르 2. 중용열 포틀랜드 시멘트와 시험의 대상으로 하는 플라이애시를 질량으로 2:1의 비율로 사용하여 만든 모르타르 3. 중용열 포틀랜드 시멘트와 시험의 대상으로 하는 플라이애시를 질량으로 3:1의 비율로 사용하여 만든 모르타르 4. 보통 포틀랜드 시멘트와 시험의 대상으로 하는 플라이애시를 질량으로 2:1의 비율로 사용하여 만든 모르타르 해설이 아직 작성되지 않았습니다.해설을 알고 계시다면 오른쪽 해설추가 기능을 이용하여 해설을 작성하여 다른분들과 함께 해설을 나누었으면 합니다.로그인 후 오류 신고 및 해설 작성 하시면 포인트가 제공됩니다.[포인트 모으기 및 사용법] | 1. 보통 포틀랜드 시멘트와 시험의 대상으로 하는 플라이애시를 질량으로 3:1의 비율로 사용하여 만든 모르타르 [포인트 모으기 및 사용법] | 정답률 : 69%
산업기사 | 건설재료시험산업기사 | 2012년09월15일 | 2과목 : 건설재료 및 시험 | 28. | 시멘트계 복합재료용 섬유 중 무기계 섬유에 포함되지 않는 것은? |  | 1. 폴리프로필렌섬유 2. 강섬유 3. 유리섬유 4. 탄소섬유 해설이 아직 작성되지 않았습니다.해설을 알고 계시다면 오른쪽 해설추가 기능을 이용하여 해설을 작성하여 다른분들과 함께 해설을 나누었으면 합니다.로그인 후 오류 신고 및 해설 작성 하시면 포인트가 제공됩니다.[포인트 모으기 및 사용법] | 1. 폴리프로필렌섬유 [포인트 모으기 및 사용법] | 정답률 : 77%
산업기사 | 건설재료시험산업기사 | 2012년09월15일 | 2과목 : 건설재료 및 시험 | 29. | 목재의 강도 중 가장 큰 것은? |  | 1. 섬유에 직각방향의 압축강도 2. 섬유에 직각방향의 인장강도 3. 섬유에 평행방향의 압축강도 4. 섬유에 평행방향의 인장강도 해설이 아직 작성되지 않았습니다.해설을 알고 계시다면 오른쪽 해설추가 기능을 이용하여 해설을 작성하여 다른분들과 함께 해설을 나누었으면 합니다.로그인 후 오류 신고 및 해설 작성 하시면 포인트가 제공됩니다.[포인트 모으기 및 사용법] | 4. 섬유에 평행방향의 인장강도 [포인트 모으기 및 사용법] | 정답률 : 80%
산업기사 | 건설재료시험산업기사 | 2012년09월15일 | 2과목 : 건설재료 및 시험 | 30. | 석재의 모양에 따른 종류에 있어서 나비가 두께의 3배 미만이고, 일정한 길이를 가지고 있는 직육면체형의 석재로 주로 구조용으로 쓰이는 것은? |  | 1. 각석 2. 판석 3. 견치석 4. 사고석 해설이 아직 작성되지 않았습니다.해설을 알고 계시다면 오른쪽 해설추가 기능을 이용하여 해설을 작성하여 다른분들과 함께 해설을 나누었으면 합니다.로그인 후 오류 신고 및 해설 작성 하시면 포인트가 제공됩니다.[포인트 모으기 및 사용법] | 1. 각석 [포인트 모으기 및 사용법] | 정답률 : 77%
산업기사 | 건설재료시험산업기사 | 2012년09월15일 | 2과목 : 건설재료 및 시험 | 31. | 다음 중 강재의 인장시험에서 알아내기 어려운 것은? |  | 1. 인장강도 2. 파단연신율 3. 항복강도 4. 인성한도 해설이 아직 작성되지 않았습니다.해설을 알고 계시다면 오른쪽 해설추가 기능을 이용하여 해설을 작성하여 다른분들과 함께 해설을 나누었으면 합니다.로그인 후 오류 신고 및 해설 작성 하시면 포인트가 제공됩니다.[포인트 모으기 및 사용법] | 4. 인성한도 [포인트 모으기 및 사용법] | 정답률 : 58%
산업기사 | 건설재료시험산업기사 | 2012년09월15일 | 2과목 : 건설재료 및 시험 | 32. | 콘크리트용 혼화재료와 그 특성에 대한 관계가 틀린 것은? |  | 1. 플라이애시 – 포졸란 작용 2. 규산백토 – 잠재수경성 3. 공기연행제 – 계면활성작용 4. 지연제, 급결제 – 응결·경화시간 조절 해설이 아직 작성되지 않았습니다.해설을 알고 계시다면 오른쪽 해설추가 기능을 이용하여 해설을 작성하여 다른분들과 함께 해설을 나누었으면 합니다.로그인 후 오류 신고 및 해설 작성 하시면 포인트가 제공됩니다.[포인트 모으기 및 사용법] | 2. 규산백토 – 잠재수경성 [포인트 모으기 및 사용법] | 정답률 : 52%
산업기사 | 건설재료시험산업기사 | 2012년09월15일 | 2과목 : 건설재료 및 시험 | 33. | 합판의 특징에 대한 설명으로 틀린 것은? |  | 1. 동일한 원재로부터 많은 정목판과 나무결 무늬판이 제조된다. 2. 외관이 아름다운 판을 비교적 싸게 구할 수 있다. 3. 직면으로 된 판만 제작 가능하다. 4. 팽창, 수축에 의한 결점이 없고 방향에 따른 강도의 차이가 없다. 해설이 아직 작성되지 않았습니다.해설을 알고 계시다면 오른쪽 해설추가 기능을 이용하여 해설을 작성하여 다른분들과 함께 해설을 나누었으면 합니다.로그인 후 오류 신고 및 해설 작성 하시면 포인트가 제공됩니다.[포인트 모으기 및 사용법] | 3. 직면으로 된 판만 제작 가능하다. [포인트 모으기 및 사용법] | 정답률 : 65%
산업기사 | 건설재료시험산업기사 | 2012년09월15일 | 2과목 : 건설재료 및 시험 | 34. | 석재의 분류방법에서 화성암에 속하지 않는 것은? |  | 1. 화강암 2. 섬록암 3. 안산암 4. 응회암 해설이 아직 작성되지 않았습니다.해설을 알고 계시다면 오른쪽 해설추가 기능을 이용하여 해설을 작성하여 다른분들과 함께 해설을 나누었으면 합니다.로그인 후 오류 신고 및 해설 작성 하시면 포인트가 제공됩니다.[포인트 모으기 및 사용법] | 4. 응회암 [포인트 모으기 및 사용법] | 정답률 : 68%
산업기사 | 건설재료시험산업기사 | 2012년09월15일 | 2과목 : 건설재료 및 시험 | 35. | 시메트의 응결경화 촉진제로서 쓰이는 환화재료는? |  | 1. 포졸리스 2. 리그닌설폰산염 3. 염화칼슘 4. 플라이 애쉬 해설이 아직 작성되지 않았습니다.해설을 알고 계시다면 오른쪽 해설추가 기능을 이용하여 해설을 작성하여 다른분들과 함께 해설을 나누었으면 합니다.로그인 후 오류 신고 및 해설 작성 하시면 포인트가 제공됩니다.[포인트 모으기 및 사용법] | 3. 염화칼슘 [포인트 모으기 및 사용법] | 정답률 : 69%
산업기사 | 건설재료시험산업기사 | 2012년09월15일 | 2과목 : 건설재료 및 시험 | 36. | 시멘트의 비중은 콘크리트의 단위 무게 계산과 배합설계 등을 위해 필요하며 또한 시멘트의 성질을 판정하는데 큰 역할을 한다. 다음 설명 중 시멘트의 비중이 작아지는 경우가 아닌 것은? |  | 1. 시멘트가 풍화했을 때 2. 클링커(clinker)의 소성이 불충분할 때 3. 실리카(silica)나 산화철이 많이 들어갔을 때 4. 오랫동안 저장했을 때 해설이 아직 작성되지 않았습니다.해설을 알고 계시다면 오른쪽 해설추가 기능을 이용하여 해설을 작성하여 다른분들과 함께 해설을 나누었으면 합니다.로그인 후 오류 신고 및 해설 작성 하시면 포인트가 제공됩니다.[포인트 모으기 및 사용법] | 3. 실리카(silica)나 산화철이 많이 들어갔을 때 [포인트 모으기 및 사용법] | 정답률 : 67%
산업기사 | 건설재료시험산업기사 | 2012년09월15일 | 2과목 : 건설재료 및 시험 | 37. | 비교적 연한 스트레이트 아스팔트에 적당한 휘발성 용제를 가하여 점도를 저하시켜 유동성을 좋게 한 아스팔트는? |  | 1. 고무혼입 아스팔트 2. 컷백 아스팔트 3. 블론 아스팔트 4. 매스틱 아스팔트 해설이 아직 작성되지 않았습니다.해설을 알고 계시다면 오른쪽 해설추가 기능을 이용하여 해설을 작성하여 다른분들과 함께 해설을 나누었으면 합니다.로그인 후 오류 신고 및 해설 작성 하시면 포인트가 제공됩니다.[포인트 모으기 및 사용법] | 2. 컷백 아스팔트 [포인트 모으기 및 사용법] | 정답률 : 69%
산업기사 | 건설재료시험산업기사 | 2012년09월15일 | 2과목 : 건설재료 및 시험 | 38. | 다음 폭약중에서 동해(凍害)를 입기에 가장 쉬운 것은? |  | 1. 칼릿 2. 니트로글리세린 3. ANFO 4. T.N.T 해설이 아직 작성되지 않았습니다.해설을 알고 계시다면 오른쪽 해설추가 기능을 이용하여 해설을 작성하여 다른분들과 함께 해설을 나누었으면 합니다.로그인 후 오류 신고 및 해설 작성 하시면 포인트가 제공됩니다.[포인트 모으기 및 사용법] | 2. 니트로글리세린 [포인트 모으기 및 사용법] | 정답률 : 70%
산업기사 | 건설재료시험산업기사 | 2012년09월15일 | 2과목 : 건설재료 및 시험 | 39. | 시멘트의 강도 시험(KS L ISO 679)에 따라 시멘트 모르타르의 압축강도 시험을 실시하고자 할 때 모르타르의 제조방법으로 옳은 것은? |  | 1. 질량에 의한 비율로 시메트와 표준사를 1:2의 비율로 하며, 물-시멘트비는 40%로 한다. 2. 질량에 의한 비율로 시메트와 표준사를 1:2.45의 비율로 하며, 물-시멘트비는 50%로 한다. 3. 질량에 의한 비율로 시메트와 표준사를 1:2.7의 비율로 하며, 물-시멘트비는 40%로 한다. 4. 질량에 의한 비율로 시메트와 표준사를 1:3의 비율로 하며, 물-시멘트비는 50%로 한다. 해설이 아직 작성되지 않았습니다.해설을 알고 계시다면 오른쪽 해설추가 기능을 이용하여 해설을 작성하여 다른분들과 함께 해설을 나누었으면 합니다.로그인 후 오류 신고 및 해설 작성 하시면 포인트가 제공됩니다.[포인트 모으기 및 사용법] | 4. 질량에 의한 비율로 시메트와 표준사를 1:3의 비율로 하며, 물-시멘트비는 50%로 한다. [포인트 모으기 및 사용법] | 정답률 : 86%
산업기사 | 건설재료시험산업기사 | 2012년09월15일 | 2과목 : 건설재료 및 시험 | 40. | 콘크리트 내부에 독립된 미세기포를 발생시켜 콘크리트의 워커빌리티 개선과 동결융해에 대한 저항성을 증대시키기 위해 사용되는 혼화제는? |  | 1. AE제 2. 응결경화촉진제 3. 지연제 4. 기포제 해설이 아직 작성되지 않았습니다.해설을 알고 계시다면 오른쪽 해설추가 기능을 이용하여 해설을 작성하여 다른분들과 함께 해설을 나누었으면 합니다.로그인 후 오류 신고 및 해설 작성 하시면 포인트가 제공됩니다.[포인트 모으기 및 사용법] | 1. AE제 [포인트 모으기 및 사용법] | 정답률 : 82%
산업기사 | 건설재료시험산업기사 | 2012년09월15일 | 3과목 : 건설시공학 | 41. | 흙쌓기 공사를 할 때 공사 중의 흙의 압축 또는 공사 후의 흙의 수축이나 지반의 침하를 예상하여 미리 계획된 높이보다 흙을 더 쌓는 것을 무엇이라 하는가? |  | 1. 더돋기 2. 시공기면 3. 소단 4. 안식각 해설이 아직 작성되지 않았습니다.해설을 알고 계시다면 오른쪽 해설추가 기능을 이용하여 해설을 작성하여 다른분들과 함께 해설을 나누었으면 합니다.로그인 후 오류 신고 및 해설 작성 하시면 포인트가 제공됩니다.[포인트 모으기 및 사용법] | 1. 더돋기 [포인트 모으기 및 사용법] | 정답률 : 63%
산업기사 | 건설재료시험산업기사 | 2012년09월15일 | 3과목 : 건설시공학 | 42. | 다음의 말뚝 중에서 항타기를 사용하지 않는 말뚝은 어느 것인가? |  | 1. 나무 말뚝 2. RC 말뚝 3. H형강 말뚝 4. Benoto 말뚝 해설이 아직 작성되지 않았습니다.해설을 알고 계시다면 오른쪽 해설추가 기능을 이용하여 해설을 작성하여 다른분들과 함께 해설을 나누었으면 합니다.로그인 후 오류 신고 및 해설 작성 하시면 포인트가 제공됩니다.[포인트 모으기 및 사용법] | 4. Benoto 말뚝 [포인트 모으기 및 사용법] | 정답률 : 81%
산업기사 | 건설재료시험산업기사 | 2012년09월15일 | 3과목 : 건설시공학 | 43. | 깊은다짐, 점성토 다짐 및 고함수비 지반다짐에 사용하는 탬핑롤러에 속하지 않는 것은? |  | 1. sheeps foot roller 2. macadam roller 3. grid roller 4. tapper foot roller 해설이 아직 작성되지 않았습니다.해설을 알고 계시다면 오른쪽 해설추가 기능을 이용하여 해설을 작성하여 다른분들과 함께 해설을 나누었으면 합니다.로그인 후 오류 신고 및 해설 작성 하시면 포인트가 제공됩니다.[포인트 모으기 및 사용법] | 2. macadam roller [포인트 모으기 및 사용법] | 정답률 : 55%
산업기사 | 건설재료시험산업기사 | 2012년09월15일 | 3과목 : 건설시공학 | 44. | 용수, 배수, 운하 등 성질이 다른 수로가 교차하지만 합류시킬 수 없을 때 또는 수로교로서는 안될 때 일반적으로 사용되는 관거는? |  | 1. 사이펀관거 2. 관암거 3. 다공관거 4. 함거 해설이 아직 작성되지 않았습니다.해설을 알고 계시다면 오른쪽 해설추가 기능을 이용하여 해설을 작성하여 다른분들과 함께 해설을 나누었으면 합니다.로그인 후 오류 신고 및 해설 작성 하시면 포인트가 제공됩니다.[포인트 모으기 및 사용법] | 1. 사이펀관거 [포인트 모으기 및 사용법] | 정답률 : 79%
산업기사 | 건설재료시험산업기사 | 2012년09월15일 | 3과목 : 건설시공학 | 45. | 시멘트 콘크리트 포장의 미끄럼 저항성을 크게 하기 위하여 실시하는 표면 마무리는? |  | 1. 초벌마무리 2. 거친면마무리 3. 평탄마무리 4. 간이마무리 해설이 아직 작성되지 않았습니다.해설을 알고 계시다면 오른쪽 해설추가 기능을 이용하여 해설을 작성하여 다른분들과 함께 해설을 나누었으면 합니다.로그인 후 오류 신고 및 해설 작성 하시면 포인트가 제공됩니다.[포인트 모으기 및 사용법] | 2. 거친면마무리 [포인트 모으기 및 사용법] | 정답률 : 90%
산업기사 | 건설재료시험산업기사 | 2012년09월15일 | 3과목 : 건설시공학 | 46. | 터널 굴착공법 중 TBM공법의 장점에 대한 설명으로 틀린 것은? |  | 1. 기계굴착이므로 주변 암반에 대한 이완이 적다. 2. 단면을 분할하여 굴착하므로 토질변화가 많은 지형에 적합하다. 3. 여굴이 거의 발생하지 않으므로 라이닝의 두께를 얇게 할 수 있다. 4. 기계에 의한 굴착이므로 작업환경이 양호하며 낙반 등의 사고위험이 적다. | 2. 단면을 분할하여 굴착하므로 토질변화가 많은 지형에 적합하다. | 정답률 : 62% | <문제 해설>TBM 공법 : 터널 굴착기를 동원해 압반을 압쇄하거나 절삭해 굴착하는 기계식 굴착방법연약지반과 토질변화가 많은 지형에 부적합하다.[해설작성자 : comcbt.com 이용자]
산업기사 | 건설재료시험산업기사 | 2012년09월15일 | 3과목 : 건설시공학 | 47. | 펌퍼 준설선의 특징에 대한 설명으로 틀린 것은? |  | 1. 준설과 매립을 동시에 할 수 있다. 2. 암석 또는 단단한 토질에 주로 사용한다. 3. 시공단다가가 비교적 저렴하다. 4. 준설능력이 비교적 크다. | 2. 암석 또는 단단한 토질에 주로 사용한다. | 정답률 : 46% | <문제 해설>펌프 준설선 : 펌프에 의해 준설구역의 토사를 흡입하고 이를 관으로 수송하는 준설선암반, 경질토를 "제외"한 각 종 토질에 적용으로 준설토를 이용한 매립지 조성에 가장 일반적인 준설선이다.[해설작성자 : gk12]
산업기사 | 건설재료시험산업기사 | 2012년09월15일 | 3과목 : 건설시공학 | 48. | 아래 표와 같은 조건에서 불도저로 압토와 리핑 작업을 동시에 실시할 경우 시간당 작업량은? | R0lGODlhAAEwAHcAACH5BAAAAAAALAAAAAAAATAAgAAAAP///wj+AAMIHEiwoMGDCBMqXMiwocOHECNKnEixosWLGDNq3Mixo8ePEwGIHEmypMmTKFOqXMmypcuXMGPKnEmzJs2CAEDq3Mmzp8+fBHMGBUq0qNGjSIUOVIq0qdOnUCEyDTA1qtWrWI1OrZq1q9evGbeGPchUqUmBZkuiVUhyadCTCeGWHekWrVqqON9yjTt2qciQeDmKvfjXYFmEQs2S5Vv3sETHgddGzku1MOS9iAkrlpzZ8OS+dQkvDk15M+XRkul+dnhZb9q2k01zZoiZtenanxN3HCzaM+mhlXNyVX068NyzbCPTdSw7NOTZtCsKd568NPHevykOB376ddvasGP+R9x8/DbZv89XV8cZ3rP54JVJv8cO3XD74mubi1/PmntDsbi5tpx8xeEWYGfv6YYXb/oB5p907jlXWHaCwQUhfr7tJ+FCB46WYGoZKgdafQ5Sp96DyDH2IIX2pbjaVnfNplh6Ifp1nYCcKaigfw0+hmGJOcrIYY3subhifzbG+CKPv4GH0YfG4dfjeD/62KSGnR2ZnXdGDrnliukNyCKJVNrYGHQMjniiR+Xd12WRSo6IEpwTjqnlmj91aBFvYPXpJ096Xmjnn4QW+hWfhiaqaFaILuroo0c1CumklOokaaWYZkofnpp26qmXg34q6qi5qSmkXbBxuWOLqqk6HWL+Z5UnYaoF1hndnnXe2F+g/1Up1XYs7gjsrQCG2tqZHlrGXaC8LhukikM1CyqZZRaIIIUdrrqgsc4mmaSyJoYqbpbhkhulYL5KhdqJiaF3XoDavsqpvGKCSKJsl5r7UFVTLhmctOtyiqS1Gbq6JnLFUitibMQ1WG+p+75rq7fPLodvuYIq/C9m/C7MJH8/GsxxXnrKReCyBmqH7Lm6panxwC/3SvKs6U47KMD1pXwqsk6WKKy9HWOs8p3qdqvztz1LGSer7QWN9MfbEj3cfSaSZy/UOKOoptU3E4ktmNVufJ3TGuYrsIo/syzluDZnfbJbNGLIcaxgF51z3Wi6q3FZ1mNPqOPaMd/KNn1zCtgsjFQLLratXRqoa+CW9mQ2qZQD5bbMg1eu+aKTb+65o51/LnqhoY9uOliln646Vqmv7vpTiNsk++y012777bjn3tLrvPfu++8eBQQAOw== | 1. 24 m3/h 2. 28 m3/h 3. 37 m3/h 4. 50 m3/h 해설이 아직 작성되지 않았습니다.해설을 알고 계시다면 오른쪽 해설추가 기능을 이용하여 해설을 작성하여 다른분들과 함께 해설을 나누었으면 합니다.로그인 후 오류 신고 및 해설 작성 하시면 포인트가 제공됩니다.[포인트 모으기 및 사용법] | 1. 24 m3/h [포인트 모으기 및 사용법] | 정답률 : 84%
산업기사 | 건설재료시험산업기사 | 2012년09월15일 | 3과목 : 건설시공학 | 49. | 불도저로 운반거리가 50m 이고, 밀어가는 속도 V1=36m/min, 후퇴하는 속도 V2=42m/min이고, 또 대기시간 t=0.25min 이라 할 때 싸이클 타임(cm)은? |  | 1. 2.52min 2. 2.66min 3. 2.75min 4. 2.83min 해설이 아직 작성되지 않았습니다.해설을 알고 계시다면 오른쪽 해설추가 기능을 이용하여 해설을 작성하여 다른분들과 함께 해설을 나누었으면 합니다.로그인 후 오류 신고 및 해설 작성 하시면 포인트가 제공됩니다.[포인트 모으기 및 사용법] | 4. 2.83min [포인트 모으기 및 사용법] | 정답률 : 58%
산업기사 | 건설재료시험산업기사 | 2012년09월15일 | 3과목 : 건설시공학 | 50. | 다음 중 터널굴착에서 락볼트의 작용에 해당하지 않는 것은? |  | 1. 매다는 작용 2. 기둥의 형성 작용 3. 보강 작용 4. 보의 형성 작용 해설이 아직 작성되지 않았습니다.해설을 알고 계시다면 오른쪽 해설추가 기능을 이용하여 해설을 작성하여 다른분들과 함께 해설을 나누었으면 합니다.로그인 후 오류 신고 및 해설 작성 하시면 포인트가 제공됩니다.[포인트 모으기 및 사용법] | 2. 기둥의 형성 작용 [포인트 모으기 및 사용법] | 정답률 : 42%
산업기사 | 건설재료시험산업기사 | 2012년09월15일 | 3과목 : 건설시공학 | 51. | 말뚝박기에 대한 일반적인 설명으로 옳은 것은? |  | 1. 말뚝기초는 주변족에서 중심쪽으로 박아 나간다. 2. 해안선 같은 곳에서는 바다쪽에서 육지쪽으로 박아 나간다. 3. 기존 건물가까이에 박을 때는 건물 가까운 쪽에서부터 박는다. 4. 말뚝박기는 1회 타격관입량이 30mm 이내일 때 중지한다. 해설이 아직 작성되지 않았습니다.해설을 알고 계시다면 오른쪽 해설추가 기능을 이용하여 해설을 작성하여 다른분들과 함께 해설을 나누었으면 합니다.로그인 후 오류 신고 및 해설 작성 하시면 포인트가 제공됩니다.[포인트 모으기 및 사용법] | 3. 기존 건물가까이에 박을 때는 건물 가까운 쪽에서부터 박는다. [포인트 모으기 및 사용법] | 정답률 : 65%
산업기사 | 건설재료시험산업기사 | 2012년09월15일 | 3과목 : 건설시공학 | 52. | 아래의 표는 장대교 시공법의 특징에 대한 설명이다. 다음 중 어느 공법에 대한 설명인가? | R0lGODlhMgFpAHcAACH5BAAAAAAALAAAAAAyAWkAgAAAAP///wj+AAMIHEiwoMGDCBMqXMiwocOHECNKnEixosWLGDNq3Mixo8ePIEOKpAigpMmTKFOqXMmypcuXMGPKnEmzps2bOHPq3GkQwMifQIMKHUoUpM+CR4sqXcq0qdOOSQdGfUq1qtWrS6cG0Iq1q9evYCNq5SpWpVSUAqOWlLpV4dizJ9PCPeqTLFKCU02yZYi2Lt6kft3qlXuWrV2zgFO2TYt28cK4f/smVOzYbc+PZOnu1Wy3MuHLnhcHfoyXtEPAjjW37az28+XOrt/uBQ37dOmGqk3fhoowt+rRB1f2/oyYb93BWxXXno38d+jdohnHBT48uWzXt1mzvDvb9PLrHLn+Jg7M2TJ32uhrjwa/fLVc1NFZZ5/8vDR8w93nX1xvu/75/CQRxt5mesl3HmV54WdedP+1R15q0lHXU3N/KUgfg5th59xjjennIHbVQRccZMEJCNeBJmpH2XMFtmYgXyKG6Bd85YmVoXULutcddb+tFeKO9uF2Yo4gTrShkPFVJJ5uvZkVZJESOdfeblJeiCJoN6rXIYtI+hfjlObx6CSDEj60JJZG3nUfhytWaaOJOprJZJxg9pfjd2gqCSWWbqaZ554Trgihl7r1OeKYhv75349etgQgjDGWuGiU21mZnIWBOllchT7OuShwYKqFWp2VdVrmo5HOVaCcik4GnqX+gIZ0GKFRFlahYIJKSuukmNr5Gq5bCkfksNZt2eWwpIal7LLMFvVqs9BGK61Qz05r7bXYWlRtttx26+2kyX4r7rhdbUvuueh+ZW667Lbb1LruxivvT/DOa++9GtULKb789htauKn6K3C6+rJp7MAId1twwgz3u3CTwjYs8bQPT2wxuxVfrPG4GR+K3MYge9UxuCGXjNXIX5qsMlUoR/bxyjA722rMNEvbcs04O3VzzjzLzGvPQJc7c9BEP7Vz0Ujz9nPSTBN1dNNQB7i0mYjqV6yPeOaXK4mimmow1i5zrdytcTLqGYURgv31y6hmuuOYQO7bNqs/5sZd1rHxaXX+a7veaHWDWRIK75pzxxowdHbjvevOL2J497F8U+ly3KGCaDfigcMWMWJrnQksiU/emTdphJsNsKpow4me3HkFu/ffkMq25H2J/jlg2pfruqDmf0cMp+KGQzRWY+MNpniCWqfOd6gf+04jgZ2v3el7AEbuqqDTX1o3lJ6XDavgoKMO2fLRD029dFcfLLnf+06Z4PPel1XY7UMtL77xun9/OuTE5V9i6XpiX6E2UrvwjO1z6vNV7jBjvtO4zm/d09XlsMc++/EPd1zTW5Kuhyi4+a8svgPc2YwVQtNh5DoW5NLuRkel8WFucT8TT9U2eCzRUSpXhRud9WIFvL4hC3X+xDkgo0ClQfd0DYBkQ1UESzUqujFpf0p0oNeq5yn/QTF9cvvgnLDXocY5MVIl7BWxdBfGLOYQVjhs4L+ixkanqbGNcDzhG+NIRz8dro54tOMZ88hHM16xj3h8GiDpKMhBwvFmKXShekSURkOSC5Gwo6GlduhDR1oLkgIsFq2sV0hLnmyO21tj/NDUuvB5kmOg9JjaNDlKEcbtlOfCpOreR7oTOQqWqJzaBWlXPvogEZcYSyUp+xc6CWoogcDEliwxREsrJU6YyQQLIomnqlaerVTQjKbIslnF832xkdqkGDfDybROkjNn5jxnzdKpzpixs50reyc8TSbPeYasnvb+3Bjj2CbHG/7RlGV8IQb/iM5xYjM8tdqjDccoULPlcZkEDZ4rpXbHRT7ql4Q0qAyn1xx+RoiYigJdR6eIOA+SUVIRxdk+rwS/+jRxT9lrqW9eKdGJKvSQ5kOm9gb1OmNidKelm+lchMmfgWbvoQZ9XBBXmRkLZY2XTJWiTul0TogSU6Yy8uYwB4XVNw1whKbko1W5yhiQstQ/iRSQUIXXpWfqEqdvNY6pmvcg7jXPYEOdX/9uecs8ETGubExnSgF7x3chZapxFKxRkjXYfGorqY6lGT4jO7HJUrZhlr1swjKr2YFxtrP+Gt5ORkva0pr2tKhNrWpX+xLQuva1MQsBCAA7 | 1. FSM 공법 2. FCM 공법 3. MSS 공법 4. ILM 공법 | 3. MSS 공법 | 정답률 : 62% | <문제 해설>FSM : Full Staging Method 동바리 가설 공법 : 동바리를 설치하여 교량을 가설하는 공법, 콘크리트 교량가설 공법 중 가장 일반적FCM : Free Cantilever Method MSS : Movable Scaffikdubg Ststem 이동식 비계공법ILM : Incremental Launching Method 연속 압출 공법 [해설작성자 : gk12]
산업기사 | 건설재료시험산업기사 | 2012년09월15일 | 3과목 : 건설시공학 | 53. | 아스팔트 포장 중 실 코트(seal coat)의 목적이 아닌 것은? |  | 1. 포장면의 수밀성 증대 2. 포장면의 미끄럼저항 증대 3. 포장면의 내구성 증대 4. 포장면의 모관상승 차단 해설이 아직 작성되지 않았습니다.해설을 알고 계시다면 오른쪽 해설추가 기능을 이용하여 해설을 작성하여 다른분들과 함께 해설을 나누었으면 합니다.로그인 후 오류 신고 및 해설 작성 하시면 포인트가 제공됩니다.[포인트 모으기 및 사용법] | 4. 포장면의 모관상승 차단 [포인트 모으기 및 사용법] | 정답률 : 63%
산업기사 | 건설재료시험산업기사 | 2012년09월15일 | 3과목 : 건설시공학 | 54. | 수저(水底) 터널의 굴착공법으로서 옳지 않은 것은? |  | 1. 침투압 공법 2. 쉴드 공법 3. 잠함 공법 4. 침매 공법 해설이 아직 작성되지 않았습니다.해설을 알고 계시다면 오른쪽 해설추가 기능을 이용하여 해설을 작성하여 다른분들과 함께 해설을 나누었으면 합니다.로그인 후 오류 신고 및 해설 작성 하시면 포인트가 제공됩니다.[포인트 모으기 및 사용법] | 1. 침투압 공법 [포인트 모으기 및 사용법] | 정답률 : 43%
산업기사 | 건설재료시험산업기사 | 2012년09월15일 | 3과목 : 건설시공학 | 55. | 일반적인 필댐의 재료가 가져야 하는 성질에 대한 설명으로 틀린 것은? |  | 1. 입도의 배합이 적당하며, 연속적인 안정성을 가질 것 2. 투수계수는 최대수두에 대하여 허용범위 내에 있을 것 3. 수축비가 적고, 전단강도 및 적당한 소성을 가질 것 4. 물에 융해되는 성분을 포함한 성질을 가질 것 해설이 아직 작성되지 않았습니다.해설을 알고 계시다면 오른쪽 해설추가 기능을 이용하여 해설을 작성하여 다른분들과 함께 해설을 나누었으면 합니다.로그인 후 오류 신고 및 해설 작성 하시면 포인트가 제공됩니다.[포인트 모으기 및 사용법] | 4. 물에 융해되는 성분을 포함한 성질을 가질 것 [포인트 모으기 및 사용법] | 정답률 : 67%
산업기사 | 건설재료시험산업기사 | 2012년09월15일 | 3과목 : 건설시공학 | 56. | P.C 말뚝에 관한 설명으로 틀린 것은? |  | 1. 균열 발생이 적으므로 강재가 부식될 우려가 없고 내구성이 크다. 2. P.C 강선에 의한 탄성이 크므로 휨을 받을 때의 처짐량이 크다. 3. RC 말뚝에 비해 운반이 용이하다. 4. 이음부의 시공이 쉽고 신뢰성이 있다. 해설이 아직 작성되지 않았습니다.해설을 알고 계시다면 오른쪽 해설추가 기능을 이용하여 해설을 작성하여 다른분들과 함께 해설을 나누었으면 합니다.로그인 후 오류 신고 및 해설 작성 하시면 포인트가 제공됩니다.[포인트 모으기 및 사용법] | 2. P.C 강선에 의한 탄성이 크므로 휨을 받을 때의 처짐량이 크다. [포인트 모으기 및 사용법] | 정답률 : 38%
산업기사 | 건설재료시험산업기사 | 2012년09월15일 | 3과목 : 건설시공학 | 57. | 말뚝을 지반에 타입할 때 무진동, 무소음으로 윗쪽에 공간이 없을 때 쓰는 공법은? |  | 1. 타입법 2. 사수법 3. 압입법 4. 진동법 해설이 아직 작성되지 않았습니다.해설을 알고 계시다면 오른쪽 해설추가 기능을 이용하여 해설을 작성하여 다른분들과 함께 해설을 나누었으면 합니다.로그인 후 오류 신고 및 해설 작성 하시면 포인트가 제공됩니다.[포인트 모으기 및 사용법] | 3. 압입법 [포인트 모으기 및 사용법] | 정답률 : 58%
산업기사 | 건설재료시험산업기사 | 2012년09월15일 | 3과목 : 건설시공학 | 58. | 품질관리사이클의 순서로서 옳은 것은? |  | 1. 계획 → 검사 → 조치 → 실시 2. 계획 → 검사 → 실시 → 조치 3. 계획 → 실시 → 조치 → 검사 4. 계획 → 실시 → 검사 → 조치 해설이 아직 작성되지 않았습니다.해설을 알고 계시다면 오른쪽 해설추가 기능을 이용하여 해설을 작성하여 다른분들과 함께 해설을 나누었으면 합니다.로그인 후 오류 신고 및 해설 작성 하시면 포인트가 제공됩니다.[포인트 모으기 및 사용법] | 4. 계획 → 실시 → 검사 → 조치 [포인트 모으기 및 사용법] | 정답률 : 68%
산업기사 | 건설재료시험산업기사 | 2012년09월15일 | 3과목 : 건설시공학 | 59. | 다목적 댐과 같이 상류 측에 콘크리트로 차수벽을 만들고 중앙 및 하류 측은 석괴로 쌓아 올리는 댐의 형식은? |  | 1. 표면 차수벽형 2. 내부 차수벽형 3. 코어형 4. 록필형 해설이 아직 작성되지 않았습니다.해설을 알고 계시다면 오른쪽 해설추가 기능을 이용하여 해설을 작성하여 다른분들과 함께 해설을 나누었으면 합니다.로그인 후 오류 신고 및 해설 작성 하시면 포인트가 제공됩니다.[포인트 모으기 및 사용법] | 1. 표면 차수벽형 [포인트 모으기 및 사용법] | 정답률 : 75%
산업기사 | 건설재료시험산업기사 | 2012년09월15일 | 3과목 : 건설시공학 | 60. | PERT기법에 의한 공정관리 기법에서 낙관적 시간이 5일, 정상 시간이 8일, 비관적 시간이 11일 일 때 공정상의 기대시간은 얼마인가? |  | 1. 6일 2. 7일 3. 8일 4. 9일 해설이 아직 작성되지 않았습니다.해설을 알고 계시다면 오른쪽 해설추가 기능을 이용하여 해설을 작성하여 다른분들과 함께 해설을 나누었으면 합니다.로그인 후 오류 신고 및 해설 작성 하시면 포인트가 제공됩니다.[포인트 모으기 및 사용법] | 3. 8일 [포인트 모으기 및 사용법] | 정답률 : 62%
산업기사 | 건설재료시험산업기사 | 2012년09월15일 | 4과목 : 토질 및 기초 | 61. | 다음 토질 시험 중 도로의 포장 두께를 정하는데 많이 사용되는 것은? |  | 1. 표준관입시험 2. 삼축압축시험 3. C.B.R 시험 4. 다짐시험 해설이 아직 작성되지 않았습니다.해설을 알고 계시다면 오른쪽 해설추가 기능을 이용하여 해설을 작성하여 다른분들과 함께 해설을 나누었으면 합니다.로그인 후 오류 신고 및 해설 작성 하시면 포인트가 제공됩니다.[포인트 모으기 및 사용법] | 3. C.B.R 시험 [포인트 모으기 및 사용법] | 정답률 : 78%
산업기사 | 건설재료시험산업기사 | 2012년09월15일 | 4과목 : 토질 및 기초 | 62. | 암석시편을 얻기 위하여 시추조사를 실시하여 1.5m를 굴진하였다. 회수된 암석시편의 길이가 0.8m 이며 그중 길이 10cm 이상되는 시편길이의 합이 0.5m 라고 할 때 이 암석시편의 회수율(rock recovery)은? |  | 1. 47% 2. 53% 3. 33% 4. 67% 해설이 아직 작성되지 않았습니다.해설을 알고 계시다면 오른쪽 해설추가 기능을 이용하여 해설을 작성하여 다른분들과 함께 해설을 나누었으면 합니다.로그인 후 오류 신고 및 해설 작성 하시면 포인트가 제공됩니다.[포인트 모으기 및 사용법] | 2. 53% [포인트 모으기 및 사용법] | 정답률 : 41%
산업기사 | 건설재료시험산업기사 | 2012년09월15일 | 4과목 : 토질 및 기초 | 63. | c=2.2t/m2, ø=25°, γt=1.8t/m3이 지반에 2.5×2.5m의 정사격형 기초가 근입깊이 1.2m에 놓여있고 지하수위 영향은 없다. 이때 정사각형 기초의 허용하중을 구하면? (단, Terzaghi의 지지력공식을 이용하고 안전율은 3, 형상계수 α=1.3, β=0.4 이고, Nc=25.1, Nq=12.7) |  | 1. 120 t 2. 243 t 3. 343 t 4. 486 t 해설이 아직 작성되지 않았습니다.해설을 알고 계시다면 오른쪽 해설추가 기능을 이용하여 해설을 작성하여 다른분들과 함께 해설을 나누었으면 합니다.로그인 후 오류 신고 및 해설 작성 하시면 포인트가 제공됩니다.[포인트 모으기 및 사용법] | 2. 243 t [포인트 모으기 및 사용법] | 정답률 : 25%
산업기사 | 건설재료시험산업기사 | 2012년09월15일 | 4과목 : 토질 및 기초 | 64. | 단며적 100cm2, 길이 30cm 인 모래 시료에 대한 정수위 투수시험결과가 다음과 같을 때 이 흙의 투수계수는? | R0lGODlhsABDAHcAACH5BAAAAAAALAAAAACwAEMAgAAAAP///wj+AAMIHEiwoMGDCBMqXMiwocOHECNKnEixosWLGDNq3Mixo8ePIAUCGEmypMmTKFOqXMmypcuXMGPKnAmAYM2QOHPq/HhT5M6fQINC7BmAqNCjSIMSNZq0qVOPS59Knaox6kamIkcONEpya0GsBpmCfWhyq1aqPr1ePdjz5ti0cG2GZWtRrFqqVjPWtJu27cmicud+pVuRL2C0eS+2HdxXMFyse792DTzRsF+3XSfjTEzxrFmbng0fHi2X613SoDVLDq128eK4PCkjLFvVcVGtlilzHtq6t+7TsYFD/Wv6NerReXdXfgzb+Fu9siurZNy8cfXfccHSVujW913jIJX+F06YOGp56s7reu/uM/3m6IpnoyfMXLD7wp5vLz17Pzx89Q09Z5p+f8mHVk7iHajggqc9x+CDUiUI4YROSUjhhUJZiOGGOmnI4YfBwQbiiO8JR+KJHXm4UErkBaYidcjR5iB3JQk341omRiQajOyJGOB/h91oIIw+hvQieSghWaN+WRXIHZA9LhdWkkAdCZ134+WImZBEisglRlZOySJ9QYL5H3ir5Zfafk7uZOF2La4oo1ljyocmaV/OhxeQQ1FZJXJ0dtlZk352yCeAsxUq0WsCKqkmmTkieKhDdUJq24/WFZkloJqW2CmlOq7IW2mTShdmiqUyVKmYcK6q6pr+S3LkqqfHoWjrlZ/equuoue7qq6iR/irsk8EOayyPxyYLbK/KCntqsyg+C6tqBD6aZqwEBmsZcXXFqhq1m9YaKrKC2thgpzteOi52d5ZLLqLnulutZla9VWmPecLHaLHiypZvl1zBuaiLxPpb36B6tpuqtOZ2Nh2h2haKr6Pa0bveZ7jl+ia201or5atZKgxqphMHGZnH7+JKp6IdNxoyvyPvSzJgNzKsbm0Fs+pkyWxxTJjMZbbXb8pm3kzjzrNaGvTQIC9dMmY0j8wsxdt9mWfNOmfcLZupgRY11jArxnLLy5ad84Y2Q/th2mqjnWrburINN4Vyzw1h3XYzyCYQTXz37fffgAf+Ut6EF952QAA7 | 1. 0.001 cm/sec 2. 0.005 cm/sec 3. 0.01 cm/sec 4. 0.05 cm/sec 해설이 아직 작성되지 않았습니다.해설을 알고 계시다면 오른쪽 해설추가 기능을 이용하여 해설을 작성하여 다른분들과 함께 해설을 나누었으면 합니다.로그인 후 오류 신고 및 해설 작성 하시면 포인트가 제공됩니다.[포인트 모으기 및 사용법] | 3. 0.01 cm/sec [포인트 모으기 및 사용법] | 정답률 : 46%
산업기사 | 건설재료시험산업기사 | 2012년09월15일 | 4과목 : 토질 및 기초 | 65. | 점성토 지반에 사용하는 연약지반 개량공법으로 거리가 먼 것은? |  | 1. Sand drain 공법 2. 침투압 공법 3. Vibro floatation 공법 4. 생석회 말뚝 공법 해설이 아직 작성되지 않았습니다.해설을 알고 계시다면 오른쪽 해설추가 기능을 이용하여 해설을 작성하여 다른분들과 함께 해설을 나누었으면 합니다.로그인 후 오류 신고 및 해설 작성 하시면 포인트가 제공됩니다.[포인트 모으기 및 사용법] | 3. Vibro floatation 공법 [포인트 모으기 및 사용법] | 정답률 : 70%
산업기사 | 건설재료시험산업기사 | 2012년09월15일 | 4과목 : 토질 및 기초 | 66. | 실내에서 투수성이 매우 낮은 점성토의 투수계수를 알 수 있는 실험방법은? |  | 1. 정수위 투수실험법 2. 변수위 투수실험법 3. 일축 압축 실험 4. 압밀 실험 해설이 아직 작성되지 않았습니다.해설을 알고 계시다면 오른쪽 해설추가 기능을 이용하여 해설을 작성하여 다른분들과 함께 해설을 나누었으면 합니다.로그인 후 오류 신고 및 해설 작성 하시면 포인트가 제공됩니다.[포인트 모으기 및 사용법] | 4. 압밀 실험 [포인트 모으기 및 사용법] | 정답률 : 37%
산업기사 | 건설재료시험산업기사 | 2012년09월15일 | 4과목 : 토질 및 기초 | 67. | 다짐에 대한 설명으로 틀린 것은? |  | 1. 점토를 최적함수비(Wopt)보다 작은 함수비로 다지면 분산구조를 갖는다. 2. 투수계수는 최적함수비(Wopt) 근처에서 거의 최소값을 나타낸다. 3. 다짐에너지가 클수록 최대건조단위중량(γdmax)은 커진다. 4. 다짐에너지가 클수록 최적함수비(Wopt)는 작아진다. 해설이 아직 작성되지 않았습니다.해설을 알고 계시다면 오른쪽 해설추가 기능을 이용하여 해설을 작성하여 다른분들과 함께 해설을 나누었으면 합니다.로그인 후 오류 신고 및 해설 작성 하시면 포인트가 제공됩니다.[포인트 모으기 및 사용법] | 1. 점토를 최적함수비(Wopt)보다 작은 함수비로 다지면 분산구조를 갖는다. [포인트 모으기 및 사용법] | 정답률 : 45%
산업기사 | 건설재료시험산업기사 | 2012년09월15일 | 4과목 : 토질 및 기초 | 68. | 흙의 애터버그(Atterberg)한계는 어느 것으로 나타내는가? |  | 1. 공극비 2. 상대밀도 3. 포화도 4. 함수비 해설이 아직 작성되지 않았습니다.해설을 알고 계시다면 오른쪽 해설추가 기능을 이용하여 해설을 작성하여 다른분들과 함께 해설을 나누었으면 합니다.로그인 후 오류 신고 및 해설 작성 하시면 포인트가 제공됩니다.[포인트 모으기 및 사용법] | 4. 함수비 [포인트 모으기 및 사용법] | 정답률 : 40%
산업기사 | 건설재료시험산업기사 | 2012년09월15일 | 4과목 : 토질 및 기초 | 69. | 어떤 흑의 직접전단 시험을 하여 수직응력 6.0 kg/cm2일 때 4.4kg/cm2의 전단강도를 얻었다. 이 흙의 점착력이 1.0kg/cm2이라면 이 흙의 내부마찰각은? |  | 1. 57.5° 2. 36.2° 3. 32.1° 4. 29.5° 해설이 아직 작성되지 않았습니다.해설을 알고 계시다면 오른쪽 해설추가 기능을 이용하여 해설을 작성하여 다른분들과 함께 해설을 나누었으면 합니다.로그인 후 오류 신고 및 해설 작성 하시면 포인트가 제공됩니다.[포인트 모으기 및 사용법] | 4. 29.5° [포인트 모으기 및 사용법] | 정답률 : 42%
산업기사 | 건설재료시험산업기사 | 2012년09월15일 | 4과목 : 토질 및 기초 | 70. | 군지수(Group index)를 구하는 아래 표와 같은 공식에서 a, b, c, d에 대한 설명으로 틀린 것은? | R0lGODlh2QAdAHcAACH5BAAAAAAALAAAAADZAB0AgAAAAP///wj+AAMIHEiwoMGDCBMqXMiwocOHECNKnEixosWLGDNq3MixYwAAIEOKHEmypMmTKFOqXMmypcuXMGPKDEkQgMebOHPq3AnR5kCfPIMKHUp0ItCPRZMqXVr06FGmUKNKreh0qtWrWBNWjSiypkWaB8FyFFuQrNiRPMnWBFn258KnDLc+lAt3rtu2AutSves1r9+/em8ChTv4Z2GFgRHKbRg48Vu+fB1zhfwXqWXLkjce7nv5suPMnDvH1bq3cljDnxFT9lzZJ2G2qEeTNt2ac9e1sO2uVv3xrOLbBjcHj8xb8erDyMEi3x16OG3WxGs/f8zcuO3SopnrRXv6+XLAlF29MwaON7vwzegnV+8e3eju17nZsyd8Vzhg5bqtm4ecXnr+7MX5VxZ515XXnnzO7Qeed9CBBuCBAvYH3X8OtmZfT8c5F596CmJWn1uuiTddfvSZJuGF1I2IGFsozpXbYMCx+NWLuNUYW142wVjhbyLeGJlaBMqmIlQ7alQkU0eO1VxWTDa51GJORillWktOaeWVGUGJ5ZZccvhgl2CGaWCSYpbJpJZmpsmlUzO16eabcMYp55wtqWnnnXjmGWZAADs= | 1. a : No.200체를 통과율에서 35% 뺀 값으로 0~40의 정수만 취한다. 2. b : No.200체를 통과율에서 15% 뺀 값으로 0~40의 정수만 취한다. 3. c : 액성한계에서 40%를 뺀 값으로 0~20의 정수만 취한다. 4. d : 소성한계에서 10%를 뺀 값으로 0~20의 정수만 취한다. 해설이 아직 작성되지 않았습니다.해설을 알고 계시다면 오른쪽 해설추가 기능을 이용하여 해설을 작성하여 다른분들과 함께 해설을 나누었으면 합니다.로그인 후 오류 신고 및 해설 작성 하시면 포인트가 제공됩니다.[포인트 모으기 및 사용법] | 4. d : 소성한계에서 10%를 뺀 값으로 0~20의 정수만 취한다. [포인트 모으기 및 사용법] | 정답률 : 38%
산업기사 | 건설재료시험산업기사 | 2012년09월15일 | 4과목 : 토질 및 기초 | 71. | 압밀 시험 결과의 정리에서 √t 방법, logt 방법의 곡선으로부터 직접 구할 수 있는 것은? |  | 1. 압밀계수 2. 압축지수 3. 압축계수 4. 체적변화계수 해설이 아직 작성되지 않았습니다.해설을 알고 계시다면 오른쪽 해설추가 기능을 이용하여 해설을 작성하여 다른분들과 함께 해설을 나누었으면 합니다.로그인 후 오류 신고 및 해설 작성 하시면 포인트가 제공됩니다.[포인트 모으기 및 사용법] | 1. 압밀계수 [포인트 모으기 및 사용법] | 정답률 : 59%
산업기사 | 건설재료시험산업기사 | 2012년09월15일 | 4과목 : 토질 및 기초 | 72. | 말뚝의 정재하시험에서 하중 재하방법이 아닌 것은? |  | 1. 사하중을 재하하는 방법 2. 반복하중을 재하하는 방법 3. 반력말뚝의 주변 마찰력을 이용하는 방법 4. Earth Anchor 의 인발저항력을 이용하는 방법 해설이 아직 작성되지 않았습니다.해설을 알고 계시다면 오른쪽 해설추가 기능을 이용하여 해설을 작성하여 다른분들과 함께 해설을 나누었으면 합니다.로그인 후 오류 신고 및 해설 작성 하시면 포인트가 제공됩니다.[포인트 모으기 및 사용법] | 2. 반복하중을 재하하는 방법 [포인트 모으기 및 사용법] | 정답률 : 52%
산업기사 | 건설재료시험산업기사 | 2012년09월15일 | 4과목 : 토질 및 기초 | 73. | 점토지반을 프리로딩(Pre-loading)공법 등으로 미리 압밀시킨 후에 급격히 재하할 때의 안정을 검토하는 경우에 가장 적당한 전단시험 방법은? |  | 1. 비압밀 비배수(UU) 시험 2. 압밀 비배수(CU) 시험 3. 압밀 배수(CD) 시험 4. 압밀 완속(CS) 시험 해설이 아직 작성되지 않았습니다.해설을 알고 계시다면 오른쪽 해설추가 기능을 이용하여 해설을 작성하여 다른분들과 함께 해설을 나누었으면 합니다.로그인 후 오류 신고 및 해설 작성 하시면 포인트가 제공됩니다.[포인트 모으기 및 사용법] | 2. 압밀 비배수(CU) 시험 [포인트 모으기 및 사용법] | 정답률 : 80%
산업기사 | 건설재료시험산업기사 | 2012년09월15일 | 4과목 : 토질 및 기초 | 74. | rod에 붙인 어떤 저항체를 지중에 넣어 타격관입, 인발 및 회전할 때의 저항으로 흙의 전단강도 등을 측정하는 원위치 시험을 무엇이라 하는가? |  | 1. 보링(boring) 2. 사운딩(sounding) 3. 시료채취(sampling) 4. 비파괴 시험(NT) 해설이 아직 작성되지 않았습니다.해설을 알고 계시다면 오른쪽 해설추가 기능을 이용하여 해설을 작성하여 다른분들과 함께 해설을 나누었으면 합니다.로그인 후 오류 신고 및 해설 작성 하시면 포인트가 제공됩니다.[포인트 모으기 및 사용법] | 2. 사운딩(sounding) [포인트 모으기 및 사용법] | 정답률 : 84%
산업기사 | 건설재료시험산업기사 | 2012년09월15일 | 4과목 : 토질 및 기초 | 75. | 그림과 같이 2개층으로 구성된 지반에 대해 수평방향 등가투수계수는? | R0lGODlhzACIAHf/ACH5BAAAAAAALAAAAADMAIgAh0pKSlJSUlpaWmNjY2tra3Nzc3t7e3t7hIR7hISEe4SEhIyMhIyMjIyMlIyUlJSUlJSUnJSclJyUlJyUnJyclJycnJycpZylnKWcnKWlnKWlpa2lpa2tpa2tra2tta21tbWtrbW1rbW1tbW1vbW9vb21vb29tb29vb3Gxsa9vcbGvcbGxsbGzsbOxsbOzs7Oxs7Ozs7WztbOztbWztbW1tbe1tbe3t7e1t7e3t7e597n3ufe3ufe5+fn3ufn5+/v7/f39////wAAAAAAAAAAAAAAAAAAAAAAAAAAAAAAAAAAAAAAAAAAAAAAAAAAAAAAAAAAAAAAAAAAAAAAAAAAAAAAAAAAAAAAAAAAAAAAAAAAAAAAAAAAAAAAAAAAAAAAAAAAAAAAAAAAAAAAAAAAAAAAAAAAAAAAAAAAAAAAAAAAAAAAAAAAAAAAAAAAAAAAAAAAAAAAAAAAAAAAAAAAAAAAAAAAAAAAAAAAAAAAAAAAAAAAAAAAAAAAAAAAAAAAAAAAAAAAAAAAAAAAAAAAAAAAAAAAAAAAAAAAAAAAAAAAAAAAAAAAAAAAAAAAAAAAAAAAAAAAAAAAAAAAAAAAAAAAAAAAAAAAAAAAAAAAAAAAAAAAAAAAAAAAAAAAAAAAAAAAAAAAAAAAAAAAAAAAAAAAAAAAAAAAAAAAAAAAAAAAAAAAAAAAAAAAAAAAAAAAAAAAAAAAAAAAAAAAAAAAAAAAAAAAAAAAAAAAAAAAAAAAAAAAAAAAAAAAAAAAAAAAAAAAAAAAAAAAAAAAAAAAAAAAAAAAAAAAAAAAAAAAAAAAAAAAAAAAAAAAAAAAAAAAAAAAAAAAAAAAAAAAAAAAAAAAAAAAAAAAAAAAAAAAAAAAAAAAAAAAAAAAAAAAAAAAAAAAAAAAAAAAAAAAAAAAAAAAAAAAAAAAAAAAAAAAAAAAAAAAAAAAAAAAAAAAAAAAAAAAAAAAAAAAAAAAAAAAAAAAAAAAAAAAAAAAAAAAAAAAAAAAAAAAAAAAAAAAAAAAAAj+AIMIHEiwoMGDCBMqXMiwocOHECNKnEixosWLGDNq3Mixo8ePIEOKHEmypMmTKFOqXMmypcuXMGPKnEmzps2bOHPq3Mmzp8+fQIMKHUq0aE0aJk6AOCGi6QkSTT1w6EC1A4epVbNa1aChKteuGixoyFDha4WzY8+qrWBB7YOybcuurfDgAYMMEB5Q0Mvg7duze//WnTt3wuAKETCcfSCB7lnFGtTGrbAXLVm5aDVQIDyXbGW1myPUfbsCR0caJ1aoftAh9QoYqleoiE0b9gsYL17rhsEbN+8XL1yk6I1bNXHYMFScKNuB+QmmVEUkF8H1bAYLHb6KeOHhRO/XvF/+Dz/eO3iKGLfJr0hPnP3xGeTjy/+uHjkM0x1xgIdhQANvGjjQMAMNAOJgoEBAkERDBa0xKEKANIgwAgxB5PDCCCY01xV0J9AABIVGzWTACTLtsJ5AJ2jwwA8+0PDACT7AtsIPOMAgAg1BRLgAgD6IcEOIMg3QwUwJoqiaCCfkxpR3ODzXIQ4/pDaCkzgCGVMAGtgEm2kKWEDiCgx0gONbWQaBg5hBRPaAlTKN+BGaDanAAEE0dICfCfitUMEJplGVZYQDdcACmzJVAGJHK+TgEKB0DoSfQCv8mCOBAj1aJaEwnSCpS49iyuaDF+EgHUMiGODpqQfdqNClCt3HUA3+JZSEGqoswYmQrQ91qtIJc9KqEq4G6doQDEP6auxBwGLUJEHLHutrshiVNhCvzvqqAavVZrvRtdp2uxG0i3orbhAi1EARDiaMu5Ca2BalakLCMquuQiuI0MGhIYKakL7zRlRjavEKxW1CuNKgQQH9HgRDBkj+AEMI4CLEwAo3RZyjQTCku9MKPjCkn24L0cDbQLFRCgOAUVlsEAMk2sQvphMv1KQCfT3wgkLNrWlmzQMLZEAFIXjQrkIKUIySfh0qpCmqbprZckEwPABEggqMYKa8QfhQcxArPEBDxwU8bVCd0tbZQQgi4CmQD6rhB4OK96492EAiVKCAyggd6eT+vgGHWDTXqplJHA4zrABEiwqQGEJpvdEdWRAnGODDD0HEfNAKHJzQQQbkKhAWXUbXWSVSe1JnZlPUUcrgckZHVNbiGvSaqg2oshwEa/d9QAEEFWQwgmk/RPg3Axqk2BpBJ6wpAgE/JPgAvgO9bQAMFQyAQwUC0KUAASIIRP1AU2ngwwemgsk2danZ/sDLDr0LJuQKxG+AquyzqYABBMBZI24sTB4EjSooQPeC0IEBNG1ayiPA1IBgqIOEiUJT+0EHCBChg2nse4EiwANSIBARFIAuDCgA8aAnkTx1YE28MkBf/EOuoQGJZn0JXQpicwMc5AAINEqcQDQgAAEyK3n+5CqA/xq4srhNzQcaGAAMUhQ2SFWATk3JThCfY6/sSAsjg2lSBQqwvgdQDG8JMRdOGMCgptHgA1TCTRASxMI0BUBIP3ziCQoApcq1jiAPXCONqlfBJuqnWARxQfUgJzkc+EA/xcNPiyryNgX8YAWxe9DzINe3kIkNY2VaScxSpLOCgMmQP9Dh6soyQBTNSYt8+ptBlqMAHByMegOI0BZJtL5LRQcGGCAA116koQ59EExgLEjSIMcAHywnTC6iUP0Koh+E6GpTTmsJC1HzxGAh6TkWwFEHSrMCphDkbZXqAJLUFixIMiVLyQvQCSxAoQOUMgiwSQ0JhoQ0pgCIgCL+qBcJG9K0qBnTbmKa5DIJYgLZKeQG77wYS/gkEBpwICEPaAADZoAi/DSrUq2zVzUTQr1RNdNMK+hBELjHzG6y6jWXChDHKEJGDVBnTqz0jxfJVUmIfDRhPqFN4GjQTQox1EcbqSlOb+JCuhU1Ix0balEYykiFzEBoSiUKUylisaNGVScDdYjlroqpd3E1qi9bgVW/eqyppumKZBWXCGTQESCmVSjk3MgMEvrWnphVI0Kta02yqtdshXWsfe0qqxbggbwG1kptPKy4kKlYcWnwkjzZZ2MhogAQGFYmF53sRGwHFP1c1qYDOWTWDHRIA5n2tARKLYECBIMbqFZkJ4P+QQx6Ax/5tECnOlWBZDcy05nggAdB0MFpe2Ba4kIIQgSCT2pdS9vYfqcF88mNapzUzW6eQAVpYwrqosNdl2pFLmLBQATKwru1SIB3EWUAAxawgPWqlwEKIOJGPFgAAhAAAAGwbwEMUID+GuC//SXA/QDsXwX41wAKOMB++YvgBcQPvvGL3wMifD8KW7hmdsHwaBxwGMxYJzJi+QpXLsCVDFxgApehige6UsXooE67TnKNbGLznPWQB7Zi5c2AAORaHNTwtBaFEDQ3EiHUESBM17ymk14cY6fE+DnKeU5SXDMb61a5m1G2bnVrHBsZ7SY8LYCufFig3NiyALbwcYH+yGb72teitkBANq6ZAgQkzmo2Wwaw053xXIE77tlXXKTrn091AtoNuqyflYnIDv0QtPoEoT1jtEK8GpMDNoRtmZR0Qfi6q0TXSNOpSjSofYK3pC5ETz3Rj3zrutaQAVIhMZqWqDNy14PsIAaHJUFNT5CARM9PJT5oIqhbPWpPcbrYQjk2soGi7GX7ZJgVobOzMzXrgdwgRdOGCVCPpjnADmUFRTO1UUzgbYfslk7l9gmcO1C0atcE2hlZdbbO5BQNtLsnIlXIB9g6rypqwM8Kc1SKdAWB7cl7Ietzd0UmtNsTiNHYgCUeko5qo42KsymsspFL080AQZOEK68uyAf+0v0TBXicID4ggKHOHQQKHECXAiEeuCEba4hY2iQ0EIDnQHqCGYII3oTak2mIJZABBShGyeOXWCulApI9YAA5wvjtag1SMsGzAjVDwNN8QAEQ6ekvAxlNleqmXsgu6oRl2eVZqIIjoJfQ7M40idD3RoMSOMkF9fKcPbnGFP2U0pW6fJu0OPC7y3mROmdSQAiwbnKSMTV5Fc+Rk1JwAYpNoDWZYzlCTqAAjZOLAAiOH8VA8HCKmEAB5qa6RxKZR+p9JQUk2IAKt9g9SI6oKQRFGAwYQAORJqldBivAh4rHAAHUSYWgqhN+6jQnGFgAcivygQ8GoAEcuGmJJ09Ivar+vxyukVGcDTwBvw3SNYlQmpknsVsBdJijDlwgOqxyDfxISpAR6N5QHcsnCamz0c93rgFq43zfpCIuFURqEWgHBxEZFjumwissFn59o3mrpHAboRaN11AnQynIIxtAUCrUt2mBl0hAUDztQh1rgkMLAnWcxzJD1388tQLNQUAGYBysASZG82kRMQAEUF8DYHwiQDytMUkrYGgaAQNF8hIVIB13o3ndNAJAMEEDUAGsUkCngyYdJyxk9z/GpAAC0DkvYhqQNBA9kAM98EgKMAPstkD5RAPC1n0VgWq8Ik7L4VMUiBN70jEaAHOeNDE40nEERBWJRxAhAHUCUQDXcnP+A8FDkNR5D9CFHcBFfDICL9ACJFMBM/gAgccrZEIhArZFiTURRPc2qUEsbTd+guVEB9EkoxgCg4JS8PRqUTMQG/ABNuJCgqc5kPNExJI0IpACikIy94KLp/McY4ck2xQqFJMDKKUfHYMCJKdu37Qv9jI6jTIQQNA6OCADAEd+rVUpBnEB7VIjncIDOhAsJOFoEEF02RYT6JgrTbeOMNGOD/GM8OgRS1ePRHGP+CgUJ3OE+/gT+viPAEmPAukSAVmQPHGQGhFMCAkRK9A/0XYgBUGQDUkvNFCOFIEkEliRFyFWwJWKDOF2HGmPQ6NSHsMsFDmSCaFmCiOMDiEq56f+khdxMnUYEaToEXUyZKdmiW9FkypBUR9Bcn7Xk/ckk0RVlEb5bs8hEQqZlByRHf3nEP/mlCHRHAblK6IzWVCZLSmpLlFElTBRIwRSFtdCIBlolvNRH19GG6nBZdWlG9bVZKgzl9u1XeJ0cS2mFV4RGSD3FX7ClyIWGWS5GJRxFhHAAIahYaOxmHSxmIupXo/5F40pGIcxSR2xRKmBFk+2mdQ1XW35ZFv2ljKmU6NZmm7JlsYBl7j1ZTISHl3GmrthHMgRm8hxG6pxW6k5m2v5Haopm11GH/QBHv6YET0Ag+BHllxhL32ZFUlGl3O5JDH2lnDpZbUBnLAFIP9xIG8WlloSiTVg+Z3gGZ7iOZ7kWZ7muY4BAQA7 | 1. 3.89×10-4 cm/sec 2. 7.78×10-4 cm/sec 3. 1.57×10-3 cm/sec 4. 3.14×10-3 cm/sec 해설이 아직 작성되지 않았습니다.해설을 알고 계시다면 오른쪽 해설추가 기능을 이용하여 해설을 작성하여 다른분들과 함께 해설을 나누었으면 합니다.로그인 후 오류 신고 및 해설 작성 하시면 포인트가 제공됩니다.[포인트 모으기 및 사용법] | 3. 1.57×10-3 cm/sec [포인트 모으기 및 사용법] | 정답률 : 43%
산업기사 | 건설재료시험산업기사 | 2012년09월15일 | 4과목 : 토질 및 기초 | 76. | 지표면에 25t 의 집중하중이 작용하는 경우, 깊이 5m, 하중작용위치에서 2.5m 떨어진 점의 연직응력을 Bouinesq의 식으로 구한 값은? (단, 영양계수(I)는 0.273을 적용한다.) |  | 1. 1.092 t/m2 2. 0.876 t/m2 3. 0.546 t/m2 4. 0.273 t/m2 해설이 아직 작성되지 않았습니다.해설을 알고 계시다면 오른쪽 해설추가 기능을 이용하여 해설을 작성하여 다른분들과 함께 해설을 나누었으면 합니다.로그인 후 오류 신고 및 해설 작성 하시면 포인트가 제공됩니다.[포인트 모으기 및 사용법] | 4. 0.273 t/m2 [포인트 모으기 및 사용법] | 정답률 : 27%
산업기사 | 건설재료시험산업기사 | 2012년09월15일 | 4과목 : 토질 및 기초 | 77. | 연약한 점토지반(ø=0)의 토질시험 결과 일축압축강도는 4.5t/m2, 흙의 단위중량은 1.8t/m3로 측정되었다. 이 점토의 한계고는? |  | 1. 5m 2. 4m 3. 3m 4. 2m 해설이 아직 작성되지 않았습니다.해설을 알고 계시다면 오른쪽 해설추가 기능을 이용하여 해설을 작성하여 다른분들과 함께 해설을 나누었으면 합니다.로그인 후 오류 신고 및 해설 작성 하시면 포인트가 제공됩니다.[포인트 모으기 및 사용법] | 1. 5m [포인트 모으기 및 사용법] | 정답률 : 29%
산업기사 | 건설재료시험산업기사 | 2012년09월15일 | 4과목 : 토질 및 기초 | 78. | 10개의 무리 말뚝기초에 있어서 효율이 0.8, 단항으로 계산한 말뚝 1개의 허용지지력이 10t일 때 군항의 허용지지력은? |  | 1. 50t 2. 80t 3. 100t 4. 125t 해설이 아직 작성되지 않았습니다.해설을 알고 계시다면 오른쪽 해설추가 기능을 이용하여 해설을 작성하여 다른분들과 함께 해설을 나누었으면 합니다.로그인 후 오류 신고 및 해설 작성 하시면 포인트가 제공됩니다.[포인트 모으기 및 사용법] | 2. 80t [포인트 모으기 및 사용법] | 정답률 : 86%
산업기사 | 건설재료시험산업기사 | 2012년09월15일 | 4과목 : 토질 및 기초 | 79. | 지표면은 수평, 벽체 배면은 연직, 흙의 내부마찰각 ø=30°, 흙의 단위중량 γ=1.8t/m3일때 높이 H=6m인 옹벽에 작용하는 주동토압의 합력 PA는? | R0lGODlh+ACMAHf/ACH5BAAAAAAALAAAAAD4AIwAh0pKSlJSSlJSUlpaUlpaWlpaY1pjWmNaWmNjUmNjWmNjY2Nja2tjWmtja2trY2tra2trc2tza2tzc3Nza3Nzc3Nze3N7c3N7e3t7c3t7e3t7hHuEhISEe4SEhISEjISMhIyMhIyMjIyMlIyUjIyUlJSMjJSUjJSUlJSUnJSclJScnJyUlJyUnJyclJycnJycpZylnJylpaWcpaWlnKWlpaWlraWtpa2lra2tpa2tra2tta21ra21tbW1rbW1tbW1vbW9tbW9vb21tb21vb29tb29vb29xr3Gvb3Gxsa9vca9xsbGvcbGxsbGzsbOxsbOzs7Gxs7Oxs7Ozs7WztbOztbO1tbWztbW1tbW3tbe1tbe3t7W1t7W3t7e1t7e3t7e5+fn5+/v5+/v7+/v9/f39///9////wAAAAAAAAAAAAAAAAAAAAAAAAAAAAAAAAAAAAAAAAAAAAAAAAAAAAAAAAAAAAAAAAAAAAAAAAAAAAAAAAAAAAAAAAAAAAAAAAAAAAAAAAAAAAAAAAAAAAAAAAAAAAAAAAAAAAAAAAAAAAAAAAAAAAAAAAAAAAAAAAAAAAAAAAAAAAAAAAAAAAAAAAAAAAAAAAAAAAAAAAAAAAAAAAAAAAAAAAAAAAAAAAAAAAAAAAAAAAAAAAAAAAAAAAAAAAAAAAAAAAAAAAAAAAAAAAAAAAAAAAAAAAAAAAAAAAAAAAAAAAAAAAAAAAAAAAAAAAAAAAAAAAAAAAAAAAAAAAAAAAAAAAAAAAAAAAAAAAAAAAAAAAAAAAAAAAAAAAAAAAAAAAAAAAAAAAAAAAAAAAAAAAAAAAAAAAAAAAAAAAAAAAAAAAAAAAAAAAAAAAAAAAAAAAAAAAAAAAAAAAAAAAAAAAAAAAAAAAAAAAAAAAAAAAAAAAAAAAAAAAAAAAAAAAAAAAAAAAAAAAAAAAAAAAAAAAAAAAAAAAAAAAAAAAAAAAAAAAAAAAAAAAAAAAAAAAAAAAAAAAAAAAAAAAAAAAAAAAAAAAAAAAAAAAAAAAj+AM0IHEiwoMGDCBMqXMiwocOHECNKnEixosWLGDNq3Mixo8ePIEOKHEmypMmTKFOqXMmypcuXMGPKnEmzps2bOHPq3MmzZ8IoTJgkJHMlaJQnS5QwKRJ0SVAoTYssKUJ1KlUfPqgWwcq1a46vYIn4HCuTjFkyYsiA8XLFixcwJ06E8CKlblApTKT4cGFCRNwOgAF7ABxCbuAOGjho6JAhAwUKExp3gCDhgWXLDRoQUKCAgGcKPshGLKq1SJKtV7dmRU1EtQ8hPnLEpjHQR4gHHTjkPhxYw4QCATwLF66gcYYHFDIAVt4hBOMMAnBvVkDhAYEBuEMU1i43rucHAr7+ExBw4niGEzTS03DBnsCDDAMUWCYQ4IQLGzRkd93PlerdLg6Z1ZJrsX3FX2w74DCbC/u5phoRWOmnlRFanbZUaRgyRdUPQvwwkAsdKNBCDDPYl196YOUwgwvVKaDeDV9phVVpSxgxlQ80nOcDARR04EIG1HEQQlBEMgEUE8WdUFwIxxHARA4nUECDFFdcYQVePuCWgwAZvOAAfSf44FZaZ5lF5llliGZGEh1UZ5kCAhQgX3VuKgDBmwQAgJxxGyS32GEfhOACDRUakURQT0BVJFNFSnFkXgOFQIECPShxBQ0+1LWED1Zc8UWkQFIkBQ1MiKFAB6QqGRcKCT1wAhP+D7hQBJMKCARraAVJkUENV5AnRWfkOaGmRVmG4RMFsj5Ew20TSeGCGHrRcIUZPoaWwwNeGCTGk0VcMSQZwkkhkAKvEsRECFb8sF6mCphQBA3ZDktRlvHyJKUWA+UgLkF6DbQsBRKR8S4ZTLhQlxcUCGqGszjsO1AUU+LoAxNXKGdfEWaoR1ARJ3hhGxM+4PDAC2FgIW9FPigwLU9kgDYQGAoYPNAVLAqVsaQSFShwBmR4UQR1IQgERgU9EDRGDh2I4UMGXoAcgr4P0GYG0jP7cAIYOVAgcJu4nkxRERmAwZMX6VGhUJMru8CkRB0UQYYLX4lx7dQU2JwDCh0MhAH+CjimJwYNCtiMY9Bk+zAtaGR0kEOVOdzmo9dfU+BwTkyEmYVCOajt79oQgUGqF0/7fMIDC6cnbhiNiwEGFh00/DTIUcossNRShEDDEGF6EeYVcZ2Qed6Q5ywBxjsVUfcYCl0hxRH+lgcRGRNT+UAOZkRZqxlkZIBr5ReegLH2YiznMvZdPxCB9kzFUIQXB5xnhg4UiBE8RGK0cEALUejE+/UQ3TAC6Q4RQw+CRoS6XUEMFLAAwAQSghcAQSDg2gwEv5CDxRAvIU2g3hFOYAYl0CAG7JnfRCqXgA4kQSdWAyBEbLPAhhAMY2SrDVYGwgQqkMFfOSjaw3JAhBsuRH7+HRSI8uoiQokUwQTUeWBOlgW8FeIsQAQRm0WQV0SU1CBEDujaTTKQrIg0roVVDGNBToABBSRAajiJ2soEIoUcdAtzzBKjHAeSgQgcYAAnAOJNXEQQmhVHiwZpHP/mKEarTUAFk6uJFNrWR+WFgAdSPMiyVEjIMArMBTjwoU2gJzMaLuUES8BclCpJyCckkiZXeIHhaFiEr0xJIVYDIymrCIVTzmRpazRDFwQFSIHkIAO1GeUsxfgEm22SBrI0Q15yObML2oaSwxRhFJSAEyakAJpOxGY0IbcUnPQOZcLcpgiDgpPzoNGI4RRn8Mh5E1f18iEcg4A6RXgF5tnkV9T+q8ilkjnPYfnsJmC74ESs8AJt9lM0YRBoWaxmy4c4y6AHHcs/a2I8ZjLImAyhGUQj2hMwYFQm19IjGw94EDCc0o8cPZkYFBoTGiTgIVwAQicHMoUTFCClOaGSHgU60Zm0kQQPSRiUJodSnNoEdHHJj21CKcQfpGkmOsCBDAJouyKgIH8D6YILBmnUmEBPAOERAHUUkE8zXMEHIoUJet55EG5JYQWT88JWu6rIDogJZF+JJBh8oMmYSImZCbkCcpo4MxhslK4qiQJuBjUojO61rzChQFkbIhuWbmGuiJWJFDwjgOZwkCAChKxLBMvWiMiVq5llibPMeYI2RQd4Hkv+a0ugdwKsDoRjEiGbA1ILE6y9x65YwRTxHisTmi2uIFk44WhccFjelqQIm3kAYM2gNNGy5Fxuy0gqm+tckZzLMeChzqBwBT3rrmRuGvkbd7sLErL5KAc0eIEL7JNPuRkLJmSggTzTi1n2rqRyxCtDE0LAAqmJQQfmTQkTWsBPirxNAP5tSRCYgpAwwCsmLlDBZxXChHoVpAxGMBv2ZoDaCJskwdStAYBgUi2GUCmwK8vvAkxsE9TJdiUUkIGwFiKFSB7Eh/ldL40/At4MHNcMWPNxSwgwWYzkt8RDHgn0LNYBEOQRDFi7sYIzwFKLkIHEUS6JMc9VLQ1YpwdFwNr+fVsit1dW5MUEeQGUw8wRDISJuvBtgkBWGiYy5OBTLikCBz5aOsVNF4I2eIAD3Ce0FhCAziOBL4OwEgLieazPNVCySoyX1h7QwD4hTAgOgISqgYTBBY+GtEh+ycUs5fOsIQjNDDy8Eh8kMzmVDsGczfCDEMV6IGNAtapJUoILKGAAm5FUAXIgFB1o2SRaaJxBMtAD3WHSxQYR9rC9uxfLJMAxFCBpDjSNEkkbxD41IJQVJqLtbY+kTZzp0UBwQO6T0DeQkkozRdrtbpVk2iUbuMGhL3Ktevd7JBduiQWavBHADfzgIMnvildCWpDQwEkQ90gbyQeEvr7g4SKRGwj+mLoRK5AqBAQIAoozbsSgeU4sBJkByEPCBBHMVCMCs8IJCMBXlm8ka2algVMH8jdan8TWq+xIWgDXc59nZG6XIgIVBZJwlaDa4MkT00IujlanZ8TWC+OBEApCg4mjpGBCNsjlFmIDBTjb6xgBGxmksJWCjHslRfjRqhXggzXD/SM0wHpITlADmMOyCA1dSNaa/nfAG70kT2Om2YX4bMU/oOuNd/xKMmB4IfqAC6NJCA0WkIPKZ55+Ey/7Soa0MZTfnMO3YTTZ+W760xskDBd6DRHmu+ETJD4kzpqcGH7gAkInxFnLqsBBcsD3ldt+IFIIwg0Gc5wEesYARVh3uVL+UgQbAHbyC/HYFVBQ4hxk0fnPp1ZhRnCcDqyAB0zYAkFcMPOOFKECv29rWp3VAhGA4CA9AAGll34MwShPEheYN38idhJZo2VJR3anxATCtXzTU3sEuDH0dhCvRxKjlxAQEHgGUWkH8YB253Z+d4EMIQLGV3UlsReEtRFeYAQbY2SCh4IEQW1E5y/1txGe5gIfcQUCVQStU4M2KBCxggUEU1b0V24z5BFAaC4h8G9FeBCz8gALwBmcMQBgtUq+hxJ2ZRI9EDVEmH6jUhhx4QIgxB5AdFUooT0mIYR3N4XaohqId2MpQE0nwWUm4SxxKIcSsX3PZQNVoBFnpRBSMAP+IOiHf2hbI+EsQwB+b6YQJqdiiigRLqBnz5UBT3ASo9KHlegQLsCIIkEDu4UQj3cRkwiJn5gQLoCHjcgiCCEGcFNaE3EFMYADFriKAtGFJJF3wGQQAqMADrBfhIgVU6eLC6GHJNEBJzADBxEF9PcupwQEvzga+TGGush6JJEBblYQV6AvDGUQPQURVEADlIiMDFFbJZEBOpAQTOAENNABO9gQTzAD54iOCgGIISGEJGcQV4AqHrIRl8KC+HgQHtCPH4E1G2guUnCKFPGNBFmQBaGMwOc9DgkS3zhrEpkQFUCLX0cBgDZ4g6I42dIFOIKNqzg+IZEDGEASeIFdnpf+iBtpENMjEp6jfCYRip5nAyj5iRLgkReBIywQEh1gM0vgAesmRJmzgDNJEJe3arIREpEHMjbQR5mTf/hIAToEEqqElRWBHsuSA5goRDcAA16JjCr5ETVZEUgwOlpHP0ggA/O4ih7QZTjnhlQyl75UHjiQlA/hMTZwkQWpkyDBBIxkINqyEC3QHWdZNZ7YlAJRfCABBjZwZAghmQnhAy1QjRABkYKJj/rIEedSKob4VKYoBZ33EN+4kDMZmhtha3rJEVfQA6y5kb/2ETZAjBEnLab4MZBJdFkDAj7YEUvwAhzgkgmRUIz0m2ZgawlgAKnGEZ8mAi5BBkaQlk1JQgn+8FIdwUV2WRBiACFT0BEJxYu/6SwMsJ0e8VcMQQWtVFlvZgUeBgY/QJGQ6QUx4ABm5BF8xBAfBDfz9ZU1IFBdQARkxZxC4wCRwRFyg50IoYd6sWGdCV9PtGfQxXBNmQAT8IIXQWbfSRAdIANAcANAYHzYM3CVw4xbSV0XiqACMQATEDSv6SpQ0BCtpRzfCYRaZjz9ORACw2QuagYJc04YQQMPUAT44meceRCx6UJGoAA7EKQUcGf89QALaAVA2RHiAgZLsGxB6p0bUTm75pI+WBQEgANBqjjo5xBMknYigU+khBZqgWV06hZWIgVQEEkE4wMz0ErLoh0mmhK+06T+CGEBEyBdVXIFXYBlXeAFW5AFjpoFiTqpVTIFVXIlV1IlXXAlddGpdXGnnRoFe0EAsUYVQiAVIOMVPYAVrZEhpnEESnAEROIUTVAkUXEhVrEUF6IhWsEEViEjq6EVTmEVSXAExZoaqBGsRfADrdFhROKnWHED9tECrugSDPKhEcEZWaQDEpIV+6EgOYADKeJKKnID6qFU6cEejLUe6bYeLoACrQUBCfAejZEcHeABEwABh4qFyPEYxsEBxsEbznGvcuEc2jGwA4sYGRACIDAYzZGwhSECB6sdD3sCI2CG6goDL5Ku5jgDL4Ai+WEgrZFDPQAWPqADO5ADMLKJLLGHNI7BHbwHAttxAitQGClwAiZQGCigru4KN2KDiAbiA61KFUFwqqcaFMJqq1JQq1LgBBTTFgdDp44iBVbQBFdgJmRgmse4kUUAIUhgJHZhFO+IF1GAF05btnWxBWwhBVQARFcABmKQFqYZpHRbt3Z7t3ibt3q7t3zbt377t4AbuII7uIS7TQEBADs= | 1. 10.8 t/m 2. 12.6 t/m 3. 14.3 t/m 4. 15.5 t/m 해설이 아직 작성되지 않았습니다.해설을 알고 계시다면 오른쪽 해설추가 기능을 이용하여 해설을 작성하여 다른분들과 함께 해설을 나누었으면 합니다.로그인 후 오류 신고 및 해설 작성 하시면 포인트가 제공됩니다.[포인트 모으기 및 사용법] | 1. 10.8 t/m [포인트 모으기 및 사용법] | 정답률 : 64%
산업기사 | 건설재료시험산업기사 | 2012년09월15일 | 4과목 : 토질 및 기초 | 80. | 함수비 18%인 흙 2000g이 있다. 이 흙의 함수비를 25%로 만들려면 물을 얼마나 가하여야 하는가? |  | 1. 96.4 g 2. 102.6 g 3. 113.1 g 4. 118.6 g 해설이 아직 작성되지 않았습니다.해설을 알고 계시다면 오른쪽 해설추가 기능을 이용하여 해설을 작성하여 다른분들과 함께 해설을 나누었으면 합니다.로그인 후 오류 신고 및 해설 작성 하시면 포인트가 제공됩니다.[포인트 모으기 및 사용법] | 4. 118.6 g [포인트 모으기 및 사용법] | 정답률 : 29%
산업기사 | 건설재료시험산업기사 | 2010년03월07일 | 1과목 : 콘크리트공학 | 1. | 시멘트의 저장시 주의할 사항으로 옳지 않은 것은? |  | 1. 시멘트는 방습적인 구조로 된 사일로 또는 창고에 품종별로 구분하여 저장하여야 한다. 2. 포대시멘트를 쌓아올리는 높이는 13포대 이하로 하는 것이 바람직하다. 3. 저장 중에 굳은 시멘트는 적당한 시험을 통해서 사용하여야 한다. 4. 시멘트의 온도가 너무 높을 때는 온도를 낮추어 사용한다. 해설이 아직 작성되지 않았습니다.해설을 알고 계시다면 오른쪽 해설추가 기능을 이용하여 해설을 작성하여 다른분들과 함께 해설을 나누었으면 합니다.로그인 후 오류 신고 및 해설 작성 하시면 포인트가 제공됩니다.[포인트 모으기 및 사용법] | 3. 저장 중에 굳은 시멘트는 적당한 시험을 통해서 사용하여야 한다. [포인트 모으기 및 사용법] | 정답률 : 85%
산업기사 | 건설재료시험산업기사 | 2010년03월07일 | 1과목 : 콘크리트공학 | 2. | 콘크리트 치기를 한 후 응결이 종료될 때까지 발생하는 초기균열에 해당되지 않는 것은? |  | 1. 거푸집 변형에 따른 균열 2. 온도균열 3. 침하수축균열 4. 플라스틱수축균열 해설이 아직 작성되지 않았습니다.해설을 알고 계시다면 오른쪽 해설추가 기능을 이용하여 해설을 작성하여 다른분들과 함께 해설을 나누었으면 합니다.로그인 후 오류 신고 및 해설 작성 하시면 포인트가 제공됩니다.[포인트 모으기 및 사용법] | 2. 온도균열 [포인트 모으기 및 사용법] | 정답률 : 60%
산업기사 | 건설재료시험산업기사 | 2010년03월07일 | 1과목 : 콘크리트공학 | 3. | 습식법으로 제조된 숏크리트에 대한 설명으로 틀린 것은? |  | 1. 품질관리가 쉽다. 2. 재료의 공급에 제한을 받는다. 3. 비교적 장거리의 압송이 가능하다. 4. 분진이 적다. 해설이 아직 작성되지 않았습니다.해설을 알고 계시다면 오른쪽 해설추가 기능을 이용하여 해설을 작성하여 다른분들과 함께 해설을 나누었으면 합니다.로그인 후 오류 신고 및 해설 작성 하시면 포인트가 제공됩니다.[포인트 모으기 및 사용법] | 3. 비교적 장거리의 압송이 가능하다. [포인트 모으기 및 사용법] | 정답률 : 67%
산업기사 | 건설재료시험산업기사 | 2010년03월07일 | 1과목 : 콘크리트공학 | 4. | 고강도 콘크리트의 설계기준압축강도는 보통(중량)콘크리트에서 최소 몇 MPa이상이어야 하는가? |  | 1. 30 2. 35 3. 40 4. 45 해설이 아직 작성되지 않았습니다.해설을 알고 계시다면 오른쪽 해설추가 기능을 이용하여 해설을 작성하여 다른분들과 함께 해설을 나누었으면 합니다.로그인 후 오류 신고 및 해설 작성 하시면 포인트가 제공됩니다.[포인트 모으기 및 사용법] | 3. 40 [포인트 모으기 및 사용법] | 정답률 : 85%
산업기사 | 건설재료시험산업기사 | 2010년03월07일 | 1과목 : 콘크리트공학 | 5. | 콘크리트 비비기에 대한 설명으로 틀린 것은? |  | 1. 콘크리트의 재료는 반죽된 콘크리트가 균질하게 될 때까지 충분히 비벼야 한다. 2. 비비기 시간에 대한 시험을 실시하지 않은 경우 그 최소 시간은 가경식 믹서일 때에는 1분 30초 이상을 표준으로 한다. 3. 비비기는 미리 정해둔 비비기 시간의 3배 이상 계속하지 않아야 한다. 4. 연속믹서를 사용할 경우, 비비기 시작 후 최초에 배출되는 콘크리트는 사용할 수 있다. 해설이 아직 작성되지 않았습니다.해설을 알고 계시다면 오른쪽 해설추가 기능을 이용하여 해설을 작성하여 다른분들과 함께 해설을 나누었으면 합니다.로그인 후 오류 신고 및 해설 작성 하시면 포인트가 제공됩니다.[포인트 모으기 및 사용법] | 4. 연속믹서를 사용할 경우, 비비기 시작 후 최초에 배출되는 콘크리트는 사용할 수 있다. [포인트 모으기 및 사용법] | 정답률 : 91%
산업기사 | 건설재료시험산업기사 | 2010년03월07일 | 1과목 : 콘크리트공학 | 6. | 워커빌리티(Workability)에 대한 설명으로 옳은 것은? |  | 1. 거푸집에 다져 넣을 수 있고, 거푸집을 제거하면 천천히 형상이 변하기는 하지만 재료가 분리되지는 않는 굳지 않은 콘크리트의 성질 2. 수량의 다소에 따르는 반죽이 되고, 진 정도를 나타내는 굳지 않은 콘크리트의 성질 3. 반죽질기 여하에 따른 작업의 난이도 및 재료분리에 저항하는 정도를 나타내는 굳지 않은 콘크리트의 성질 4. 골재의 형상 및 입도, 잔골재율, 반죽질기 등에 따르는 마무리하기 쉬운 정도를 나타내는 굳지 않은 콘크리트의 성질 해설이 아직 작성되지 않았습니다.해설을 알고 계시다면 오른쪽 해설추가 기능을 이용하여 해설을 작성하여 다른분들과 함께 해설을 나누었으면 합니다.로그인 후 오류 신고 및 해설 작성 하시면 포인트가 제공됩니다.[포인트 모으기 및 사용법] | 3. 반죽질기 여하에 따른 작업의 난이도 및 재료분리에 저항하는 정도를 나타내는 굳지 않은 콘크리트의 성질 [포인트 모으기 및 사용법] | 정답률 : 61%
산업기사 | 건설재료시험산업기사 | 2010년03월07일 | 1과목 : 콘크리트공학 | 7. | 단위용적질량이 1500 kg/m3 이고 밀도가 2.5g/cm3인 굵은 골재의 실적률은? |  | 1. 40% 2. 50% 3. 60% 4. 70% 해설이 아직 작성되지 않았습니다.해설을 알고 계시다면 오른쪽 해설추가 기능을 이용하여 해설을 작성하여 다른분들과 함께 해설을 나누었으면 합니다.로그인 후 오류 신고 및 해설 작성 하시면 포인트가 제공됩니다.[포인트 모으기 및 사용법] | 3. 60% [포인트 모으기 및 사용법] | 정답률 : 84%
산업기사 | 건설재료시험산업기사 | 2010년03월07일 | 1과목 : 콘크리트공학 | 8. | 프리텐션 방식으로 프리스트레싱할 때의 콘크리트 압축강도는 최소 얼마이상이어야 하는가? (단, 실험이나 기존의 적용 실적 등을 통하여 안전성이 증명된 경우를 제외한다.) |  | 1. 26MPa 2. 28MPa 3. 30MPa 4. 35MPa 해설이 아직 작성되지 않았습니다.해설을 알고 계시다면 오른쪽 해설추가 기능을 이용하여 해설을 작성하여 다른분들과 함께 해설을 나누었으면 합니다.로그인 후 오류 신고 및 해설 작성 하시면 포인트가 제공됩니다.[포인트 모으기 및 사용법] | 3. 30MPa [포인트 모으기 및 사용법] | 정답률 : 71%
산업기사 | 건설재료시험산업기사 | 2010년03월07일 | 1과목 : 콘크리트공학 | 9. | 다음 중 알칼리 골재반응의 종류가 아닌 것은? |  | 1. 알칼리-실리카 반응 2. 알칼리-탄산염 반응 3. 알칼리-실리케이트 반응 4. 알칼리-황산염 반응 해설이 아직 작성되지 않았습니다.해설을 알고 계시다면 오른쪽 해설추가 기능을 이용하여 해설을 작성하여 다른분들과 함께 해설을 나누었으면 합니다.로그인 후 오류 신고 및 해설 작성 하시면 포인트가 제공됩니다.[포인트 모으기 및 사용법] | 4. 알칼리-황산염 반응 [포인트 모으기 및 사용법] | 정답률 : 54%
산업기사 | 건설재료시험산업기사 | 2010년03월07일 | 1과목 : 콘크리트공학 | 10. | 시방배합결과 물 170 kg/m3, 시멘트 350 kg/m3, 잔골재 700 kg/m3, 굵은골재 1000kg/m3 을 얻었다. 현장에서 골재의 입도는 시방배합에 가정한 것과 동일하고 잔골재 및 굵은골재의 표면수가 각각 3%와 1% 일 경우 현장배합상의 단위수량은? |  | 1. 129 kg/m3 2. 139 kg/m3 3. 191 kg/m3 4. 201 kg/m3 해설이 아직 작성되지 않았습니다.해설을 알고 계시다면 오른쪽 해설추가 기능을 이용하여 해설을 작성하여 다른분들과 함께 해설을 나누었으면 합니다.로그인 후 오류 신고 및 해설 작성 하시면 포인트가 제공됩니다.[포인트 모으기 및 사용법] | 2. 139 kg/m3 [포인트 모으기 및 사용법] | 정답률 : 77%
산업기사 | 건설재료시험산업기사 | 2010년03월07일 | 1과목 : 콘크리트공학 | 11. | 콘크리트표준시방서에서는 보통포틀랜드시멘트를 사용하여 시공한 일반콘크리트 구조물의 경우 최소 습윤양생기간을 얼마로 규정하고 있는가? (단, 일평균 기온이 15℃ 이상인 경우) |  | 1. 3일 2. 5일 3. 7일 4. 14일 해설이 아직 작성되지 않았습니다.해설을 알고 계시다면 오른쪽 해설추가 기능을 이용하여 해설을 작성하여 다른분들과 함께 해설을 나누었으면 합니다.로그인 후 오류 신고 및 해설 작성 하시면 포인트가 제공됩니다.[포인트 모으기 및 사용법] | 2. 5일 [포인트 모으기 및 사용법] | 정답률 : 72%
산업기사 | 건설재료시험산업기사 | 2010년03월07일 | 1과목 : 콘크리트공학 | 12. | 일반 수중콘크리트의 단위 시멘트량은 얼마 이상을 표준으로 하는가? |  | 1. 300kg/m3 2. 340kg/m3 3. 370kg/m3 4. 400kg/m3 해설이 아직 작성되지 않았습니다.해설을 알고 계시다면 오른쪽 해설추가 기능을 이용하여 해설을 작성하여 다른분들과 함께 해설을 나누었으면 합니다.로그인 후 오류 신고 및 해설 작성 하시면 포인트가 제공됩니다.[포인트 모으기 및 사용법] | 3. 370kg/m3 [포인트 모으기 및 사용법] | 정답률 : 76%
산업기사 | 건설재료시험산업기사 | 2010년03월07일 | 1과목 : 콘크리트공학 | 13. | 품질관리의 기본 4단계에 속하지 않는 것은? |  | 1. 계획 2. 준비 3. 실시 4. 조치 해설이 아직 작성되지 않았습니다.해설을 알고 계시다면 오른쪽 해설추가 기능을 이용하여 해설을 작성하여 다른분들과 함께 해설을 나누었으면 합니다.로그인 후 오류 신고 및 해설 작성 하시면 포인트가 제공됩니다.[포인트 모으기 및 사용법] | 2. 준비 [포인트 모으기 및 사용법] | 정답률 : 81%
산업기사 | 건설재료시험산업기사 | 2010년03월07일 | 1과목 : 콘크리트공학 | 14. | 한중 콘크리트에 대한 설명으로 틀린 것은? |  | 1. 하루의 평균기온이 4℃ 이하가 예상되는 조건일 때는 한중 콘크리트로 시공하여야 한다. 2. 타설할 때의 콘크리트 온도는 구조물의 단면 치수, 기상 조건 등을 고려하여 5~20℃의 범위에서 정하여야 한다. 3. 콘크리트는 타설 후 초기에 동결하지 않도록 잘 보호하여야 하고, 초기양생에 주의하여야 한다. 4. 콘크리트 재료의 온도를 높이기 위하여 물, 골재, 시멘트를 가열하여 사용하는 것이 좋다. 해설이 아직 작성되지 않았습니다.해설을 알고 계시다면 오른쪽 해설추가 기능을 이용하여 해설을 작성하여 다른분들과 함께 해설을 나누었으면 합니다.로그인 후 오류 신고 및 해설 작성 하시면 포인트가 제공됩니다.[포인트 모으기 및 사용법] | 4. 콘크리트 재료의 온도를 높이기 위하여 물, 골재, 시멘트를 가열하여 사용하는 것이 좋다. [포인트 모으기 및 사용법] | 정답률 : 93%
산업기사 | 건설재료시험산업기사 | 2010년03월07일 | 1과목 : 콘크리트공학 | 15. | 조강성, 내화성, 화학적 저항성이 높고 발열량이 커 긴급을 요하는 공사, 내화용 콘크리트, 해양콘크리트 또는 한중공사의 시공에 적절히 이용될 수 있는 시멘트는? |  | 1. 팽창 시멘트 2. 고로 시멘트 3. 실리카 시멘트 4. 알루미나 시멘트 해설이 아직 작성되지 않았습니다.해설을 알고 계시다면 오른쪽 해설추가 기능을 이용하여 해설을 작성하여 다른분들과 함께 해설을 나누었으면 합니다.로그인 후 오류 신고 및 해설 작성 하시면 포인트가 제공됩니다.[포인트 모으기 및 사용법] | 4. 알루미나 시멘트 [포인트 모으기 및 사용법] | 정답률 : 66%
산업기사 | 건설재료시험산업기사 | 2010년03월07일 | 1과목 : 콘크리트공학 | 16. | 콘크리트의 배합에 대한 설명으로 틀린 것은? |  | 1. 배합강도 결정을 위한 콘크리트 압축강도의 표준편차는 실제 사용한 콘크리트의 20회 이상의 시험실적으로부터 결정하는 것을 원칙으로 한다. 2. 콘크리트의 배합강도는 설계기준압축강도보다 충분히 크게 정하여야 한다. 3. 물-결합재비는 소의 강도, 내구성, 수밀성 및 균열 저항성 등을 고려하여 정하여야 한다. 4. 단위수량은 작업이 가능한 범위 내에서 될 수 있는 대로 적게 되도록 시험을 통해 정하여야 한다. 해설이 아직 작성되지 않았습니다.해설을 알고 계시다면 오른쪽 해설추가 기능을 이용하여 해설을 작성하여 다른분들과 함께 해설을 나누었으면 합니다.로그인 후 오류 신고 및 해설 작성 하시면 포인트가 제공됩니다.[포인트 모으기 및 사용법] | 1. 배합강도 결정을 위한 콘크리트 압축강도의 표준편차는 실제 사용한 콘크리트의 20회 이상의 시험실적으로부터 결정하는 것을 원칙으로 한다. [포인트 모으기 및 사용법] | 정답률 : 72%
산업기사 | 건설재료시험산업기사 | 2010년03월07일 | 1과목 : 콘크리트공학 | 17. | 콘크리트의 크리프(creep)에 대한 설명으로 틀린 것은? |  | 1. 재하시 콘크리트의 재령이 작을수록 크리프는 크다. 2. 부재의 치수가 적을수록 크리프는 크다. 3. 크리프는 콘크리트의 탄성적인 성질에 의하여 발생한다. 4. 단위시멘트량이 많을수록 크리프는 크다. 해설이 아직 작성되지 않았습니다.해설을 알고 계시다면 오른쪽 해설추가 기능을 이용하여 해설을 작성하여 다른분들과 함께 해설을 나누었으면 합니다.로그인 후 오류 신고 및 해설 작성 하시면 포인트가 제공됩니다.[포인트 모으기 및 사용법] | 3. 크리프는 콘크리트의 탄성적인 성질에 의하여 발생한다. [포인트 모으기 및 사용법] | 정답률 : 38%
산업기사 | 건설재료시험산업기사 | 2010년03월07일 | 1과목 : 콘크리트공학 | 18. | 콘크리트의 단위잔골재량과 단위굵은골재량이 각각 700kg/m3과 1060kg/m3이며, 잔골재와 굵은골재의 표건밀도가 각각 2.61g/cm3 및 2.65g/cm3 일 때 잔골재율(S/a)은 약 얼마인가? |  | 1. 35% 2. 40% 3. 45% 4. 50% 해설이 아직 작성되지 않았습니다.해설을 알고 계시다면 오른쪽 해설추가 기능을 이용하여 해설을 작성하여 다른분들과 함께 해설을 나누었으면 합니다.로그인 후 오류 신고 및 해설 작성 하시면 포인트가 제공됩니다.[포인트 모으기 및 사용법] | 2. 40% [포인트 모으기 및 사용법] | 정답률 : 71%
산업기사 | 건설재료시험산업기사 | 2010년03월07일 | 1과목 : 콘크리트공학 | 19. | 콘크리트의 압축강도 시험에 관한 설명 중 틀린 것은? |  | 1. 공시체의 높이(h)와 지름(d)의 비(h/d)가 작을수록 큰 강도를 나타낸다. 2. 하중을 가하는 속도가 빠를수록 큰 강도를 나타낸다. 3. 공시체의 높이(h)와 지름(d)의 비(h/d)가 같은 경우, 지름이 클수록 작은 강도를 나타낸다. 4. 시험직전에 건조시켜 시험을 한 경우가 습윤상태 그대로 시험하였을 때보다 작은 강도를 나타낸다. 해설이 아직 작성되지 않았습니다.해설을 알고 계시다면 오른쪽 해설추가 기능을 이용하여 해설을 작성하여 다른분들과 함께 해설을 나누었으면 합니다.로그인 후 오류 신고 및 해설 작성 하시면 포인트가 제공됩니다.[포인트 모으기 및 사용법] | 4. 시험직전에 건조시켜 시험을 한 경우가 습윤상태 그대로 시험하였을 때보다 작은 강도를 나타낸다. [포인트 모으기 및 사용법] | 정답률 : 57%
산업기사 | 건설재료시험산업기사 | 2010년03월07일 | 1과목 : 콘크리트공학 | 20. | 콘크리트의 온도균열에 대한 시공상의 대책으로 잘못된 것은? |  | 1. 단위시멘트량을 많게 한다. 2. 1회의 타설높이를 낮게 한다. 3. 수축줄눈을 설치한다. 4. 수화열이 낮은 시멘트를 사용한다. 해설이 아직 작성되지 않았습니다.해설을 알고 계시다면 오른쪽 해설추가 기능을 이용하여 해설을 작성하여 다른분들과 함께 해설을 나누었으면 합니다.로그인 후 오류 신고 및 해설 작성 하시면 포인트가 제공됩니다.[포인트 모으기 및 사용법] | 1. 단위시멘트량을 많게 한다. [포인트 모으기 및 사용법] | 정답률 : 76%
산업기사 | 건설재료시험산업기사 | 2010년03월07일 | 2과목 : 건설재료 및 시험 | 21. | 석재의 모양에 따른 분류에서 면이 원칙적으로 거의 사각형에 가까운 것으로 길이는 네 면을 쪼개어 그 면에 직각으로 측정한 길이가 면의 최소 변의 1.5배 이상인 석재는? |  | 1. 견치석 2. 사고석 3. 판석 4. 각석 해설이 아직 작성되지 않았습니다.해설을 알고 계시다면 오른쪽 해설추가 기능을 이용하여 해설을 작성하여 다른분들과 함께 해설을 나누었으면 합니다.로그인 후 오류 신고 및 해설 작성 하시면 포인트가 제공됩니다.[포인트 모으기 및 사용법] | 1. 견치석 [포인트 모으기 및 사용법] | 정답률 : 50%
산업기사 | 건설재료시험산업기사 | 2010년03월07일 | 2과목 : 건설재료 및 시험 | 22. | 목재의 함수율 측정시험에서 건조 전 시료중량이 2.8kg, 절대건조 후 중량이 2.5kg 이었다면 이 목재의 함수율은? |  | 1. 15% 2. 14% 3. 13% 4. 12% 해설이 아직 작성되지 않았습니다.해설을 알고 계시다면 오른쪽 해설추가 기능을 이용하여 해설을 작성하여 다른분들과 함께 해설을 나누었으면 합니다.로그인 후 오류 신고 및 해설 작성 하시면 포인트가 제공됩니다.[포인트 모으기 및 사용법] | 4. 12% [포인트 모으기 및 사용법] | 정답률 : 60%
산업기사 | 건설재료시험산업기사 | 2010년03월07일 | 2과목 : 건설재료 및 시험 | 23. | 굵은 골재의 체가름 시험 결과 각 체의 누적잔류량이 다음의 표와 같을 때 조립률은 얼마인가? | R0lGODlhOgFHAHcAACH5BAAAAAAALAAAAAA6AUcAgAAAAP///wj+AAMIHEiwoMGDCBMqXMiwocOHECNKnEixosWLGDNq3Mixo8ePIEOKHEmypMmTKFOqVAmgpcuXMGPKnEmzps2bOHPq3Mmzp8+fQIMKHTrTIICVGY+iVHqS6UinIaF2lPrUKFKMVEVmjWpyK0evWFNKBXuVIdmpYruWPFuR7caxZS261Tg3qVqSdSPmvQh3oUuBR52+HChYJmGYgM0m/Ht4L2G/BBlTzCpZskTKBS1DpDx48kHNgDvrtbo5AFPBiRViNq3482PWqSd6bfkatmzXiU97Noo6dmncfEnbrr07st/BgYkrBbua7GrYuot/jj58tPDkvn8Lt733udzr22/+Z26omzp0yLidI4xu3rpr6o6rW23/0Dt98uvtLg5/mT9w7KHR5ltR6bU2HXyhQQegf7nVthx2tG01W2wPKihfdsq9FmGCVHEmoGkQLjhefrx9uCGIF/YF2V/MoTfihS++uJyGrCUnInHGcUejjTWS+N+OPd4IY2/n8XjjczMaOaSPMjaoZIwY/tiiaj+62KSOQWYJ3IgIZsnjljlS6KSWUGaYmpJHtobmkgxy6aV8Ku6XpJX+Eblfley96V1kneW5JpjZ+fkmg0TO+WSYd665J4ykKcqfenMGGJN7UZYpJpaOAnplkYPWeWWmlg4n6KE4Ojjml49SeaaeqapKpo/+NSUYKqKZfQhieZ3OOqCJrGqK2K2P/RkqVJX1SiufuJJ6LGLE8ipsqXUJeSylTK6VlrV4aWWgftPG5VB80mGb7bgggStet95uK+5d5GrL1VJtpusqu/S6W9W7TcUrb7Xtrmvvvx6Z25+u+2oKcL/4HvzVtegWbHDC/kJcrsIHC4yUxdrVK/FHGPN7L7JEhSzyyCSXbPLJKKccK8EON8wxwx9TTBfMlbasb8A0b4yzzhJ3nHPMEU+M8MLwsmwzo0LnG/TOSWssoWq/zmaYpAI+XbTSQzP98tWldk3iWbamF3bNTS+tNc/cOn0nfkivCnLVa2sMNNpvyVw2owQ2CjX+n11bjbXcW89N9N9k11f4vI09fLfggdsdFteHGwjarVMb5jfgdNed9cyQD0kTeGyr6/LZm6NV+uOEt12znQeCNmncZi/eeObfdQ52tRPGGKfRg2NuOuOcp357rfHGufvov/veO+1t5Ty86LWK1tjkXh/X3WXSf0sectnDvp6t1N/M2K+Ig2lZ+MseDb2LebVfO53us38pneDNxVyh83vvc+eSD5yx/4iLn6tmFLkp9chwVsrT4Y6nPt6FSYAIDBfuAAir/HmvSfbblgJVx8AGVm9tEPwW+i5YogeNjYTRM9X6TNU9xQ2IRgu82dEEGMLQ1VBKHxzdBp+3GBblkIP+D7QgoPaXuv5R64grnGDoQChEF9JKPQmEIRAd6DAaUhCJ9IOf9uSHpSwqsXzb2aHoiKi8Kv3PhlfEYeSmeJ4Cyu8+LMNfF/VXIAJiqFndO02HUAi162HPj2Yx0Qk9ViJkbbGPiUtioMA3yDLt8YCsE1UYpQhHMoLRcZoDXtoi1iEWnW9q0wubAiO5xkyWMXiYfJ/a9GZHOEVQVgy0JB9nx7zg1BKVUYpUYV5HudctKkU/S+UmZYdLhHXyRNFC1CM9xT9hos6Z51qlXj5HtWJxiVhOTF7slkfMYc7NQ+TjXXsISEpZEvKWqkQnFnv2yvvkrYt2/CU0vUnLepqSk+2B9KLXwHfObtqTdP+kJzsP2ctP8jKG/QyoQu/pT1sKz4OzBOg8m3c6h0oTolQUaEOLudB0GhOj2eSmJkUqUY5WDKQyJKk6JdhRij4UpchT6UY1ylCZ0tKcE7XoNmtaUpqSTmVADapQh0rUohYVpkhNqlKXytSmOvWpUI2qVKdKkoAAADs= | 1. 3.35 2. 5.58 3. 7.35 4. 7.58 | 3. 7.35 | 정답률 : 63% | <문제 해설>조립률=각 체의 누적 잔류율의 합/100[해설작성자 : 공부중]
산업기사 | 건설재료시험산업기사 | 2010년03월07일 | 2과목 : 건설재료 및 시험 | 24. | 강의 열처리 방법 중 강의 경도, 강도를 증가시키기 위한 것으로 고온으로 가열하여 냉수, 온수 또는 기름에 담가 냉각하여 처리하는 것을 무엇이라 하는가? |  | 1. 불림 2. 풀림 3. 담금질 4. 뜨임질 해설이 아직 작성되지 않았습니다.해설을 알고 계시다면 오른쪽 해설추가 기능을 이용하여 해설을 작성하여 다른분들과 함께 해설을 나누었으면 합니다.로그인 후 오류 신고 및 해설 작성 하시면 포인트가 제공됩니다.[포인트 모으기 및 사용법] | 3. 담금질 [포인트 모으기 및 사용법] | 정답률 : 78%
산업기사 | 건설재료시험산업기사 | 2010년03월07일 | 2과목 : 건설재료 및 시험 | 25. | 르샤틀리에(Le Chatelie)비중병의 0.5cc눈금까지 광유를 주입하고 시료로 시멘트 64g을 가하여 눈금이 21.5cc로 증가되었을 때 이 시멘트의 비중은? |  | 1. 3.01 2. 3.05 3. 3.12 4. 3.17 해설이 아직 작성되지 않았습니다.해설을 알고 계시다면 오른쪽 해설추가 기능을 이용하여 해설을 작성하여 다른분들과 함께 해설을 나누었으면 합니다.로그인 후 오류 신고 및 해설 작성 하시면 포인트가 제공됩니다.[포인트 모으기 및 사용법] | 2. 3.05 [포인트 모으기 및 사용법] | 정답률 : 73%
산업기사 | 건설재료시험산업기사 | 2010년03월07일 | 2과목 : 건설재료 및 시험 | 26. | 역청재료의 연화점은 시료를 규정 조건에서 가열하였을 때 시료가 연해져서 규정거리 몇 mm 처졌을 때의 온도인가? |  | 1. 20.4 2. 25.4 3. 30.4 4. 35.4 해설이 아직 작성되지 않았습니다.해설을 알고 계시다면 오른쪽 해설추가 기능을 이용하여 해설을 작성하여 다른분들과 함께 해설을 나누었으면 합니다.로그인 후 오류 신고 및 해설 작성 하시면 포인트가 제공됩니다.[포인트 모으기 및 사용법] | 2. 25.4 [포인트 모으기 및 사용법] | 정답률 : 65%
산업기사 | 건설재료시험산업기사 | 2010년03월07일 | 2과목 : 건설재료 및 시험 | 27. | 시멘트의 수화작용을 촉진하는 혼화제로써 쓰이는 것은? |  | 1. 염화칼슘 2. 플라이애쉬 3. 빈졸레진 4. 포졸리스 해설이 아직 작성되지 않았습니다.해설을 알고 계시다면 오른쪽 해설추가 기능을 이용하여 해설을 작성하여 다른분들과 함께 해설을 나누었으면 합니다.로그인 후 오류 신고 및 해설 작성 하시면 포인트가 제공됩니다.[포인트 모으기 및 사용법] | 1. 염화칼슘 [포인트 모으기 및 사용법] | 정답률 : 54%
산업기사 | 건설재료시험산업기사 | 2010년03월07일 | 2과목 : 건설재료 및 시험 | 28. | 다음 중 석유아스팔트의 종류가 아닌 것은? |  | 1. 록(Rock)아스팔트 2. 블론(Blown)아스팔트 3. 용제추출(Propane)아스팔트 4. 스트레이트(Straight)아스팔트 해설이 아직 작성되지 않았습니다.해설을 알고 계시다면 오른쪽 해설추가 기능을 이용하여 해설을 작성하여 다른분들과 함께 해설을 나누었으면 합니다.로그인 후 오류 신고 및 해설 작성 하시면 포인트가 제공됩니다.[포인트 모으기 및 사용법] | 1. 록(Rock)아스팔트 [포인트 모으기 및 사용법] | 정답률 : 67%
산업기사 | 건설재료시험산업기사 | 2010년03월07일 | 2과목 : 건설재료 및 시험 | 29. | 다음 중 폭약으로 칼릿(carlit)을 사용할 수 없는 경우는 어느 것인가? |  | 1. 경질토사의 절토용 2. 채석장에서 큰 돌의 채취용 3. 용수가 있는 터널공사의 발파용 4. 갱외(坑外)의 암석절취용 해설이 아직 작성되지 않았습니다.해설을 알고 계시다면 오른쪽 해설추가 기능을 이용하여 해설을 작성하여 다른분들과 함께 해설을 나누었으면 합니다.로그인 후 오류 신고 및 해설 작성 하시면 포인트가 제공됩니다.[포인트 모으기 및 사용법] | 3. 용수가 있는 터널공사의 발파용 [포인트 모으기 및 사용법] | 정답률 : 75%
산업기사 | 건설재료시험산업기사 | 2010년03월07일 | 2과목 : 건설재료 및 시험 | 30. | 이형철근에서 표면의 마디를 만드는 이유로 옳은 것은? |  | 1. 부착강도 향상 2. 인장강도 향상 3. 압축강도 향상 4. 충격강도 향상 해설이 아직 작성되지 않았습니다.해설을 알고 계시다면 오른쪽 해설추가 기능을 이용하여 해설을 작성하여 다른분들과 함께 해설을 나누었으면 합니다.로그인 후 오류 신고 및 해설 작성 하시면 포인트가 제공됩니다.[포인트 모으기 및 사용법] | 1. 부착강도 향상 [포인트 모으기 및 사용법] | 정답률 : 73%
산업기사 | 건설재료시험산업기사 | 2010년03월07일 | 2과목 : 건설재료 및 시험 | 31. | 스트레이트아스팔트와 비교한 블론(Blown)아스팔트의 성질에 관한 다음 설명 중 틀린 것은? |  | 1. 탄성이 풍부하다. 2. 감온성이 크다. 3. 침입도가 작다. 4. 신도가 작다. 해설이 아직 작성되지 않았습니다.해설을 알고 계시다면 오른쪽 해설추가 기능을 이용하여 해설을 작성하여 다른분들과 함께 해설을 나누었으면 합니다.로그인 후 오류 신고 및 해설 작성 하시면 포인트가 제공됩니다.[포인트 모으기 및 사용법] | 2. 감온성이 크다. [포인트 모으기 및 사용법] | 정답률 : 75%
산업기사 | 건설재료시험산업기사 | 2010년03월07일 | 2과목 : 건설재료 및 시험 | 32. | 골재의 단위 부피가 0.78m3인 콘크리트에서 잔골재율이 39% 이고 잔골재의 표건밀도가 2.62g/cm3 이면, 단위 잔골재량은 얼마인가? |  | 1. 204 kg 2. 304 kg 3. 597 kg 4. 797 kg 해설이 아직 작성되지 않았습니다.해설을 알고 계시다면 오른쪽 해설추가 기능을 이용하여 해설을 작성하여 다른분들과 함께 해설을 나누었으면 합니다.로그인 후 오류 신고 및 해설 작성 하시면 포인트가 제공됩니다.[포인트 모으기 및 사용법] | 4. 797 kg [포인트 모으기 및 사용법] | 정답률 : 83%
산업기사 | 건설재료시험산업기사 | 2010년03월07일 | 2과목 : 건설재료 및 시험 | 33. | 철근의 기호를 옳게 설명한 것은? |  | 1. SR 240 : 항복강도가 240MPa인 이형철근 2. SR 300 : 인장강도가 300MPa인 원형철근 3. SD 300 : 항복강도가 300MPa인 이형철근 4. SD 500 : 인장강도가 500MPa인 원형철근 해설이 아직 작성되지 않았습니다.해설을 알고 계시다면 오른쪽 해설추가 기능을 이용하여 해설을 작성하여 다른분들과 함께 해설을 나누었으면 합니다.로그인 후 오류 신고 및 해설 작성 하시면 포인트가 제공됩니다.[포인트 모으기 및 사용법] | 3. SD 300 : 항복강도가 300MPa인 이형철근 [포인트 모으기 및 사용법] | 정답률 : 64%
산업기사 | 건설재료시험산업기사 | 2010년03월07일 | 2과목 : 건설재료 및 시험 | 34. | 다음 중에서 그라우트(grout)용 혼화제로서 필요한 성질에 해당하지 않는 것은? |  | 1. 재료의 분리가 일어나지 않아야 한다. 2. 블리딩 발생이 없어야 한다. 3. 주입이 용이하여야 한다. 4. 그라우트를 수축시키는 성질이 있어야 한다. 해설이 아직 작성되지 않았습니다.해설을 알고 계시다면 오른쪽 해설추가 기능을 이용하여 해설을 작성하여 다른분들과 함께 해설을 나누었으면 합니다.로그인 후 오류 신고 및 해설 작성 하시면 포인트가 제공됩니다.[포인트 모으기 및 사용법] | 4. 그라우트를 수축시키는 성질이 있어야 한다. [포인트 모으기 및 사용법] | 정답률 : 88%
산업기사 | 건설재료시험산업기사 | 2010년03월07일 | 2과목 : 건설재료 및 시험 | 35. | 잔골재 조립률은 2.98, 굵은 골재 조립률은 6.33, 잔골재 대 굵은 골재 비가 1 : 1.9일 때 혼합골재의 조립률은? |  | 1. 3.21 2. 4.13 3. 5.17 4. 9.31 해설이 아직 작성되지 않았습니다.해설을 알고 계시다면 오른쪽 해설추가 기능을 이용하여 해설을 작성하여 다른분들과 함께 해설을 나누었으면 합니다.로그인 후 오류 신고 및 해설 작성 하시면 포인트가 제공됩니다.[포인트 모으기 및 사용법] | 3. 5.17 [포인트 모으기 및 사용법] | 정답률 : 72%
산업기사 | 건설재료시험산업기사 | 2010년03월07일 | 2과목 : 건설재료 및 시험 | 36. | 콘크리트 재료의 1회 계량분에 대한 허용오차로 옳은 것은? |  | 1. 물 : ±5% 2. 혼화제 : ±3% 3. 시멘트 : ±2% 4. 혼화재 : ±1% 해설이 아직 작성되지 않았습니다.해설을 알고 계시다면 오른쪽 해설추가 기능을 이용하여 해설을 작성하여 다른분들과 함께 해설을 나누었으면 합니다.로그인 후 오류 신고 및 해설 작성 하시면 포인트가 제공됩니다.[포인트 모으기 및 사용법] | 2. 혼화제 : ±3% [포인트 모으기 및 사용법] | 정답률 : 75%
산업기사 | 건설재료시험산업기사 | 2010년03월07일 | 2과목 : 건설재료 및 시험 | 37. | 혼화재료는 소요의 성능을 얻기 위한 사용량의 다소에 의해 혼화제와 혼화재로 대별된다. 그 사용량의 기준이 되는 재료는? |  | 1. 물 2. 시멘트 3. 모래 4. 자갈 해설이 아직 작성되지 않았습니다.해설을 알고 계시다면 오른쪽 해설추가 기능을 이용하여 해설을 작성하여 다른분들과 함께 해설을 나누었으면 합니다.로그인 후 오류 신고 및 해설 작성 하시면 포인트가 제공됩니다.[포인트 모으기 및 사용법] | 2. 시멘트 [포인트 모으기 및 사용법] | 정답률 : 88%
산업기사 | 건설재료시험산업기사 | 2010년03월07일 | 2과목 : 건설재료 및 시험 | 38. | 다음 중에서 폭발력이 강하고 수중(물속)에서도 폭발할 수 있는 다이나마이트(dynamite)는? |  | 1. 분상 다이나마이트 2. 규조토 다이나마이트 3. 교질 다이나마이트 4. 스트레이트 다이나마이트 해설이 아직 작성되지 않았습니다.해설을 알고 계시다면 오른쪽 해설추가 기능을 이용하여 해설을 작성하여 다른분들과 함께 해설을 나누었으면 합니다.로그인 후 오류 신고 및 해설 작성 하시면 포인트가 제공됩니다.[포인트 모으기 및 사용법] | 3. 교질 다이나마이트 [포인트 모으기 및 사용법] | 정답률 : 78%
산업기사 | 건설재료시험산업기사 | 2010년03월07일 | 2과목 : 건설재료 및 시험 | 39. | 직경 20cm, 길이 3m인 재료를 축방향으로 인장을 가했을 때 이때의 변형을 측정한 결과 직경이 0.1mm 작아지고 길이가 6mm 늘어났다면 이 재료의 포아슨(poisson)수는 얼마인가? |  | 1. 1 2. 2 3. 3 4. 4 해설이 아직 작성되지 않았습니다.해설을 알고 계시다면 오른쪽 해설추가 기능을 이용하여 해설을 작성하여 다른분들과 함께 해설을 나누었으면 합니다.로그인 후 오류 신고 및 해설 작성 하시면 포인트가 제공됩니다.[포인트 모으기 및 사용법] | 4. 4 [포인트 모으기 및 사용법] | 정답률 : 60%
산업기사 | 건설재료시험산업기사 | 2010년03월07일 | 2과목 : 건설재료 및 시험 | 40. | 시멘트의 비표면적 시험에 관한 설명중 틀린 것은? |  | 1. 블레인 공기 투과장치를 사용하여 시험할 수 있다. 2. 시멘트의 분말도를 알아보는 시험이다. 3. 시멘트 내의 공기량을 측정하는 시험이다. 4. 표준체에 의한 방법으로도 시험할 수 있다. 해설이 아직 작성되지 않았습니다.해설을 알고 계시다면 오른쪽 해설추가 기능을 이용하여 해설을 작성하여 다른분들과 함께 해설을 나누었으면 합니다.로그인 후 오류 신고 및 해설 작성 하시면 포인트가 제공됩니다.[포인트 모으기 및 사용법] | 3. 시멘트 내의 공기량을 측정하는 시험이다. [포인트 모으기 및 사용법] | 정답률 : 50%
산업기사 | 건설재료시험산업기사 | 2010년03월07일 | 3과목 : 건설시공학 | 41. | 다음 기초 말뚝 중 말뚝박기 방법이 다른 것은? |  | 1. PC 말뚝 2. 레이몬드(raymond)말뚝 3. 원심력 콘크리트 말뚝 4. 강관 말뚝 해설이 아직 작성되지 않았습니다.해설을 알고 계시다면 오른쪽 해설추가 기능을 이용하여 해설을 작성하여 다른분들과 함께 해설을 나누었으면 합니다.로그인 후 오류 신고 및 해설 작성 하시면 포인트가 제공됩니다.[포인트 모으기 및 사용법] | 2. 레이몬드(raymond)말뚝 [포인트 모으기 및 사용법] | 정답률 : 47%
산업기사 | 건설재료시험산업기사 | 2010년03월07일 | 3과목 : 건설시공학 | 42. | 다음 중 성토 재료로서 적당하지 않은 흙은? |  | 1. 함수비가 액성한계를 넘은 흙 2. 안정에 필요한 전단강도를 가지고 있는 흙 3. 압축성이 적은 흙 4. 시공기계의 트래피커빌리티(Trafficability) 확보 등 시공이 용이한 흙 해설이 아직 작성되지 않았습니다.해설을 알고 계시다면 오른쪽 해설추가 기능을 이용하여 해설을 작성하여 다른분들과 함께 해설을 나누었으면 합니다.로그인 후 오류 신고 및 해설 작성 하시면 포인트가 제공됩니다.[포인트 모으기 및 사용법] | 1. 함수비가 액성한계를 넘은 흙 [포인트 모으기 및 사용법] | 정답률 : 68%
산업기사 | 건설재료시험산업기사 | 2010년03월07일 | 3과목 : 건설시공학 | 43. | 다음은 네트워크(Net work) 공정표의 특징을 설명한 것이다. 옳지 않은 것은? |  | 1. 담당자의 공사착수가 예정되므로 미리 충분한 계획을 세울 수 있다. 2. 공정표가 보기 쉽고 개념적인 것이 숫자화되어 신뢰도가 크다. 3. 작성 및 수정이 어렵다. 4. 공정의 진척, 지연의 상황판단이 어렵다. 해설이 아직 작성되지 않았습니다.해설을 알고 계시다면 오른쪽 해설추가 기능을 이용하여 해설을 작성하여 다른분들과 함께 해설을 나누었으면 합니다.로그인 후 오류 신고 및 해설 작성 하시면 포인트가 제공됩니다.[포인트 모으기 및 사용법] | 4. 공정의 진척, 지연의 상황판단이 어렵다. [포인트 모으기 및 사용법] | 정답률 : 48%
산업기사 | 건설재료시험산업기사 | 2010년03월07일 | 3과목 : 건설시공학 | 44. | 토공 작업에서 불도저로 토량 138240m3를 60일 만에 끝내려고 할 때 불도저의 소요대수는 얼마인가? (단, 불도저 1시간당 작업량 24m3/h, 1일 작업시간 8시간, 가동율 80%) |  | 1. 19대 2. 15대 3. 12대 4. 10대 해설이 아직 작성되지 않았습니다.해설을 알고 계시다면 오른쪽 해설추가 기능을 이용하여 해설을 작성하여 다른분들과 함께 해설을 나누었으면 합니다.로그인 후 오류 신고 및 해설 작성 하시면 포인트가 제공됩니다.[포인트 모으기 및 사용법] | 2. 15대 [포인트 모으기 및 사용법] | 정답률 : 64%
산업기사 | 건설재료시험산업기사 | 2010년03월07일 | 3과목 : 건설시공학 | 45. | 믹서의 1배치 용량 0.3m3, 작업효율 0.8, 1배치 혼합시간 4분인 경우 콘크리트 믹서의 시간당 작업량은? |  | 1. 0.86m3/hr 2. 3.60m3/hr 3. 5.24m3/hr 4. 7.80m3/hr 해설이 아직 작성되지 않았습니다.해설을 알고 계시다면 오른쪽 해설추가 기능을 이용하여 해설을 작성하여 다른분들과 함께 해설을 나누었으면 합니다.로그인 후 오류 신고 및 해설 작성 하시면 포인트가 제공됩니다.[포인트 모으기 및 사용법] | 2. 3.60m3/hr [포인트 모으기 및 사용법] | 정답률 : 53%
산업기사 | 건설재료시험산업기사 | 2010년03월07일 | 3과목 : 건설시공학 | 46. | 교량가설시 비계를 사용하는 공법이 아닌 것은? |  | 1. 새들 공법 2. 벤트 공법 3. 부선식 공법 4. 이렉션 트러스 공법 해설이 아직 작성되지 않았습니다.해설을 알고 계시다면 오른쪽 해설추가 기능을 이용하여 해설을 작성하여 다른분들과 함께 해설을 나누었으면 합니다.로그인 후 오류 신고 및 해설 작성 하시면 포인트가 제공됩니다.[포인트 모으기 및 사용법] | 3. 부선식 공법 [포인트 모으기 및 사용법] | 정답률 : 42%
산업기사 | 건설재료시험산업기사 | 2010년03월07일 | 3과목 : 건설시공학 | 47. | 다음과 같은 공정표에서 주공정(C.P)은 몇일인가? | R0lGODlhEwGfAHcAACH5BAAAAAAALAAAAAATAZ8AhwAAAEBAQEJCQkNDQ0REREVFRUZGRkdHR0hISElJSUpKSktLS0xMTE1NTU5OTk9PT1BQUFFRUVJSUlNTU1RUVFVVVVZWVldXV1hYWFlZWVpaWltbW1xcXF1dXV5eXl9fX2BgYGFhYWJiYmNjY2RkZGVlZWZmZmdnZ2hoaGlpaWpqamtra2xsbG1tbW5ubm9vb3BwcHFxcXJycnNzc3R0dHV1dXZ2dnd3d3h4eHl5eXp6ent7e3x8fH19fX5+fn9/f4CAgIGBgYKCgoODg4SEhIWFhYaGhoeHh4iIiImJiYqKiouLi4yMjI2NjY6Ojo+Pj5CQkJGRkZKSkpOTk5SUlJWVlZaWlpeXl5iYmJmZmZqampubm5ycnJ2dnZ6enp+fn6CgoKGhoaKioqOjo6SkpKWlpaampqenp6ioqKmpqaqqqqurq6ysrK2tra6urq+vr7CwsLGxsbKysrOzs7S0tLW1tba2tre3t7i4uLm5ubq6uru7u7y8vL29vb6+vr+/v8DAwMHBwcLCwsPDw8TExMXFxcbGxsfHx8jIyMrKyszMzM3Nzc7OztDQ0NLS0tPT09TU1NXV1dbW1tjY2Nra2tzc3N7e3t/f3+Dg4OHh4eTk5OXl5efn5+jo6Onp6erq6uvr6+zs7O7u7u/v7/Dw8PHx8fLy8vPz8/T09PX19fb29vf39/j4+Pn5+fr6+vv7+/z8/P39/f7+/v///wAAAAAAAAAAAAAAAAAAAAAAAAAAAAAAAAAAAAAAAAAAAAAAAAAAAAAAAAAAAAAAAAAAAAAAAAAAAAAAAAAAAAAAAAAAAAAAAAAAAAAAAAAAAAAAAAAAAAAAAAAAAAAAAAAAAAAAAAAAAAAAAAAAAAAAAAAAAAAAAAAAAAAAAAAAAAAAAAAAAAAAAAAAAAAAAAAAAAAAAAAAAAAAAAAAAAAAAAAAAAAAAAAAAAAAAAAAAAAAAAAAAAAAAAAAAAAAAAAAAAAAAAAAAAAAAAAAAAAAAAAAAAAAAAAAAAAAAAAAAAAAAAj+AGcJHEiwoMGDCBMqXMiwocOHECNKnEixosWLGDNq3Mixo8ePIEOKHEmypMmTKFOqXMmypcuXMGPKnEmzps2bOHPq3Mmzp8+fQIMKHUq0qNGjSJMqXcq0qdOnUKNKnUrVJoCrUq9qBVC1a0OtWbl6HbsQgBasJvHIECEiRAkRGUTcUAUSLdm7Bs3aHWnDQYgeVrAI7hKFhQMmH7eKxXsX696QPx6QkIUQxIEOi0I+ZlxV8WKQSxzIAKWwywQTmj9zHru5I48GPRqe8kAiz0a0rVdTza2xSYMQEGGg4LhVt/GPHRzEflhqQZTj0HNSmeBEoggW0bPXXOJlYiUJW7T+i08pC8mVgaNKnKJoofr49yThNEBA4ogdHw5iKczdgAj8p0ngMAQPQwABAw410KDDED3IYIMNLdhAhBAxbMBBBRdIUMEEG9xQgxNLQDGFFVlMEcUHQRjhQw9PHJEDDUVM6MMOW1SBxBJAHAEFDQgIcAABFkjwQCsIFXfQES7811QsDfggRRI6zNBDDzkYUcUWVxzhAw4/DDHEFVk0scQRP+Awgw1HHPFEElDusMMPObSQQQst0EDDD0EUEaUNO7iwggspsECDDDwAUYICCzzAgAMGNLBeQrlp4kANPcDAQgwtJChDDCuc8OcKLaRgggw16LBCBzbwsEMIEWBAggj+JKyQQw4oPBACCCSoMIMJI6iAQggukOBBCSOU0MEHJJwgwgnAsiDCCCLQRoeSCJmCnU55WDABBi30cOEq+6k2UBcdvPLQFmIM1EobA51SwxRdnAFEIwLRQVsLJ5wxCxoopKACEGD8YEMOPphRwwkwbLkCCzi8MMIKllJgBrUHxdLCTnlIgIIbAoUxAZGQiiuQCOEFdUQaFBsUyws87VFQC0WEi9AFcgh1RbopE6SKCkJRMYLMBrVCARxCAVFGzgSZUoJQXkygb5EizwDDUDe8gfRApgAnlAccUPYQChB0JxQRc1wtUCoiDGUEAyB4zZAiC9RAFBFsmD2LKsMNxUH+AUk2NIIDWRAVBBl2z3ICUacQ4cAMC7VBwwXTEjVEzXbzXFQRCsSM0AkLSHB0UT3EUXjfRfFwwQYiUIFFJ3FsQUUMEDQRyVE1TFJ43kfF0QIIFGzgOwdQCJJUDpmZncrPhZ9kgx52H5/8STXYZnfaz5fkg+1ms0J99SP5wLzZmeDOfUg8BGL3KNeOH5IPmdgdivjqe2TEIeenEH9IQ5hvdiyW3++REHewWyzg5z+N0MAOdnMFagrYERd8IYGkY6BGHoADu8FBBhLkiAM4ZrYLpC+DGNFaBz8IQouI8GpaiEEJM5IBWNhtCoxb4UVWkAq7ucAGMrxIEkxhNzfl0CL+O9CP2YSggx9WJAissFschGBEiszAhWabgRGaKBE4PGAUdsMAEqj4EDDwqwE6IAPlckaBLXKxISVwwAEKgAAGfOBqGTDjGRdSBw0wAAEFWAAHc8aDINxGMeNrgwYc4IAIeOJqeVDCHwsogg3lIGejsEIXbNCBMNQNI7w5imdQkoQIKJJisVDCBThQgxnUoAYpWEERtGARQKYkDmYAwxbCEIY+1EVkIBlEEjBgBDnw0CNGMkoqUICCRxakCBNgQBIykkmOkMFAFBASAiBwAAzE4AcuWyRJNOGEGbTKAxeIQARysAQ8aLOZGvmCFrgABS2EYSM8UMERFMIDDODgDxf+QWdGSCGCBlyABgRxxAcksIAR4FMj+sSIDCIggrINJAgPUEAE84lLkIiBkBFowAMcYAQ2uI0iQLAfQ16RgQ3oDyK4qehGMBGCCqiwYiNIgAVQxkyVYkQPPUABCL5XEDakkYk1BUtINvEEIEigBZtI4iJMUIEHgAB7E1HCBCBCgQVGJJghYUMG3riQMkSgAnXApE0x4oIKvFMhdGDLEEJBUYEkVCJ3+IAIhACIgwBiBybYQfskolOIuGACbMWJHCIQgl8u5AoLWIFYRTKEB+BsIY2wYwwrktKPxOECGiCNQvhAARAI8SFAiAAnIPIHDjwHJyCogEMbQgMIVLCVY63+iDeX05A0TGB7FKlsR0LhAQ2cVCFfgMAJ6OKQWHxAeBKR202u0AAwROQFDXggTlwQgac5JAwXmAJF3woREzRAeg3hQgMmyxAqWIAiHVimTZSAW4d8AgFWwMkTFFAFiUwhBI7ASQoYgMPudsCwC0HCBigCAh/cBAbkfYgM/HgTJWBgIoKoABdwIoIJnPUhVXAAyxoC1LwI9SBBwIA5X9KIKwxCIE+oQEUocGGalEC6EWkEBPxjEzV4IHIRgUL/FIKHpXnYrRVdwGsNAsWSwKABFFCBE1QgAajxJgJPiIkLQmDGNAzYw7zRBASgEBMkOHcgMFDuREAwxoSgYccD0e3+QS4Agd52IAMSkAAGRoABEHygAhXAAAc0cB1mdWADJAgBBjCwVQ6cYAkm+MAGTCCCC3QgBDJIhEAwweVZGKEBBkBAoxrw0oKouSAcsGpL0vCAAxwgRivQwI9nkRs9PGDCMOmABEIAxRBsGMsfJogGtLuQOExt1bzxAAqCoIQkGGEISfDBFK4QhB4IwQYxcNCIhsAEHAFBCDXAAQ5YoAIVsKAFMqDTClYwgg2cIAYzyIEKSMCDHlQIAg94wAIgwEpg41ICDcBBnFwQgxvkQEo3GLcMYBADG9TgBzSwQRByIAMapEAHOohBDKjEAxuMYAQwsIGDcNCDIaTICEn4gRH+QnAAAyggAgxgwINDhhBN/AYIPdhBEGYehB/o4AhmaEKq2h0EIbCgBCQYQQpuMKhAsQAGR9hBD+BghtMKRA1D+NxAtoDpAKQARAq4AdQWwoGSKWQRGBCdp8WSmxF02CVHkDMIlvABVbMcIRJTiBt+Wy92zQISs+DDLGKBhSdgEQtSEEIb4nAEJpxHD1VgAhOiEIUnPKFWmKWBGHTAgYNg1SAauAATmmCFK2w+ClfAwhTGJKYxScEKWqDCD1xgghOYwAURYsEJFhyEJbCABUXwgaqCwAMa7EAHQGiCECpwAE2XvAAXKMTWFdL1hphgqmMHMkJGQNOXUKEEY7BNE1b+bnmVdkDqLQFDBDRgBbzHwe3LP0gMsAATNVBgASk3gQM2IAon5wYD7GcIDzJgb4RsYI8uoQdYJBBJAH2rlhAW8GUuIQtesAYDEQhXln4GcQGf9BIuoAASoAOwQAQKQFtvVxAYQAUNYQYSME9jlxuT8AEIVBNVIAFWE30KkQUQAGs0AQkXMDEE8WkEYQgT0AQxgQdbwFOXwhCtMQIjxhAjUHkR8QE8VRM1MAHmkoOuRBB3sABDgBMzIAHukWa5VhA/4AOfRROhdYX9VxBR8GsNgUweyBAggIY2QQVWGBEesAAtRhNO0AAgEBFxEAFdgBOXYAE0hmsHEQI8ABFeUAH+peAQJUABAGgTFEACqPAQOZAALhCGNaECE+AHEAEFcUdhhRgRYxABDIZhGHBQCuEBGdCINhEGDrADDlEDCMABl4QTNwABEoCDDEEDD6Be0yUBgQMRIiBqDzEFEjCKBvEJKpAB9MMTRDABK9CEByEGE6ABppgTZWABCYYQBbgEPOFdMMYQ0OWDE8EEHLABnCAJj3AJnPAJkjADCjABIugTTDABC7CFBpEDBgABdZgTUAABDqCABmEJRQABP9ATf+ABFaCKB/EDcXMROXACHFCOIoACQRcGH9UTqTADDwAFiOAHYeAFZUAGYAAEkyJ2PqEFMGABT9AGZ+AGY/AGdLD+BlDgAVD2E7LQAhdwBo9yEF6wAg7ghtDxAh4QAhsAAQswASCQATVgS0ORBQMVJBRwAXiWATDAlEBxAwxwAUJgBjupB2ZgBAsQAwqZHT0QAexiiUUxCqbQCrEACxcJFFmAaQhgAmLgBf3oACBAg/+hBg5wYnOkEHVQB2jAAgnQAB6QfTlDBxUwgH+5EH2gABCQX0iDBRJQZI2ZEFewRiRELV7gAJpwmQuhAQMQABeDNGIAAZ8JmgjhBQlgAAQQASuYMlvgAACmmgSxBBLgAAnANkjTBREQWLZ5EFLQXhTjm8AZnAUxnGZjnMgpnMRJLVMAhc1pEGTwnEqiAw6AXNP+ORBW0AFmcwQQcAnbSRBOcF4oFJ7jORBKgH45EwUPEFbpOQtBwFVIwwQSQAjxOQtEsAFvqSRMUIHpaQQeMESEk59JcEIp8wJel55CUGlIEwPxGJ9FUJBXMyP5OQs/gIt8pFj5uQPglzI3sI/TSQPGhDQ38FjpCQSBmDM08I3jqQPFgzQ1gKLj+QMACaJjiZxHQAE1hDQs0If56QP9hTQr8IvxiQM4ljMvAKSFs0kgMQNJmjI2UG/A1IVRwV0RkQQ5Ch854GMdoYNPgaUR0W5mwwMVADK3VBKCoCxsYQImQAPLSBJiChEz4HQ5cwNKWKVzqoctQAE0MARGgARI8AP+E0ABO6CdqSESLRBAVyMDIkocsUURraCLKsCk6CEFTFZmVToSK6AGZqMDUjASe9oQLsAAnYYQKUACcbqpIhEDH0oxP8Ce5xSpErEHFIBBCxELG+AB1feltEoRNbBaORMEEeiro7oQeRACHMoQrICQ+ScUMXBIVwMD/CcUYkABFgCNCpEJ5kYULeCA01qtQdECE1AJEREGjjUUL2BdOcMC5yEUIHCqDsEKIGCnPyEDnno1LvCoNZFNAgEH3HeCCTEHF7CgPmECscmi4poTviE2s/AG9CmwCKEHCaABdMAHfvAHhyCeKQEJkOAHfgAIgTCyg6AJlAAIlGAK4DILqwD+AjGaMy0gAVYgPJ2QBmlwBq+gB2wgB3EACaGQBnv0ggSBpoDACAiBpgZBNAURhVOAABQgAnTwBz0gjG51FhU1CRCgSiEgARHgAPH2ABEAARMgJNoiARAQlRgglRMQAVz7tBowtmt7lELSABHwAHEWAdpCAWw7AWt7t3EmAdH0ABNwAadDAy1gAFv6Hj9wAh5AGyfwAR/AASqgaOAEuUEyBFagAx2gA1dABUUQBTfwAVOABVHQelIABlVQBUXwBFlgBSTgAqLHBWRwBVIAQxZQBGEwBlCgBESgAVjgBiOgAAlwABRAt+LoaVabEHUwAWggEHYQB2vwBnNwB3lAB3H+EAdyoAeBwLN64Ah2YAeOgAdxAAdyMAeb4Ah14AZwsARRwAZx0AZoAAZqkAZjYAZnUAZukL9oQAZiUAZnsAZoUL9eILtogAYfKRg3apuygJZ4UAN1MASaIwtkoASuEAsWPAupIAUV0AAW4Gg30AFDxoWsVlHLq6EXOhWEqqwTcwZ5yoWXNxB2AAFTdMJVEQYrEKdsIKtSmBB6MAHvSsNkQQYWsKo7jBBg8IlATBaysAHIAxFugAFGmsRjQQMYsAl6+AD1JcVk0QYZsKwNcX5opsVdIQQQ8KoJUQEKIEdi7BVqkAIaoKkIwQYQUKxrPBYzEAJfYJkGEQgQeYR1zBgyVfBvfHIDO5ADevnHuhHIZ7IDhGzIiAwdijzIhXzIj1zJlnzJmJzJmrzJnNzJnqwdAQEAOw== | 1. 15일 2. 16일 3. 17일 4. 18일 해설이 아직 작성되지 않았습니다.해설을 알고 계시다면 오른쪽 해설추가 기능을 이용하여 해설을 작성하여 다른분들과 함께 해설을 나누었으면 합니다.로그인 후 오류 신고 및 해설 작성 하시면 포인트가 제공됩니다.[포인트 모으기 및 사용법] | 4. 18일 [포인트 모으기 및 사용법] | 정답률 : 74%
산업기사 | 건설재료시험산업기사 | 2010년03월07일 | 3과목 : 건설시공학 | 48. | 유기질토는 대개 지하수나 지면위나 지면 가까이에 있는 낮은 지역에서 발견된다. 이 유기질토의 특징이 아닌 것은? |  | 1. 유기질 속의 산성성분은 지중매설물을 부식시키는 경향이 있다. 2. 특유의 냄새가 있다. 3. 자연함수비가 매우 높으며 1차 압밀 후 2차 압밀이 있다. 4. 순간 침하량이 매우 크며 장기 침하에는 비교적 안전하다. 해설이 아직 작성되지 않았습니다.해설을 알고 계시다면 오른쪽 해설추가 기능을 이용하여 해설을 작성하여 다른분들과 함께 해설을 나누었으면 합니다.로그인 후 오류 신고 및 해설 작성 하시면 포인트가 제공됩니다.[포인트 모으기 및 사용법] | 4. 순간 침하량이 매우 크며 장기 침하에는 비교적 안전하다. [포인트 모으기 및 사용법] | 정답률 : 61%
산업기사 | 건설재료시험산업기사 | 2010년03월07일 | 3과목 : 건설시공학 | 49. | 불도저로 운반거리가 50m 이고, 밀어가는 속도 V1 = 36m/min, 후퇴하는 속도 V2 = 42m/min 이고, 또 대기시간 t = 0.25min 이라 할 때 싸이클 타임(cm)은? |  | 1. 2.52min 2. 2.66min 3. 2.75min 4. 2.83min 해설이 아직 작성되지 않았습니다.해설을 알고 계시다면 오른쪽 해설추가 기능을 이용하여 해설을 작성하여 다른분들과 함께 해설을 나누었으면 합니다.로그인 후 오류 신고 및 해설 작성 하시면 포인트가 제공됩니다.[포인트 모으기 및 사용법] | 4. 2.83min [포인트 모으기 및 사용법] | 정답률 : 72%
산업기사 | 건설재료시험산업기사 | 2010년03월07일 | 3과목 : 건설시공학 | 50. | 연속된 종방향의 철근을 사용하여 콘크리트 포장의 횡줄눈을 생략시켜 주행성을 좋게 하는 포장 공법을 무엇이라 하는가? |  | 1. 시멘트 콘크리트포장 2. 특수 콘크리트포장 3. 연속 철근 콘크리트포장 4. 선유보강 시멘트 콘크리트포장 해설이 아직 작성되지 않았습니다.해설을 알고 계시다면 오른쪽 해설추가 기능을 이용하여 해설을 작성하여 다른분들과 함께 해설을 나누었으면 합니다.로그인 후 오류 신고 및 해설 작성 하시면 포인트가 제공됩니다.[포인트 모으기 및 사용법] | 3. 연속 철근 콘크리트포장 [포인트 모으기 및 사용법] | 정답률 : 81%
산업기사 | 건설재료시험산업기사 | 2010년03월07일 | 3과목 : 건설시공학 | 51. | 터널의 외형크기 단면의 강재틀을 굴착진행방향에 따라 압입하여 나가는 연약지반 터널굴착방법은? |  | 1. 개착공법 2. 침매공법 3. 역권공법 4. 쉴드공법 해설이 아직 작성되지 않았습니다.해설을 알고 계시다면 오른쪽 해설추가 기능을 이용하여 해설을 작성하여 다른분들과 함께 해설을 나누었으면 합니다.로그인 후 오류 신고 및 해설 작성 하시면 포인트가 제공됩니다.[포인트 모으기 및 사용법] | 4. 쉴드공법 [포인트 모으기 및 사용법] | 정답률 : 70%
산업기사 | 건설재료시험산업기사 | 2010년03월07일 | 3과목 : 건설시공학 | 52. | 공기케이슨(Pneumatic caisson)기초의 장점으로 잘못된 것은? |  | 1. 깊이에 제약이 없이 시공 가능하다. 2. Dry work이므로 침하공정이 빠르다. 3. 정확한 지지력의 측정이 가능하다. 4. 저부 콘크리트의 신뢰도가 크다. 해설이 아직 작성되지 않았습니다.해설을 알고 계시다면 오른쪽 해설추가 기능을 이용하여 해설을 작성하여 다른분들과 함께 해설을 나누었으면 합니다.로그인 후 오류 신고 및 해설 작성 하시면 포인트가 제공됩니다.[포인트 모으기 및 사용법] | 1. 깊이에 제약이 없이 시공 가능하다. [포인트 모으기 및 사용법] | 정답률 : 63%
산업기사 | 건설재료시험산업기사 | 2010년03월07일 | 3과목 : 건설시공학 | 53. | 수직갱에 물이 고였을 경우 어떤 발파방법이 좋은가? |  | 1. 벤치컷 2. 번컷 3. 피라밋컷 4. 스윙컷 해설이 아직 작성되지 않았습니다.해설을 알고 계시다면 오른쪽 해설추가 기능을 이용하여 해설을 작성하여 다른분들과 함께 해설을 나누었으면 합니다.로그인 후 오류 신고 및 해설 작성 하시면 포인트가 제공됩니다.[포인트 모으기 및 사용법] | 4. 스윙컷 [포인트 모으기 및 사용법] | 정답률 : 70%
산업기사 | 건설재료시험산업기사 | 2010년03월07일 | 3과목 : 건설시공학 | 54. | 두 자유면을 가진 벤치컷에 있어서 구멍과 구멍의 간격을 1.2m로 하고 최소 저항선을 1.6m, 장약량은 10.5kg이라 할 때 천공 깊이 N을 구하면 얼마인가? (단, C = 0.56) |  | 1. 4.56m 2. 9.77m 3. 12.62m 4. 14.71m 해설이 아직 작성되지 않았습니다.해설을 알고 계시다면 오른쪽 해설추가 기능을 이용하여 해설을 작성하여 다른분들과 함께 해설을 나누었으면 합니다.로그인 후 오류 신고 및 해설 작성 하시면 포인트가 제공됩니다.[포인트 모으기 및 사용법] | 2. 9.77m [포인트 모으기 및 사용법] | 정답률 : 39%
산업기사 | 건설재료시험산업기사 | 2010년03월07일 | 3과목 : 건설시공학 | 55. | 45000m3(완성된 토량)의 성토를 하는데 유용토가 35000m3(느슨한 토량)있다. 부족한 토량은 본바닥 토량으로 얼마인가? (단, 토량변화율은 L=1.25, C=0.9 이다.) |  | 1. 15000m3 2. 18000m3 3. 22000m3 4. 25000m3 해설이 아직 작성되지 않았습니다.해설을 알고 계시다면 오른쪽 해설추가 기능을 이용하여 해설을 작성하여 다른분들과 함께 해설을 나누었으면 합니다.로그인 후 오류 신고 및 해설 작성 하시면 포인트가 제공됩니다.[포인트 모으기 및 사용법] | 3. 22000m3 [포인트 모으기 및 사용법] | 정답률 : 59%
산업기사 | 건설재료시험산업기사 | 2010년03월07일 | 3과목 : 건설시공학 | 56. | 기초 말뚝의 지지력 공식중 정역학적(靜力學的)지지력 산정 공식은? |  | 1. Terzaghi 공식 2. Engineering News 공식 3. Weisbach 공식 4. Sander 공식 해설이 아직 작성되지 않았습니다.해설을 알고 계시다면 오른쪽 해설추가 기능을 이용하여 해설을 작성하여 다른분들과 함께 해설을 나누었으면 합니다.로그인 후 오류 신고 및 해설 작성 하시면 포인트가 제공됩니다.[포인트 모으기 및 사용법] | 1. Terzaghi 공식 [포인트 모으기 및 사용법] | 정답률 : 62%
산업기사 | 건설재료시험산업기사 | 2010년03월07일 | 3과목 : 건설시공학 | 57. | 입상재료층에 점성이 낮은 역청재료를 살포, 침투시켜 조기층, 기층 등의 방수성을 높이고, 기층의 모세공극을 메워 그 위에 포설하는 아스팔트 혼합물층과의 부착을 좋게 하기 위해 역청재료를 얇게 피복하는 것을 무엇이라고 하는가? |  | 1. 택 코트 2. 프라임 코트 3. 실 코트 4. 아마 코트 해설이 아직 작성되지 않았습니다.해설을 알고 계시다면 오른쪽 해설추가 기능을 이용하여 해설을 작성하여 다른분들과 함께 해설을 나누었으면 합니다.로그인 후 오류 신고 및 해설 작성 하시면 포인트가 제공됩니다.[포인트 모으기 및 사용법] | 2. 프라임 코트 [포인트 모으기 및 사용법] | 정답률 : 65%
산업기사 | 건설재료시험산업기사 | 2010년03월07일 | 3과목 : 건설시공학 | 58. | 일반적으로 높이가 6m 이상일 때 사용되며 역T형 옹벽에서 옹벽 벽체의 강도가 부족한 경우에 채택되는 옹벽은? |  | 1. 중력식 옹벽 2. L형 옹벽 3. 반중력식 옹벽 4. 부벽식 옹벽 해설이 아직 작성되지 않았습니다.해설을 알고 계시다면 오른쪽 해설추가 기능을 이용하여 해설을 작성하여 다른분들과 함께 해설을 나누었으면 합니다.로그인 후 오류 신고 및 해설 작성 하시면 포인트가 제공됩니다.[포인트 모으기 및 사용법] | 4. 부벽식 옹벽 [포인트 모으기 및 사용법] | 정답률 : 60%
산업기사 | 건설재료시험산업기사 | 2010년03월07일 | 3과목 : 건설시공학 | 59. | 표준관입 시험(S.P T)에 대한 다음 설명 중에서 잘못된 것은? |  | 1. 표준관입 시험의 N치는 모래의 상대밀도를 추정하는데 이용된다. 2. 심도가 깊어지면 로드(Rod)의 변형에 의한 타격에너지 손실과 마찰이 생기므로 N치의 수정이 필요하다. 3. N치를 이용하여 흙의 내부마찰각이나 일축압축 강도의 추정도 가능하다. 4. 표준관입 시험은 매우 연약한 점토지반에 적용하는 경우에 신뢰성이 매우 높다. 해설이 아직 작성되지 않았습니다.해설을 알고 계시다면 오른쪽 해설추가 기능을 이용하여 해설을 작성하여 다른분들과 함께 해설을 나누었으면 합니다.로그인 후 오류 신고 및 해설 작성 하시면 포인트가 제공됩니다.[포인트 모으기 및 사용법] | 4. 표준관입 시험은 매우 연약한 점토지반에 적용하는 경우에 신뢰성이 매우 높다. [포인트 모으기 및 사용법] | 정답률 : 46%
산업기사 | 건설재료시험산업기사 | 2010년03월07일 | 3과목 : 건설시공학 | 60. | 다목적 댐과 같이 상류 측에 콘크리트로 차수벽을 만들고 중앙 및 하류 측은 석괴로 쌓아 올리는 댐의 형식은? |  | 1. 표면 차수벽형 2. 내부 차수벽형 3. 코어형 4. 록필형 해설이 아직 작성되지 않았습니다.해설을 알고 계시다면 오른쪽 해설추가 기능을 이용하여 해설을 작성하여 다른분들과 함께 해설을 나누었으면 합니다.로그인 후 오류 신고 및 해설 작성 하시면 포인트가 제공됩니다.[포인트 모으기 및 사용법] | 1. 표면 차수벽형 [포인트 모으기 및 사용법] | 정답률 : 71%
산업기사 | 건설재료시험산업기사 | 2010년03월07일 | 4과목 : 토질 및 기초 | 61. | 점토(ø=0)의 자연 시료에 대한 일축압축 강도가 3.6km/cm2이고 이 흙을 되비볐을 때의 파괴압축 응력이 1.2kg/cm2 이었다. 이 흙의 점착력(C)과 예민비(St)는 얼마인가? |  | 1. C = 1.8kg/cm2, St =3 2. C = 1.8kg/cm2, St =0.33 3. C = 2.4kg/cm2, St =3 4. C = 2.4kg/cm2, St =0.33 해설이 아직 작성되지 않았습니다.해설을 알고 계시다면 오른쪽 해설추가 기능을 이용하여 해설을 작성하여 다른분들과 함께 해설을 나누었으면 합니다.로그인 후 오류 신고 및 해설 작성 하시면 포인트가 제공됩니다.[포인트 모으기 및 사용법] | 1. C = 1.8kg/cm2, St =3 [포인트 모으기 및 사용법] | 정답률 : 60%
산업기사 | 건설재료시험산업기사 | 2010년03월07일 | 4과목 : 토질 및 기초 | 62. | 포화점토의 비압밀 비배수 시험에 대한 설명으로 옳지 않은 것은? |  | 1. 구속압력을 증대시키면 유효응력은 커진다. 2. 구속압력을 증대한 만큰 간극수압은 증대한다. 3. 구속압력의 크기에 관계없이 전단강도는 일정하다. 4. 시공 직후의 안정 해석에 적용된다. 해설이 아직 작성되지 않았습니다.해설을 알고 계시다면 오른쪽 해설추가 기능을 이용하여 해설을 작성하여 다른분들과 함께 해설을 나누었으면 합니다.로그인 후 오류 신고 및 해설 작성 하시면 포인트가 제공됩니다.[포인트 모으기 및 사용법] | 1. 구속압력을 증대시키면 유효응력은 커진다. [포인트 모으기 및 사용법] | 정답률 : 23%
산업기사 | 건설재료시험산업기사 | 2010년03월07일 | 4과목 : 토질 및 기초 | 63. | 모래 등과 같은 점성이 없는 흙의 전단강도 특성에 대한 설명 중 잘못된 것은? |  | 1. 조밀한 모래의 전단과정에서는 전단응력의 피크(peak)점이 나타난다. 2. 느슨한 모래의 전단과정에서는 응력의 피크점이 없이 계속 응력이 증가하여 최대 전단응력에 도달한다. 3. 조밀한 모래는 변형의 증가에 따라 간극비가 계속 감소하는 경향을 나타낸다. 4. 느슨한 모래의 전단과정에서는 전단파괴될 때까지 체적이 계속 감소한다. 해설이 아직 작성되지 않았습니다.해설을 알고 계시다면 오른쪽 해설추가 기능을 이용하여 해설을 작성하여 다른분들과 함께 해설을 나누었으면 합니다.로그인 후 오류 신고 및 해설 작성 하시면 포인트가 제공됩니다.[포인트 모으기 및 사용법] | 3. 조밀한 모래는 변형의 증가에 따라 간극비가 계속 감소하는 경향을 나타낸다. [포인트 모으기 및 사용법] | 정답률 : 49%
산업기사 | 건설재료시험산업기사 | 2010년03월07일 | 4과목 : 토질 및 기초 | 64. | 그림과 같은 지반에 100t의 집중하중이 지표면에 작용하고 있다. 하중 작용점 바로 아래 5m 깊이에서의 유효 연직응력은 얼마인가? (단, γsat = 1.8t/m3 이고 영향계수 I=0.4775임) | R0lGODlh7gCWAHf/ACH5BAAAAAAALAAAAADuAJYAhz8/P0BAQEFBQUJCQkNDQ0REREVFRUZGRkdHR0hISElJSUpKSktLS0xMTE1NTU5OTk9PT1BQUFFRUVJSUlNTU1RUVFVVVVZWVldXV1hYWFlZWVpaWltbW1xcXF1dXV5eXl9fX2BgYGFhYWJiYmNjY2RkZGVlZWZmZmdnZ2hoaGlpaWpqamtra2xsbG1tbW5ubm9vb3BwcHFxcXJycnNzc3R0dHV1dXZ2dnd3d3h4eHl5eXp6ent7e3x8fH19fX5+fn9/f4CAgIGBgYKCgoODg4SEhIWFhYaGhoeHh4iIiImJiYqKiouLi4yMjI2NjY6Ojo+Pj5CQkJGRkZKSkpOTk5SUlJWVlZaWlpeXl5iYmJmZmZqampubm5ycnJ2dnZ6enp+fn6CgoKGhoaKioqOjo6SkpKWlpaampqenp6ioqKmpqaqqqqurq6ysrK2tra6urq+vr7CwsLGxsbKysrOzs7S0tLW1tba2tre3t7i4uLm5ubq6uru7u7y8vL29vb6+vsDAwMHBwcLCwsPDw8TExMbGxsrKysvLy8zMzNHR0dLS0tPT09TU1NjY2NnZ2dra2t3d3d/f3+Dg4OPj4+Tk5OXl5efn5+np6erq6u3t7e7u7u/v7/Ly8vT09Pb29vf39/j4+Pn5+fr6+vv7+/39/f7+/v///wAAAAAAAAAAAAAAAAAAAAAAAAAAAAAAAAAAAAAAAAAAAAAAAAAAAAAAAAAAAAAAAAAAAAAAAAAAAAAAAAAAAAAAAAAAAAAAAAAAAAAAAAAAAAAAAAAAAAAAAAAAAAAAAAAAAAAAAAAAAAAAAAAAAAAAAAAAAAAAAAAAAAAAAAAAAAAAAAAAAAAAAAAAAAAAAAAAAAAAAAAAAAAAAAAAAAAAAAAAAAAAAAAAAAAAAAAAAAAAAAAAAAAAAAAAAAAAAAAAAAAAAAAAAAAAAAAAAAAAAAAAAAAAAAAAAAAAAAAAAAAAAAAAAAAAAAAAAAAAAAAAAAAAAAAAAAAAAAAAAAAAAAAAAAAAAAAAAAj+AE0JHEiwoMGDCBMqXMiwocOHECNKnEixosWLGDNq3Mixo8ePIEOKHEmypMmTKFOqXMmypcuXMGPKnEmzps2bOHPq3Mmzp8+fLEkZXAMmjUE4VshgQlgHqNOnDU1IcEJwBY4pVmAgGqhExZQgF4IYJLQCqtmzA+1QKIBkoBUXiwQqMSLQTAQ4AoNA+FSQTYlSaAND5XFlYIo3AxkNESgjxkBSNLoMRNKiQwQZM0rkEMx55hqETagM9KCIIBChIswQbNOEYKUpIMTYySOps22XZkAg/AFG4KcLmwgiUe2jYJ8xBn/cXu7SSQeEPnoL7BB3YBKjRwrukU6QCfPvKq/+bEBIpMpAEJcIBpljakYmgmmkFCRVA7x9k6NUIBzCZWCNP4kBIVAMahDEwxkGzYCHJlUod9+DHslwECkrmCfQGzsIZQoVRQj0QwmiCFSEBQctEYEEIWQH4Yoa3TAhEXgNhAISbYSBAycC6RGDEnM8wUFrBpFixRaVsGgkRi48xEYTnxWkSRbIHSklSPpNaeVNM1ypJU1ZbunlSxJ+KeZKm41p5kk4nKkmSTCs6SZIjr0p50YszGknRnHeqadEbe7p50MC/imoQoiUNeihBXVRgwNAInqoHAkQEMABSzhqExt44LFHJZrokcYoNCEiAQABSBCHpTQJwcAHHWRwwgj+GjyQJE0dDCBACKjSRAMGBQ5EBQNVzoREAQOYkOtMhISQCEFJYIBGTWcgUIAOx860Aw0yXlCGTXQ4gMAW1c7kAnJIgFCYTaRUsEAe4cq0BQQfKKFTBxe0m5AZV1ShRRT6gsGFFmKYcYYckmCCyR6I2IHHInjowYkebcRhBxsUn2GxGW2UIQcehDDxAAVRuAGHHHS8EUcaX3yBxRNPROGEFFJAscQSTDTBxBJNPEHFET3o4AMRRQhRhBFF8CDEEDckPcMNPeyAgxBMFNEDEEcLgVgaFkjwhlCkYFJwKJ18AuqEjwlUCtdjmxIHJkLhSBAmfOnhBcdoeJFFFlp4MUX+FFIsAUTOV+T9BRIuENGFFFR8UUYcYyTRBBJG/IAEGy898gEEGqCAAw0NGCCCDQ84EEMJFljgwAQm9BADBhBQMAIEDUhAAQSu4vACCiy40IINSTwhBRElhKACDi1QMIEFFMSwww4//FDDCz4ccYQMJaAQAxA11HCEE0X8YMMNPARRxBIvN7FFFlA4kcQRS0iBBZRhhIFGGVNIkcUPJqQAQgstjDCCBxSIwAU80AEOcEADGNDABjZAAQ94wAQ1WEEEGIABEWygAyTgwAZKoAIMIKADJRiBBETQgheIAAQjAEEGJvAAEazgBD7QwQpcsIMbwEAFKqDB03rwghSEYAH+CkDACFwwAhKMgAWbg8ELekiC4tRkBwQokAacaAIREIEC3jFFEBwQhk5IIAZ7GIIKQrGcUGhCEo/gBKhIwYkoMEAJhADDBJQAqjBMYIWHEYQjJrGJRRTiBiZAxCi+YAKjkEIHF9gDHUZAgSuk7SEvOICxoOKD55jiBEsxhQrMs4gfbMsGcQqBHUxRBSwYSRMfEMgoJmmKNWSHEzdgAmAIYoRtmcILkhEIFbpkCjq0gD0RQcIAAvWUF4ArFPIxRSUgIIInCKQMSciAHkzRCd2Y4gZuIwgdaECDH+CsCmf4ihCAQIQgxGgmqlnIFLBliieEyRRSSBsRcCAHgsigEwL+6ZNAahACMgrkEUiIwjQf0oMD9MAsOIiLHfpjijSAgAgjAJcpAoEBgawhCQJJU2d4mRAaIMYUIGgUtQiSBxwkcxCiEQgPBqKFHKgBCOwaCBtaUBuHgIABi3nKG4BUBH/ewAJKQEMQlhCILXTIFFYQyB6ixJl3ImQOYdKDBwghkDGgIAwaGsgUnlAGIVDOFJKQqCl2QDlSYEELfBFIVhsCAQJg9ClRABUmiHkDOBzBBWkogxGsaYqDalETCkFDGLxwBSlwAQtWMOVN2qKQH0xBIEOolEBSIAY39OBcA1lEByAwkCgQxAIWMgUZYiAEieyhAQmYlVPYCYUstiGLo0j+ARoKYQOBxIEuaRiPQuDAhjjUAQ4Ra8MdzKICDZEgk2qoABw80YgluIggQ5jkI4gwkDKMAAWSFYgPshARLxzAABl4Sh1qq0XumuIIYhiIHvDwBBQIxAiiuUKeIGQHB6HBvQLZAQeE4AdKWIIMMMCDf3L6g0YlgRSlYIJnK9IEBSSgAp1pEkHikM4lDFcT2VRIEzJ3AmI+BQijNEUMUmqKPknhB+kUAnXf0Cc7bGC4ymSsKdxQA8VKBAoJMMAE1momObDhU2cJLRbw+UyChKEgYHgsWBE0kEeSog0VuZxY7KWnIOyAyntawpSxbJK3PsUITuXySFpgFiLUScwlIe/+U3BwZjSPRJ9O0UGb3RySrz5FznR+Ew3mm2czyWCkfT5TCwAd6DGxYMuF5sipoFIDQidaIyMwiw2y++iMkCJYTtmBUSq9keeuGcqc9pILxBrqK7UgtKW2UgtInWopyWDBrZ4SDlAda4nUEyo0MG+tJ3ICs8QgqbueCAfM4gIlBzsitnwKCMhwbCNpoFfNhhAGmBxtznSCCkZIghKosIeBmGDO1V7Is3Ayhg3ooAlOIMIPxNoCXIW7IYayySJCAOqDxCDe71ZICnCCiBHwmCAvAHe+DwLsm8TArwcxAZ8HDpQjaAAKWsiCFbSQzROEmeE/qYGxP4GGtMng4hjnCSb+ep0QH+Q05D/JQ6QTIgOEo9wnM1DRQWTgxJcTpD44scEFXPCCEqRABQWHAc5tfh6zvGDoRDeFB8ySAo56pAz15jKlgZIC1X4kCTAogUDQcIFFm2QRQWDBCx4yih/MQAbU3YgmbMBshWjhBDBEy0AHQgQZwGAEVBHIClI5EhoQoQw7oMNFFmHsh6BBA02B9xQMYYgunNwUMKaIDPCrkPWWgTpnSQFmgWAhTtTAvDVY+khKwYESPJIic5CXREQQ04WwgQPpyctjQP4QF6STIZpoQSahkoHsXlm9WjeFDPgqkhj82xRn2AIPPoCCW5OCCCowgQdkDAYQWEAGNJDB7hn+QoLqLGQNJFDPQI6wABGgAAWzfIgWyPgGKzghBlqQQg1gcGtva4DIuLfJBpwpkLQLJA/u1m4k4QSlZRA0oAOJNwQCVhChMAMahXzcQRA1FDlBMAQtsIACEQLbpxAn0ANrgAZAwH/wVHMRsQdaoEokUAVckAFEMAqfMHYEsQgcwFQL4WkzIQIswDFSQHmmkAVTNgMOEhJmcAFQcBAg0BSk4E8EwTVTQHmaEHUEkX4HgQFztxAwgAJEgAQ44H+mcIITIVAD4SBOEFNBOBAnMHUJIQI28QbzFwM3QGjdllEFBxI5kACYRRA2sANfEENTMDZqoANCQAVNsAJqKBChMG7+EbEBIbYQXUADkSAQoFCAAuEFFKF6KiUQcgBYppB2eSBgdBACkbcQK/cUOVCEIvEADLCBBDFQTUBmppACcWgKgDCKhJBeBmEDLpACO2ADM0ADUrgCoZiGfUAQVyBZ1zYRQaCJkCUQdvAIAkFepDAEIHACrNZYZlEDXvYRdcAAo7iEieJELoB/YsBKenBkEpECGFgQiGgKJkBtpqAE0qEJyQQRX7BSBOEgdpB4VmckMXBUIDEHFJB3BTEEL8AXcoAFNvBROrADaKAFPEAv1dEJRsAJcdAF55QQpKAHUeAAlkgQPbAAjcIEJHAHiHAIg+BhQaiMC7EDEpZPgmcH0rH+AvhnJCcgkCDhdQWhBkcQBVTwCSopEJWQVgYxCluQBkqYEFXwBW6QB3XwUQTRMYsoEFpQBFFgjgMhCUbQBEpQjQdhBPU3EEtgS4tWB0VyJKQgAutoLy6nJnNAgvZCkiXBUE7BBjKXdKZAF0/xWnZJd1ChByJolw8IFEKyl8sIFTZGmFAxh4gJFKNAiYv5FKOga4/5E6Mwj3bZekBBB164l2X4E3fgmHvpj5kpmUmHaD/xCCRml462GmWABnJQB3GABl8ATC+BCHeYdO5IEJ3ABEzgBFZwBU2wAyiAby2RB1w5mTqxUMgJFHWwmcsJEpxgBTwgeBdRB4f5nB6RlTP+YAFlWRF4cJzI+QmSAAYvAAKbZhFgYALHBxF64JxJ554E8YcbkAJIQAZHiRBCmRAvgJcWEVaI+XsFsQI2wAVwMAKSqBB5wAIloAM5cG//hgNORxG/hZj2SBCjUAHAdAauyBCfsAijgAl68JUDYQNwVhFpkGFJ55YCoQKFEIa3aRFSUIUUwQQ4mXRWSRAtwAcDcQcw2EsJEQZdEAZbEHFVcJ8aQQgY8AFEgJmP6QOgaQjBd0kC1gMVKhCSkAeVkAdp8AQ9kI4bkQQGgAADAIWLqQSmaAqOQHKm0AXpdQJtBxFygAMyKhFUIKYNUFPIOQVzVogCQQM+UCYRAQQZkHj+FaEGBkAAELaXzmgQZeABkCAQfxClmpQBsRgRPzkReVAAD9CRRGeaAxEERgAKZeACOBkENqkSdGAAGlCpRFeXBSEEf8aqMJEHBBACp2dzrtoTmCBJiNmjQEEBAvdyS8B3TqEBnpoTRuACMlAD4JMDLsACN+ADN/ADzDMEEDoDQyAERqMDNWADRRAEQvADPOADf8oDOoA9PRAEPEAE4VpO4GoER2AEQDAEPZADROADOBA9POMDRuADPTAERJCtQUCuPwAEPfADQQAE/rquQ8ADTfOGVtYDPtA8P3ADOPADQmAEZ6AHROAAFEBV1FQbpLAIOEIKmgAYoxAKXiMJpTD+CpLQCR+qCSS7CIggCZXACWjECTIrCR6qCXewCCSpCaGwCHqgCZ9QCYSgKXgwB3WwB3XAMaEwCogQBgyQAnPwCXmQB3uwB524tXbAMGywFS+BYUOJCY+wCKRACkFps5UAs51gtoiACD6JCJUANki7CISgCY/QCWYEKp9ACHVAB3LAOGFABnJwB5pyBxKjB3qgtXfQBmqQBmjwBnZwB0w5B27wmnHABm7QBm/wtHNAB3MQB4N7uHmwCGeLBwpzulmAAQ5QAAsQBEGwOTdQAzPwAkLnMzfwcTRgA7xIAznAAzuAr9eCAzWQAzrAiwzqu+k6BJDTBElgsUIgZzIgND5AkwMTe7BEYATqFoJYQAVhkAVfMAVFcARQUAQ+ID5EsARKoAMc4AEHGmuYsANAgKfYeb/4m7/6u7/827/+W2oBAQA7 | 1. 1.91 t/m2 2. 7.91 t/m2 3. 10.91 t/m2 4. 5.91 t/m2 해설이 아직 작성되지 않았습니다.해설을 알고 계시다면 오른쪽 해설추가 기능을 이용하여 해설을 작성하여 다른분들과 함께 해설을 나누었으면 합니다.로그인 후 오류 신고 및 해설 작성 하시면 포인트가 제공됩니다.[포인트 모으기 및 사용법] | 4. 5.91 t/m2 [포인트 모으기 및 사용법] | 정답률 : 23%
산업기사 | 건설재료시험산업기사 | 2010년03월07일 | 4과목 : 토질 및 기초 | 65. | 다음 중 사면의 안정해석방법이 아닌 것은? |  | 1. 마찰원법 2. 비숍(Bishop)의 방법 3. 펠레니우스(Fellenius) 방법 4. 카사그란데(Casagrande)의 방법 해설이 아직 작성되지 않았습니다.해설을 알고 계시다면 오른쪽 해설추가 기능을 이용하여 해설을 작성하여 다른분들과 함께 해설을 나누었으면 합니다.로그인 후 오류 신고 및 해설 작성 하시면 포인트가 제공됩니다.[포인트 모으기 및 사용법] | 4. 카사그란데(Casagrande)의 방법 [포인트 모으기 및 사용법] | 정답률 : 50%
산업기사 | 건설재료시험산업기사 | 2010년03월07일 | 4과목 : 토질 및 기초 | 66. | 예민비가 큰 점토란? |  | 1. 입자모양이 둥근 점토 2. 흙을 다시 이겼을때 강도가 크게 증가하는 검토 3. 입자가 가늘고 긴 형태의 점토 4. 흙을 다시 이겼을때 강도가 크게 감소하는 점토 해설이 아직 작성되지 않았습니다.해설을 알고 계시다면 오른쪽 해설추가 기능을 이용하여 해설을 작성하여 다른분들과 함께 해설을 나누었으면 합니다.로그인 후 오류 신고 및 해설 작성 하시면 포인트가 제공됩니다.[포인트 모으기 및 사용법] | 4. 흙을 다시 이겼을때 강도가 크게 감소하는 점토 [포인트 모으기 및 사용법] | 정답률 : 61%
산업기사 | 건설재료시험산업기사 | 2010년03월07일 | 4과목 : 토질 및 기초 | 67. | 다음 중 교란 시료를 이용하여 수행하는 토질 시험이 아닌 것은? |  | 1. 투수시험 2. 입도분석시험 3. 유기물 함량시험 4. 액 ㆍ 소성한계시험 해설이 아직 작성되지 않았습니다.해설을 알고 계시다면 오른쪽 해설추가 기능을 이용하여 해설을 작성하여 다른분들과 함께 해설을 나누었으면 합니다.로그인 후 오류 신고 및 해설 작성 하시면 포인트가 제공됩니다.[포인트 모으기 및 사용법] | 1. 투수시험 [포인트 모으기 및 사용법] | 정답률 : 44%
산업기사 | 건설재료시험산업기사 | 2010년03월07일 | 4과목 : 토질 및 기초 | 68. | 외경(Do)이 50.8mm, 내경(Di)이 47.6mm인 얇은관 샘플러(Thin wall tube sampler)의 면적비는 약 얼마인가? |  | 1. 11% 2. 12% 3. 13% 4. 14% 해설이 아직 작성되지 않았습니다.해설을 알고 계시다면 오른쪽 해설추가 기능을 이용하여 해설을 작성하여 다른분들과 함께 해설을 나누었으면 합니다.로그인 후 오류 신고 및 해설 작성 하시면 포인트가 제공됩니다.[포인트 모으기 및 사용법] | 4. 14% [포인트 모으기 및 사용법] | 정답률 : 36%
산업기사 | 건설재료시험산업기사 | 2010년03월07일 | 4과목 : 토질 및 기초 | 69. | 비중 2.65, 간극률 50%인 경우에 Quick Sand 현상을 일으키는 한계 동수 경사는? |  | 1. 0.325 2. 0.825 3. 0.512 4. 1.013 해설이 아직 작성되지 않았습니다.해설을 알고 계시다면 오른쪽 해설추가 기능을 이용하여 해설을 작성하여 다른분들과 함께 해설을 나누었으면 합니다.로그인 후 오류 신고 및 해설 작성 하시면 포인트가 제공됩니다.[포인트 모으기 및 사용법] | 2. 0.825 [포인트 모으기 및 사용법] | 정답률 : 68%
산업기사 | 건설재료시험산업기사 | 2010년03월07일 | 4과목 : 토질 및 기초 | 70. | 표준관입시험(S.P T) 결과 N치가 25 이었고, 그때 채취한 교란시료로 입도시험을 한 결과 입자가 모나고, 입도분포가 불량할 때 Dunham공식에 의해서 구한 내부 마찰각은? |  | 1. 약 42° 2. 약 40° 3. 약 37° 4. 약 32° 해설이 아직 작성되지 않았습니다.해설을 알고 계시다면 오른쪽 해설추가 기능을 이용하여 해설을 작성하여 다른분들과 함께 해설을 나누었으면 합니다.로그인 후 오류 신고 및 해설 작성 하시면 포인트가 제공됩니다.[포인트 모으기 및 사용법] | 3. 약 37° [포인트 모으기 및 사용법] | 정답률 : 42%
산업기사 | 건설재료시험산업기사 | 2010년03월07일 | 4과목 : 토질 및 기초 | 71. | Sand drain 공법의 주된 목적은? |  | 1. 압밀침하를 촉진시키는 것이다. 2. 투수계수를 감소시키는 것이다. 3. 간극수압을 증가시키는 것이다. 4. 지하수위를 상승시키는 것이다. 해설이 아직 작성되지 않았습니다.해설을 알고 계시다면 오른쪽 해설추가 기능을 이용하여 해설을 작성하여 다른분들과 함께 해설을 나누었으면 합니다.로그인 후 오류 신고 및 해설 작성 하시면 포인트가 제공됩니다.[포인트 모으기 및 사용법] | 1. 압밀침하를 촉진시키는 것이다. [포인트 모으기 및 사용법] | 정답률 : 48%
산업기사 | 건설재료시험산업기사 | 2010년03월07일 | 4과목 : 토질 및 기초 | 72. | 어떤 흙의 건조단위중량이 1.724g/cm3이고, 비중이 2.65일 때 다음 설명 중 틀린 것은? |  | 1. 간극비는 0.537 이다. 2. 간극률은 34.94% 이다. 3. 포화상태의 함수비는 20.26% 이다. 4. 포화단위중량은 2.223g/cm3 이다. 해설이 아직 작성되지 않았습니다.해설을 알고 계시다면 오른쪽 해설추가 기능을 이용하여 해설을 작성하여 다른분들과 함께 해설을 나누었으면 합니다.로그인 후 오류 신고 및 해설 작성 하시면 포인트가 제공됩니다.[포인트 모으기 및 사용법] | 4. 포화단위중량은 2.223g/cm3 이다. [포인트 모으기 및 사용법] | 정답률 : 46%
산업기사 | 건설재료시험산업기사 | 2010년03월07일 | 4과목 : 토질 및 기초 | 73. | 직경 30cm의 말뚝 20분을 타입하여 기초 저판을 지지하고 있다. 1본의 말뚝이 외말뚝으로 30t의 극한 지지력을 가지고 있다면 무리말뚝의 극한 지지력은? (단, 무리말뚝의 효율 E=0.645 이다) |  | 1. 726t 2. 387t 3. 300t 4. 600t 해설이 아직 작성되지 않았습니다.해설을 알고 계시다면 오른쪽 해설추가 기능을 이용하여 해설을 작성하여 다른분들과 함께 해설을 나누었으면 합니다.로그인 후 오류 신고 및 해설 작성 하시면 포인트가 제공됩니다.[포인트 모으기 및 사용법] | 2. 387t [포인트 모으기 및 사용법] | 정답률 : 60%
산업기사 | 건설재료시험산업기사 | 2010년03월07일 | 4과목 : 토질 및 기초 | 74. | 단위체적 중량이 1.65t/m3, 내부마찰각 15° 이고, 점착력이 0인 사질토 지반의 지표면에 폭 3m의 연속 기초를 시공할 때 기초의 극한 지지력은 얼마인가? (단, 내무마찰각 15° 일 때, Nc = 6.5, Nγ = 1.2, Nq = 4.7, 형상계수 α=1, β=0.5) |  | 1. 1.88t/m2 2. 2.97t/m2 3. 2.54t/m2 4. 3.12t/m2 해설이 아직 작성되지 않았습니다.해설을 알고 계시다면 오른쪽 해설추가 기능을 이용하여 해설을 작성하여 다른분들과 함께 해설을 나누었으면 합니다.로그인 후 오류 신고 및 해설 작성 하시면 포인트가 제공됩니다.[포인트 모으기 및 사용법] | 2. 2.97t/m2 [포인트 모으기 및 사용법] | 정답률 : 35%
산업기사 | 건설재료시험산업기사 | 2010년03월07일 | 4과목 : 토질 및 기초 | 75. | 어떤 점토시료의 압밀시험에서 시료의 두께가 20cm라고 할 때, 압밀도 50%에 도달할 때까지의 시간을 구하면? (단, 시료의 압밀계수는 2.3×10-3cm2/sec이고, 양면배수조건 이다.) |  | 1. 10.24 시간 2. 5.12 시간 3. 2.38 시간 4. 1.19 시간 해설이 아직 작성되지 않았습니다.해설을 알고 계시다면 오른쪽 해설추가 기능을 이용하여 해설을 작성하여 다른분들과 함께 해설을 나누었으면 합니다.로그인 후 오류 신고 및 해설 작성 하시면 포인트가 제공됩니다.[포인트 모으기 및 사용법] | 3. 2.38 시간 [포인트 모으기 및 사용법] | 정답률 : 30%
산업기사 | 건설재료시험산업기사 | 2010년03월07일 | 4과목 : 토질 및 기초 | 76. | 흙의 동해(凍害)에 관한 다음 설명 중 옳지 않은 것은? |  | 1. 동상현상은 빙층(ice lens)의 생장이 주된 원인이다. 2. 사질토는 모관상승높이가 작아서 동상이 잘 일어나지 않는다. 3. 실트는 모관상승높이가 작아서 동상이 잘 일어나지 않는다. 4. 점토는 모관상승높이는 크지만 동상이 잘 일어나는 편은 아니다. 해설이 아직 작성되지 않았습니다.해설을 알고 계시다면 오른쪽 해설추가 기능을 이용하여 해설을 작성하여 다른분들과 함께 해설을 나누었으면 합니다.로그인 후 오류 신고 및 해설 작성 하시면 포인트가 제공됩니다.[포인트 모으기 및 사용법] | 3. 실트는 모관상승높이가 작아서 동상이 잘 일어나지 않는다. [포인트 모으기 및 사용법] | 정답률 : 74%
산업기사 | 건설재료시험산업기사 | 2010년03월07일 | 4과목 : 토질 및 기초 | 77. | 그림과 같이 정수위 투수시험을 한 결과 10분 동안에 40.5cm3의 물이 유출되었다. 이 흙의 투수계수는? | R0lGODlh9gCtAHf/ACH5BAAAAAAALAAAAAD2AK0Ah0JCQkREREVFRUZGRkdHR0hISElJSUpKSktLS0xMTE1NTU5OTk9PT1BQUFFRUVJSUlNTU1RUVFVVVVZWVldXV1hYWFlZWVpaWltbW1xcXF1dXV5eXl9fX2BgYGFhYWJiYmNjY2RkZGVlZWZmZmdnZ2hoaGlpaWpqamtra2xsbG1tbW5ubm9vb3BwcHFxcXJycnNzc3R0dHV1dXZ2dnd3d3h4eHl5eXp6ent7e3x8fH19fX5+fn9/f4CAgIGBgYKCgoODg4SEhIWFhYaGhoeHh4iIiImJiYqKiouLi4yMjI2NjY6Ojo+Pj5CQkJGRkZKSkpOTk5SUlJWVlZaWlpeXl5iYmJmZmZqampubm5ycnJ2dnZ6enp+fn6CgoKGhoaKioqOjo6SkpKWlpaampqenp6ioqKmpqaqqqqurq6ysrK2tra6urq+vr7CwsLGxsbKysrOzs7S0tLW1tba2tre3t7i4uLm5ubq6uru7u7y8vL29vb6+vr+/v8DAwMHBwcLCwsPDw8TExMXFxcbGxsfHx8jIyMnJycrKysvLy8zMzM3Nzc7Ozs/Pz9DQ0NHR0dPT09TU1NbW1tfX19nZ2dvb29zc3N7e3t/f3+Hh4eLi4uPj4+Xl5ebm5ufn5+jo6Onp6ezs7O7u7u/v7/Dw8PHx8fLy8vT09PX19fb29vf39/j4+Pn5+fr6+vv7+/z8/P39/f7+/v///wAAAAAAAAAAAAAAAAAAAAAAAAAAAAAAAAAAAAAAAAAAAAAAAAAAAAAAAAAAAAAAAAAAAAAAAAAAAAAAAAAAAAAAAAAAAAAAAAAAAAAAAAAAAAAAAAAAAAAAAAAAAAAAAAAAAAAAAAAAAAAAAAAAAAAAAAAAAAAAAAAAAAAAAAAAAAAAAAAAAAAAAAAAAAAAAAAAAAAAAAAAAAAAAAAAAAAAAAAAAAAAAAAAAAAAAAAAAAAAAAAAAAAAAAAAAAAAAAAAAAAAAAAAAAAAAAAAAAAAAAAAAAAAAAAAAAAAAAAAAAAAAAAAAAAAAAj+AGMJHEiwoMGDCBMqXMiwocOHECNKnEixosWLGDNq3Mixo8ePIEOKHEmypMmTKFOqXMmypcuXMGPKnEmzps2bOHPq3Mmzp8+TUkqoKMFiBQsZHzAk+cm06Uo8FYQUrJNAjNOrWEc+WVqwRtavYDmyKBgjrNmzFMu4GPgECtq3cBcWmlBHYIm6cfOi1VNQzgMNfqA4SBJHzhw4bODAwUNHjJhCCGu0aGH0hhQrWLaACfPlCxgsVJg4eRIFS5UqWrB4wQJFSpQnU65sobKECZImS5pEudJEy5gqsa9Y0eLkSpYqW65UoULlCpYpVbxcmWJlTRosV66gCaOayxUnel/+zkEhwgMFGCtMuGCxQYIBCQ8oPICAQEEDBQsGJDCAwMDYg0tA4cQRRxihQw9FJOGEFE040QQQSUiRhBBDEDEEEAUioUQSGyaxhBNLALFDEEgkUYQSRBgxRBFF/AAEEEhMEYUSPwhhhBBB7MDDgS8CwYQRRRBRxBM9RBBABRcaQYQQRITnkhIJ9LBHI6FIYgghiWxyyRxEgKEKKZIMgkgifggiRx1lYKGBBeGZEEARTs7kwwSXKARJKAzNkIFedWRAgApxygTFBgftwMINOTahBBI/1OCCFgYBMYJeUsDRARF4BApTFyAcZApBpryyUBEpOAmDpjF1QWhCXBBhgxD+gSi0xApOroXqS1tcsBAlsS7kgwhOomCQF7eipEUFo+bAUA2dtlkQFU8U1EcNKERLUB9AFHsRFhRkdEQJTvpAEB83FGRFCoTE0kIJT4hwwhYeIBCHthVlwUFGSwAb3g8E4eBGQSOwIZALAggQgAEPJABAH/RSZMWqFzUxaXhlCYSJBW1c24NAcRCxAgM4GNABDg4I0vBEYnyQ0RPghmfDQD/M0MIaA1GRhkBqxKLEDZrokO4EJ0+UBQYZOXGCk6XGYkcWobShw0A53DyQC2wwskQssITQiE12GBILJ4QQUgggMK1xL0ZQ/JcXJYDGosMmsMgRxEB0WCtQC7HksUX+LH0o4EHLMdkRQQTqkUCCBhAEcMVLZWiwMq3h4R1LDY4IosMeBMkwBbEHfcEFJjPpMYElBSVBgR8vFaLvRUgIG57reYRAgtQE7YG6TzVwPpARXLkUSLMXCZF0XoRM/JYMt8fiB/AuccEmRka0nVcUJJwBlx/K3u0WTFgQjVET0sP1xAENHA2XHNFS8YJMYXiQEREmhOdBAYvHxUQFDNQPUxV7YvRD/Hr5wQG25pRIoEEhWDjAASBVEEyQwQlaiMKMukCSKPSPdcMLixrMYAYxsMEOKTAAE+jwhjOwAQ1lEAMZ7hCHLmwhDF7w3BfSoIYxhCEMWvhCGVDohTG0IQ3+XcCCGlr4hTGIYQtZyMIXsrAhBynBCEeAwmus0ATdJGEKAYKNE/IQiycwAAMgCMEIRJAeF5BgBSKYAAMoYAISeAADGuAABh4wAQo0gAACgADZRNIE92FkVmchRA94UIQjFEFJP/BBEIZgAxzs4AY0mAENbJCDHvygkjnAgSV/wMlOziAGm+yBDnBwoB/o4Ac98AENYMADDV0ICUuIAhR8sATVgIYJPriBD5JwBCY0oS5COIAMviAHNKiQDFiwQtf6YAYwMOEHS1gDHO5wBzzgQQ9eeIIKFlAFrfjxItFDyyAMwQlOYIITscBEIwzRiD8MghCB8AMf9OBOdo5TEIH+KAQ7G8FPfvaBD4aIRCMKMYhADEKf49SnPNOFNdANhBIGaUQgIFqQH2gALwThhCAqsQlGyIENYPBCzjz1BQZEYSRV+KZF/hc0nazgCAb5xAxS0IM5cCEKP4qC7g5CASaMxApnuwgPSNDSnPwApghRwx7qcIc3gIELI0XIA4wwkiYE1SI+IGpRb6KDbB3kFVgYQxfisIY3yIEvCYHA1UTChA5kZAiA2ypNUKCEhTTBlL1LyAR8KpIruBV6GZSrTGLA14xMAKkh8au3ICfYmcigrhoZAWJBIgWIWUR4jaWJDSCbERXk9SNO+OtFiOC6zMYEB+DRiGdHEtqM/CCupnX+iQpOqpEWcBYkS1AZRnSg29i+hAbbywgKCgsSJhgPq8f1LUtawMCMgCC1IUFCCDLyK+W+JARm2EgIoEtZlVYkCKW17ko4UIaNkMBuIKECbClChPCJNyUWsJ5GTkDbkCxhuhgpgtreC18wbMQESPhpby2CBMnxNyUZyG5k4SQSMIjWIkuw1YFREgH5ZuQEt/2IFQZcESWcasIU9q9GULDWkDjBuxQpMIhRkoGMaYQFwcWt90br3hWLZAN02EgL6guSJzz4u4G1cUg0MIeNpIC4H3kCiieyA60KeSQXgMNGToBkjzyBeRV57ZNJEoF5RTbAInEClikShP1u+SMUkMP+lMEckigA8CI2WO+ZOaIBL2ekBCUGSRTMdxEaOHnOHrHAGzZSAiqwdswT0UF4wVIGI/QgCD3AwkX2oOCVpNnIkhaJjzOiAzN/ZRSsgAUsWkEKdEYkEmngwQ0usADIrKQDvcqIDbib5KtWpAgyOIsYgOCDGnxgBEqIdUFywC8y7LQJF/CBbEaAgJaUwNQZyUETtIJoifRAwl9xAguGsApYMEQE5WXCGBAihxA0myUeYJhGjjwSJqzOIixYH1qIhIMQJGCyA+FBeWOBBQsLRH08yAERpMySDuRYIySYtkiWkFyK2EDeZgmBgRsQY4GkgQYDUYKaBxIFC0TVJRtAa0b+Es7aP1eEBzXOCgsyUAIYpIDNBInBIAbCApMNxAcI8AALUNCAIrOEAnbGCIlHooSGT0QI2A5LHbYghyXMQAVhIAgM+BwLF0SiIDIwwpY6QNGVrGAVG4FBhj1CBQ5TpAgVA8sWZnADKIABDma44dUFYgQcxGAJFPXA3AciBUK4ohAzcImBOT32jig5I9c2y94RcgepKM8GMTs3QU4Ah06QYQNcXEkgqI4RaY8kCUuWCBEgDpYs5MAEho7FGoaA8aQGoOuRCAIENrCDFlhgAyHwAAigXZJBvDkjNEDvR5Rg9on0INdmWQMd7h6LQWzBBe8uCCwaQBA8kMEONo8FJQr+useTGAK/GqGBwkOiBPBbBAeBP8sRSMCHgXBhCArZt00IUfyKPJro0Xe4p7FyAyoI+wki1hSBUH8UgUojgQTVFhE3YHJNQQZcEAtvsAFtMAfqFgso8HE/sQeOsxE/0HohkQQECBFBEGRMUVhF4EjjJhDtdxV9kIATAV6HlhFC4BVY8QXN9RZ+8Hv+Iy6aFnoRgX5ZsTF54QfmhxGGMhJTEIIPAQTp5xRegDl5IQhyVhE6YFkaxoAT4QOD9xOAMDd6sQecdxE+oCsiYQVGJxEvkHZMYQQYFRdmgIUVsQMumBFBkREu4IE/cQZS4CRwUIQXkQRziBGHhxEzgANNgQf+NBgefaCDFyGHRBeIDWEDiegTTiB/egEIKReHPqgRgAh8H+YTnIBveWEHjJURQLCJGTEFkMgQN7B/OREEDOUkpMgRROCHHZEvnJZ0OiEIjhcne5CJZLaKFWEEtigRODCJOhEJ2RModwCME/EDwkgRxJgRM1CKOhFLqNKMHOEDqPhHcBgROVCMNtGLgUIHJFgRQxCNEwEFUwiO+XcTXrCCmnIHi3YRQ8CIHcGOGZEC3zgThdAkt8IGYYhV1ugRUdCOEDEC6rgSM5BpElEIeSAHbzAHb4AGbRAHbpAGY1AGbnAGXNAFXuBBJfQGbSAGa3AGTyUGcXAGXuAFbbAGaHD+BmZQB3DAkmXgGWIAklngBFNAGrLUS0/gBEqgG02wHFrQAxSAkBJhA/jIEW62jwxAAj8QBDaAKD9gAzTwAjWQAzqwAzjwAi+AA0MQcEPQlSpyBEAgBIq0AzGQSTwgBMfnAi2glSmgkChQAidwAihAAiAwAijAjygAAyXQABqwAkYBAu7Sci0gA5NUAzVwAz9wA1hpRiHwASawAifwASIgAiDwAR8gOyUgAh8AAiDQARpwAZsJAiewAR7AASFgAq+ZAqIpAhagABbgAbo3Ah9wAiowAhhQARjgmxjgASFwA/qlAi4AAiUQBCXQAR/gAR/AYBqxAv24MgMpEUVQAAz+oAE2IAOL6Z0ecAGWKQJyNAIsIIk34AIzoAMtAAM+cAREUAMGMAHQJBuewwWuIR1SQAVZ8ARMAAabkSbwWQS1UQUyAAJTMAVIsAVbUAVi0AZ18AiQQAmZwAkUKgqtEAuicAqgQAmfsHevAArlhKGiIhCtICqlwAiR8AqiIBCZIAql0AqqMBAZGgtQgABcQAoHQWow8QL12BFOcIYRUQhZMAZeEwslGguQgAih0AqtIAmFkAmoQKMZmqRKSgI8cAoawUECYaU0MQcIMKU5IQTViRFkihM7kGcXsVMO0QpgkAkX8QaZxxB5AAE70QVCqhFAUKYsgSgaIQdWMBHJgxD+XpApGtEH3aITafCjHLEEC2kSNACQD+FqA0EIVCAKM8AICKEIGAgSjbAICUE6b/AAO7EGeYp4StgSK7AU89QQmfADQbcIE2CZUdCpsUAIVvEQjSCKA0E7BlEG8IcQVxAHcJAAoJoTZ5CqF6ED4vgSLlBXR1kKB1EGBIQQfHAAR9JNEdEKQpB6DcEJF/AIFYEHDFAJOqEGymoRPKCUqkprBsEHoIAQhVAHP4AA7CcQoCByDYEIUOgQR6oQbhCLBUEJEpB9NzEHtuYRPdCUMHECFQcRRBADDSAC/aoHhYcSXzCoBNEKJxCvOXEHCdsRQ4UTJBCAE2EJNyBsO6EK3fj+EnHwjhzBA+cIEyLgcw/RCkigpSAxNhwhCF0XCx8wCed6QSDBA4wKEx/wBQJhB4vHCG04EKqwAY4QEkJQZRbRAgckEKLgASmIE2nwYx5BLTehCh1gaGFABJSqfbYaCwb7EDxwBw1RoxrRCOhVChjgqzbBBqfaec7YEq/gAdpKEpAQE6ewAYaKE2fQrJzmijARAt76EWm7rTxgsxpRChuAtzWBBmQYEjXQty0RAvqjED/QohLxsA/BCDkQuRf2LzmhWCLhozixAVPQEKzrEYnABDMqqAW5EJ8QXzpBAoqbX3vLEiEQqJzACDqrEKTDEZ9wuA8Bp0iquguhCh9giTb+kQEw9xF9EAI/OxMlsDc50AIUpBD0h7kYUa0OQQN20BCgIK0EIQp3mxNcYIUgUQPsqhKHMAE3yBD/yhF0cHWLQFUMgQgHIQiJQBB/SwJLsAUrYGiZUAH+RhNgoAAmGxKYQAJF4KUvYQcH4JAKocETwXsIsbwTIQpeWgQCgAArgAQ0UGQgEMExQQpAIAH8YhJn0ABq+hJi8AAejBBwIJ0VoQYkUIEjIa1xAAEUUBY6SwM1TBNTgAD3yxE1YAFX4AkyQQUE8IALwQeSWhF3UAWfMBK5KxCcMANbMARRcAgC0QMvQxNl4AEi8LQl8QQFQAE/MKctsQUDsL9vQQcaYAf+g2AAH0BQKPB7oYAnK8EJZdACDsCmKBEIR3ACEyACO1AEUWAFr2EEU7AFTkAFTuAEmNEFYNAFV0AFX0AGYLAFXMAFWpAFVBAFU6AFVkAFyYRTpZFEYWAGaYAGXaACBxADWsDKVlAFWIAFUpAd2ZEFUyAFn1wauMEEUAAFCSpBT4AERjCUpHEFUaAoUtAFWlAFUMAEM9IEUPAETRCUTuBLoqEES0AgRHAESFAhQ6AhTwRFRtAEy3wEi0IBAyCeDDABHPABC0AAHOBhF2AfEkACOEBskLkEPsADQWAEQZADGEIEOUBJPLADNNADakkDO4CWMSADj3kDg8SYO9AoJSD+ARDQAhXcEnrABDbAAm50Rifgl0JRAiFQAiagAixgAilQFJShAkGtArxZmiBgAniplypQyCcgAq+pnj4KAy+g0ypwmSSw03/JApNB1CqQAi9gAndpFKE5AiowAzvimJPUii+QAxndlTuQAzugIz6QAzIgAzdwIEMQBDpgA3F9ID3w14D9Ij7wSDgABEUAlziCBEyQG2KQLpzQBQpwAWZwTcasBEfgA3z9A0OgJB7Szl1ZAziAlo60JEGglj5yBU8AaYadBEsy1zvwzkmABOYLaFihAhOQvbStEXwgwppSA2zgBTVAcLmtp9arKTCAOnZQA02AvsNtf4GqLTGQfWP+AANfwNvNDRFLELi3sgL9qwc5EAMudt0SgQShiyokILAD0QMwQLni3RDdSi8eMHMH0QQakKvt3RA8sIfa8gHoTRBjcAHre98MYQPPXSzcqxB8gCOLJ+AGMQMwHCggsOAHkQUmEHQMThAv0LaaMgL9fRCxx2MXLhAz6yQnoLIKEQY5II8hPgISHigq4FAPQQM1YN8M7gLWHScswNwNYQc5ouMLYeLidQLepi0uoOEOsQU8MNsDwQnGJhBtvBB4oLRbFQLyXSwu0L0R4QMwEOClowJAgFE6MNtikAWqRwFPIxBsoAFeIAQwQATz0gjuGhcjUOW3wgL9OxEfoIuxUAL+XRwLOwADXFC7SEAFQiAfPCACBiA9fKADCxAAiGUGRKsXW4gqKCC9EWEGM9C1AiEERBwLTf0DG+cHkFMFG0AGkDADpBcLF2AA8ghLgdICN34RRGEQYrAEGisQT1CBdqAHccDHGuECHS4RgYADPCgQIpAzYaBuLgDjsfAHAvwEM+AHhEACoQsGOnCCTgADLAABFp4XargRSWAAnxgLZ2AAFDABGSCwWiADbYAKfuAFP/AAFfAAAxDsF4ECWF4RXSCEsYADHPADWnwQezADcpAFFaABQJAGGlBpBCIQM7ADm/AJQlDg4THiFNEELUDBlfoCefAKj1ABuoMEDFYGEWD+AAtw8hFwALeeEZOOEo33BX1AqUhg38JtCD7QCalQCPaOFiNw5xdBBm6xAdCmBFEXC4lQARgVrHrQAizAAG0AI09gpx9xAszeEb5uEYbAB2Gw8nGx7BshBWC2jBaYuz+wAwMBCwJ8M1OAN0UgCF0wYx1xnfMFUWqgBDpQaQSBjAYhBFOQBD+QBFQQA3waFrtLEUlgAWEgBzsQAmdABZlkAZDhBQ/AezmQfTOQMeBRCClAA51+YT6/EXIwA2DgBmqwcQYhAf53B2QQBc4rEFdQu7HQhEizESrAACjAAQjAAUswBHAwCHfZAhRA5gQRn1jgbTvPESnw+ShhAxhgAS/+wANQMOQJgQeprhdezxFSALMJYekh8e09sQYCHCcyIP0a0QVZmxMpQP4hHhGyrxeDUAd1EAdHygHKn4xngMd5EYZ90AXd9xWF0AMA4aGDhQ0koBSZgCnWQoYNHT6EGFHixIlsSGh4AIfiRo4dPX4sNKEKGS1KTDQgMCCElCRAcsQggqOGChc2VJjw8OGEiRIlSJggIQKFChQ/RXwQscLEiRQwhnbgIEJFCBElRpA48YLEhhAnSmjoAEKFCA4WLGTYasFDBQoWMHTI8MHDhQMACiDgEEFBpI99/XL0k4RTGghx/h5GjNiQgxAVCihQYMDAAgQ10qRps2bOHDx+8OT+SRz6L5UOP8osNHRBj2i/YKS4SfxDBGvatRvqaVDIjxczZ7iEaQPb9vC+fwg5FE5cIh0TM36wQHL4ColByq3/BbTh+nbuyk0wZBQhS0MwMk7H4quHDl+GRRacwHKESHf6EYHUx5/fYxsaDNFEYIMhKXbIo5EzcJCAAwgyKKC/WJzogAgrmmBCDP0uxDDDDPmoIIYhaHgABIYAuS+WMWBAY4UDDLgihhE0hDFGGfFjow4+OAiDIR8AcWgFVkqIBYkcZiSySCNZG+RFhn7AIpJGFpKCglh4iMUEPI7EMkstJQrCCIeqSIKLheLYYhU7YimBB8O2ZLNNIunQwI+N1kw2AgEKKHEzTz3162G2j8pQY09BB72uBSwIRTRRRRdltFFHH4U0UkknpbRSSy/FNFNNN+XU0YAAADs= | 1. 2.5 × 10-1 cm/sec 2. 5.0 × 10-2 cm/sec 3. 2.5 × 10-3 cm/sec 4. 5.0 × 10-4 cm/sec 해설이 아직 작성되지 않았습니다.해설을 알고 계시다면 오른쪽 해설추가 기능을 이용하여 해설을 작성하여 다른분들과 함께 해설을 나누었으면 합니다.로그인 후 오류 신고 및 해설 작성 하시면 포인트가 제공됩니다.[포인트 모으기 및 사용법] | 2. 5.0 × 10-2 cm/sec [포인트 모으기 및 사용법] | 정답률 : 37%
산업기사 | 건설재료시험산업기사 | 2010년03월07일 | 4과목 : 토질 및 기초 | 78. | 다음은 다짐시험에서 건조밀도와 함수비와의 관계를 설명한 것이다. 잘못된 것은? |  | 1. 건조밀도-함수비 곡선에서 건조밀도가 최대가 되는 밀도를 최대 건조밀도라 한다. 2. 최대 건조밀도를 나타내는 함수비를 최적 함수비라고 한다. 3. 흙이 조립토(組立土)에 가까울수록 최적 함수비의 값은 크다. 4. 최적 함수비는 흙의 종류에 따라 다른 값이 나온다. 해설이 아직 작성되지 않았습니다.해설을 알고 계시다면 오른쪽 해설추가 기능을 이용하여 해설을 작성하여 다른분들과 함께 해설을 나누었으면 합니다.로그인 후 오류 신고 및 해설 작성 하시면 포인트가 제공됩니다.[포인트 모으기 및 사용법] | 3. 흙이 조립토(組立土)에 가까울수록 최적 함수비의 값은 크다. [포인트 모으기 및 사용법] | 정답률 : 52%
산업기사 | 건설재료시험산업기사 | 2010년03월07일 | 4과목 : 토질 및 기초 | 79. | 모래 치환법에 의한 흙의 밀도 측정법에서 모래(표준사)는 무엇을 구하기 위해 사용되는가? |  | 1. 흙의 중량 2. 시험구멍의 부피 3. 흙의 함수비 4. 지반의 지지력 해설이 아직 작성되지 않았습니다.해설을 알고 계시다면 오른쪽 해설추가 기능을 이용하여 해설을 작성하여 다른분들과 함께 해설을 나누었으면 합니다.로그인 후 오류 신고 및 해설 작성 하시면 포인트가 제공됩니다.[포인트 모으기 및 사용법] | 2. 시험구멍의 부피 [포인트 모으기 및 사용법] | 정답률 : 57%
산업기사 | 건설재료시험산업기사 | 2010년03월07일 | 4과목 : 토질 및 기초 | 80. | 지표면은 수평, 벽체 배면은 연직, 흙의 내부마찰각 ø = 30°, 흙의 단위중량 γ = 1.8t/m3 일 때 높이 H = 6m인 옹벽에 작용하는 주동토압의 합력 PA는? | R0lGODlh6wCFAHf/ACH5BAAAAAAALAAAAADrAIUAhz8/P0BAQEFBQUJCQkNDQ0REREVFRUZGRkdHR0hISElJSUpKSktLS0xMTE1NTU5OTk9PT1BQUFFRUVJSUlNTU1RUVFVVVVZWVldXV1hYWFlZWVpaWltbW1xcXF1dXV5eXl9fX2BgYGFhYWJiYmNjY2RkZGVlZWZmZmdnZ2hoaGlpaWpqamtra2xsbG1tbW5ubm9vb3BwcHFxcXJycnNzc3R0dHV1dXZ2dnd3d3h4eHl5eXp6ent7e3x8fH19fX5+fn9/f4CAgIGBgYKCgoODg4SEhIWFhYaGhoeHh4iIiImJiYqKiouLi4yMjI2NjY6Ojo+Pj5CQkJGRkZKSkpOTk5SUlJWVlZaWlpeXl5iYmJmZmZqampubm5ycnJ2dnZ6enp+fn6CgoKGhoaKioqOjo6SkpKWlpaampqenp6ioqKmpqaqqqqurq6ysrK2tra6urq+vr7CwsLGxsbKysrOzs7S0tLW1tba2tre3t7i4uLm5ubq6uru7u7y8vL29vb6+vr+/v8DAwMHBwcLCwsPDw8TExMXFxcbGxsfHx8jIyMnJycrKysvLy8zMzM3Nzc7Ozs/Pz9DQ0NHR0dLS0tPT09TU1NXV1dbW1tjY2Nra2tzc3OLi4uXl5ejo6Onp6e3t7e7u7u/v7/Ly8vT09PX19fb29vj4+Pn5+fr6+vv7+/39/f///wAAAAAAAAAAAAAAAAAAAAAAAAAAAAAAAAAAAAAAAAAAAAAAAAAAAAAAAAAAAAAAAAAAAAAAAAAAAAAAAAAAAAAAAAAAAAAAAAAAAAAAAAAAAAAAAAAAAAAAAAAAAAAAAAAAAAAAAAAAAAAAAAAAAAAAAAAAAAAAAAAAAAAAAAAAAAAAAAAAAAAAAAAAAAAAAAAAAAAAAAAAAAAAAAAAAAAAAAAAAAAAAAAAAAAAAAAAAAAAAAAAAAAAAAAAAAAAAAAAAAAAAAAAAAAAAAAAAAAAAAAAAAAAAAAAAAAAAAAAAAAAAAAAAAAAAAAAAAAAAAAAAAAAAAAAAAAAAAj+AFcJHEiwoMGDCBMqXMiwocOHECNKnEixosWLGDNq3Mixo8ePIEOKHEmypMmTKFOqXMmypcuXMGPKnEmzps2bJevgFJgn0M6VUMzcsUO0zpw6e/bo6aOHjZckQnwoGRLEyBEnT44sWYJEyZEkS4j4KLIE7BIpVKg8ieLkSpUjUKRI2UqkR5AjSposyVtFSpQkTaxA2dLkRYUVTL5koTLlCdkqU3hsIBEixYgOGTqcSNECRgoTKUSQKGGChIgQL1iMNuGCxYcUJFa8eEHjho0aO3TMeAGDRo0WIlpkPAOjxg0dPXzY4LHjhowaNnwgudHixQ0fPGzMKK7jNw0eOmD+uIihwkYQGpVh3Eae4waOGilUoHix4sSLHDFyr9g/v4WLFVIMlMQAGLgwBA0apPBDDh2g8AMSRRjxBBEtFKACEklEccUad6AhRxdQiGHHH3348YcffezBhx0umPBGHB5s0MQYHzQwAQRYHCLIiYGkuIcdPyQQxBgeBDEIEQs0sUofG8jQhyGXEDLII5n4MQMCcGSxgBFu2IAACD8h9MYONvSggwkGJBDDE0zopcQUVIRlBBJNRHHVFFd0cQUUTCxRRZtSEAFEEUqUcQhIPMjAhiSrSMIHo6sQQolBi5hQRkVQkCHQCVAIdMMQZ9hgSEJ8bBDJKDnoccobEwxEBRL+CDFxwypv0CBQEA6UEGZDHLiwa0Ep9BGRD39UZKtAKgx0bBmwIrSEGKEskoUnoEQxwR0DFeFTQW4UIZAVfKwShwtNrPDrQib4cK5AaqBAEB1nMMTDoRN1Ee8qT8gh0BI4DDQEGAeZocQqfOBQCCpxEMGFEANl8YIqBfEgiLhjCDSEF6twsm5CJgSxsQ7eDgRFC3MQJIkQFrQx0A7bRpQEFQIhcYRARFTwAUEacFHQGu6uIgMWpGii7ipinBDuKlIMPJAbeAgUhkBpfFDyxgmFwMPGJqSxEBUKHKCpQDgUK9EK25owsRonwAHFFAO1MUNBQWAbiBefoCKH0vjOLJD+D9gKxPYqbgz0Q2dUJ0RCv+euIcIkC0mRQAqPDGSDsBFBofMqVei7yhBmCMTCxAJdAbBAiMC8ChSZqBJKhATpQIdAd1wNOBwC6SBQGdju8EXhB30w67kxyNAQIQXtsEdEeSBOh5ICHbvKFCkQhMIazQvUhhOmpLIFDB/EMdAeUQzkRBRmGBGzQGiMMBALYvBO0B8PVKDHuSOYL1EOlD80hdar0DD1ERpAw0BgIECBAOEGnQgDDGrXh1JsogiHqEESELIGB1wAZkMYwq0YcC8cOM99dXBAAvgXJjM04GsRsYHYHrIEgcRBVwIRQQl+t4oxDG0VdEBBDlSgLz04AXD+QfibQnbwuVWk4Hh7mIEPhmaH0bmPaA1QgBV+xYNWTeQFoHOIH7b1hq8BoiFx+CJBiLDAJ3YkBgRQgLl2xQJFUGQFGoPJH+6QBqahoQxz8IMZJVIBACBAA7sig+wI4gfNLQSOKsnDIfLwozzMIYt7rIgcEpCAA5xgVzwIEEEQsZkJLoQF9IpkJJlggg+QcCcksENBLPEGKryAISuApCjNSIcY/AqQBKHd5jSpkBbIcpbu40QNdsUGEhBEDiFgwxN+CMtfArNwffBYmIDAsIH8QQUhkKZB0oAIgqRAj8804xyE9xM/iKBpm9QJQsBwvIGoQIzhdN8cyrgTJwjHIi7+CGU8C2eHNe6EA3qrSA7guU+q9fMne7hA+CxCrILyrg0ftIkMMrCIizTUoVR7Aw1vAoJqWgQJccTout4wzJ2E4AoYcULLRPorOESUJk0AQkaq0E6W/koOtsPJBu51kSmA06a7msMOdnIBXfZ0hUD9yR2GepMyRKARGWmCM5NaEznYACfQgUgUZHBVgzyBqjAJAnBukAU7WMECPBAjGm6gT5kAYgRQdQgUtKCIHPxyCVMFq0lKsAAObAACDmiAJQcShhugkyZJsOVDfFCJOqhgEwZpAlL1mhIfQCBefmDCD4Y0EDLcoG80SUGzHFIDNKQAbwRJwkopi5IsRKB9CEn+g11twgEnNoQFOQjCTwnChLyyViRkQMAGUMgtidUkDxJo60LQULFY/XYlRmDAAzBwgyKE4WgCcQMNqEcTMIgAExvp7XNTYoEa/KEOXwACBwpQATUIxAyDnMkMtsCRKPh2vB5pwQV4ugo1cHcVZ7jhTEgwCI50Cr8nIQEBHPCBF8yvIF/gwWRfsoUOdAS1CB5JCbzAiTNEwQgycAERCBvfmPiAmRsJWYZJEoRTfoEEYBIIGEoMEx52xH4rJokSPGqQLtD4JTGwREeYl2OSYNcgYSByTN5AzoswIrVFfokYvjoTG4zWIlIA7/miXJJDhVQgZDBdTKpwAYJqBMdcDsn+EB7QAQ1AIAbtDAOGXcKBZHlEg2nmyBzytwoRNAsJFMBA4OQ8EwiomCMjzvNG2qBYT+VhaQYQHqFj4ocSHJYihljtKhKtaI1wIQcDaULgBtICUIcBxS+xApoHgogr5OB1CiGDCUrwgSmOsdMccYIQvqAHLPyAIC54WxiE+JIijJogemDBCKDgg8gl5AgQ4EEKWkgQHuP6InCAwQ7OQIUUhGIgJRCeGIjtkh8UwiBYKEER+JAqhYjhAjNQAcYI8utra+QPOiiBBQjwATSIQgkN6EINefmSrhIEEjQo8CpKu5A45EALBmGqvTVyBxw4QAETwEAFQlYGJsSkDT0wiCL+VsCGPfyrItaeOEbeIIUUCKG5qwDDoVvyAzETxAo7nDdFOK3ykGSB2i8hwRsQ8gjlRuQHfO65R8CgZJa4ockfEcKllK6RL6+CDB5/SQ1Q7ZEjVIHqFsn6Ki5JkDKQWyViQIDKPHIG9yLB4GCXiArA+TaCmAGlLlECBRzxkTKosi5xp0gO2smCgqDh6y65Qb1DcgSJBx4iXeCuP50G25aMwHsiScKPH78QMCw0BAXhwilVcoeXeqQIm+d8QsyA+CvHnLgqsQLiRfIDx6veIl2gb0tIoE6R3OX2GckCzFdiAb6PpAhUBr5FsNC5lligEiRBvvIvIoVjq6QJJcYDChr+3ZBKbMEJsD5IEFI+fYH4oQ5ZIIIOgpCDHLwgAxZgXhXWrhI+pODBBEmDKh/iBzRIwgaRgBDYUX4GcQgeIAENEAAEkIAYtwExMGpWQH8psQUmkBF/EAagMHgIwQOpp3xEIAZ4UAYuQAKjJxBN4F4rkQJkdxGRQANq8EoIoQMdSICrkFMGEQVTkxJuIAALdRDEYxCAEAOgJTInUEAHgQN4RoMI4UkGQQXhhxI+MAGaJhBzYHMDMQnnJhE4EHJKiBBTMHUFEQW9hxIt0AKlYBI6YINdWBBioE0EgQSYlxIekIQdUQiXtgpNsFFrKDIeMBDYlQSGdBKAkAJZ6BFE0IP+6EN+NIgFUwAFIpAAPOAEP2ACtsYE+4cSXgB3HcEIQkYQWuB6NAgIELAADKAAFMACL6ABKuABeKcEl3gSKoAFKDEEoLiHCQEF9/URGfCEJCEGQGeLC/EEZkYSZdAzJ0EGqwaMsXJkJYEFvoISY8BzyhgrY1gSLTBhIzEGbjiNB3EEdzgSVgBDKAEGTMiNB4EEvDgSiIEQibB9j9YRY9B05kgQRYCCJSEIGTB0B2EFJyADepgRZZB881gQPXB2IeEEJhCAByEFlKAKRAB7GAEGtjaQBDmRJOEDXHgQArcK6dcRXpAFFGkQRjCE6piOAwFbQlB5GvGRIVkQYkcScbD+ggu5BVaghisJki05EEowhR+hBc+IEG3AAipQjRkBBrqXk6uABBAJEi+wkSqxBTqXk0EwgxthA5CiEk8QlS0ZBMYoEm2giR+hCG+wIDOwQlaglSFJBNwXEjhAcB9RCl+gBpGwCUMQUGEwezlZBKbXEXBgAdi4EZMyEIDgAz/IkUeZk0NQdyLBBH0YEnAgZlxAA6MyEFdwmC1JBP/oET0AdR5RCNKUCERghAKRBZYZkkZAlRgRA+8YEl+QAz7wBApJEFcAhjnZmiNhBjl1hhRBBjMgA4wjEU9Amy2pB3u5ETkAWy/gArH5EJWAARuQABL4EKSJlDwBgyHRAX2zBzz+uRCPkAEzIAE1BRFaYFsteQc/+RFgMAGdaBEtQANE6RBVgJYUyQec2RFFoJgt4QSXg5R8gJooJ5osIQWySJ1cMHkeQQNaJhJo8JtLuJTzCAQaoEYggQUCFhJv4EYJYQRPg5QXMAABwAAf8QciwHUswQQvGZIyAAAEwAEf8QQR8F8uQT7UGQYDIAAb8BEjAHoOsQQ1UAPymBFRgJch6QcMYADG5BEZUIsG4QcyIHBpoAHv2RCYUAQ5EJ3PY505yQEIQIf31gGvmBBaMAIQEwgksFsQ8QhvcAUVugpMsJYhuV7JiBFr8AKQ0BB0MAJ+oAg/gDgSMQlVsAhhMKAE8QT+9UmRIFAA+1mVuzMQSVcQV5ACMdBNFREDHlCBIgmWFJkDFmCmGUEBhTgHoEYS0HcQVRCqSAkEFPAREQBZA2F0J4EFtheSPJCqHhEBMHEHYhMZ1Llp98QRTWCpMtEEsUqRWFCcu+kBphoTT4CpAxmFgjoQcXQHeYAHe3AIfsAJc8QHfmAigAAIghBHKpAAITAGawAHcOAGZ4AGa2AGaSAG7JoGZsAGbeAGa3AGZ5AGbbAGY2AGapAGa9AGciAHb9Cva/AG6poGdcQGaqAGcxCwcUAHayAGK/ABT6AFVnAFVrAEXnCxT2AEenEEc8IETuAEUgAFVWAFUxAFVqAFYxD+BlrwslvABVkAGVhgsV2QBEcgBVUABVQABViQBV3wBS+rBVRgBVbwBMt0BVqQBV9wBmQgBic7BViwsVYQBVvhs1zABVeABVWgBT8rBU+AsVNQBVewtYsxBXiSBVnws27xBD6gAyZaFzmQAlEaEV9gA6iHBW5ABltABUkwBAI6BUpwBVRwsljQBVMgIV1ABmlQBogbBVGwkW8wBXcAB23QsG7ABnLAXGOgBVwABvz6BWMwBmdgBmVgBuyKumLwBWAwBl0gBmiQBv3qBm5AB2/ABmNABmigBnQgBwjrBnCAf3hgB0phB2EQl2vANHhQB29Qt7v6vNAbvdI7vdRbvdYE+7wBAQA7 | 1. 10.8t/m 2. 12.6t/m 3. 14.3t/m 4. 15.5t/m 해설이 아직 작성되지 않았습니다.해설을 알고 계시다면 오른쪽 해설추가 기능을 이용하여 해설을 작성하여 다른분들과 함께 해설을 나누었으면 합니다.로그인 후 오류 신고 및 해설 작성 하시면 포인트가 제공됩니다.[포인트 모으기 및 사용법] | 1. 10.8t/m [포인트 모으기 및 사용법] | 정답률 : 56%
산업기사 | 건설재료시험산업기사 | 2005년09월04일 | 1과목 : 콘크리트공학 | 1. | 레디믹스트 콘크리트의 공기량의 기준에 대한 설명으로 옳은 것은? |  | 1. 보통콘크리트의 경우 4.0%이며, 경량콘크리트의 경우 5%로 하되, 그 허용오차는 ±1.0%로 한다. 2. 보통콘크리트의 경우 4.5%이며, 경량콘크리트의 경우 5%로 하되, 그 허용오차는 ±1.0%로 한다. 3. 보통콘크리트의 경우 4.5%이며, 경량콘크리트의 경우 5%로 하되, 그 허용오차는 ±1.5%로 한다. 4. 보통콘크리트의 경우 4.0%이며, 경량콘크리트의 경우 5%로 하되, 그 허용오차는 ±1.5%로 한다. 해설이 아직 작성되지 않았습니다.해설을 알고 계시다면 오른쪽 해설추가 기능을 이용하여 해설을 작성하여 다른분들과 함께 해설을 나누었으면 합니다.로그인 후 오류 신고 및 해설 작성 하시면 포인트가 제공됩니다.[포인트 모으기 및 사용법] | 3. 보통콘크리트의 경우 4.5%이며, 경량콘크리트의 경우 5%로 하되, 그 허용오차는 ±1.5%로 한다. [포인트 모으기 및 사용법] | 정답률 : 48%
산업기사 | 건설재료시험산업기사 | 2005년09월04일 | 1과목 : 콘크리트공학 | 2. | 다음 중 경화콘크리트 균열의 종류가 아닌 것은? |  | 1. 건조수축균열 2. 열응력에 의한 균열 3. 침하균열 4. 알칼리골재반응에 의한 균열 해설이 아직 작성되지 않았습니다.해설을 알고 계시다면 오른쪽 해설추가 기능을 이용하여 해설을 작성하여 다른분들과 함께 해설을 나누었으면 합니다.로그인 후 오류 신고 및 해설 작성 하시면 포인트가 제공됩니다.[포인트 모으기 및 사용법] | 3. 침하균열 [포인트 모으기 및 사용법] | 정답률 : 28%
산업기사 | 건설재료시험산업기사 | 2005년09월04일 | 1과목 : 콘크리트공학 | 3. | 양단이 고정된 콘크리트 보에 건조수축에 의해서 발생되는 응력은 얼마인가? (단, 최종 건조수축률 Єsh=0.0002, 콘크리트 탄성계수는 E = 2.0×104 MPa) |  | 1. 1 MPa 2. 2 MPa 3. 3 MPa 4. 4 MPa 해설이 아직 작성되지 않았습니다.해설을 알고 계시다면 오른쪽 해설추가 기능을 이용하여 해설을 작성하여 다른분들과 함께 해설을 나누었으면 합니다.로그인 후 오류 신고 및 해설 작성 하시면 포인트가 제공됩니다.[포인트 모으기 및 사용법] | 4. 4 MPa [포인트 모으기 및 사용법] | 정답률 : 24%
산업기사 | 건설재료시험산업기사 | 2005년09월04일 | 1과목 : 콘크리트공학 | 4. | 다음 중 프리스트레스 도입 즉시 발생하는 프리스트레스의 감소 원인이 아닌 것은? |  | 1. 쉬스의 마찰 2. 정착장치의 활동 3. 콘크리트의 탄성수축 4. PS강재의 릴렉세이션 해설이 아직 작성되지 않았습니다.해설을 알고 계시다면 오른쪽 해설추가 기능을 이용하여 해설을 작성하여 다른분들과 함께 해설을 나누었으면 합니다.로그인 후 오류 신고 및 해설 작성 하시면 포인트가 제공됩니다.[포인트 모으기 및 사용법] | 4. PS강재의 릴렉세이션 [포인트 모으기 및 사용법] | 정답률 : 36%
산업기사 | 건설재료시험산업기사 | 2005년09월04일 | 1과목 : 콘크리트공학 | 5. | 다음 중 콘크리트의 슬럼프 실험에 대한 설명 중 옳지 않은 것은? |  | 1. 슬럼프 콘(Cone)에 콘크리트를 용적으로 3회로 나누어 넣는다. 2. 타설한 콘크리트의 각 층에서 25회씩 균일하게 다진다. 3. 슬럼프 콘의 규격은 밑면의 직경이 20cm, 윗면의 직경 10cm, 높이가 30cm이다. 4. 콘크리트를 다 채운 뒤 슬럼프 콘을 수직으로 들어 올렸을 때 무너진 콘크리트의 밑면에서의 높이를 슬럼프값이라고 한다. 해설이 아직 작성되지 않았습니다.해설을 알고 계시다면 오른쪽 해설추가 기능을 이용하여 해설을 작성하여 다른분들과 함께 해설을 나누었으면 합니다.로그인 후 오류 신고 및 해설 작성 하시면 포인트가 제공됩니다.[포인트 모으기 및 사용법] | 4. 콘크리트를 다 채운 뒤 슬럼프 콘을 수직으로 들어 올렸을 때 무너진 콘크리트의 밑면에서의 높이를 슬럼프값이라고 한다. [포인트 모으기 및 사용법] | 정답률 : 42%
산업기사 | 건설재료시험산업기사 | 2005년09월04일 | 1과목 : 콘크리트공학 | 6. | 콘크리트의 시방배합을 현장배합으로 수정할 경우 고려할 사항으로 바르게 묶은 것은? |  | 1. 골재의 표면수량과 입도 2. 골재의 밀도와 입도 3. 골재의 표면수량과 마모율 4. 골재의 밀도와 표면수량 해설이 아직 작성되지 않았습니다.해설을 알고 계시다면 오른쪽 해설추가 기능을 이용하여 해설을 작성하여 다른분들과 함께 해설을 나누었으면 합니다.로그인 후 오류 신고 및 해설 작성 하시면 포인트가 제공됩니다.[포인트 모으기 및 사용법] | 1. 골재의 표면수량과 입도 [포인트 모으기 및 사용법] | 정답률 : 39%
산업기사 | 건설재료시험산업기사 | 2005년09월04일 | 1과목 : 콘크리트공학 | 7. | 거푸집 및 동바리 떼어내기의 주의할 점 중에서 옳지 않은 것은? |  | 1. 거푸집 및 동바리는 콘크리트가 자중 및 시공중에 가해지는 하중에 충분히 견딜만한 강도를 가질 때까지 그대로 두는 것이 원칙이다. 2. 거푸집을 떼어내는 순서는 하중을 많이 받는 부분을 먼저 떼어내고, 그 다음에 남은 중요하지 않은 부분을 떼어내야 한다. 3. 슬래브 및 보의 밑면, 아치 내면은 콘크리트의 압축강도가 14MPa 이상이고, 설계기준강도의 2/3 이상이면 거푸집을 떼어 낼 수 있다. 4. 연직부재의 거푸집은 수평부재의 거푸집보다 먼저 떼어 내는 것이 원칙이다. 해설이 아직 작성되지 않았습니다.해설을 알고 계시다면 오른쪽 해설추가 기능을 이용하여 해설을 작성하여 다른분들과 함께 해설을 나누었으면 합니다.로그인 후 오류 신고 및 해설 작성 하시면 포인트가 제공됩니다.[포인트 모으기 및 사용법] | 2. 거푸집을 떼어내는 순서는 하중을 많이 받는 부분을 먼저 떼어내고, 그 다음에 남은 중요하지 않은 부분을 떼어내야 한다. [포인트 모으기 및 사용법] | 정답률 : 58%
산업기사 | 건설재료시험산업기사 | 2005년09월04일 | 1과목 : 콘크리트공학 | 8. | 다음 중 콘크리트 품질관리를 위해 이용 가능한 계량값 관리도는? | R0lGODlhMQAcAHcAACH5BAAAAAAALAAAAAAxABwAhAAAAAAAOgAAZgA6kABmtjoAADoAZjo6kDpmtjqQ22YAAGa2/5A6AJCQ25Db/7ZmALa2trb//9uQOtv///+2Zv/bkP//tv//2////wAAAAAAAAAAAAAAAAAAAAAAAAAAAAi2ADEIHEiwoMGDCBMqXMiwocOHECNKnMjQggIAGDNiFBCBosePIEOKHCmQgkaMAyaQdHiBAYGBDwI4WNnwwUuBFm/SVGhzYMuUO3nqtLiA4QOMCVoC4Eixp8AHRRtWMNBRQtSmGoE6rIDAQoOCFQqczCjToNOwOhtSYPrRKQYJbBly5QrSrYSycg+olJA2YkudEgAUhZBQKUeLAPBCNJmxqMkEXoM6DBxXsuXLmDNr3sy5s2eSAQEAOw== | 1. 관리도 2. P관리도 3. Pn관리도 4. C관리도 해설이 아직 작성되지 않았습니다.해설을 알고 계시다면 오른쪽 해설추가 기능을 이용하여 해설을 작성하여 다른분들과 함께 해설을 나누었으면 합니다.로그인 후 오류 신고 및 해설 작성 하시면 포인트가 제공됩니다.[포인트 모으기 및 사용법] | 1. 관리도 [포인트 모으기 및 사용법] | 정답률 : 70%
산업기사 | 건설재료시험산업기사 | 2005년09월04일 | 1과목 : 콘크리트공학 | 9. | 콘크리트의 양생시 주의할 사항으로 잘못된 것은? |  | 1. 표면을 충분한 습윤 상태로 유지해야 한다. 2. 적당한 온도를 유지해 주어야 한다. 3. 습윤과 건조를 반복시켜야 콘크리트의 건조수축을 줄일 수 있다. 4. 충격이나 하중으로부터 보호해 주어야 한다. 해설이 아직 작성되지 않았습니다.해설을 알고 계시다면 오른쪽 해설추가 기능을 이용하여 해설을 작성하여 다른분들과 함께 해설을 나누었으면 합니다.로그인 후 오류 신고 및 해설 작성 하시면 포인트가 제공됩니다.[포인트 모으기 및 사용법] | 3. 습윤과 건조를 반복시켜야 콘크리트의 건조수축을 줄일 수 있다. [포인트 모으기 및 사용법] | 정답률 : 59%
산업기사 | 건설재료시험산업기사 | 2005년09월04일 | 1과목 : 콘크리트공학 | 10. | 외기 온도가 25℃ 미만일 때 비비기로부터 치기가 끝날 때까지 최대 얼마의 시간을 넘어서는 안되는가? |  | 1. 0.5시간 2. 1시간 3. 1.5시간 4. 2시간 해설이 아직 작성되지 않았습니다.해설을 알고 계시다면 오른쪽 해설추가 기능을 이용하여 해설을 작성하여 다른분들과 함께 해설을 나누었으면 합니다.로그인 후 오류 신고 및 해설 작성 하시면 포인트가 제공됩니다.[포인트 모으기 및 사용법] | 4. 2시간 [포인트 모으기 및 사용법] | 정답률 : 78%
산업기사 | 건설재료시험산업기사 | 2005년09월04일 | 1과목 : 콘크리트공학 | 11. | 압축공기를 이용하여 호스 속으로 운반한 모르타르 또는 그의 재료를 시공면에 뿌려서 만든 모르타르를 무엇이라 하는가? |  | 1. 수밀모르타르 2. 숏크리트 3. 주입모르타르 4. 프리팩트모르타르 해설이 아직 작성되지 않았습니다.해설을 알고 계시다면 오른쪽 해설추가 기능을 이용하여 해설을 작성하여 다른분들과 함께 해설을 나누었으면 합니다.로그인 후 오류 신고 및 해설 작성 하시면 포인트가 제공됩니다.[포인트 모으기 및 사용법] | 2. 숏크리트 [포인트 모으기 및 사용법] | 정답률 : 74%
산업기사 | 건설재료시험산업기사 | 2005년09월04일 | 1과목 : 콘크리트공학 | 12. | 콘크리트에서 공기연행제에 관한 내용 중 틀린 것은? |  | 1. 블리딩을 감소시킨다. 2. 단위수량을 감소시킨다. 3. 단위 잔골재량이 많을수록 공기량이 많아진다. 4. 골재 분리를 증가시킨다. 해설이 아직 작성되지 않았습니다.해설을 알고 계시다면 오른쪽 해설추가 기능을 이용하여 해설을 작성하여 다른분들과 함께 해설을 나누었으면 합니다.로그인 후 오류 신고 및 해설 작성 하시면 포인트가 제공됩니다.[포인트 모으기 및 사용법] | 4. 골재 분리를 증가시킨다. [포인트 모으기 및 사용법] | 정답률 : 28%
산업기사 | 건설재료시험산업기사 | 2005년09월04일 | 1과목 : 콘크리트공학 | 13. | 경량골재콘크리트 시공시 유의사항으로 틀린 것은? |  | 1. 경량골재는 일반적으로 흡수율이 크므로 골재의 함 수량은 가능한 일정하도록 관리한다. 2. 경량골재콘크리트는 슬럼프가 일반적으로 작게 나오는 경향이 있다. 3. 경량골재콘크리트는 재료분리가 일어나기 쉬어 다 짐시 진동기를 사용하면 안된다. 4. 경량골재콘크리트는 건조균열을 일으키기 쉽고 양생중 습윤상태를 유지하도록 주의해야 한다. 해설이 아직 작성되지 않았습니다.해설을 알고 계시다면 오른쪽 해설추가 기능을 이용하여 해설을 작성하여 다른분들과 함께 해설을 나누었으면 합니다.로그인 후 오류 신고 및 해설 작성 하시면 포인트가 제공됩니다.[포인트 모으기 및 사용법] | 3. 경량골재콘크리트는 재료분리가 일어나기 쉬어 다 짐시 진동기를 사용하면 안된다. [포인트 모으기 및 사용법] | 정답률 : 66%
산업기사 | 건설재료시험산업기사 | 2005년09월04일 | 1과목 : 콘크리트공학 | 14. | 고강도 콘크리트의 배합에 대한 설명 중 잘못된 것은? |  | 1. 물-시멘트비는 50% 이하를 표준으로 한다. 2. 단위수량은 최대 200kg/m3 이하로 한다. 3. 일반적인 경우 슬럼프 값은 15cm 이하로 한다. 4. AE제를 사용하지 않는 것을 원칙으로 한다. 해설이 아직 작성되지 않았습니다.해설을 알고 계시다면 오른쪽 해설추가 기능을 이용하여 해설을 작성하여 다른분들과 함께 해설을 나누었으면 합니다.로그인 후 오류 신고 및 해설 작성 하시면 포인트가 제공됩니다.[포인트 모으기 및 사용법] | 2. 단위수량은 최대 200kg/m3 이하로 한다. [포인트 모으기 및 사용법] | 정답률 : 60%
산업기사 | 건설재료시험산업기사 | 2005년09월04일 | 1과목 : 콘크리트공학 | 15. | 콘크리트의 배합설계시 단위수량을 줄이는 방법으로 잘못된 것은? |  | 1. 슬럼프값은 될 수 있는 한 작게 한다. 2. 적당한 공기를 함유하는 AE콘크리트로 한다. 3. 적당한 입도와 형상의 골재를 사용한다. 4. 가능한 한 최대치수가 작은 골재를 사용한다. 해설이 아직 작성되지 않았습니다.해설을 알고 계시다면 오른쪽 해설추가 기능을 이용하여 해설을 작성하여 다른분들과 함께 해설을 나누었으면 합니다.로그인 후 오류 신고 및 해설 작성 하시면 포인트가 제공됩니다.[포인트 모으기 및 사용법] | 4. 가능한 한 최대치수가 작은 골재를 사용한다. [포인트 모으기 및 사용법] | 정답률 : 69%
산업기사 | 건설재료시험산업기사 | 2005년09월04일 | 1과목 : 콘크리트공학 | 16. | 단위용적질량이 1500 kg/m3 이고 밀도가 2.5g/cm3인 굵은 골재의 실적률은? |  | 1. 40% 2. 50% 3. 60% 4. 70% 해설이 아직 작성되지 않았습니다.해설을 알고 계시다면 오른쪽 해설추가 기능을 이용하여 해설을 작성하여 다른분들과 함께 해설을 나누었으면 합니다.로그인 후 오류 신고 및 해설 작성 하시면 포인트가 제공됩니다.[포인트 모으기 및 사용법] | 3. 60% [포인트 모으기 및 사용법] | 정답률 : 42%
산업기사 | 건설재료시험산업기사 | 2005년09월04일 | 1과목 : 콘크리트공학 | 17. | 해양환경에 노출되어 있는 콘크리트에 많이 발생하는 현상이 아닌 것은? |  | 1. 동결융해 2. 황산염반응 3. 침식 4. 건조수축 해설이 아직 작성되지 않았습니다.해설을 알고 계시다면 오른쪽 해설추가 기능을 이용하여 해설을 작성하여 다른분들과 함께 해설을 나누었으면 합니다.로그인 후 오류 신고 및 해설 작성 하시면 포인트가 제공됩니다.[포인트 모으기 및 사용법] | 4. 건조수축 [포인트 모으기 및 사용법] | 정답률 : 39%
산업기사 | 건설재료시험산업기사 | 2005년09월04일 | 1과목 : 콘크리트공학 | 18. | 알칼리골재반응을 막기 위한 대책으로 옳지 않은 것은? |  | 1. 반응성 골재를 사용하지 않는다. 2. 빈배합의 콘크리트로 시공한다. 3. 0.6% 이하의 알칼리량을 함유한 시멘트를 사용한다. 4. 적당한 포졸란 또는 고로 슬래그를 사용한다. 해설이 아직 작성되지 않았습니다.해설을 알고 계시다면 오른쪽 해설추가 기능을 이용하여 해설을 작성하여 다른분들과 함께 해설을 나누었으면 합니다.로그인 후 오류 신고 및 해설 작성 하시면 포인트가 제공됩니다.[포인트 모으기 및 사용법] | 2. 빈배합의 콘크리트로 시공한다. [포인트 모으기 및 사용법] | 정답률 : 58%
산업기사 | 건설재료시험산업기사 | 2005년09월04일 | 1과목 : 콘크리트공학 | 19. | 콘크리트 시험배합설계에서 단위골재량의 절대용적이 0.688m3이고, 잔골재율이 36%, 굵은골재의 표건밀도 가 2.65g/cm3이면 단위굵은골재량은 얼마인가? |  | 1. 1,167 kg/m3 2. 1,025 kg/m3 3. 987 kg/m3 4. 656 kg/m3 해설이 아직 작성되지 않았습니다.해설을 알고 계시다면 오른쪽 해설추가 기능을 이용하여 해설을 작성하여 다른분들과 함께 해설을 나누었으면 합니다.로그인 후 오류 신고 및 해설 작성 하시면 포인트가 제공됩니다.[포인트 모으기 및 사용법] | 1. 1,167 kg/m3 [포인트 모으기 및 사용법] | 정답률 : 50%
산업기사 | 건설재료시험산업기사 | 2005년09월04일 | 1과목 : 콘크리트공학 | 20. | 일반적인 수중콘크리트의 배합으로 물-시멘트비는 최대 몇 % 이하를 표준으로 하고 있는가? |  | 1. 25 2. 30 3. 45 4. 50 해설이 아직 작성되지 않았습니다.해설을 알고 계시다면 오른쪽 해설추가 기능을 이용하여 해설을 작성하여 다른분들과 함께 해설을 나누었으면 합니다.로그인 후 오류 신고 및 해설 작성 하시면 포인트가 제공됩니다.[포인트 모으기 및 사용법] | 4. 50 [포인트 모으기 및 사용법] | 정답률 : 40%
산업기사 | 건설재료시험산업기사 | 2005년09월04일 | 2과목 : 건설재료 및 시험 | 21. | 습윤상태의 모래 520g을 표면건조 포화상태로 만들었더니 510g이 되고, 또 절대건조 상태에서는 500g이 되었다. 이 모래의 흡수율은 얼마인가? |  | 1. 2.0% 2. 4.0% 3. 5.0% 4. 10.0% 해설이 아직 작성되지 않았습니다.해설을 알고 계시다면 오른쪽 해설추가 기능을 이용하여 해설을 작성하여 다른분들과 함께 해설을 나누었으면 합니다.로그인 후 오류 신고 및 해설 작성 하시면 포인트가 제공됩니다.[포인트 모으기 및 사용법] | 1. 2.0% [포인트 모으기 및 사용법] | 정답률 : 15%
산업기사 | 건설재료시험산업기사 | 2005년09월04일 | 2과목 : 건설재료 및 시험 | 22. | 건설공사 품질시험기준 중 콘크리트 공사의 골재 안정성 시험은 얼마마다 시험을 실시해야 하는가? |  | 1. 3000m3 2. 2000m3 3. 1000m3 4. 500m3 해설이 아직 작성되지 않았습니다.해설을 알고 계시다면 오른쪽 해설추가 기능을 이용하여 해설을 작성하여 다른분들과 함께 해설을 나누었으면 합니다.로그인 후 오류 신고 및 해설 작성 하시면 포인트가 제공됩니다.[포인트 모으기 및 사용법] | 3. 1000m3 [포인트 모으기 및 사용법] | 정답률 : 40%
산업기사 | 건설재료시험산업기사 | 2005년09월04일 | 2과목 : 건설재료 및 시험 | 23. | 플라이애쉬시멘트의 성질에 대한 설명 중 옳지 않은 것은? |  | 1. 플라이애쉬의 볼베어링작용으로 워커빌리티 증대 및 단위수량 감소효과가 있다. 2. 보통포틀랜드시멘트보다 수화열이 작고 건조수축도 작다. 3. 수밀성이 양호하여 댐 등의 수리구조물에 적합하다. 4. 플라이애쉬의 포졸란반응으로 초기강도 발현성이 매우 좋다. 해설이 아직 작성되지 않았습니다.해설을 알고 계시다면 오른쪽 해설추가 기능을 이용하여 해설을 작성하여 다른분들과 함께 해설을 나누었으면 합니다.로그인 후 오류 신고 및 해설 작성 하시면 포인트가 제공됩니다.[포인트 모으기 및 사용법] | 4. 플라이애쉬의 포졸란반응으로 초기강도 발현성이 매우 좋다. [포인트 모으기 및 사용법] | 정답률 : 43%
산업기사 | 건설재료시험산업기사 | 2005년09월04일 | 2과목 : 건설재료 및 시험 | 24. | 다음 중 콘크리트용으로 요구되는 골재의 성질에 속하지 않는 것은? |  | 1. 골재는 께끗하고 모양이 편평하거나 가늘고 길어야 한다. 2. 골재는 크고 작은 알맹이의 혼합정도 즉 입도가 적당해야 한다. 3. 골재는 강고하고 내구성과 내화성을 가져야 한다. 4. 골재는 점토와 유기 불순물 및 유해물을 함유하지 않아야 한다. 해설이 아직 작성되지 않았습니다.해설을 알고 계시다면 오른쪽 해설추가 기능을 이용하여 해설을 작성하여 다른분들과 함께 해설을 나누었으면 합니다.로그인 후 오류 신고 및 해설 작성 하시면 포인트가 제공됩니다.[포인트 모으기 및 사용법] | 1. 골재는 께끗하고 모양이 편평하거나 가늘고 길어야 한다. [포인트 모으기 및 사용법] | 정답률 : 59%
산업기사 | 건설재료시험산업기사 | 2005년09월04일 | 2과목 : 건설재료 및 시험 | 25. | 다음 시멘트 중에서 조기강도가 큰 순서대로 이루어진 것은? |  | 1. 보통포틀랜드시멘트 ＞ 고로시멘트 ＞ 알루미나시멘트 2. 알루미나시멘트 ＞ 보통포틀랜드시멘트 ＞ 고로시멘트 3. 고로시멘트 ＞ 알루미나시멘트 ＞ 보통포틀랜드시멘트 4. 보통포틀랜드시멘트 ＞ 알루미나시멘트 ＞ 고로시멘트 해설이 아직 작성되지 않았습니다.해설을 알고 계시다면 오른쪽 해설추가 기능을 이용하여 해설을 작성하여 다른분들과 함께 해설을 나누었으면 합니다.로그인 후 오류 신고 및 해설 작성 하시면 포인트가 제공됩니다.[포인트 모으기 및 사용법] | 2. 알루미나시멘트 ＞ 보통포틀랜드시멘트 ＞ 고로시멘트 [포인트 모으기 및 사용법] | 정답률 : 62%
산업기사 | 건설재료시험산업기사 | 2005년09월04일 | 2과목 : 건설재료 및 시험 | 26. | 대폭파 또는 수중폭파를 동시에 실시하기 위해 뇌관대신 사용하는 것을 무엇이라 하는가? |  | 1. 도폭선 2. 도화선 3. 첨장약 4. 전기뇌관 해설이 아직 작성되지 않았습니다.해설을 알고 계시다면 오른쪽 해설추가 기능을 이용하여 해설을 작성하여 다른분들과 함께 해설을 나누었으면 합니다.로그인 후 오류 신고 및 해설 작성 하시면 포인트가 제공됩니다.[포인트 모으기 및 사용법] | 1. 도폭선 [포인트 모으기 및 사용법] | 정답률 : 36%
산업기사 | 건설재료시험산업기사 | 2005년09월04일 | 2과목 : 건설재료 및 시험 | 27. | 아스팔트의 물리적 성질에 대한 설명으로 옳은 것은? |  | 1. 시료의 양단을 잡아당겨 시료가 끊어질 때까지의 늘어난 길이로 아스팔트의 강성을 측정한다. 2. 온도 변화에 따라 아스팔트의 컨시스턴시가 변화하기 쉬운 정도를 신도라 한다. 3. 아스팔트를 가열하여 불을 가까이 하는 순간에 불이 붙을 때의 온도를 연소점이라 한다. 4. 아스팔트의 컨시스턴시와 교착력을 나타내는 성질을 점도라 한다. 해설이 아직 작성되지 않았습니다.해설을 알고 계시다면 오른쪽 해설추가 기능을 이용하여 해설을 작성하여 다른분들과 함께 해설을 나누었으면 합니다.로그인 후 오류 신고 및 해설 작성 하시면 포인트가 제공됩니다.[포인트 모으기 및 사용법] | 3. 아스팔트를 가열하여 불을 가까이 하는 순간에 불이 붙을 때의 온도를 연소점이라 한다. [포인트 모으기 및 사용법] | 정답률 : 40%
산업기사 | 건설재료시험산업기사 | 2005년09월04일 | 2과목 : 건설재료 및 시험 | 28. | 탄성계수가 2.1×106kg/cm인 강재의 인장응력이 3500kg/cm2이고 길이가 8m 이면 이때 강재의 변형량은 얼마인가? |  | 1. 0.80cm 2. 1.00cm 3. 1.33cm 4. 1.68cm 해설이 아직 작성되지 않았습니다.해설을 알고 계시다면 오른쪽 해설추가 기능을 이용하여 해설을 작성하여 다른분들과 함께 해설을 나누었으면 합니다.로그인 후 오류 신고 및 해설 작성 하시면 포인트가 제공됩니다.[포인트 모으기 및 사용법] | 3. 1.33cm [포인트 모으기 및 사용법] | 정답률 : 42%
산업기사 | 건설재료시험산업기사 | 2005년09월04일 | 2과목 : 건설재료 및 시험 | 29. | 암석의 구조 중 절리의 종류가 아닌 것은? |  | 1. 구상절리 2. 봉상절리 3. 주상절리 4. 판상절리 해설이 아직 작성되지 않았습니다.해설을 알고 계시다면 오른쪽 해설추가 기능을 이용하여 해설을 작성하여 다른분들과 함께 해설을 나누었으면 합니다.로그인 후 오류 신고 및 해설 작성 하시면 포인트가 제공됩니다.[포인트 모으기 및 사용법] | 2. 봉상절리 [포인트 모으기 및 사용법] | 정답률 : 54%
산업기사 | 건설재료시험산업기사 | 2005년09월04일 | 2과목 : 건설재료 및 시험 | 30. | 시멘트의 응결(Setting)에 관한 설명 중 옳지 않은 것은? |  | 1. C3A가 많을수록 응결은 늦어진다. 2. 습도가 낮을수록 응결은 빨라진다. 3. 풍화가 될수록 이상응결을 일으키기 쉽다. 4. 온도가 높을수록 응결은 빨라진다. 해설이 아직 작성되지 않았습니다.해설을 알고 계시다면 오른쪽 해설추가 기능을 이용하여 해설을 작성하여 다른분들과 함께 해설을 나누었으면 합니다.로그인 후 오류 신고 및 해설 작성 하시면 포인트가 제공됩니다.[포인트 모으기 및 사용법] | 1. C3A가 많을수록 응결은 늦어진다. [포인트 모으기 및 사용법] | 정답률 : 44%
산업기사 | 건설재료시험산업기사 | 2005년09월04일 | 2과목 : 건설재료 및 시험 | 31. | 잔골재, 필러(Filler)에 많은 양의 아스팔트를 가열혼합하여 제조한 것으로서, 공극률이 대단히 작고 유동성이 풍부하며 주로 수리구조물의 유입공법에 이용되는 것은? |  | 1. 실코트 2. 매스틱 아스팔트 3. 구스 아스팔트 4. 아스팔트 콘크리트 해설이 아직 작성되지 않았습니다.해설을 알고 계시다면 오른쪽 해설추가 기능을 이용하여 해설을 작성하여 다른분들과 함께 해설을 나누었으면 합니다.로그인 후 오류 신고 및 해설 작성 하시면 포인트가 제공됩니다.[포인트 모으기 및 사용법] | 2. 매스틱 아스팔트 [포인트 모으기 및 사용법] | 정답률 : 22%
산업기사 | 건설재료시험산업기사 | 2005년09월04일 | 2과목 : 건설재료 및 시험 | 32. | 목재를 인장재로 사용하기 어려운 이유가 아닌 것은? |  | 1. 마디, 옹이 등으로 인장강도가 작아지기 쉽다. 2. 섬유방향의 인장인 세로 인장강도가 약하다. 3. 섬유가 변형되어 인장강도가 떨어지기 쉽다. 4. 목재의 이음이 어렵다. 해설이 아직 작성되지 않았습니다.해설을 알고 계시다면 오른쪽 해설추가 기능을 이용하여 해설을 작성하여 다른분들과 함께 해설을 나누었으면 합니다.로그인 후 오류 신고 및 해설 작성 하시면 포인트가 제공됩니다.[포인트 모으기 및 사용법] | 2. 섬유방향의 인장인 세로 인장강도가 약하다. [포인트 모으기 및 사용법] | 정답률 : 41%
산업기사 | 건설재료시험산업기사 | 2005년09월04일 | 2과목 : 건설재료 및 시험 | 33. | AE제를 사용한 콘크리트의 공기량에 대한 설명 중 틀린 것은? |  | 1. 시멘트의 비표면적이 증가하면 동일한 공기량을 얻는데 사용되는 AE제량은 증가된다. 2. AE제에 의해 콘크리트 중에 생성된 공기를 연행공기라하며, 입형은 구형으로 콘크리트 중에 균일하게 분포된다. 3. 플라이애시를 혼화재료로 사용할 경우 미연소 탄소함유량이 많으면 AE제에 의한 공기량이 증가된다. 4. 콘크리트의 혼합시간이 너무 짧으면 AE제에 의한 공기가 충분히 발생하지 않으며 너무 길어도 공기량은 감소된다. 해설이 아직 작성되지 않았습니다.해설을 알고 계시다면 오른쪽 해설추가 기능을 이용하여 해설을 작성하여 다른분들과 함께 해설을 나누었으면 합니다.로그인 후 오류 신고 및 해설 작성 하시면 포인트가 제공됩니다.[포인트 모으기 및 사용법] | 3. 플라이애시를 혼화재료로 사용할 경우 미연소 탄소함유량이 많으면 AE제에 의한 공기량이 증가된다. [포인트 모으기 및 사용법] | 정답률 : 24%
산업기사 | 건설재료시험산업기사 | 2005년09월04일 | 2과목 : 건설재료 및 시험 | 34. | 다음 중 아스팔트의 시험 종류가 아닌 것은? |  | 1. 점도 2. 연화점 3. 인화점 4. 강도 해설이 아직 작성되지 않았습니다.해설을 알고 계시다면 오른쪽 해설추가 기능을 이용하여 해설을 작성하여 다른분들과 함께 해설을 나누었으면 합니다.로그인 후 오류 신고 및 해설 작성 하시면 포인트가 제공됩니다.[포인트 모으기 및 사용법] | 4. 강도 [포인트 모으기 및 사용법] | 정답률 : 54%
산업기사 | 건설재료시험산업기사 | 2005년09월04일 | 2과목 : 건설재료 및 시험 | 35. | 건설공사품질시험기준 중 흙댐 중심점토의 함수량 시험은 토량 몇 m3마다 실시하는가? |  | 1. 1000m3 2. 700m3 3. 500m3 4. 300m3 해설이 아직 작성되지 않았습니다.해설을 알고 계시다면 오른쪽 해설추가 기능을 이용하여 해설을 작성하여 다른분들과 함께 해설을 나누었으면 합니다.로그인 후 오류 신고 및 해설 작성 하시면 포인트가 제공됩니다.[포인트 모으기 및 사용법] | 4. 300m3 [포인트 모으기 및 사용법] | 정답률 : 17%
산업기사 | 건설재료시험산업기사 | 2005년09월04일 | 2과목 : 건설재료 및 시험 | 36. | 잔골재의 조립률이 2.5이고 굵은골재의 조립률이 6.5인 경우에 잔골재와 굵은골재를 1:1.5의 비율로 혼합해 사용한다면 이때 혼합된 골재의 조립률은 얼마인가? |  | 1. 3.5 2. 4.1 3. 4.9 4. 5.6 해설이 아직 작성되지 않았습니다.해설을 알고 계시다면 오른쪽 해설추가 기능을 이용하여 해설을 작성하여 다른분들과 함께 해설을 나누었으면 합니다.로그인 후 오류 신고 및 해설 작성 하시면 포인트가 제공됩니다.[포인트 모으기 및 사용법] | 3. 4.9 [포인트 모으기 및 사용법] | 정답률 : 59%
산업기사 | 건설재료시험산업기사 | 2005년09월04일 | 2과목 : 건설재료 및 시험 | 37. | 아스팔트 혼합물이 배합설계와 같이 함유되고 있는지를 검사하는 시험은? |  | 1. 추출시험 2. 마샬시험 3. 증발감량시험 4. 용해도시험 해설이 아직 작성되지 않았습니다.해설을 알고 계시다면 오른쪽 해설추가 기능을 이용하여 해설을 작성하여 다른분들과 함께 해설을 나누었으면 합니다.로그인 후 오류 신고 및 해설 작성 하시면 포인트가 제공됩니다.[포인트 모으기 및 사용법] | 1. 추출시험 [포인트 모으기 및 사용법] | 정답률 : 40%
산업기사 | 건설재료시험산업기사 | 2005년09월04일 | 2과목 : 건설재료 및 시험 | 38. | 다음 중에서 폭약으로 칼릿(Carlit)의 사용이 부적당한 곳은? |  | 1. 채석장에서 큰 석재의 채취용 2. 경질토사의 절취용 3. 터널공사의 발파용 4. 암석의 절취 또는 제거용 해설이 아직 작성되지 않았습니다.해설을 알고 계시다면 오른쪽 해설추가 기능을 이용하여 해설을 작성하여 다른분들과 함께 해설을 나누었으면 합니다.로그인 후 오류 신고 및 해설 작성 하시면 포인트가 제공됩니다.[포인트 모으기 및 사용법] | 3. 터널공사의 발파용 [포인트 모으기 및 사용법] | 정답률 : 42%
산업기사 | 건설재료시험산업기사 | 2005년09월04일 | 2과목 : 건설재료 및 시험 | 39. | 시멘트 모르타르(Cement Mortar)의 압축강도 시험을 위해 공시체 제작시에 필요한 시멘트와 표준모래의 질량배합 비율은 얼마인가? |  | 1. 1 : 2.45 2. 1 : 2.55 3. 1 : 2.65 4. 1 : 2.70 해설이 아직 작성되지 않았습니다.해설을 알고 계시다면 오른쪽 해설추가 기능을 이용하여 해설을 작성하여 다른분들과 함께 해설을 나누었으면 합니다.로그인 후 오류 신고 및 해설 작성 하시면 포인트가 제공됩니다.[포인트 모으기 및 사용법] | 1. 1 : 2.45 [포인트 모으기 및 사용법] | 정답률 : 43%
산업기사 | 건설재료시험산업기사 | 2005년09월04일 | 2과목 : 건설재료 및 시험 | 40. | 다음의 혼화재료 중에서 사용량이 5 %이상이어서 콘크리트의 배합설계에 고려해야 되는 것은? |  | 1. AE감수제 2. 유동화제 3. 급결제 4. 플라이애쉬 해설이 아직 작성되지 않았습니다.해설을 알고 계시다면 오른쪽 해설추가 기능을 이용하여 해설을 작성하여 다른분들과 함께 해설을 나누었으면 합니다.로그인 후 오류 신고 및 해설 작성 하시면 포인트가 제공됩니다.[포인트 모으기 및 사용법] | 4. 플라이애쉬 [포인트 모으기 및 사용법] | 정답률 : 67%
산업기사 | 건설재료시험산업기사 | 2005년09월04일 | 3과목 : 건설시공학 | 41. | 평균굴착 압토거리가 50m 되는 현장의 조건이 아래 표와 같을 때 불도저 운전시간당 작업량을 본바닥 토량으로 계산하면 약 얼마인가? | R0lGODlhpwCHAHcAACH5BAAAAAAALAAAAACnAIcAgAAAAP///wj+AAMIHEiwoMGDCBMqXMiwocOHECNKnEixosWLGDNq3Mixo8ePIEOKHEmypMmTKFOqXMkyIoCXMGPKnEmzps2bOHPq3Mmzp0+YCwG0HEoUolCFR4sqXVowKUKnTKMShWqQqtSrKa0S1Iq160iuAsF6HdtRrFiyaDGarUgVaFikNJu+HOg0Jt2tccPKfJvQ7dOyQSnODWyUcIC6fBMzPOp3692Dg/u6NCyx7szDk/XuBYr48GCwlzEvfnr2rGOkbEc/tNpZNF/LoV2fpnx3bWHUgqtG5nrTcVLYv2dDhhxZrlahv+fuvi0592zGDtsmlz38MenNDdsmho7ZtPDqfY/+N30MOq/GmrT/jnfN3fv65uHV4w3O3HNs6vgVz2+Me397/dGltxp4+dFlnnz27UWgdQy+xxt5AGYnYIAGYgffgA2yZ1OG5dH33GsT2QZShwpeiJ5RJVIokohptcgRiy7GeBGMMtZY2YQ25ohjhDr2iOCCPgZZ1Y5C+khjkUUeudhlwHHIn2ZPGtefi0qqyN5p7uH3II/FtVilhNY1CeV99w3JZZZLfRlYcshhaSaaZubXpoxqwscdlA22lmCZYQ4HZ1F1LjgnhgDqGad2BY6lZpdWFvrkieAh+udURDK6Z2OIuqlapLpFqSiR9UEKoXEpOnihl6ASqmWF5qHpV6b+VKZqpahL8jmljoEiWWOuusbIa6+o3gqskbIOm9avxn4qbLI2IsssVs6O+aqCHooG1aukMnonj9/NZ1K0ib6pnKYmxnnle8TJN2lmp6raqVtsxhbXtaVWyy2XGX4ELqSsMbgtkOWaKzDAHu27LGfkahbmhrL12y66KxYLcbbjKmZXn/b5K5zDP04c0qKsHRgptR823Gq34W75baVK2goxtv0Zeq94KIGLMqym6SmqveEWuK5zD9d6MrokIpzvcxYGvGdJNgvdJa3m0kqzuzVL/Cy0Vl8tVdNaU7ps18dmDbZSXI+9UtlmZyV22i2hzfbKXwfFJKtGD3yppUTjLRn+rCc1LbPMEcK53L1D8g130BQ+2q1y11bmoXuMiXx4xwPaO6hlch29N8Z28fdvzyOuba1+/wHs6rmjb7ewy1+tjZjOGvIr+ajnPq552yzbzTPolK9nO+p39qZ23Ho1GvXsoJMMouo+D2Uw8b1DznmfjRPeOvSIW38owyYOfmX1gLp+INQeM/3uxcNn3/XP16v/NlNuv99+7/JHFX/9oWOPv/Oi70/S/f57Uf/QJ61BeYx8eTud4cynv9QcjWOr+V2AFvg/sQlPY5l7muMIVh0Ezo+DakGdZzKnPd90kDMaXJVKbMan0uluMrDBGPCQ90G7gWljJizgtFj3udQB7yr+ILsOpkCIvR4Gj3YX7FvuMgIcAqIsW2+aHhFrWD658etGU5ThEd8CPvbNqH+Bw+LdPOUv7wUHfF5z36b8Q8YSFux8bfwYGIXkRTk2MIDpox8ecXfHPU4ui35UYh8DScUnEnKFczwkEy2oPDwxb3k2bBjdelih63iLQ18cZAcxWC1Kqqx5ieIZfSR4uxvqMXGcnOSjkANBmqkMNNtjnfGqiKFOPtKHI8QL0dQTpd1hslCZVCNhOgkzSFYRcL4UYSWXqcNgnnJTthQh+pJ4uajZSVh1VJ9ZYHnL4DVygqs75u0kxb0QLZFA0WTRzmhHv2SqkJb1AaSgUllKdLIzS6JdRKIMnSlPXSYwmsxpHODgQswY1lOMz6TaP50YSYvRsJ/NtAgAFWlOTVIUMBa96EYmqlGFGrKjhTwoSN+Y0ZFKNJEmjSccf8LSlrr0pTCNqd5SStOa2vSmOM2pQwICADs= | 1. 25m3/hr 2. 20m3/hr 3. 35m3/hr 4. 30m3/hr 해설이 아직 작성되지 않았습니다.해설을 알고 계시다면 오른쪽 해설추가 기능을 이용하여 해설을 작성하여 다른분들과 함께 해설을 나누었으면 합니다.로그인 후 오류 신고 및 해설 작성 하시면 포인트가 제공됩니다.[포인트 모으기 및 사용법] | 1. 25m3/hr [포인트 모으기 및 사용법] | 정답률 : 32%
산업기사 | 건설재료시험산업기사 | 2005년09월04일 | 3과목 : 건설시공학 | 42. | 모래질 지반에 30cm×30cm 크기로 재하 시험을 한 결과 21ton/m2 의 극한 지지력을 얻었다. 2m×2m의 기초를 설치할 때 기대되는 극한 지지력은? |  | 1. 22.5ton/m2 2. 40ton/m2 3. 92ton/m2 4. 140ton/m2 해설이 아직 작성되지 않았습니다.해설을 알고 계시다면 오른쪽 해설추가 기능을 이용하여 해설을 작성하여 다른분들과 함께 해설을 나누었으면 합니다.로그인 후 오류 신고 및 해설 작성 하시면 포인트가 제공됩니다.[포인트 모으기 및 사용법] | 4. 140ton/m2 [포인트 모으기 및 사용법] | 정답률 : 28%
산업기사 | 건설재료시험산업기사 | 2005년09월04일 | 3과목 : 건설시공학 | 43. | 기초굴착이나 비탈면에 굴착을 하면서 동시에 강철봉을 타입하고 숏크리트(Shotcrete)로 전면처리를 하여 보강된 토체로 일체화 시켜 비탈면의 안정을 도모하는 공법을 다음 중 어느 것인가? |  | 1. 억지말뚝 공법 2. 숏크리트(Shotcrete)공법 3. 소일네일링(Soil-Nailing)공법 4. 록볼트(Rock Bolt)공법 해설이 아직 작성되지 않았습니다.해설을 알고 계시다면 오른쪽 해설추가 기능을 이용하여 해설을 작성하여 다른분들과 함께 해설을 나누었으면 합니다.로그인 후 오류 신고 및 해설 작성 하시면 포인트가 제공됩니다.[포인트 모으기 및 사용법] | 3. 소일네일링(Soil-Nailing)공법 [포인트 모으기 및 사용법] | 정답률 : 29%
산업기사 | 건설재료시험산업기사 | 2005년09월04일 | 3과목 : 건설시공학 | 44. | 두꺼운 연약 지반의 처리공법 중 점성토로서 압밀 속도가 극히 늦을 경우에 가장 적당한 공법은? |  | 1. 바이브로플로테이션(Vibro-flotation) 공법 2. 제거 치환 공법 3. 버티컬 드레인(Vertical drain) 공법 4. 압성토 공법 해설이 아직 작성되지 않았습니다.해설을 알고 계시다면 오른쪽 해설추가 기능을 이용하여 해설을 작성하여 다른분들과 함께 해설을 나누었으면 합니다.로그인 후 오류 신고 및 해설 작성 하시면 포인트가 제공됩니다.[포인트 모으기 및 사용법] | 3. 버티컬 드레인(Vertical drain) 공법 [포인트 모으기 및 사용법] | 정답률 : 28%
산업기사 | 건설재료시험산업기사 | 2005년09월04일 | 3과목 : 건설시공학 | 45. | 보조기층 표면을 다져서 방수성을 높이고 보조기층과 그 위에 포설하는 아스팔트 혼합물과의 융합을 좋게하여 양자가 일체가 되도록 하는 것은? |  | 1. 택코트(Tack Coat) 2. 실코트(Seal Coat) 3. 컬러코트(Color Coat) 4. 프라임코트(Prime Coat) 해설이 아직 작성되지 않았습니다.해설을 알고 계시다면 오른쪽 해설추가 기능을 이용하여 해설을 작성하여 다른분들과 함께 해설을 나누었으면 합니다.로그인 후 오류 신고 및 해설 작성 하시면 포인트가 제공됩니다.[포인트 모으기 및 사용법] | 4. 프라임코트(Prime Coat) [포인트 모으기 및 사용법] | 정답률 : 60%
산업기사 | 건설재료시험산업기사 | 2005년09월04일 | 3과목 : 건설시공학 | 46. | 댐의 기초처리 중 컨솔리데이션 그라우팅(Consolidati on Grouting)에 대한 설명으로 옳은 것은? |  | 1. 콘크리트가 냉각하여 수축이 최대가 되었을 때 각 블럭간의 이음을 그라우팅하여 댐의 일체화를 기한다. 2. 댐의 양안(兩岸) 접촉면 부근을 그라우팅하여 댐 주변에서의 누수를 방지한다. 3. 지질 구조대를 통한 침투수를 차단하고 지하 지수 벽을 설치하는 공법으로 기초처리 중 가장 중요하다. 4. 기초 암반의 개량을 목적으로 기초의 표층부를 고결시켜 지지력과 수밀성을 증대시킨다. 해설이 아직 작성되지 않았습니다.해설을 알고 계시다면 오른쪽 해설추가 기능을 이용하여 해설을 작성하여 다른분들과 함께 해설을 나누었으면 합니다.로그인 후 오류 신고 및 해설 작성 하시면 포인트가 제공됩니다.[포인트 모으기 및 사용법] | 4. 기초 암반의 개량을 목적으로 기초의 표층부를 고결시켜 지지력과 수밀성을 증대시킨다. [포인트 모으기 및 사용법] | 정답률 : 24%
산업기사 | 건설재료시험산업기사 | 2005년09월04일 | 3과목 : 건설시공학 | 47. | 도로는 동결융해 작용으로 인하여 도로 포장이 파손되지 않아야 한다. 이를 위한 동해방지 대책공법으로 적합하지 않은 것은? |  | 1. 동결온도를 낮추기 위하여 지표부의 흙을 화학약제로 처리하여 동결을 일으키지 않도록 할 것 2. 동결깊이까지 실트질의 흙으로 치환하여 동결을 일으키지 않도록 할 것 3. 지하수위를 낮추어 동상에 필요한 공급수를 차단하고, 쌓기를 하여 같은 효과를 얻도록 할 것 4. 지표면 근처에 단열층을 설치하여 동결을 일으키지 않도록 할 것 해설이 아직 작성되지 않았습니다.해설을 알고 계시다면 오른쪽 해설추가 기능을 이용하여 해설을 작성하여 다른분들과 함께 해설을 나누었으면 합니다.로그인 후 오류 신고 및 해설 작성 하시면 포인트가 제공됩니다.[포인트 모으기 및 사용법] | 2. 동결깊이까지 실트질의 흙으로 치환하여 동결을 일으키지 않도록 할 것 [포인트 모으기 및 사용법] | 정답률 : 67%
산업기사 | 건설재료시험산업기사 | 2005년09월04일 | 3과목 : 건설시공학 | 48. | 공정관리에서 실제 작업이 행해지는 것이 아니고 작업의 순서만을 나타내기 위한 명목상의 활동으로 시간과 자원을 수반하지 않는 것은 무엇인가? |  | 1. 활동(Activity) 2. 이벤트(Event) 3. 더미(Dummy) 4. 주공정선(C.P) 해설이 아직 작성되지 않았습니다.해설을 알고 계시다면 오른쪽 해설추가 기능을 이용하여 해설을 작성하여 다른분들과 함께 해설을 나누었으면 합니다.로그인 후 오류 신고 및 해설 작성 하시면 포인트가 제공됩니다.[포인트 모으기 및 사용법] | 3. 더미(Dummy) [포인트 모으기 및 사용법] | 정답률 : 29%
산업기사 | 건설재료시험산업기사 | 2005년09월04일 | 3과목 : 건설시공학 | 49. | 도시내의 지하굴착 공사시 노면교통 확보의 필요성과 매설물의 안전확보를 이유로 강재틀을 땅속에 추진시켜 터널을 구축하는 공법은? |  | 1. 벤치컷공법 2. 쉴드공법 3. 침매공법 4. 전단면굴착공법 해설이 아직 작성되지 않았습니다.해설을 알고 계시다면 오른쪽 해설추가 기능을 이용하여 해설을 작성하여 다른분들과 함께 해설을 나누었으면 합니다.로그인 후 오류 신고 및 해설 작성 하시면 포인트가 제공됩니다.[포인트 모으기 및 사용법] | 2. 쉴드공법 [포인트 모으기 및 사용법] | 정답률 : 67%
산업기사 | 건설재료시험산업기사 | 2005년09월04일 | 3과목 : 건설시공학 | 50. | 쇼벨계 굴착기계에 속하지 않는 장비는? |  | 1. 파워쇼벨(Power Shovel) 2. 백호우(Back Hoe) 3. 크램셀(Cram Shell) 4. 그레이더(Grader) 해설이 아직 작성되지 않았습니다.해설을 알고 계시다면 오른쪽 해설추가 기능을 이용하여 해설을 작성하여 다른분들과 함께 해설을 나누었으면 합니다.로그인 후 오류 신고 및 해설 작성 하시면 포인트가 제공됩니다.[포인트 모으기 및 사용법] | 4. 그레이더(Grader) [포인트 모으기 및 사용법] | 정답률 : 67%
산업기사 | 건설재료시험산업기사 | 2005년09월04일 | 3과목 : 건설시공학 | 51. | 필 댐의 여수로(Spill Way) 종류가 아닌 것은? |  | 1. 커튼 여수로 2. 측수로 여수로 3. 슈트식 여수로 4. 사이펀 여수로 해설이 아직 작성되지 않았습니다.해설을 알고 계시다면 오른쪽 해설추가 기능을 이용하여 해설을 작성하여 다른분들과 함께 해설을 나누었으면 합니다.로그인 후 오류 신고 및 해설 작성 하시면 포인트가 제공됩니다.[포인트 모으기 및 사용법] | 1. 커튼 여수로 [포인트 모으기 및 사용법] | 정답률 : 36%
산업기사 | 건설재료시험산업기사 | 2005년09월04일 | 3과목 : 건설시공학 | 52. | 토취장 선정에 있어 고려 할 사항이 아닌 것은? |  | 1. 성토장소를 향하여 하향구배로 1/50 ~ 1/100 정도 일 것 2. 싣기에 용이한 지형일 것 3. 용지매수, 보상 등이 값싸고 용이할 것 4. 사토량을 충분히 수용할 수 있는 용량일 것 해설이 아직 작성되지 않았습니다.해설을 알고 계시다면 오른쪽 해설추가 기능을 이용하여 해설을 작성하여 다른분들과 함께 해설을 나누었으면 합니다.로그인 후 오류 신고 및 해설 작성 하시면 포인트가 제공됩니다.[포인트 모으기 및 사용법] | 4. 사토량을 충분히 수용할 수 있는 용량일 것 [포인트 모으기 및 사용법] | 정답률 : 23%
산업기사 | 건설재료시험산업기사 | 2005년09월04일 | 3과목 : 건설시공학 | 53. | 24,000m3의 토사를 6m3의 덤프트럭으로 운반할 때, 1일 운반가능 횟수가 20회이며 10일간 전량을 운반하려면, 1일당 몇 대의 트럭이 소요되는가? |  | 1. 10대/일 2. 20대/일 3. 30대/일 4. 40대/일 해설이 아직 작성되지 않았습니다.해설을 알고 계시다면 오른쪽 해설추가 기능을 이용하여 해설을 작성하여 다른분들과 함께 해설을 나누었으면 합니다.로그인 후 오류 신고 및 해설 작성 하시면 포인트가 제공됩니다.[포인트 모으기 및 사용법] | 2. 20대/일 [포인트 모으기 및 사용법] | 정답률 : 65%
산업기사 | 건설재료시험산업기사 | 2005년09월04일 | 3과목 : 건설시공학 | 54. | 옹벽에서 수평 저항력을 증가 시키는 방법으로 가장 일반적인 것은? |  | 1. 옹벽의 비탈 구배를 크게 한다. 2. 배면의 본 바닥에 앵커(Anchor)벽 설치 3. 부벽식 옹벽으로의 시공 4. 기초 저판 밑에 돌출부(Key)를 만든다. 해설이 아직 작성되지 않았습니다.해설을 알고 계시다면 오른쪽 해설추가 기능을 이용하여 해설을 작성하여 다른분들과 함께 해설을 나누었으면 합니다.로그인 후 오류 신고 및 해설 작성 하시면 포인트가 제공됩니다.[포인트 모으기 및 사용법] | 4. 기초 저판 밑에 돌출부(Key)를 만든다. [포인트 모으기 및 사용법] | 정답률 : 45%
산업기사 | 건설재료시험산업기사 | 2005년09월04일 | 3과목 : 건설시공학 | 55. | 록 볼트(Rock Bolt)의 역할에 대한 설명으로 틀린 것은? |  | 1. 보의 형성 작용을 한다. 2. 암반의 보강 작용을 한다. 3. 암반의 부착방지 작용을 한다. 4. 층리에 대한 구속 작용을 한다. 해설이 아직 작성되지 않았습니다.해설을 알고 계시다면 오른쪽 해설추가 기능을 이용하여 해설을 작성하여 다른분들과 함께 해설을 나누었으면 합니다.로그인 후 오류 신고 및 해설 작성 하시면 포인트가 제공됩니다.[포인트 모으기 및 사용법] | 3. 암반의 부착방지 작용을 한다. [포인트 모으기 및 사용법] | 정답률 : 54%
산업기사 | 건설재료시험산업기사 | 2005년09월04일 | 3과목 : 건설시공학 | 56. | 다음 연약지반 처리 공법의 설명 중 옳지 않은 것은? |  | 1. 압성토(押盛土)공법은 활동(滑動)에 대한 저항 Moment를 크게 하는 것이다. 2. 치환공법은 용수가 많이 나는 곳을 제거하고 양질의 재료로 바꾸는 공법이다. 3. Preloading 공법은 축조하기전에 미리 재하하여 하중에 의한 압밀을 끝내게 하는 공법이다. 4. Sand Drain 공법은 모래기둥을 다수 땅속에 박아 점성토층의 배수거리를 짧게 하여 압밀을 촉진시키는 공법이다. 해설이 아직 작성되지 않았습니다.해설을 알고 계시다면 오른쪽 해설추가 기능을 이용하여 해설을 작성하여 다른분들과 함께 해설을 나누었으면 합니다.로그인 후 오류 신고 및 해설 작성 하시면 포인트가 제공됩니다.[포인트 모으기 및 사용법] | 2. 치환공법은 용수가 많이 나는 곳을 제거하고 양질의 재료로 바꾸는 공법이다. [포인트 모으기 및 사용법] | 정답률 : 6%
산업기사 | 건설재료시험산업기사 | 2005년09월04일 | 3과목 : 건설시공학 | 57. | 그림의 Network에 나타난 공사에 필요한 소요 일수는? | R0lGODlhFgF1AHcAACH5BAAAAAAALAAAAAAWAXUAhwAAAAgACAgICBAICBAQEBgYGCEYGCEhISkhISkhKSkpKTEpKTEpMTExMTkxMTkxOTk5OUI5OUI5QkJCQkJCSkpCQkpCSkpKSkpKUkpSSlJKSlJKUlJSSlJSUlJSWlJaUlpSUlpSWlpaUlpaWlpaY2NaWmNaY2NjWmNjY2NrY2tjY2tja2trY2tra2trc3Nra3Nrc3Nzc3Nze3tzc3tze3t7c3t7e3t7hIRzc4Rze4R7e4R7hISEe4SEhIx7e4yEhIyEjIyMjIyMlJSMjJSMlJSUlJSUnJyUlJyUnJycnKWcnKWcpaWlpa2lpa2lra2tra2ttbWtrbWttbW1tb21tb21vb29vb29xsa9vca9xsbGxsbGzs7Gxs7Gzs7OztbOztbO1tbW1tbW3t7W1t7W3t7e3t7e5+fe3ufe5+fn5+fv5+/n5+/n7+/v5+/v7+/v9/fv7/fv9/f37/f39/f3//f/9/f////v9//39//3////9////wAAAAAAAAAAAAAAAAAAAAAAAAAAAAAAAAAAAAAAAAAAAAAAAAAAAAAAAAAAAAAAAAAAAAAAAAAAAAAAAAAAAAAAAAAAAAAAAAAAAAAAAAAAAAAAAAAAAAAAAAAAAAAAAAAAAAAAAAAAAAAAAAAAAAAAAAAAAAAAAAAAAAAAAAAAAAAAAAAAAAAAAAAAAAAAAAAAAAAAAAAAAAAAAAAAAAAAAAAAAAAAAAAAAAAAAAAAAAAAAAAAAAAAAAAAAAAAAAAAAAAAAAAAAAAAAAAAAAAAAAAAAAAAAAAAAAAAAAAAAAAAAAAAAAAAAAAAAAAAAAAAAAAAAAAAAAAAAAAAAAAAAAAAAAAAAAAAAAAAAAAAAAAAAAAAAAAAAAAAAAAAAAAAAAAAAAAAAAAAAAAAAAAAAAAAAAAAAAAAAAAAAAAAAAAAAAAAAAAAAAAAAAAAAAAAAAAAAAAAAAAAAAAAAAAAAAAAAAAAAAAAAAAAAAAAAAAAAAAAAAAAAAAAAAAAAAAAAAAAAAAAAAAAAAj+APcIHEiwoMGDCBMqXMiwocOHECNKnEixosWLGDNq3Mixo8ePIEOKHEmypMmTKFOqXMmypcuXMGPKnEmzps2bOHPq3Mmzp8+Bc4AKFRiU6FCLbggWFbl0ZFOlP6P2LFMk6dONV/dkrfg0jJugbpLY6JGG5JytHtM8SRKkzJ6kUlEmgeA25NmlaDOW6dGBSVAmEAI/8Vj0aV6Mc9ygaHCgQAu4cU3OQdHiLMiteBETtRIEgo09YSYEcWOlhdbIBsM0SOKmiAImp3VmNko7tu2KWiZ4qc1xqRstRYIEsXJYotU5PXrsmdJgd5kRhS9Gf0v0K8k0EDoE6TDCbXHUGJP+oNhTN2SaJDEuFFBA4EAPK5Apzt4T5PMTCM5jgAwzZQSKDigw4UV5vQ3UAXsCXBAGb+B5NBZ9QX0nURk2KNDBE2WUkYYVEzQQREaZ2fAZh1qQN95RF92nwAUxpAdBAy2UWKBAaXQQQxhFuBcfTXns0eOPPgaJV4QHSWhQGhPEwIR28dkxkJMCQQmRGy1EUERZBJFhAwhACKSGRFuJuIcWDVixR40oyjeHFxf0IONbafRwgQJp7JhmRGVAQJwbCoxnWUNSItSUkQb1KJChQR4qEFwR/kmoQXOEJsB6q+3hpB1QZhrlpkUWNMMIb+aBR5B6FMHAYAMhCqlDPXxWRgf+RexhhX4MGRkGk0QVFkYLyk030Z9ahbagFwp8RiRClz5p6bKBMjgRkIkCOahmBP1mRX9PQGaHHs0qqwcdCgXVBARHKIqHF2joQWMPI2B52qNK2fAhchMUAUESt3XqrG9BtPvWCFPQhua08g2Upw1lxFDAh85aWgezv0qkqqETW5SXdbEFARaY1UG1Qw1lxUEeEQh8lkcec5wxAWxG1ZHHw4Im5MYINgTlBQQEQLCgrxQlccEUZz1xgJm0FRFwwQjNDEGHI+xcUFGjMtRtRtBSnOgeccCsaEdnEdjUtlMLpO4eZuw4hw1m5gGHFx0MoMAOseVhw2P5+lgHsAw9cfT+mD14MR/HZ8dgHYBnMSrrBBg/3TDeQAWVBnBPYMk4vPo2rFDVBKmqhYg9xNBCDDYUkQQTTCRRRBFMXDuFFlNMofcUVsSuhRezl+FVGnOkkYaGu6OxRu9prOHG8GWzoYYbZqTxRhlPAIhCD0yU4cUIZAwERg9KTPDDQKNa0cFuXN8ZbkG6GxXGz1rNIdpB2C3Y+EKNvk9w3bQtpepDlFccpNVkMJHBeheAgAIOoIAGBKYBE7jABSYQmAkwMDBLc+AERtABBl6gghBQYAQrEAEIROABCzCgBCowgQ4+oIMTICEFD3DBFylAgCiAAx7YQBAYDOFQjhtBEWanhdjJbnb+XvBCGIIoxCBmyHZhSKIQbZeGMGiBdEXMkBCTSMUkDm930gtDnHRoBS2UIQm6EYgW0Pe0OVygCF7oohOBGAYkBlELPfThFJjwhCeUjgmtcx3pntDFPdLRdXXMIxe8AAYvYEELWQhDIQkJBiXSTnZJtMjJ9neoH6EhBtwJghfrtDvduaGTdbKdhpA4ygxRkYhDDKIT09jDKlxLClOggg+rkEfXAfIJQbiAf0ZAsx6UYCkim0MJeiUQPFxhAj0QXXJ6IJwgLHMsLfJcC1BATV5SkDsXzGYHFKhLbmaTmw7kzjUduLRyKmBFLCxDUIrQgSb2wDvpU8AEL7jLa3KnA/j+pKA1W0WZILCFCUX4TxCK0IPRle50p+tcDJjpzB78oAczaMEKVPCCFqiAmix4wQqoiYIRLJCBNgBfvtBiNSAZqgobaAH4KJcSNbxsUaChwBqoswc8TGZBogqKDUZgJ8VJRiiYtMETvJCGzoThLDTzQmdYMxA3TIBoq6JfrgxiOEFJaJJFSsP0ykQeiJg0WntgwwoU8KafoGwgabhAForpozTYYKY4vIDGZHIV3BGEQ7sJAwEIYMAX9sAyoYGnxViaKoq4gS8SA2uisnABuCWGZzi5m1GC8AK3uGFUbtCAE/YAB4FIoWlG+dtM5rBQ8tQnBiNowAhYNocp+ImwHYH+VkJeCpQLsMxymVOUod4gEChYwH0xw21M2KSDosRhDQ2IwRx6ZIUKKIcgWotJVqZwAVQJhAkKylisIBsx4XKkLEloAIHEp9vy5uEJFqieTvIApZcG5X5LmgEaBjIFLggECymU0bFkM4cWXMBdXigCkZ7jLtg6BLLgugiZoNqQr5pUCtmNTXEMDKb7DeRhUQuCBWJghThEzQ1PQEEIoErhAsWPNlq4kG9OQ6Hn3qW7onVIsuzwMExBLCFzKEMDavaQkvqoKE7wgMiiSpIZQyxZe4huvkSGBy1sAAHJCQIQWqCAGUgOf+RtyFW4e5SgPKcIZipKgJfWU8JA5U6aonH+slCmZKJkBzLFqdqPztuB+TZIIFpTgxRaIIECCCAGXjCbVOaghcXg8z8C7AFwG1QYORnpqwVxQnrvnLQ0gK7AmWvzTqSHggms6AlaKPFol3Mih5TUpE6gwKLvjDd/nhnPFvaJFkDXVEof6mFWQEGZESJbIDHBAuUJW2RcFoN51fQgmr5JU5qHAsbZOg+53nWhKKmqJUxAvWKL9U/Okgd1hU5Ztj4bBJot1QbNyqvlTdQSLOAuWxPEDjUwwpq8QAUv2CFqDdrpCBjs7qC4llCYC9ISLsDbggj7J3Qg7REAc84LzOHgPUkDCi6Q3PFSOihPqEyPqb2/JWyAhltztx7+YrCEz82t2VGT7bZzdIEkiLomT6CVqdM9ECNsoN1jszUdhPrO00Ap2T6xwgVC7d24zArgYDVUEixgZ07ZWg/Qu0EbaOqjnMdlDlYArbsNcvSNQ9pHSJiAxbU96BhkPIExMkxkCP2urQ+kNOim5P6KwPTcupsOLbAjBA5gQJGWeyetTZzb95DxiGDOUEi4gBkGYnVKj9wvn5zCa2LskykUwOWDJwoTVoDur+cBCRv42tbpEAN8EWUEf91DglFjBQWYSdrgeUIK4m5SQ9n85XQlSgtYY7v7CPjvPFHLlQe/Z6RbbSBEoICdGr920pLuAHxFmNgapJYTu/0Jn/E6x/f+UIQNDPlqqMkMCq6UhCSUNcEQxwlgAoZ7mBiKCdmfudwniQQPiP7iQSl25dpvkhyZHvhxMQUyN3PH1yNE0AEgtwfMN2i0AT22kWD8hxJfdFRuVxhFUBlXxXGGQgQj8H2FxYBNcSu98hTfQn2ZNxChcUaw94G1Z4AogChkFxWOUyET4C7xEYEm8UXt5nbE0gD/pX1XkwdAYAK8pS5QsoCARz4VJHa2UYINMgV6AoCDVgbZpE4NBoMFQQQTwAYw8yerZ2YfMSgxUEBWARJlKIXdNRBMMAHuMz/SYVV2ARoBhALtthVzhjInM0l00AQtIDKIgoN/URYrGDGWwRz/hYP+RDFHRtMGg4hlteEGQDMt7Yd1PdACNqBfiBgaHrJfvEYxtbcHS/CCbuAkOYeEF8EmO3gZzAEdWWYRTNBXB0ABFocRN3gmsdGIE+EGnSFAE7A3l+EGHdAALCN4B6GHPxIUcVBoHUAGJxaBT3ABrxeGU3UztMKJGgFiMZIbdAOG/hYDgiWN6eMGbKJcl5E+qEWMdcNePbIUVxAEMCABCZAdKBBSBPGFGQGM3lh0FREG2DcnE9ACt2WGoPFURKYmQREGVtADE0AAI2B+cGZmSeQaNWONIBIGa3gvGvI+hZJyWGMFErABQpAGdMAGYGAD42ZZuPgQbrB3BxCQWHEmYAT+AbtnkSOQJPwGIgTRPHVhivsYjADCSwlkAxQIEntRAAdwAP+Hk4tCIQiUTxayNyQ1SVnQATAAXIaSdSiwahtxKzulAEP5XSZJN40GIymJZXrABPoRgYXWAosWFvhUViCyFFNgA+kRK2joEBtSkz3AKMrYFpdzGluwAUEgldGDVukxixjhBZWhBQcQMJqmB0C3EDTQAE1QFG5ABmMgEF5QAjEAV3fZEGnlixoBFiNgGm8xB3BQFGkAAyLwY1iDb1xRGy4AAyH3LAMhMk+QACfgFlhgBEOwBA/DBA/wAWWWBwkXVjTgjT2CBg2QABsABve2B14wATymlHK4O1FYB9z+ApmQKTbbop2SFVyHswRBAQcrUEIKcDTUVRUR4YQHoQdBkWLn95kSppot0AK4YwMPgAAJEANg4CNtMAJVMBJ5sAI3YCh2wF431hBykCUx8AI0VAUG1AAVYIXa6IGZIzJjJAVEAQUbYC9dUhSYVJbwAxod0EVchWwcswcvUAJWEQYLgAJK0AE24Ic/gB8FwZMlCi79koq1whBsMhhzkAQs0AIdkAAv0Fl7kAScN22aoQUWsD1UY1N7cAQt0Fl4cAQvEAZYAB9F4TOiqRR5wAQYYGefhwR74AJwQx1lgAJw+WolqhQTRzOQYXV1EJn1kystYF8CAQdH8wWseCZISST+6eekSsFLFIllg8IE3QEUeSAHRrozXiABoYIR3ZYHSrUDE4CUB4EpNkZkhTEqeBAHKECbPTJHQvFelliMhgIEF+AGrboEe0AEDAMX3/aSQ5pBuxEULtMwLuMrT5EGJmCFZ4UHeRAGIHCbFxB/mUZb+4MH0Dox3aYVNUKOvTEZzDoQmDRfedAGExAFr3koOhprMBgFc+IAL5CZcwCbypIVkOUFGrA3WrBZUbN6F1iMyIgCTXoyKDAYU2ACjKIGnVOLRRchdjJE0mE7YGEzI+CZPpIURdAlxVSJcEoQ7Ooj0AKbU+B3rXgQq3Y+YVaeXhAFE0CbNcUGFdAEBTFnHob+sfdzfMZ6bGWgBE3ABfHBLTWmgLVCVIoiBROQmTXFBCoFtEQyPT21nBsANyJDByHgBHmwBRLAYHPBSx2lT9aEAqAjIqATTSZnR0XAR11kBbTzSFOQBVnQBYqUBVuQBVdQBVWgBV3gBWg7RNIjHuP2OT0wBUVgslCzB1wQRlFTBCsDO3rjRkFUSF1wBorrO2sAB2ywBpDLBnDwSW5AB7jzWMPjbJUzPf7xHmWQS4sWBA+gAAkQBHiQFHogL2hQJ2ewBorLBmfwBV9wBphJBop7BmgwBmegu7pru2uABmBAu2DAiG1wBmHQBm2wO8lbBmrAvLrjSZyUGGmAXbr0PFn+sLfHtgdNoAASoAE2cAYwlSc+Sgej4gIoMGR4QAKb1VwMlksM1VDQJCLyu1Ct0iry2yqgkxxjUb/L5AIxcAM7QAMwsAMB3AKzeQM6kJwtIi8xgEALtHeBYbrvZTMhoDGj0iP2MlDBwUz2KyI30AMvoAMJPAMwAAMzoFEqUAIUVU0igLXVdLX3GcPS9DktQsMi0gIZ1AA63CEXAE+YagVS0MJWkQdB4AAaAAIWQEIVEAIhvAM/AAQ/EMVDQARAAMVWHMU/oAM7IMIi/AMzUAM6wAM1YKQnwAIpMAIi8AEckAEeIAIh4AHWhE8AEowUoAEhVAEIoGtnFQdpcAZB0Jj+BBEGOlMorRoCbxAHBggbOyADMGVp1lWxcbpxHwgpYYBaoVN+sYMCNIQHWHpGV+MGKpCtDYZvefhq36EHb3AXS5EbMSA6TNBE0FgQowLCnRUHbmACARmtNBEGPEAzTPAFYRAEplkQVSB2kNF6WqkV4DJwb+IENpAFFsCswuyjIBGDCKEFOzgHL/AFaNUDErAgo0JDYAABLrkQ1uwRgUYbpXdhRGECI8AGozIGEAC0tWleGniHLst405cQ7gks5TMQWVABaRCzcxAHc1DEfie4dtIjNHQrNHAoZDC6D/CfXzIZz2US+lM5bXcaLXBDCYcFBwABSpAEU2AodDmIL9v+a9xYHblGdPw4BB0QAC/wdiPgmqmCVRaBB2OjB3owKuqCs3daK+CSByJzBhdQLvf1AigAATdHHWpgAgxTjAKxBB2ABIayBDbABIiyJG86mvqYvVChaYCh1XvwBSug1CBAK1YAAU1gB5aRF8enGVfxLSXIicA4L1awARpgAS8gUjqwWZOcW1/HEDidEIWqs0VRBCYgZi3wAjSABTRlL8ksd0YwAlKQgAJhuUGATAU5Izr72UkGJVdhYXiw1CTmuFPHBBqAn3d5qbD5h1GjuVxRFEJbInPABWFwBqgpEF3gcEraIxergdsX1/VsY+k3B43XI0b9A1hirE0hdKKcOXP+AC5ssAQNAARawAYiwwZZVywbQxLamWTiDTY/DdpFUhR5UAYwcAJMMF+xba4mQM84gRnCTCAn5QBRzVkbeRH4bBCfShDuabGJUgQSwATgO60Rwqg2QM0+4oeGkgUtwAAhQATe3AAdcDQlRnniHd40tp0b7iRuKMsaVnpOQDo7AAEvkM306RB0QNctjmMwHlrUVAROoEVW8AQzoEtnABfn/Nk6Gtj+LRFDVhRDMAE0UJhjgpYKsJd78CX4owUYYAAYkLcMvm0CUckFsFcGAAFEh4gl4QY20Bg5nDNG4G5eMIbL2sA545cRURTS8yWQ0at3tiFClwRhcNg84QZOBEj+XuTlKZFjPXAAHZAEQpSSUIKOQA4eeFAHLbB4iP10J0gQEnfRTmfOcRqeazcQb8DawZ3p77l1ucNLVljNeNoToV4X081owOrnKxEGS519lnFWDPHjbtemVc5okT4mHhXdUmPKvMHqHdFmYTACUwfsTjFVHcuAT9Ah7fTV4BfpqkJguX6CjnNBjzztFyHt2J55pGWX244R2v7tWxcHOkQR26LP2B7u4s5qWpEBREARiLJ6eB4X6r7urObJG9HjqFHv9h5+cwAB3p4RtL7v/tLvF2db5l6K287vBn91KwPv286rAsHwDS+D+F7xEOHqt47xOuFUAc/x5jw9Gw/yylb+Lwn/7S/lBXRI8nHh8RBv7yLP8oNm8jK/EMPuo9FZ8zVhRkmp86mx8j4PeDxv7v3uBcRJ7cne8jQvMQNPaQ8DBjyV2aB+GyTa8Q8f9CsLGlEvNsbONVZBdNTVlGF6Z05VzhEx7+Gn61V/E216AB9ikUnwBDXZ1eCBJGYPKPWc63JfFOpij1GxOUt/XVG4dcB47T3W9LZWBK8q9YhvE3d95XDUAgXvbm7QcgKP9nHRA3Rha06SBq8hEEHQAFnO6+Cxkr9nqdMOiZxq3pXeqcvybq0f+/qs8D4+PtjBBFaRkB7FsRJhZAZ37O8SGh//EJif9uSBT6dRcIWFhDT2cG/+8amYAjO+b2SkqLPlff2z9TDYYZdFQV13T/RIVvzysdajbnhjIyWNb+oDISdUZxBfmKhnD24GoQfTOq2kXFNOEjVoMAH/ZzMdIKsAsSfPHoF77BhEeJDgQoJ2HD5MiJDhRIoVKc6xiBFjkREWPVrMo6fhR5IlTZ5EiZGgyicKnuxxg7KiQoUzR8o0OSfPnDQQlDDMU+TCGJk0cR5dqLKkygtTkH4c+FTq1JQLW0xQqVSPHZEeo87pimdhTZN5zJ4dmLag2oVRCZ55MGQPnB8mSlSIYRGPnb19P3btSnWqlQ4rkZIVnFhxyTQdWniJOXHnHo2GKQNdiTGq24wgK27+bisQD5sXUgSqKAAByJm1BRcvVnqZ4RzaTCAUmRry5mvevLVAaDDiyfApxZ9MsXLcipYwVqzgCZNmDx4zXtbMAUPly5kyY7xsT0PmDBs8cPLgcRMHD1q2akELPL9++p41C9dwltzaPcH37dviEeuk2GbLijY3NApDixgugCCMAZ/SrTcJBcMoDS+YiKEDDTdEAYMLOpjAsRZaKGKGHpAo4ocYbFCxhBVcUKEFFFqIgYYYYKjBBhpssGGGGGbQIYcZZoABBiKHzEEHGo7UYQa7TFDhhRdmWMGEHV7QIAQTXlABhhxoCJKGHGwYEwYcijwTBh+CHBIHMX2koQYYXoj+oQUVVlBhhBFCGKEDD1BAQcM+NyS0gxEA7fOCCT7U8AJFF/1QURueiEy2CS/FlCSlHmToQJniYwjA0M5bCEA4yoNDDgDLWwOOOOI444w10JgVjjWImlVWNmSdY71VV70j2GDxuAM+Ye/AY45T52DjOjjYcAOONNxYI400ypDjjWutLcNab8sAl9swwgj322vDrUwwxDJlt138phJJD3n3iJdeewPDjD+K+nNtKjoCFNDSdr3Cd2CD3W1NX7Yq0gOPhh+O12F7+6UYs4UHEutdqNbSQ+OjHqRN4Ik4Pbhkk08uSWPOAuxYKsTWNUgsO0KWDWYKSUY559dia1mqOexxyIMvoD9rq+WMd1KKVIXDmpghO+pwaKunHTLooDoi0lkxm7POWiSax8IaooPGjqimrbkmaeynf1aI5wlxPsljtA2G29KrqZboJqNGGhvqqxPOlz+V8Kjj3dhCpuPT+QyCeo86Gq86b4YS9zmp2SwjKSAAOw== | 1. 28일 2. 24일 3. 19일 4. 16일 해설이 아직 작성되지 않았습니다.해설을 알고 계시다면 오른쪽 해설추가 기능을 이용하여 해설을 작성하여 다른분들과 함께 해설을 나누었으면 합니다.로그인 후 오류 신고 및 해설 작성 하시면 포인트가 제공됩니다.[포인트 모으기 및 사용법] | 2. 24일 [포인트 모으기 및 사용법] | 정답률 : 20%
산업기사 | 건설재료시험산업기사 | 2005년09월04일 | 3과목 : 건설시공학 | 58. | 보강토(補强土) 옹벽에 관한 설명 중 틀린 것은? |  | 1. 전면판과 보강재가 제품화 됨으로써 공사기간을 단축시킬 수 있다. 2. 금속재 전면판을 이용함으로써 골재를 절약하고 장거리 수송이 용이하다. 3. 충격과 진동에 약한 구조로 얕은 성토에 유리하다. 4. 부등침하에 대한 파괴위험이 적어 기초공사가 비교적 간단하다. 해설이 아직 작성되지 않았습니다.해설을 알고 계시다면 오른쪽 해설추가 기능을 이용하여 해설을 작성하여 다른분들과 함께 해설을 나누었으면 합니다.로그인 후 오류 신고 및 해설 작성 하시면 포인트가 제공됩니다.[포인트 모으기 및 사용법] | 3. 충격과 진동에 약한 구조로 얕은 성토에 유리하다. [포인트 모으기 및 사용법] | 정답률 : 40%
산업기사 | 건설재료시험산업기사 | 2005년09월04일 | 3과목 : 건설시공학 | 59. | 건설기계 규격이 일반적인 표현 방법으로 옳은 것은? |  | 1. 불도져 - 토공판(Blade)의 길이(m) 2. 트랙터 쇼벨 - 버킷용량(m3) 3. 모우터그레이더 - 최대견인력(t) 4. 모우터스크레이퍼 - 중량(t) 해설이 아직 작성되지 않았습니다.해설을 알고 계시다면 오른쪽 해설추가 기능을 이용하여 해설을 작성하여 다른분들과 함께 해설을 나누었으면 합니다.로그인 후 오류 신고 및 해설 작성 하시면 포인트가 제공됩니다.[포인트 모으기 및 사용법] | 2. 트랙터 쇼벨 - 버킷용량(m3) [포인트 모으기 및 사용법] | 정답률 : 50%
산업기사 | 건설재료시험산업기사 | 2005년09월04일 | 3과목 : 건설시공학 | 60. | 흐트러진 상태의 부피가 2000m3인 토사의 다짐토량은 얼마인가? (단, 흙의 토량변화율 L=1.2, C=0.85이다.) |  | 1. 1416.7m3 2. 1666.7m3 3. 1700.0m3 4. 1854.3m3 해설이 아직 작성되지 않았습니다.해설을 알고 계시다면 오른쪽 해설추가 기능을 이용하여 해설을 작성하여 다른분들과 함께 해설을 나누었으면 합니다.로그인 후 오류 신고 및 해설 작성 하시면 포인트가 제공됩니다.[포인트 모으기 및 사용법] | 1. 1416.7m3 [포인트 모으기 및 사용법] | 정답률 : 34%
산업기사 | 건설재료시험산업기사 | 2005년09월04일 | 4과목 : 토질 및 기초 | 61. | 연약 점토지반에 말뚝 재하시험을 하는 경우 말뚝을 타입한 후 20여일이 지난 다음 재하시험을 하는 이유는? |  | 1. 말뚝 주위 흙이 압축되었기 때문 2. 주면 마찰력이 작용하기 때문 3. 부 마찰력이 생겼기 때문 4. 타입시 말뚝 주변의 시료가 교란되었기 때문 해설이 아직 작성되지 않았습니다.해설을 알고 계시다면 오른쪽 해설추가 기능을 이용하여 해설을 작성하여 다른분들과 함께 해설을 나누었으면 합니다.로그인 후 오류 신고 및 해설 작성 하시면 포인트가 제공됩니다.[포인트 모으기 및 사용법] | 4. 타입시 말뚝 주변의 시료가 교란되었기 때문 [포인트 모으기 및 사용법] | 정답률 : 67%
산업기사 | 건설재료시험산업기사 | 2005년09월04일 | 4과목 : 토질 및 기초 | 62. | 직접 기초의 굴착공법이 아닌 것은? |  | 1. 오픈 컷(Open Cut)공법 2. 트랜치 컷(Trench Cut)공법 3. 아일랜드(Island)공법 4. 디프 웰(Deep Well)공법 해설이 아직 작성되지 않았습니다.해설을 알고 계시다면 오른쪽 해설추가 기능을 이용하여 해설을 작성하여 다른분들과 함께 해설을 나누었으면 합니다.로그인 후 오류 신고 및 해설 작성 하시면 포인트가 제공됩니다.[포인트 모으기 및 사용법] | 4. 디프 웰(Deep Well)공법 [포인트 모으기 및 사용법] | 정답률 : 58%
산업기사 | 건설재료시험산업기사 | 2005년09월04일 | 4과목 : 토질 및 기초 | 63. | 흙의 습윤 단위무게(γt) 1.30g/cm3 이며 함수비가 60.5%인 흙의 비중이 2.70 일 때 포화단위 무게를 구하면? |  | 1. 0.81g/cm3 2. 1.51g/cm3 3. 1.80g/cm3 4. 2.33g/cm3 해설이 아직 작성되지 않았습니다.해설을 알고 계시다면 오른쪽 해설추가 기능을 이용하여 해설을 작성하여 다른분들과 함께 해설을 나누었으면 합니다.로그인 후 오류 신고 및 해설 작성 하시면 포인트가 제공됩니다.[포인트 모으기 및 사용법] | 2. 1.51g/cm3 [포인트 모으기 및 사용법] | 정답률 : 47%
산업기사 | 건설재료시험산업기사 | 2005년09월04일 | 4과목 : 토질 및 기초 | 64. | 비중 2.65, 간극률 50%인 경우에 Quick Sand 현상을 일으키는 한계동수경사는? |  | 1. 0.325 2. 0.825 3. 0.512 4. 1.013 해설이 아직 작성되지 않았습니다.해설을 알고 계시다면 오른쪽 해설추가 기능을 이용하여 해설을 작성하여 다른분들과 함께 해설을 나누었으면 합니다.로그인 후 오류 신고 및 해설 작성 하시면 포인트가 제공됩니다.[포인트 모으기 및 사용법] | 2. 0.825 [포인트 모으기 및 사용법] | 정답률 : 37%
산업기사 | 건설재료시험산업기사 | 2005년09월04일 | 4과목 : 토질 및 기초 | 65. | 어떤 점성토에 수직응력 40kg/cm2를 가하여 전단시켰다. 전단면상의 간극수압이 10kg/cm2 이고 유효응력에 대한 점착력, 내부마찰각이 각각 0.2kg/cm2, 20°이면 전단강도는 얼마인가? |  | 1. 6.4kg/cm2 2. 10.4kg/cm2 3. 11.1kg/cm2 4. 18.4kg/cm2 해설이 아직 작성되지 않았습니다.해설을 알고 계시다면 오른쪽 해설추가 기능을 이용하여 해설을 작성하여 다른분들과 함께 해설을 나누었으면 합니다.로그인 후 오류 신고 및 해설 작성 하시면 포인트가 제공됩니다.[포인트 모으기 및 사용법] | 3. 11.1kg/cm2 [포인트 모으기 및 사용법] | 정답률 : 40%
산업기사 | 건설재료시험산업기사 | 2005년09월04일 | 4과목 : 토질 및 기초 | 66. | 영공극곡선(Zero Air Void Curve)은 다음 중 어떤 토질시험 결과로 얻어지는가? |  | 1. 액성한계시험 2. 다짐시험 3. 직접전단시험 4. 압밀시험 해설이 아직 작성되지 않았습니다.해설을 알고 계시다면 오른쪽 해설추가 기능을 이용하여 해설을 작성하여 다른분들과 함께 해설을 나누었으면 합니다.로그인 후 오류 신고 및 해설 작성 하시면 포인트가 제공됩니다.[포인트 모으기 및 사용법] | 2. 다짐시험 [포인트 모으기 및 사용법] | 정답률 : 24%
산업기사 | 건설재료시험산업기사 | 2005년09월04일 | 4과목 : 토질 및 기초 | 67. | 10t의 집중하중이 지표면에 작용하고 있다. 이 때 하중점 직하 6m 깊이에서 연직응력의 증가량은 얼마인가? (단, 영향계수(IZ) = 0.4775) |  | 1. 0.133(t/m2) 2. 0.224(t/m2) 3. 0.324(t/m2) 4. 0.424(t/m2) 해설이 아직 작성되지 않았습니다.해설을 알고 계시다면 오른쪽 해설추가 기능을 이용하여 해설을 작성하여 다른분들과 함께 해설을 나누었으면 합니다.로그인 후 오류 신고 및 해설 작성 하시면 포인트가 제공됩니다.[포인트 모으기 및 사용법] | 1. 0.133(t/m2) [포인트 모으기 및 사용법] | 정답률 : 39%
산업기사 | 건설재료시험산업기사 | 2005년09월04일 | 4과목 : 토질 및 기초 | 68. | 현장에서 직접 연약한 점토의 전단강도를 측정하는 방법으로 흙이 전단될 때의 회전저항 모멘트를 측정하여 점토의 점착력(비배수 강도)을 측정하는 시험방법은? |  | 1. 표준관입시험 2. 더치콘(Dutch Cone) 3. 베인시험(Vane Test) 4. CBR Test 해설이 아직 작성되지 않았습니다.해설을 알고 계시다면 오른쪽 해설추가 기능을 이용하여 해설을 작성하여 다른분들과 함께 해설을 나누었으면 합니다.로그인 후 오류 신고 및 해설 작성 하시면 포인트가 제공됩니다.[포인트 모으기 및 사용법] | 3. 베인시험(Vane Test) [포인트 모으기 및 사용법] | 정답률 : 39%
산업기사 | 건설재료시험산업기사 | 2005년09월04일 | 4과목 : 토질 및 기초 | 69. | 점토의 압밀시험에서 하중강도를 2kg/cm2에서 4kg/cm2으로 증가시킴에 따라서 간극비는 2.6에서 1.8로 감소하였다. 이 때 압축계수는 얼마인가? |  | 1. 0.3cm2 /kg 2. 0.4cm2/kg 3. 0.5cm2 /kg 4. 0.8cm2/kg 해설이 아직 작성되지 않았습니다.해설을 알고 계시다면 오른쪽 해설추가 기능을 이용하여 해설을 작성하여 다른분들과 함께 해설을 나누었으면 합니다.로그인 후 오류 신고 및 해설 작성 하시면 포인트가 제공됩니다.[포인트 모으기 및 사용법] | 2. 0.4cm2/kg [포인트 모으기 및 사용법] | 정답률 : 35%
산업기사 | 건설재료시험산업기사 | 2005년09월04일 | 4과목 : 토질 및 기초 | 70. | 분할법으로 사면안정 해석시에 제일 먼저 결정되어야 할 사항은? |  | 1. 분할세편의 중량 2. 활동면상의 마찰력 3. 가상 활동면 4. 각 세편의 간극수압 해설이 아직 작성되지 않았습니다.해설을 알고 계시다면 오른쪽 해설추가 기능을 이용하여 해설을 작성하여 다른분들과 함께 해설을 나누었으면 합니다.로그인 후 오류 신고 및 해설 작성 하시면 포인트가 제공됩니다.[포인트 모으기 및 사용법] | 3. 가상 활동면 [포인트 모으기 및 사용법] | 정답률 : 40%
산업기사 | 건설재료시험산업기사 | 2005년09월04일 | 4과목 : 토질 및 기초 | 71. | 모래의 내부마찰각 ø와 N치와의 관계를 나타낸 Dunham의 식 에서 상수 C의 값이 제일 큰 경우는? | R0lGODlhggAdAHcAACH5BAAAAAAALAAAAACCAB0AhQAAAAAAOgAAZgA6kABmkABmtjoAADoAOjo6Ojo6kDpmtjqQ22YAAGY6kGZmtmaQ22a2/5A6AJA6OpA6ZpBmkJCQtpCQ25DbtpDb/7ZmALZmOrZmZraQkLa2/7bb/7b//9uQOtuQZtuQkNu2ttv///+2Zv+2kP/bkP/btv//tv//2////wAAAAAAAAAAAAAAAAAAAAAAAAAAAAAAAAAAAAAAAAAAAAAAAAAAAAAAAAAAAAAAAAAAAAAAAAAAAAAAAAj+AFcIHEiwoMGDCBMqXMiwocOHECNKnEixosWLGDNq3Mixo8ePIEOKHEmypMmTKBuqoEAipcuXK048SMEAgM2bOHPq3Mkzp4APME9uABq06MgTCowqDRkCQ0cQNge0XFHi5oKMGW5CUFEBIgoPJFM4OFiiQEEVEWyaJVj2bFoIA1VMIGqRplSBWdcePGEgKokTCaaKBAGXYFYAeleokOCU5trDiRVXAPFzIAfBCGUqdFwwQ+SBJSrHNHB35ErMA0Ek5lu4RACnAlWfrYBW7+WFmhOCeF0Q6cEUDTBnKC2yRGGDsgeyFuga9orkcbueOAD7tsLcB9ESF8j1YFPDEIz+Z+7L8yrC5gSHIoRuMDRd9pJj37WeELtBzg7pE14hlmMJAhGYF9MDun3GXYAEwdedYgjSlxmB4wm40Gmxmbegf6Jp4BxyBj4n4XORXTgdBg4KxFdPEuLX0G0gCNhfRzTB9eJ6BpbwIYizJVhAifdZkJB2qF1IUFM2snVcb+TtdGNnZn1XYHtrfZVaiF3FFcF2v/mom2gDpaBlQSryF9xH010w5pME+SaQCO9FBhxmgKHW42YMRMZmdhGINiJIaCFwZEFQ3bQWTTjdFahasWlF0AhygvnleKVlsORiGBAKAJcfgYDlUgJ52dBhAPw5kAkblpRCB5ymquqqrLbq6qsJsMYq66y0EhQQADs= | 1. 토립자가 모나고 입도분포가 좋을 때 2. 토립자가 모나고 균일한 입경일 때 3. 토립자가 둥글고 입도분포가 좋을 때 4. 토립자가 둥글고 균일한 입경일 때 해설이 아직 작성되지 않았습니다.해설을 알고 계시다면 오른쪽 해설추가 기능을 이용하여 해설을 작성하여 다른분들과 함께 해설을 나누었으면 합니다.로그인 후 오류 신고 및 해설 작성 하시면 포인트가 제공됩니다.[포인트 모으기 및 사용법] | 1. 토립자가 모나고 입도분포가 좋을 때 [포인트 모으기 및 사용법] | 정답률 : 29%
산업기사 | 건설재료시험산업기사 | 2005년09월04일 | 4과목 : 토질 및 기초 | 72. | 어떤 흙의 No. 200체 통과율 60%, 액성한계가 40%, 소성지수가 10%일 때 군지수는? |  | 1. 3 2. 4 3. 5 4. 6 해설이 아직 작성되지 않았습니다.해설을 알고 계시다면 오른쪽 해설추가 기능을 이용하여 해설을 작성하여 다른분들과 함께 해설을 나누었으면 합니다.로그인 후 오류 신고 및 해설 작성 하시면 포인트가 제공됩니다.[포인트 모으기 및 사용법] | 3. 5 [포인트 모으기 및 사용법] | 정답률 : 19%
산업기사 | 건설재료시험산업기사 | 2005년09월04일 | 4과목 : 토질 및 기초 | 73. | 다음 중 점성토 지반의 개량공법으로 부적당한 것은? |  | 1. 치환공법 2. 바이브로 플로테이션공법 3. Sand drain공법 4. 다짐모래말뚝공법 해설이 아직 작성되지 않았습니다.해설을 알고 계시다면 오른쪽 해설추가 기능을 이용하여 해설을 작성하여 다른분들과 함께 해설을 나누었으면 합니다.로그인 후 오류 신고 및 해설 작성 하시면 포인트가 제공됩니다.[포인트 모으기 및 사용법] | 2. 바이브로 플로테이션공법 [포인트 모으기 및 사용법] | 정답률 : 40%
산업기사 | 건설재료시험산업기사 | 2005년09월04일 | 4과목 : 토질 및 기초 | 74. | 모래치환법에 의한 흙의 들밀도 시험에서 모래를 사용하는 목적은 무엇을 알기 위해서인가? |  | 1. 시험구멍에서 파낸 흙의 중량 2. 시험구멍의 부피 3. 시험구멍에서 파낸 흙의 함수상태 4. 시험구멍의 밑면의 지지력 해설이 아직 작성되지 않았습니다.해설을 알고 계시다면 오른쪽 해설추가 기능을 이용하여 해설을 작성하여 다른분들과 함께 해설을 나누었으면 합니다.로그인 후 오류 신고 및 해설 작성 하시면 포인트가 제공됩니다.[포인트 모으기 및 사용법] | 2. 시험구멍의 부피 [포인트 모으기 및 사용법] | 정답률 : 54%
산업기사 | 건설재료시험산업기사 | 2005년09월04일 | 4과목 : 토질 및 기초 | 75. | 테르쟈기(Terzaghi)의 극한 지지력 공식 에 대한 다음 설명 중 옳지 않은 것은? | R0lGODlh3QAjAHcAACH5BAAAAAAALAAAAADdACMAhQAAAAAAOgAAZgA6kABmZgBmtjoAADoAOjoAZjo6Ojo6kDpmZjpmtjqQ22YAAGYAOmY6OmY6ZmY6kGZmZmZmtmaQ22a2tma2/5A6AJA6OpA6ZpBmOpBmkJCQOpCQtpCQ25C2kJC2/5Db/7ZmALZmOraQZraQkLa2tra2/7b//9uQOtuQZtuQkNu2ttvb29v/ttv///+2Zv+2kP+2tv/bkP//tv//2////wAAAAAAAAAAAAAAAAAAAAAAAAAAAAAAAAj+AG8IHEiwoMGDCBMqXMiwocOHECNKnEixosWLGDNq3Mixo8ePIEOKHEmypMmTKFOqXMmypcuXMGPKnEmzps2bOHPq3Mmzp8+fH1UAADAAhsAYQwE0+IgUQIGETZMOvUBQKFGjN6IuHRlVKlWFVoseTboV6EEbGAB8vWFDQ4qgT9GuNYi2LNKybNOubfu2JNqnAmkYAJwQrdqBfM0W9qBCQN8bJrA6pFGBIQ0GA1XgNTgC7wjHiBmDFhg5ImWKIwjfEDyXrujHpRWf9fB3YOzJlRfGtpFBhMLOVUezpY2B8G3cqFXfGCEWoQ3ixiVLFOpYhu+PI64ufL76wPXjlnP+J6zxYeDlwAa03zixvGxdgtxpeCctveHphILVs1+uXEWA67N19119DzWWQg0SbAAgfulJJdVmeT1FgwJGueCcBwKpIBZ4C92XkHX5iTWhUTEsFQNVwAlEwoLDZbghgR2KZ9CIWZn4VWoFIdUafBjeoKFRHNpnwFfysZjRjwKNcEENKFwo0HtB4ifjQSw8phlkkkW2X3ZS/cfjkxgsFaWUCd2m5UA4EqTjYmCKCSNDMYzGm5EX1eDAWioUMMNjBXEXmHdjoufggwbtd1RzA8kAQghJlmWnl0/2KGCggg46FISJLoqmcjFAGuCfIlCKEJJs9dZRkZkRQAGbmRUgKkH+5CkUa2aIBiZBXymO5Z6kPrr65njl2XfrpgUxJ11+VPmZoa8TxdnXnJY1aOlmzmYmnGvwYVArQ7MiRAOjbc4oXq5ZHRZptttyG2x4BKWJXmtKhobur7I+cF0N9p5KYauySnDsvg91e9CJA3VqJMF5OeoAogj+S+9BAiuEcITmDWbQigM1TBCNExm43H8j/CcYphDh6xtaCzDwbcX/WWWuQC1IJpinBkVcUAkRvDUylW91lRSiLs8Vs7UdKAWsQ1WONeiOVi0VNEFDF0zUC00uZJUF+WJcIkb5eWlsYBRyrNCIYhdkc2h2AkAzYhw8LBG5EK+rkA1tS4TxQzQgkAKMDRDsOF7Wvm0t0pUFkhxw1bKu2tHdGNWgeESMN0S4Cn4jZPINWhuuEeEOcU6RdZaBy1HkFq1sN50JET4xRCv4BrdHiYkau9s0cVm5SaR3qPdyt8+d1gRGi5R277A68LJsLFlFfEFWJbA88tBHT3n01Fdv/fXYZ6/99tx37/334Icv/vjkl2/++egPFBAAOw== | 1. α, β는 기초 형상 계수이다. 2. 원형기초에서 B는 원의 직경이다. 3. 정사각형 기초에서 α의 값은 1.3이다. 4. Nc, Nr, Nq는 지지력 계수로서 흙의 점착력에 의해 결정된다. 해설이 아직 작성되지 않았습니다.해설을 알고 계시다면 오른쪽 해설추가 기능을 이용하여 해설을 작성하여 다른분들과 함께 해설을 나누었으면 합니다.로그인 후 오류 신고 및 해설 작성 하시면 포인트가 제공됩니다.[포인트 모으기 및 사용법] | 4. Nc, Nr, Nq는 지지력 계수로서 흙의 점착력에 의해 결정된다. [포인트 모으기 및 사용법] | 정답률 : 59%
산업기사 | 건설재료시험산업기사 | 2005년09월04일 | 4과목 : 토질 및 기초 | 76. | 그림과 같이 물이 위로 흐르는 경우 Y - Y 단면에서의 유효응력은? | R0lGODlhLQHEAHcAACH5BAAAAAAALAAAAAAtAcQAhwAAAAgAAAgACAgICAgIEBAICBAIEBAQEBAQGBAYGBgQEBgQGBgYGBgYIRghISEYGCEYISEhISEhKSkhISkhKSkpKSkpMSkxMTEpKTEpMTExMTExOTE5OTkhMTkpMTkxMTkxOTk5MTk5OTk5QkI5OUI5QkJCQkJCSko5QkpCQkpCSkpKSkpKUkpSSkpSUlJKSlJKUlJKWlJSUlJSWlJaUlJaWlpKUlpSUlpSWlpaWlpaY1pjWlpjY1prY2NSWmNaWmNaY2Naa2NjY2Nja2NrY2Nra2taY2tjY2tja2tra2trc2tza2tzc3NaY3Naa3NjY3Nja3Nra3Nrc3Nzc3Nze3N7c3N7e3OEe3tjc3tra3trc3tzc3tze3t7e3t7hHuEe3uEhIRrc4Rre4Rzc4Rze4R7e4R7hISEhISEjISMhISMjIxze4x7e4x7hIyEhIyEjIyMjIyMlIyUjJR7hJSEhJSEjJSMjJSMlJSUjJSUlJSUnJScnJyEjJyMjJyMlJyUlJyUnJyclJycnJycpaWUnKWcnKWcpaWlpaWlraWtra2cpa2lpa2lra2lta2tpa2tra2tta21tbWlpbWlrbWtrbWttbW1tbW1vbW9vb2lrb2trb2ttb21tb21vb29vb29xr3Gvb3Gxsattca1tca1vca9vca9xsbGxsbGzsbOxs69xs7Gxs7Gzs7Oxs7Ozs7O1s7W1tbGztbOztbO1tbW1tbW3tbe3t7O1t7W1t7W3t7e3t7e597n3t7n5+fW3ufe3ufe5+fn5+fn7+fv7+/e5+/n5+/n7+/v7+/v9+/39/fn5/fn7/fv7/fv9/f37/f39/f3//f/9/f////v9//39//3////9////wAAAAAAAAAAAAAAAAAAAAAAAAAAAAAAAAAAAAAAAAAAAAAAAAAAAAAAAAAAAAAAAAAAAAAAAAAAAAAAAAAAAAAAAAAAAAAAAAAAAAAAAAAAAAAAAAAAAAAAAAAAAAAAAAAAAAAAAAAAAAAAAAAAAAAAAAAAAAAAAAj+AK8JHEiwoMGDCBMqXMiwocOHECNKnEixosWLGDNq3Mixo8ePIEOKHEmypMmTKFOqXMmypcuXMGPKnEmzps2bOHPq5FjNYM+BP3cKHUoU47ODR689C1qtqUCn15j6LEq1qlWkSRf2DAr0adSfYKM+zXq1rFmYZAc+O1ZQ6telXLtyjXu2rt2aR5tC7fr1GrKter/GTXqU7d3DiDke23UMmK5gzQQKO4XIkaVHjyp12tyJVi5juR4ZQrRqFjBgtTwDc2WKlS5jxnYZc6WrmOHEuHNP9HQmx5AcNZAcogXLzggGEiREgBAhg4YMFU7AEJIDwoEFGUzgyAFjhQwgIir+bMAhJQmQJCZMJBFES7f79wvfHHC+AbmFQbsQ5RlkSBAgQP4B+N+A/wlyByCHCKIHIP3d0R8gXGgQgRAJ5nGILgWlBd+GiIFBgQ5DTMFIERUIIlZbXk11YjXQ8IUGBZZwKOOM17whARElYDKLFCcMgqKKbhH0EzJKlQHBIwIRRuOSiL3iwgZeeJHEDDIM0iI0YAEm1lZbPtXUUtQs1YwgIFhwhoYGocnkmjjtogMMaOjhChUS3FERi8EA05MuRF5jjBQSqLACLWhKQw2biA5lzSUjsHBCM8IgYYEeWEbVYmB6ZRoYK3AMIYMUZ+BgCZG6TMEABTm0d000ibZa1SD+ZerRzCAjjIAIQS3yhRAySZSAhBDpAZHLQJXMoIIrSSbr6rI6NaJCBrWYccB4phy6YkPArMDFNc244ooxXf1xRkJ0MWuuS8GwkMEnK7yhQg6nyCUvlz/h4p0sSVlLTU92TKEQqyeeK/BJueYSxAZA3GHMCTiwMtCh1jLEDA4FqPDDFFxs4clPzZyx7Y8FATywSM+oyZHJNlkjUCU4lKDENYdUcIPDKV4LMhwr5CHIFjlkcEYxA7lRxsgxrRWMRRqiXFQlGUhwSiMlUAADskHKCxQzd/yAbJi0/ALNMYfm0QVCAM9F9Ecl33ZRyWblOtAuM1DwCQ6PeLHC1gOpHDD+yI9MoEIXgLjyS1LMXJPHuASJPJDiip890zFkZaU0TXpfI801rwABghRxXGPGCrNsGfE11vw0+kC0UMDACySYUEIZt90xNMiOD+WKEFNgeM0xXZwy+UyVE1TJBhu8YUwSCwx6DcQ2C0n6T8XY4ck1wcwSiSdAL4WHv7qqWHPtCP2e0SMMiOD7M7RUgGRRbkelciUwSJALFb+qoOo17XefJtgEhSnQ4Uo5CtvA1xElccQTFciB7oJRgRhd5XICqQUQMgCHOBzjDcrribXCkiKwMIMapTDDGe6AB0Mc7Sd3gIOyCJiRASoFJAgUgmF0oYF41eUVKhhBBoRhjO6Erif+SamcEA1ijC4EAAAMGEAFYHCGVSjlD28IngtZCJG1WPEYavOIJSY0Qw0gSy1EqUbldgGDDNwBGjhAgPIEcigu2Swoh7JECpDgCU8UggQieAQukgACDQjiaC8UHxXVIogV5CAHK1hBEqb3wo54IgJTSMoxNHC/oaAJGWnchRkqQAH7iUV8GuSWJ3AxEFd04hir0AAGKiCD0A1yIiWbwgGEkIcVAGAFnhBkRE4ByaQEg5KNpAoEqzGLHICAZYf4XHtCyUEOBq9/bKSGLhCpgSkYpnGvXMhRuhCBGB3CBCoM5gEZEEmB6KIC7dGlTUzBAhDAABHAkALoHlaQIa4oYv7+O9EzjgCCD+xhhbWDYPgEYo3KOUMgjsBAJK4BB0sY5nflUkgpIhBOahijhmAsSeQaMsCSZSUapoCBCJBgOAiAzlqRqcYAVXqQZ7KIIMKggghkcAiJGKpoSAGoONOkNIEKBILRIEtBSWeNaFjjGdZoRQjw4IwtVHKnXvKeQlLJhRliAFmRU2dGM1SR3+1CBQzohCVgwAAYHC0ylyKI3prhwrQWpEVs9QIDWMBIpbBUJ1pdW/eCVK42TgEInOhC4fal0+UZFio9kaLpfuKJCQytGtQIhggwlNe1CTBJ6mQGMp4hCyAIYRY62A8OIhOZmj2jfZcV0uWC0iI9LCAJumD+G2EU51E0GRAltb1tbQki27Vg0aONnCJhIUuNaVBjX04BjKaS6wsb4IATJxrucKPyDMJGhRm2OUYwgqFdXdQmT8EwxjE6oQEu1OYYuMgjd4/xmPZu973e5a585fuY7RqNu2nT7nq1i8X5zheL+jWaK07hClp468C08K4lViCoQzSjCzg4BTCCoYtZ6AIYvHBMewtMiw5zGBWoeAUtaqGLWpA4F971ggjuMIxg4EIXCe4wLVhxilMkmMIwHrCNp5iSZ3giCSLwjgxyIIQiHzKRRqbOkIWQhBzIYMhDPuQhlTxlIRwBCVFAwhF+8AMc3OAHUZBCFIDwAx84QQxacIL+E7AAhSZgwQlaQEEHmsCFJxjhzlFowhagoAU7Q+EJOODyEczzghXAoAUMTo8JPlACEbSOBCsQgaMT6ToRaMA7ihZBejS9AkWbQMiJNGSkO/1pGZggyEIwdadBbQIok9qQT6Z0pw9pgggwIAIViACuK1ABDWigAiJw5whU4GsLyAAGI6AABEAgaV+fWgMMyDWwfS2CBuBaA5K2tKXTIwEGuM4EHAjPr3+t615/2tISOkAEzJfFlJwCyBU4QPlyMIUpJIEBDNBAF87QBXsz+Qx5CHiC+D2FfQsiD3A4gyDgwPAzpKHhZwADvwG+8CoI4QZasIMZjCCFNiCBPGR4AyH+DFGHNkShzFEgQxSyYIQo3EAFN/gyEGDwghsc+8k4D7UMbP4DHcjgByIoQQ5ewIAHSHoKh0g6ZpK+8DPAAeFMDzjCLXTwhXeh3wUP+BRkcIauM7wLSUiCELrQcLKfYeuS9k4SyJ7wJAy5C27YN79zMEEN5KECCwBBCUSYA0EBgQXYDvKpRZCCFUwh4Fc/xSdMEYrFf+ITir/EIw6RgxMcoo6eKEUoTlHHGtcY857gvCU8UeDUruQZMO4wdwN4DG8JhC2+5Wl/IWdf9lJ4vS2Wby8g12Jd3AIYyzDGL4hRDGP4ghjVYMY0qrEMixJj+MwghvGX4YtYLEMZwCgGLiz+/Atd/GK9tz+GMSi8Fl0cYxEi6AInpvCIVawxLb3NqWxX39FgWDFJ7x0IFln/XvyyLRi0YBjDYBjBYAkqwALGsAJmIAUygCHG8BjdFQy8YHu8gAyEIhD2hxA9kStdIAJfJBGScxeu0AVMFnb79mRiJwMlyARjB3ZFRgQF9wVEwANWkAY2mAZg8AU4WAVWIHFukHD8BndqsG9A6AZm8Ad24AZ38AfthhCuIAMpsAF5MCYpAEhnwQrlBTjHkAQ4cELfcxGooAMaECOmtybH4AldQGTUkQNNxoY8kAT1FnZF0AVMsAM58Ib1VgM1QAREQAM7sAQ8sAM80AM7QAMtgHP+OHdIsYaIRzAFd/AGbvAHjMAW1YBNBTELN1ABeXANnmBITVgVd7ABESADwAAHEKAD4KIlEREW0EAkz6AHEYAANVVZuPFbr5cV07A8zQBZyscMyudBzqAyRyWMx3VclaMXbeQ8psNGSYMinCACN6ALlgAC6aE7Z3EKK7AAhtAJIgABQECJ1AURdPEMfXIHwHYG1CBQtLghxGAHUWAGbuAGXFAGb2AHdlAH8RgISBgIhRAIdhAIfYAHdoAHeBAIhLAIiqAIhVAIhJCQCqmQhEAIC/kHDLIIgrAIwNAQ0+gGcpQEq/ABsHA6NxGCBZELInAsMsAFOpADQMNBq1gzx+D+BRawAkMANjw2ED4lI5LjS3cgBW5gj25Qj/hYj37QBn3QB3XAB3xAB33gB07ZlHUwB3XABmFABmvABnVAB22wlVrJBmVgBmVQBlsQBV0gCNaoENOoaW5wDbQwWVwlE+JTCSIAA1NgBsewHanYFxFFOwLhNsAwBTM5KJfTjDqpFcvTRnsZGIKxmFuRi3qJXJAVFM9gDB/kEKuwaFJQMkCwAlZIE79jLZ7AAhWAA8cwC94ILmJRWvqjMm7BWtegC0kgASAgBK5wOjlpWJcjkojRUQlxU/nzDKWIBF1wIGhwBm/wBiIUB6MRCY+QCKcQCpgQCrDAeXLQBVawBGQgCHr+cjrPZBCmoAFREAyuIAUpYAJnKUwDMQsgsACIYAoyYAA60JKWsjh5cyICdZ+fFBWYAAdd8AiQQ0Bk0Ti5oguAkARU0AVm0G9eUHBUsAXFCQc52HByAAdqAAdfwARTYAVTUAi3sZd8QQkRoAOCIAR3cApuORDQ0J04VVin0Gq5MGggIANeuDc4qYErMpg/MQt5EAzSYA3QEA3LmE0KoQsHhxme4AgElmC6MGDeYmCAhE8ok5OfoAIRoAKmUA2HcKJXmAEj8AO1YAwy0IVA4aEM4UbXMAt/dChqYi0+dZuO8wyWgEiJhEgskEhDZqfekTNAYxGs4AIqcAnXQCYi0Jn+VWEtp0Clb3ANXrAAXQgWZEEXrNlBaiUWrrAIGoKf9MRGZyM5QGpO7QU5z4BfvxV/luMQl+NTpzACZYAMlKACKmACnbmOIDE5nlACEKALbrAADCCmzgRBkeqmcmEtcLqJfXlUQsoQGqILj4Ckp2AJzuoJl5GRCZE/BgFBqGACSAAHIvoKJFALKjqSNToQnZABOjALIxAFOTADGamKBeGmpVMz+fQMjBBOB6GbpcpCvzkQgnBqK3ACaUdtiTAROXkKgMcChbA7IHCeRDE6l2ACCPoIwAADjRoXZFpPvGUtlfAH95oQh3KbN0VFWREMnoAZjnAIozeyF1JYC+FTjAL+AmfUDG9gAmojqyzBCCYAAkAQDJVQAUCAml94Ir/aJQFzV5xQU/a6sZqatATkDG7jo1B1ETmJCiJwBLpQDWcQATKLP2dxCCDAAElXAgyABOCIPz9xOSr6rRskEJRgCFv1UxDxsTtBsy9hQElxqrniChXABc8ABzEAByBwFJUjt2jDWwTxBhVQAtNkBjmABHlBo+FqEIUTmYbFVgLxCGtZryuLG4LbEj4FDZ1wAq4KA5cwCyQAe2dhCBSgBGWgB8BwAkKgmhTrPALlPz+xFKQTFdTACeujEGyaGJtLEoRhMjmJCStQARZwsKYgAmwBrDlBFjGDs7/wCBTwulbzTMf+CBSOIAh2IAitgCCo2QkmkjfUCk1KC7dX8bssIQ3qq74C0QkWIATehQYrAAKdWbE3YQi/5glcGwGM65Ibq6JHwY1CYAZHAIWCUDiBijiTyrwKwcBxi74eoSZo8ggWIAWMkASGMAsiAAteYYlwSbgD4QkiYAZxYAaz8L6wWy75UzmnkAKVwBeHwggaexCJhbQ2XBBHixdKcQg2pLIusRZcdQyPIAiYAQs+VQ2fEB6bowsmSkq3C8ElMY3fYUqocgxu5L8oSk+mEAEv0AV58AsFQQkqhDI1nJPmSxRZoQsiIARWCMVd1ayVdBS0YAIHIGkzgAmnij+fkAMlAFuf8AH+GoAK50sQhpABEWCXIBABOGAMucIV38pbCCQCFHAAOeAGJtQTnuAG0ABKtxsXbUoUvCMDa3EGSbCjG6URBpS2YpGMgKABMvBU1MMJnVEGGVAJKSUQ2IgDz2AKJSAEWmoWjzACJeAKvVIB/VszwPpMnkACglAKgOAGFfABNlQKggA5KuM2Doy5cWsQhXQMh4BtEbACD9UQbCGyb6ksQIyBhKIvBFEMO/cI1nVXShEMU5ADJ+QUpgACU1AJOWAGubAC0ioUJmMJJcAFg7AfGfCNWuLJulk4rmAChVAvnhAMhZPJJUOtYnTDh3EUjyACU5Azp4BICjtQ1+AKKzkswXT+CrGWB2QRDGeQAqaQqZVrApSQJJDFLdfADIJwAzgwARZgCLmyFJ+rATAgCMjgCebZtlTBjXN5DL+wATlgDFjsyWXbE8aARyoIXUFRCWWQoqTj1T7RnR4s0AQBB8BWTh2mFoShC7sQXvx1FMJwBgAwBcmgLD+2axoAB41LDVxwADX9FIRlDEcQBY2bIVkzCJaQAUnwC2Axx2Z0DcWgBCZwP26sTSBYEIdQAgaQB9XABQsQ1V1iv8vzDK5AeDKQAZA2Ba40xH05OdKQ0QFT2YObJHkATrH1ic8wBBYQARJgvBIwBCE8AhsTXB2opDJQAYzkfXDgRwmGwM/ADF9gAqH+s13UwAzASdF+wha6QAJKAAyVcg3jCgSRcQYlYAKuINsttBCCsAEgsAtcEG1DcMtc0aMG8UylsAJsqwt3EGyF4AzVoL2L48kcUksfCEauAEhn0K8sIAMzsAJoIBZxoAJ94kveMRA5UAHxcgxCkAITYFLvcj+HMAFCkAuCcARSgKBw8AM5EAWCUAiWcAp2AAJ6YBg98QgQAFt5QB4eiN4i0ROAQAGq3R0QwLj6g5PvSri6kAeyoH+Co7bE2kisUsPw8Qz2xhaPYMqP8QxAlkuD4AWDMAh6wAh6AAk98QkjYCItwirPkKWM5AkyIAdJ4gmAgAFngAuuMAsITAuK9Av+p3AEIsAAQgAHIgAHMoABRPwHJjsLtvsT38kCXHAGNAarLAFgERGgAsEIGjACSUALnDACOWDF9FLkq3VYzGALuKBBQHQNjECsJtMTiiNQY40THfUMIvB6QrACS+pHhtOAqo4IgwAIehDsl9AiQzACu/B6oGoCFZAkbofSAgEIJmAKlcMWZdCzuwMzSEANqyACtJAEP2DFNpqqGFBTu9AysGwStkeYT2sQeQAdneAJFGAASRDqD3EUwQAEA/ABgnAUzBAHyFIKLP3IKBKpKRLrsi4CR/HQY5MHIlBTDAckfjEDOlANyKAHbHjeXVABPAwsu6sUCQ7G3MIWrHADdZX+Cy+wBdcACB8QDNvxqEJrCnlbDaaABJ927ibBmy8pEIdAAStwCkBw3NQr4AIvEILwARmjAdNDCySAJKewCJuMENlcF5LFFiKs10lQAcgiBB1vENDwCkNgBteQCzqAREhiCYEXAWfSSNTwByLwBnlwhAKxBUkwFn/AAGdwDMb0CytwA2CiKz3RCRTwBrRAPwlu8zZh6QNhCBEgBW//CRlA5PSOk7AN25Atds8tA9kuDDngCtVwpG4bFZ16u+26m8HQBQkvAxpgAt5WR+JsV6+9N6RdC5bzCUkHSCP74spyKCpNAhqQBJxADY+gAYugFqXQBatgDPUWDFFwJtMltHL+qR1b8IDcbhfmSJfV4ApDHupVg7ShigOzMwsvEOhAADTg6z6u7vKrYhAiE+VXoTvP8AimlgMigEhjoyZP35c4bBDDkFHBwAqeAMYA8QzOj2DNrh289uzgLFnXXDVESA3hwWrXOsGIwILVNUYgdE0EGVLkSJIinymciDLhyIoT4VBgUEnXigg5DLYsGbIZNSBCjB0ENOFBhI+UzhxUqRJkS2s4ceaEGlXq1JQIg9E6posW1pUhpV17evAYSIVKVVZTqvWaxGfUwk50ClauRRY3Tl07k8FEMKp9/UqNFjJPAxK1SjDIoIPZ3Ipfr1mDeuaBEGDXmFlK8kIXtUN5Hjv+nnsN9F/SpUmjPIlQKdKJ0lpCm2vNbEiUYasda9lysUKcEtce9M34mqcSZoKZWnFixVjTzaeuPhj42p8FSfIUryDEIMVrsBE6hlwR8rVjbuFMoWXV1FhOj569RTge5Gjn9eujJts1pDOTUqv5BjCk3kITLrRONjADkBnMMMUE6OyDsKSW7ohABxVoAaYCHJCpBj6nQHNMImqCa0kiT+xITT+EWpJGvtbGoy9CGWeksT5LRBChgqMsIYG5Gv9KSqS37ligAi6OeSmHyuSCbyq0pHvGkjOegQZKkgbkLssft+Syy5E60aACz2gRYrmVHvSyL+kmigODDIJ5IwMIcNj+ZSQXSbPkjRVTvGbNNP8ENFCQPKlgimMOWUEGE5IRFMiS/mAAhzyAOEMDGT5iMsuv5AuvtYms8e6aTwRBCTI/4/su1U+jQrNRV//0JIIWhHDBE10+0IWZVl+NSjo0KNggCWPiWAAHTFdc6qAYaatGNoVOgSMY+ZRiEVVrl+U1W20PekQECETw5BpBNNDlGWwbDVJAZK+5A4QJHtEjTCUzlVBZqRxBDxl14Vo3tGq3BZjXRzQw4ZBraFlhhV0DnujUaw4pQQlPgJAhAyCE0XJVkTptTalTBDk2IZVa9Cu4qhhGmUZLDljiGl1yqMDBlPsj6aUzpgAEFQp8oiis0e7+VJbjk57RxRVB8sAUaJAgAw80pe+bOeqQLBlAkGCSEAIOmScyWWqQAAGhAima4aSBLpCtKC7RqDpGiAhEqCnkvhSC5pnA6FbNa72be6QCRWVwRRcR+Nqb3z4REgQCEE6xRAUIgNip5yuVbXI8gUSQAXNadlWbomiqcZhPqhYuHGBLSqiggkeuOUUDV87ddrU1W4KDgDOMgeGAmox5L+PHQuL0X4Q8kSEHE4QIOVSS1z5IPj9beubp50YivXQvCTVh9VOM96RrqR0+yIwFOjlkCDMgkILexlQFOkaUXjZBAzjS3dhehI7h8xnmqqdtNYWC8ZH1BDaALzzjFCuogAj+TgEa7zGsSW+QgBCQMAtTMMALK7LNfEjSlIkcIwkV0MDqzpQsIdUvGMgQ3ejwcxA4iFCAvLIEAwDhii50QRAiSM8LCQSHCBwADp2QwQKmgCxoMMVwBKIZD01wl7w1j4RV0cWxkHEEIjCRf/d7hKLOgKksyk2HgYqhCIhwiGOcwgQB1OFX3rAAJHRCCB9MX9qQ6MT5cNBefoqVobryIPCJRRAysERW4LCETuBPRVIZiytyIIRgvMyFTTQNSqjRqiYlixqh+st/jvgfDxmuEx8Awi2uwQop3KAYv+FkTs4ipKfkJjd7SgmJgOOWteSGg2+wIBCOUQkJIOEnHSpQRZr+8Yxf0OIXuMjFL6KYC13kgpm5AEYjgSEICkghGNeMYja1qQtg6AKAvLhmDhXyCBMIIgdnGEs0MDm3a9zonILwUVJc4QlauGIrW/EmPsN5DH5ecyxZ0UUzikGLYBTDFZYABjOa8QtQjGUYwXgoAItRjGYo1Bc7ocYxrnmSornCFacAKUhLEVJTnGIVqziFJzxRCk9wohSqgOkqVDEKmNa0pqbAKStiwQpTcOEDOBCEHzQAgReUoROzmAUuXLEKWcxiFaxYhVNDYU9YpPQUtDgpJQwxiUUoghOboIQmNrGJSWxCEn7wwyJouohCHEIQf/iDIBaRBzuc4Qx2wGshFrH+CEMYghKUeEQlLLGItxrCESsAgV7uIAMQqMAQnujEIxDBiJVaYhKP4OsfblACCkTgAROQEwQg0ADRQoACp41ABkSAgBKEKUwMiEBsKxCB2coWczAwgQiSEAzUVAp5vWNNac7AABN4Qn8qsoQJGCACDTS3uSZIWKJMIAMZJCEHixTCFIRQPBVsdwVRmIEGHiADKcjgA5Y6AxOSgLXr4gAISfhBFKBwhChMgb3azUFsY8sA/irgAAcwwAEggAERmCAFK7gBDlZg4BKQQAU3+EEOXrCCF6igwi94gQxSAIISwMDDJQBxY1Wgggxk4AUm+EAJPkCCD4AABC9IAQlAwAH+ETiAAc39wAdEoIIPTOADKUABCD7gJg9ggAIpUMEKUmCDHwjhBjDAcMJgIAMgPDlRMriBhScM4R/AgMswsDAOQNBc47m4AjmAQQ5kgIMcPPnCUJ4wCeRMAhPYQAYzuAGeZ0BdNK8ABzKgQAn4nIMVqJm6h6YBdVcghB3IYAVTwJRChisDH0HmisHllghy4Ir8XCMY57lZEuw7hRp2QQZvE0IFDpCDLqSavxGQwhngcAQh/CACH1BCjqJgggEsQAP8NUEV4NAFIJRhBQ+4wRakoAIG5GC9FWCADKYwbVKvl9RbmMIWzvAHRnDCE6yI4ixYUYpK/NUUrJCFKUqxblL+WGLdrOiEIRbRCZNeB5SdMAYnSGAGcq/7D4D4wyEWsQpLUGIRX1iBBqZwiClogAJJYMQi7rAIUniiq4UohCEK8YdS4GIZxcgFLn7RTW0qsxlZieY1gQGMXyTTGMFIajFe/ouCcmEBgDCFEN5ggU0HAxjPFDdKmcoQWiCzGCz/yb4qMrAp0G9y5JmIK1aQBBEcRTRoAZJCEBYBE0xJLLTpjyCWaEYhpEeRJphCHg5RCHyzDgd/uMYUllMGEyyCFnsQQg7u4AqUAOIIpkDLH8ClP0VxWkKnMiJYqCE97sixEhkogSGAIoJKHFEiFaGGHgqVkDMkyhLAKUkDfUdCWq7+5fIjaokZDiCIO6DCFQ/QgeiP+JvGF+gahojA/DpNPdWU5Y3ByIPqLOeoa8BBA3k4gwxoUS7qrTBKMphSF9Djss5nbaV7AFk14LDbYMDgdkIw2Fpo8YgzJCEKgChEDspwymJA4QKcDoYIhBAVOX7KNqLfTtqq8QgQwOAuncABEoiCXwimlsCFHGCAz8sDGYCycJmIadiX0SOJSfKPM5AAFTiCWnCDBnCDa0CGpIONJukQ33gluTAIZCgGKlgAIMghqDgJKzmIQzCB9AiG7XIF5vCRPjIJOFiB1XmZqTuFFEGNdKEFSwkGTxACwzsDIXiEg3KrVRgLQXiB1SmDHMj+hVOQgvcIjmdwBUOYgvFyQFcgASEgQE/QgM+bnt3LCVfqEFcIm0qYBSTogjcwATg4pRKZiF/gglU7Bk5AAkGgu1PQpEqCDluqP6gAJpC4gwKAAMyAAAaggolohlaiF8XzEH25hl2IAhAQgUOwmxSCikORAc9IiFCoL3iCun7JiUPwG0MSBAaoADTEtJDQhSX8iBX4vGOwhOYKpBgMpGK4LmY4hQwQhGvIAxJYBeigBlcQgUKgiEdYgD04iODjCkgiC8ZbCmoRiVwAAghIAinIwkpIsUdQG2pohkMwAAawGml7hjMQAQLUv+Zoinl8Jf0bD3PsHTOQgClgBRyAAxD+4AL9S5vSKxHb6JCDNMFrMIbyKgFSnIvPgciKoJ9jyAER0AUf+QSC4QXSCIYu2DTVsARLIByS+KckKC68GCJjFIFpk4E3ipadOAMc4ITiqwBcuAaYWYEukAWawwlKkIFgqAhmoLpWUAhBOBteiYPU0QG+EAIh6DGQ+Z2DOEBYLAMp1IxVgAEhMBnZk5G3gIMFeAMkQIVhHIKbgJCKoEgVKIEiAMpouDSFtIRTcMuVOIZWqIX98YuDIgv+uaH5OwQR4LQDSgK+u4pHmLa5UoEyOIgDewZgOIJZ8IQomLIb6IJFkAVd4IIuKItgUIEcQIkucMBX6QQToIAzaAZLQAL+YDiDA2CAF7CEowuGUpiBAcCAQ2AGJJABSgiGLTiAo6yks8wYnOCCzuoCXAACBkgC4HoLtalHJklEbiQ05TsZqeCFeEIKrkxDqVAIJEQnHiQV4ukCwkkNLhSCFAgXXdiCGfC5HIgCV8AFYSiGX2CFRygEQOgCE9gMsDiECCjGxlyOt3QOp3gGSDCBChgCLkgFgSgemImA5soROCCoLvgBXNiFI1iAI1gSHZQR6VE9IfiEKBiBCAhItJHAp6uITwMBEwABSGON3+w0nDCLdYokVUoJleCnWfyN8sAfb6IGS/iAm2lKJNiCQqgEU1iFNzCTZ0gFDRCCZKAGaTgFGcj+Ft6ohRxogCn4NBkoxpnQzGvIIofIgUUgBlkoAQXoQE0xja9QU+aZijMoAEbggia0ACRQzvqho9pzJYowBkvQA+ukvz8pCxwFu9mYRW3Mkl84BIMAhkdwgzIoAyT4gS2IAjPgjWOwghb0hByIijXlVDYlDZzYxQoZRYWwBOQZCxu6BukDhlKAgQKQgkhrHtDpizUdiXPhlGuQAtbKgWowBAbQpUSco6cLDeBihDONDpSQDlmNDpqZEVAsCSFMCOuEVrCAjK55Bps8iPiMBVOgBE5YBUq4C7u5hl7oilPQo5KAHU/1i4qAjVpAg19bIvKAgzwYp03zBBywBFnwgQL++IBS4CT5kIZLG41OpY/OEc6hmCHSRAKzXEMSKkHuMIQ4iFaw0MG3eEEYTdfsRIpWQRNnrYqy0KSEwLrSAwusy5thONb0WBiCXZuMjcCDCJVnyAMLkB9LGLaPcAVpq8FgS4EAKIE/2I0mcllPwZYYkZ4zQAAVwMLUisSeAdankSU2XAlBMFZVJInAgJ4v0torgY6z2MVeo4AcMARLoIAVAAQuYAAIQIAJ2KKuaBZeQQ0ugIBHYIQRwIGHO0QSwsaRAASr6wsX3drAnb2UMAQkMIEF0B0IKNAKWAAKoLJIOCUa7RLnk9s4UAJcMIUIGAKF6BoQUZWSwCRB8NsXAYv+5VkewUVdFwQemC0jOFACFViAxj2BJACEFtwjhJDRQDkGILCADDADZJgCX92OSnwidbWWgxBd/5AKO9rb1PWaFIEN5ayGWRAEOACEjRhWjk2TdQoGINgAEKgFJGiAneGNpTne36mk0B3dqThdTxlc5xUgk0UKYAWL2riG4VWNr3C6LbmTYBgCCdADUygBCIoCPCze1Y0LawCN5AUJ7HyK9v1c+C0c+FglhMi/+2XWOw0U6TgGHYAAM6ACU5gFBkgfubg8NvVcr5gIaJAPBnZf/QCfzpFgrX2GTzOu3+mdYjCEygOmaoCGZmCER8BfsTiE5AkU6JGCDLAARoAEHGj+gCRIYCFxkZ85XxduWA02X/GYYesJjBr0umUtIirAgVxAll8wARbIBbPgBVy0xjRRCS9AgDjNAA2YACHonWrVmKWQHkzqW79wms8FjWoY2i1+lYrwBBE4Su6AhlkQAQZI1IkAhhOAgSVRjSJcHcCtEZTYXQpAAyTQg1MAgc094YetF4qIETnQkwa+YuMl5MJRimF4xRzgC/wg2wMYhCxxBRO4AS8SnPALFO/4nBpmAQnoMGNwBTYCrhdWHuChYsRZXzZViRiOCDtp5eeFgwMwgVKgjzuoABAwGIMwCFOwABVABZFBiVNA5GFQ4ENyY/+lAAi4hFw4gQNAAkO007f+NV6gseJSjsoJtJ9qnhmJOIYpSCBZVIhm4AILIIE7kIuxAGUZCMIOyoNFG8lX2d0FoIJm8AIFGIEomOa2ON8DVsU+ntXjTeFgBWiAqcEwgYPFWIlm6AIGoIAu+IkiYpcMUAHdQwhdEAJN8yJBeQYlWABWsIQViAGxWZFLel+NeeCJ2Gc7EtZBTmmU8aDUQSfUQAbVywBAwI3tGE5YS41oaIZUQMAf2ByP3RLUQAIEAAQqYARLQGquUeYIFo1bdWYNio6W6CMsyeOpThk4YIAVCJcAAoQM4BmKeIZcmAERqIWQAAQTkMa+/hNnUIJAA4LbMwAoLtFVwYmCBYl9frr+vcVOv9YWmX3mhKgh6CgDF/jpL1iFbREGIaAACWAFLwABBqDT+ku8fj5g+qjektbgk85d0p7cZ/3tWbQrkeiCF6hohOgCJnoVyPgFGJCARXCFEsgA3CblzYZap15fqGaJfyZuqQlUpDjukIADOFDuFfhpKvAEDaURTKobW8iBDOACJXAFRICAIZKjzv4O4UEVAM8D9X7hz1nWEnoMTB5vdJmIM0hkkEjukOiCE/jpLfAEBd+Sl8mABbCESogAEqaI0UZTukZeh7xibGTeBXeVGt6cjcWLLiWLCAeJLmBv5Q7N7mheqNlpGHgAJpAFGRiqEi4Qu+btsLiTzlhqvI7+ypP+isYAbxWnkbLwBFPrAjJCCAcfCbuCDhpv7oMATUEBGoQZgVkwhCTo1XouWZE231U0cfmoJACH8m3RhZgethxwwI5M5NGQ8YkwtY2kPS9/71/WDy5ELCkQAmcyUFrqbzZd5jpqpcA4bzZdE0qK1U2F21Q8jTbmvU3fFUJlDQMyPGlbiXll5z137p+0cTAPCVqomNyrBkuoDkrk54SowXNKhEPpgo94BtAuib1N8YAJhuTKAUuA1uq5IrQWVJLQirEwi7I4hpw1GEk7bbwgcJBIghWwXee+cUBRilxAIGMZhCC36UMkchc5hld8AAn4gBCtAAc8hNF10VBpH1X+EWSA0UUNAABZdpk8MPFOT3Zr5Fj8wMuJyAPdyvaVCIYpEIGEM7xUffDfkAZTPwi5O/hUvXFl/ZHchYUfyIBKCAYcqIAS0GzbC0WPDJxEaOQzVIh3z+N4J/GoeQYz/Mln6IIDqIBZZucOYpWDaG7UAKDgakdixzQhWL0RUglPgC6FF/p2TE5MowYtD4kp0PeoF3pAsbSJmAkKyAU9iII7QIAosOkR744I1p8paIEcUqaIfphqt591XgvYkSWvCYZHcwWtOR5mX8W2hYpTMLVH8FNzmoIbP4aEizSFkLok0PXbFQuFyIFiPAgsR262Rwip73KLdxVMwoUZoIA8QPz+XPDG5hRWhDgExc2BQ7gb8zZxqEDxaU4ZXSieLkiCzyuL/WUhBVoYZgQ/hcN6uUO+Gj+ImYhFSzA8dL4US8iDRxAEQUiCVrMaozyFR2BjhaihkYgDPKCNJEB1T3luQYENF7EF2VaBSohSvJXhO3WRk5CD4zuE9bIh3hKXZ37ztZGek2bwlKCFJIgA6byibuG0XckDRwaIYyJyPLtW0JWJHMcsCXlGK08XGQxMdEni6RotEStoXesiIsKUKTlOyVjxzFOSHEIsXQt27diUM9dmzix47YzMmjRFGqM5k9q1KZZs+ixq9CjSpNauQfOJawUFVLIoaNgQpem1allpakX+Ko2mIBF7jhkUdMblNUF5jC6d2fWo1q8z5Sata/cuXp+6hEQQZPNUnjwsr7kiazCYrplhXdEMhlMQnC4Xgwm5IevYCxk2q1m7o1FGoWuszsC5EYERTWNTSJyiCUfGMU8sVwgxHIwoxhU5jZ5JY/TZFBnBohm1wikZUJ15l+OlBUODJTOkQcisZt3tNbrSutK9BrTLAxA3upwhm5wRnKNyra3v7jP51qLwmdNnTiuHhostZVSIkMTlGSugNcVazxyiQReC6PLMIwwccMAAByRxDC0kxEGNLiLY0UxyzUyBwQopIDETM9fkQUFrWVlC0TMtdpREWpYcY8IZuOmkiwz+uxlEE05HiWRYUWVwVB+RNGFVFC0sfFACFdU8YoAZW71Vl1ZtPbOFDH8IEkUEKUTxCVCHAEITe0m91dZRaM5XJJt1BVNSirqY4MkjnpDVRQQLXpNDjR0xsIIJFLlyCqGneJKYIAdQco0pFQzpnScpJKHLKhUcYlMZJCR2DTNd/IDLSy2t0MWepwSzwiM7GnWMELvhRp6Pwk1pkBCw0GRjm3ahSRMtMoAggSWUjBABF/FpNSWau9YkyKXXNHOKGStlVYgb9cWVlHa5amsULSZsVBAtKwAZlAx6yjCYIBoI4skUJjziiieeGMqRIANceocMzPyCliUqCIIRCIeQmAT+Ba7gEp0Ii+hkSQVwPGMCYureWtQxSejoUxekFiVNEiu4QpxPx+TA2Fzb0teWLkNAUIYuIywgwhTxGTXrURz6xAwtyR2iMVx3AZWtV2uaTF+GwtWUhBBwuFJQxxzJOeQUEXCURwVCyBBooF3owvAKR5hwiisgrMCSKSHk4IkUUxRUUB4DMPCBCQ9UYdgzjplgyV663NcsrsFMkd5vGdtITRImkFzUGYnhOnRSuAUDBAOvAIKEIBBIcd2xJZd87a1v2UwTNU4CjlSZ15SOFHw0t7i60IzbJadwa0+RdGHXWO20CZtO4aiJFSRxtbcU6eJJBSsgYYIprmjEUikgnB3+UokF/WEAAyKYEMEWhiFjtyXB5KB3Ds0eFUwSgOMGTcZGcazC4T4lzqnrdR3pUzA6MODK5IBEIIXMeHVFDXyeQY0jceYRb/CfT5TFFtDd6hnMeIZ74ucmEwgBLS8BjAy6QD7YXOMRIlDaNeDwNU/kIAe0OGEwgkELlzyjECaAWQcZkIHQXKMMIZIBybQSDDikIAdTgAF2ZmKoYVAjRbSw0dpe8rc0ZWx+MwmOrXjDQgnapSBYCQYOJnCGJNCiEwfgX+a60pVk/eYZbxFgM7wDDUqshTmcuwtdVrc4Kh7FFQmyCS0ugiMu5mAAjxCEDDTAAA1OYQAVYMC5kEIWWrj+whkYwRuQguGJnOGmRboQBM/m6BOicJI8uHpG+oyCpV+oam1CUNzE6LjJkAkBAg0wBDBywAAwSmlm6tsRhjhzij+cQXyLaGPPqHS6CKqSTXqaySNMYJYIpEcQgcqBRSxyjUPkoAtT4AgSdfKMIxkmGcoJYk3ycAoggWwpSbTLMQR3FC+UoSjbnIILHqWq7+0IgsVc5TWIw6oKwOAXXYBABmKmFWi8BWhMMQojZLCFM6jgBSDAQB5KhMm6lO50M2vLG++ZK13kQQZJkNFMgnGKY2o0fjBxlfu64CKfrKYXvynXe0rKlZnQQgUayOMGckCsmdJsgTP5hfFyQAINsML+FVOgQCmu8YZ/3QVZMtXoM45RyadS8Rk9cmdHeMbSEyRmPseQgTyJqUqQzUIGFIgDF0xRiQMUa0piNB2ZfKIVVpiAEx3UAGMo84ZnWEJgcrVLRqnKOJusNJV0lItYtWXVnNhIJBakSRSM5k4cavKeXWmFCiJwGmCMYADFwk5Pe3qNYtzgP9QQhCya4Qh/dZCpR3HiRQ0qWOZUVlXaQqzmIphYNlUsZradCRwmBTppPCMlvKCJXLy3qcLKtC3O0YAUjnGGBUyAlpnTXHaMNDGD/eQaOEoBKQVxwKKADK7ZUaBc0TtbvFS2tkNzz1fim13etmqTNvGE+LJLjT0UgpP+IQWrYWUql3BtoBPdKoHleLqct1TDjNcARhlSVQ1B2AGBc1HvejNcF/lyOLu4le8ti8Qg/RglhUc5xrhuJQQ7dZeqXXnFCiCwijsIhQFKECPN4KNeajh4JsCYyTEKUeGZAha5GhYxUpjrTvduLLdGBlqHd3sXTc4xOU4siCey2VyaqkAEQMDBNVDBgCi8VbQyM2cQcaMVT7i2KNwxU1ukfOQ507nO26LFDDLAgEHkggsLaGtTmvJG2cIFKG0xBDBnUt7yLiWxnLEzpCMtaeYM+AYSiIIwjsCACvj2uk0Fbc94+em4ynnSpj51pLuC5wmw4hMw0EGCa8lgMprJO/P+EbWba93komAY1b7+9T2dWwITzCIJguhEATrdv1wbedkNxg4gRkefR/tkO8C+Nrap2q0MwOANx+DCALyQlcw1pdHNnkmyQpsWaeeTTGN0tLKsne1501uxNIWcEEyhBAhowBA+Ieio3boUoHRFyEQ+d3wsqqtS17vh88ZVuDSQizzkwBAi6ARo1RxXpDBYrnm4GDiDOd8EOrzkJmeOLlSQAUAIwRiX0ADGn00l7C47iNT4g1ZPVtCan7znJsdNr0BAgUEUAwgU8LeUMjfMjZv3f96pCSDaSab1GFas1jCzz7PecDziIAMa0AUXEMCAN7yV53/t39VbPM07MHvkDKT+udbj3nObNMU5FbCEJzKwggP0yczUFrmCK6Ewjs8c7nI//LX9a41wWcAUXMiDIRgAiOuMm0hvXYpWKNFm5qAJ64j//KmdCwN+ygQNGkCNlIhSXrlUo7xCmw81DjFkI9O6GlYHPe6BbUWa4oACFIBEJUCQAUEwuOOfTrubF6EH+Zz7KxglJsNzL/0M6wIHFciBJUBQAQOcQdB1aR3NPG2JwQCe43TxPJI3PP31rxLoOljAK/QgBS5sgBM9bnCDo9F6wh8c/zMRxh8cQhpZAzSYm64oB5MRiSaBGG65Xc81YAPSBwQanp21BSzgwAgAwR3kAhWsgClkRXIIjU04nwP+xkdB7ELHaIAFyEFPlCDm1cXaLIX+JeBRrI17gZh6xJcOZscOsl+94YYuxAAFlMAryMABgADS/QQNlt1MENQpUMAK6IAJ9NfBNRvm0YX+/RuZ0CA+1QRhXcMpHAIvyEU0TGDcMaCTUdp8meGR+ddBYQQLZMAnAAIOIIEKsASPccUz6F95hZwtzYQurMAJAIEOpAgfViEFPsOupFjrVBEngUsOWIAupFiIaVjZMaEPson7gQAjUAHaiEAbndHqnBmzvcWR3MEImAAXdQ7T+ZRPIANZtEUYPlZeRNUjwMGmuEYFCEf0ZSLu0ULvjcAddEIJZEASeA5QbBMB7prCdcX+MyADYZzACCSBLVADCVab2s3U2kCjNWxTbniMAp5BBWgQr6SACQCJN5aggoVRLfnipH0SugGiypUAJKiADGxAlMhMlYwaATXhK4iACNRGUXhTiNGMJcDBUjSFMzgTGnzTcqSTRrCQJ2gAKCxH9LkV6shV6uwaGvYikXikevwGHX2h/NDUCYDAJ0jBCNwAC/hWI97F/EgDwAEDD2gAIigibBnWF7rIqUACTbhC1SgZc0gXjQDIRhjEWzhDZUFDYn0F+hUedkiDVEolD3qYTAZYhhGTUMJg+iWZqjiHBejBHXgCEsgA2znLfBTgKC5YQVCG4WxFeRGWNeYhSeYTcAj+yBNpQKqI2NqcQg4ojQzsJej02IKBE0YaS9IhZimyYxiJoEOaGhf+VmGt5WM6Tp7NgCnogQpAwBSkkR9aoWhlzlcIgxKswCu0m8zVxymYgMAEgyrSDZEASR6YgAZoRhAZHyaanVaEzv+IUXJUQ3IwAyusQgsCZ3yEDqhV3lvQAthMYjAcgy7cxjE8p1QZgy4UQ1NQwzEIgzMggzFI1TEgh0G0CIqlUEFIFY81gxyJEXlCJ2zWDS3ogt64wglFJ30yEoUQSnwy0n02Zwqt0G3kkXye0H66wn3K5/DEwAjggCnYowjgwCoAQzAYqCwYqCtMInSuQqGcQioY6Cy8wiz+uAIqfMIpfMInyIsldMwg0IIppIJ+EoqB6idzGigjncJxbQYcaAAcdNRFFARINlDFDIBM2Igu/JEgLIIgBIIhHEIhPMIkTIIiSMIiKMKUKoKVXmkhFMIiLAIjbMIjUIIiGEIh/IEhMMIiGMIi/MERTAAGbAElmCmXvukiZMImiEImaAKdisIkSEImiMIobMImnIEMAKQMCIEQ5IAMQBPSJMEURIEQ/EASuMEZWFMUcMEWJMERMCp5TKo1hYQQJEGnbkEXSAGjbgEXZEzGbMEWTMEWAEGhkgYcxGoOYI0IVICteoutaoAGmMAhRUAFaICt+moFHEDxmEChCsEKrAD+sOrqsurqr+6q9ZBABGxABiCBDpyADsiAAaxACXwABmiACDCrCMjA1QwrhBDAgzCAujIAAkBIhBjAAYhdAxArA0TIg0QAAyiAAzgIA2hWAthqf4iAYB6EROioTrxk4yBJBPhVQRCcJwjBC7jBIeTBG2iJIDzCIggZIChCIdyBG7yBHfxBIRzClmrJH5ysHdgBIAjCH9gBmgrCHfwBIBSCmAJCysYsILSsG+ysGZQBF7iBHbgBGZDBzpKBFCyUGkgqTvTSIRyCbIzfIzDpxXKCJTwCIzwC1BrCxVpCJ1Rt0zbtI0Qt2GrtkX4pJeRsHtxBHozs1+4Bs0xsYBxC1Kr+BRy8rdziXbzk7fjlbbwcQrjSZhfAgUpg7dPGy97KRrycQQaywArggBCUABfobbx0gidwgid0QiRcLt/y7YnmLeXi3SV4goFurrzwLd5WruS6BFkURDSkUwX06GPWYhIFAwP41WC6WQi60dnZnFH8ZlHE5Fz0IVfiBcJiVVK8ZPEObwOFFG2uQB68iUfdRsJK1wbAABrgABCMgAykyNsx3JS4B2wVYC2GyrH47V5GZlLQru2649zthwasgC4cwgFEgAgIYDteFySAQAR0wX3IAAmAga/tn02kC/n9VpG4wlG+IfuWnE0cyAokQRKEYfGwQq5BA1DkQhSAQBWERB7+CIELrK/ZTRsdyQEIsAT6JsUZEETsLjC2OQ7WkMp9mMAdAMOxWAdWHAMgRKHgCkEkkIAIkBivmYzxtckz5CgQa0swgOtWsnALK8fubASrrMAMVIASDElBaEUuIEEFgMARvK8rHMJE0OLuWqT6NSFeRNAxwEEFCOa2AIdKMfHctchq6mVkeAIXUMAE6MAfmEJRmYLjVYAKdAEXiMC/CIHE+CFd0JquHWAZK0dTPEMkTMEq+ITwxiYlwvHDFUWDRMAKnAIt7KIKIMACaEAGVIAEMIAByEAlHAISXATxdAElIh+2aJcfHkki89oYMfIzFIPrnDAm+xr5+I4ljOoszCb+DpiABSABCYwAF6CCKZyB2ijPW5IcNRtUvC0yzdAFViCfLG+ML/+y9B1DsiLqj50BEriCF2TAG4xAFzRDOnFBM4SCCQxAoiFc/6UJ0yny5tQiyLjIVwQQOAf0NPnqCqiFCpiCJUiBJ5jCG5ASF5gAHAxCBSiACWBT20XQrpjZjwo0R4vYMJuA0E2jCZgBI+BA1c4ACIhACVTADxxCLiLiUzrlHxKaeT3drnU0TsPgIyRBMUpABQBABVCAABxACQgBI7TgfM0RmlSyAsl02+nYyMVRTk91FV1DLtSCLpiCAZ1BHgDCI5jCYy1OJYMTbCmyPs/FUz4lVcMxUVCeW1RAg/Ys2SzbRU5S4CK74loLNK5oxRVXg2dihXWop4XhNS3PDE2TnFrn9S/vNU9hncYlC9VRc9vl2gvetDRc4bYEBAA7 | 1. 3.4t/m2 2. 1.4t/m2 3. 4.4t/m2 4. 2.4t/m2 해설이 아직 작성되지 않았습니다.해설을 알고 계시다면 오른쪽 해설추가 기능을 이용하여 해설을 작성하여 다른분들과 함께 해설을 나누었으면 합니다.로그인 후 오류 신고 및 해설 작성 하시면 포인트가 제공됩니다.[포인트 모으기 및 사용법] | 2. 1.4t/m2 [포인트 모으기 및 사용법] | 정답률 : 12%
산업기사 | 건설재료시험산업기사 | 2005년09월04일 | 4과목 : 토질 및 기초 | 77. | 다음 설명 중 틀린 것은? |  | 1. 지층의 변화가 있는 지반에서는 부등침하에 대하여 대책을 강구해야 한다. 2. 구조물의 종류와 중요성에 따라 지지력에 대한 안전율과 허용침하량을 결정한다. 3. 토질조사는 기초구조의 형식을 선정하는 자료로 이용된다. 4. 표준관입시험은 정적 Sounding방법 중의 하나이다. 해설이 아직 작성되지 않았습니다.해설을 알고 계시다면 오른쪽 해설추가 기능을 이용하여 해설을 작성하여 다른분들과 함께 해설을 나누었으면 합니다.로그인 후 오류 신고 및 해설 작성 하시면 포인트가 제공됩니다.[포인트 모으기 및 사용법] | 4. 표준관입시험은 정적 Sounding방법 중의 하나이다. [포인트 모으기 및 사용법] | 정답률 : 42%
산업기사 | 건설재료시험산업기사 | 2005년09월04일 | 4과목 : 토질 및 기초 | 78. | 사질지반의 안정 문제나 점토지반에서 재하 후 장기간의 안정을 검토하는 경우 전단응력을 추정하기 위해서는 다음 중 어떤 시험이 가장 적절한가? |  | 1. 비압밀비배수시험 2. 비압밀배수시험 3. 압밀비배수시험 4. 압밀배수시험 해설이 아직 작성되지 않았습니다.해설을 알고 계시다면 오른쪽 해설추가 기능을 이용하여 해설을 작성하여 다른분들과 함께 해설을 나누었으면 합니다.로그인 후 오류 신고 및 해설 작성 하시면 포인트가 제공됩니다.[포인트 모으기 및 사용법] | 4. 압밀배수시험 [포인트 모으기 및 사용법] | 정답률 : 16%
산업기사 | 건설재료시험산업기사 | 2005년09월04일 | 4과목 : 토질 및 기초 | 79. | 흙댐(Earth Dam)에서 댐제체의 유선망을 그리는 주된이유는? |  | 1. 침투수량과 침하량을 알기 위해서 2. 간극수압과 지지력을 알기 위하여 3. 간극수압과 전단강도를 알기 위하여 4. 침투수압과 간극수압을 알기 위하여 해설이 아직 작성되지 않았습니다.해설을 알고 계시다면 오른쪽 해설추가 기능을 이용하여 해설을 작성하여 다른분들과 함께 해설을 나누었으면 합니다.로그인 후 오류 신고 및 해설 작성 하시면 포인트가 제공됩니다.[포인트 모으기 및 사용법] | 4. 침투수압과 간극수압을 알기 위하여 [포인트 모으기 및 사용법] | 정답률 : 36%
산업기사 | 건설재료시험산업기사 | 2005년09월04일 | 4과목 : 토질 및 기초 | 80. | 다음 그림과 같은 높이가 10m인 옹벽이 점착력이 0인 건조한 모래를 지지하고 있다. 이 모래의 마찰각이 36°, 단위중량 1.6t/m3이라고 할 때 전주동토압을 구하면? | R0lGODlhrwB+AHf/ACH5BAAAAAAALAAAAACvAH4AhwgICBAQEBAQGBgQGBgYGCEQGCEYGCEYISEhISkhISkhKSkpKSkpMTEpKTEpMTExMTExOTkpMTkxMTkxOTk5OTk5QkIpMUIxOUI5OUI5QkJCQkJCSko5OUo5QkpCQkpCSkpKSkpKUlJCSlJKSlJKUlJSUlJSWlpCSlpKUlpSUlpSWlpaWlpaY2NSWmNaWmNaY2NjY2Nja2taWmtjY2tja2tra2trc3NjY3Nra3Nrc3Nzc3Nze3tzc3tze3t7e3t7hIR7e4R7hISEhISEjIx7hIyEhIyEjIyMjIyMlJSEjJSMjJSMlJSUlJSUnJyMlJyUlJyUnJycnJycpaWMlKWUlKWUnKWcnKWcpaWlpaWlra2cnK2cpa2lpa2lra2tra2ttbWlrbWtrbWttbW1tbW1vb2ttb21tb21vb29vb29xsa9vca9xsbGxs7Gzs7Ozs7O1tbOztbO1tbW1tbW3t7W1t7W3t7e3t7e5+fW3ufe3ufe5+fn5+fn7+/e5+/n5+/n7+/v7+/v9/fn7/fv7/fv9/f39/f3//f/9/f////39//3////9////wAAAAAAAAAAAAAAAAAAAAAAAAAAAAAAAAAAAAAAAAAAAAAAAAAAAAAAAAAAAAAAAAAAAAAAAAAAAAAAAAAAAAAAAAAAAAAAAAAAAAAAAAAAAAAAAAAAAAAAAAAAAAAAAAAAAAAAAAAAAAAAAAAAAAAAAAAAAAAAAAAAAAAAAAAAAAAAAAAAAAAAAAAAAAAAAAAAAAAAAAAAAAAAAAAAAAAAAAAAAAAAAAAAAAAAAAAAAAAAAAAAAAAAAAAAAAAAAAAAAAAAAAAAAAAAAAAAAAAAAAAAAAAAAAAAAAAAAAAAAAAAAAAAAAAAAAAAAAAAAAAAAAAAAAAAAAAAAAAAAAAAAAAAAAAAAAAAAAAAAAAAAAAAAAAAAAAAAAAAAAAAAAAAAAAAAAAAAAAAAAAAAAAAAAAAAAAAAAAAAAAAAAAAAAAAAAAAAAAAAAAAAAAAAAAAAAAAAAAAAAj+ABkJHEiwoMGDCBMqXMiwocOHECNKRGhHDhqBhRQaGqhIYceDHyeKHEkQESOTJUmqdFjxIqOMBGFiFGgIJUhGHRV9zKkTp8+cjBL55FhQ5stCRmMOTNoQkUmTh04+PWRzJUmkCwEJ1IqV4EdDIQ3uHNsRbFCvixKFVKR2j9WiR5ueHFi1KtOIGZneVVo0L1+CGwUqQjRYEdjDa8GG5ZhILcJESWUiNZo38lKHTKOeXFRVpOSZmEMrTDoYISHFRIGGXW1w70vQfWfe/Xz55tuEleO+nQyz7EZDhRaLHbqzoKJFYYUyImRnDJoxXsZIdyOnuvXqSOVQt8Ndjp1C1rv+a3fjpiJ1QDABAVJuu6Fk1wdpi+5KH2FgoD/XcvwYPGTjnMrlAQIBAQAQAAUBELAABQ88QIEGEFKwAgwaUEABCBVqgGGFFnbY4IUQlrDCCjXQ4AIMPhRxxBNMXBFGF0wsEUUUWMyIxY1YeOHFjdHtmOMYPELXY3RsuMGGHHvsgSR3gOxhxx5awebeQG7AUEIMQxjhgw9DCOGDDjbYUEOYYdJAQxBYrNGGG3roYUcddtyhxx5+GKUITEIVAscDMJzxnBtA7hgFEznmGMURR9CoKBZo+EBBojTyqGOhhh6xxBNHBKGDBxQs0AAGJYDQwAIPNPAAqQ2e2uACC2pw6oL+ncLqYIWzQgjCCiVoaCuGINgR5UhjPIDAAxqEoAEEGRBQAQQPTEBBBRgwS6oGH4CwQQYklFACCSB84EEJS9Ah2ECOCXVGAFjA19AeK/wKkSKD/JHHHXnkoUe93OWr777d6RvedeORxwYaaGChA4pC6FDDHuqO9lKRcqiXERog+ABIIIUgUgggfPyB1B91uIGGn2ikcYYYXnQxBhwZKbKeUMp1FMUCbKxkRwlyiAQZXq/JJ5q76I3kWhYaxLCaST0l1NNxAiEn2CEdFaJDCW69JpIdK9ihkn63Oez1Q7kRpMcOFrrx0kas/YRQ0gTt7IcHOvwlmh0UuNT13fFd1vD+168RwkggWIQwohRD3TfufjrpxN7hx3WExgJRWEX3GBHhh/fluOUN3BgVPFCCCSvcwYghOyuWOHFenbW4T4kcQYG4nUkkhwY1O4QIVXPl/tRKflkNl++7bTxQHUPYcOEPv27UMkj4NS5QYzEBocHeDGFdtUS7Z4/571K+tZYOWBB1eGoe1cZIHMSiNVEhdmhg9vbwx59TITVcgXraww0lPltjGKDC07mTyB4o8L74GXB95hMfIV7QhPHpL3UPdCBOMsKEASjBODxjRPtydsAO3uYjfyjBE4rDNeGMbxH6cxoQFsBBoQlEDr3yoAy3BkISQIFxEVSb/hbDnkTMYHr+JUEhRGDCBgLO8IgZHAgfShC+4ohvde0ZFx000K63YIECtUOiFs3HFBCuQAw4NOH9hCjBNWDgCIPgXSGYAAJ3bfGNHvnDC8iAuv35hIxC/EgelYOGD9gNJJpRRCA10zNGRKEGcEzk2j4CiBXYD4dKcyBrEoEFHFDPa2NYwSUVacDm7YEEUmge6pwWxeTUQAi3KQQWSrBJTu7GfIQUyB9W4AXxRTKCaRuEBozQNTZez5WJBIoc6UhCHerRlowg5UDkcIAocC2JRyiBG4G5xZDoYQVmgOTaBoLCxXwkEWyQQAGtcgQYUBOYHamDCc5gTOJ0E5k5ZIQaXkBGciLynB3+lA/SfGIHFWQxnttMHSnNgMiwvHMiQtAkPrfIno3MAQTEhKATmWbQ1jCCCSXAYADBxgghHGGaC9ViHDZAOQkuRJkFEYoPUNm1IzAhpIpUhBtKkAYMFoeUToRnIUpQMzFOhFAwjZ/PRjeQOcSAgz51SD0ZoQGtEHKpEnFpUI+ItoHYoQais2MdYwbQjADROLGbklSnKsOlzqEGdUhqQqB6Rzmw8m5HCB9ZqdqRO+hAa3XcyUFzilJDrqB7yRziQBI118sNNWqMIN4vd7MCHyAiT29JVCsLK5LAoCQNPuDDuAgDyY7gNCE3i5xBAiMSoPKOi5RtTUeksII9qBUhbBX+iBtoB9iRmBYhUVosQrqSWoKQ0RDAiWZW8/q8ziKECQhoYUGESNqHCEG0CflVlCjTM79M9oiHHYgUYqBblRRCCAhgGCNAKhLCMiRoUuIKRq533WASVSBMgIFmv2LcszwQj4WAwQPI69uIHKGWCmEDE3RwBDawtyhjUBh0dTNXm9xJByb4w0hyChwYKNQozR3IRmJbkLgqZAwgqAGiKMCEaSJlDDDQgRBgkMX2urIGJQhEfSl6ODySq5E6sC43aTIR88anBj6ACRM0oNzXyGEFRxBIFMbAWxffDSsw6R1ShPIRQtiABICY6EPypDxGyOEB6XLyQcZ6EDkYMS90yIP+GNagBjSoYQ15uIIH9PDCHEwXeMCk7kkco4gcqEArOYVt5gqxAwwo9y5LzfCYX4oQNlCtd4DoghW4AAYsWEENS5iBcuwAAjlwGI6XLAQNVBAcbQpWDg3YgUAOwZQMG+LTBCGzQYqI15cMIhFnMIMZxICGONgBCC7oSCLoZrbenRPKtDmMDlbwhxKO66A7xEhU0ABmwRg7sDyGiKwL8mWtoQcQRzCDEHBAgxrgAAdhYEIKtCaIm2nt2q68C0rMkgg/z7eOChFiLBlxxT/ieSQ+NkgjAcwIL2AgDilNbAoAjAYddFeRxkbvQAAxiOAQQgg28AME19oeJjyAyUrVNqP+EVLOi9iBBTDQuEHyIIQn1GEQcRVzB/cwhu9gpFEgUMES7BCHnJkl0GGVGxNoJpuCKLppDNl2QRqpAW2BwCWKG1ccaIABC8Mb4kaJQq8y0joNwMAIQYAAkXFyup+kBzBEyQgihAgDc+abZxnx6ELswIQaMKHWCJEDE4QgrqDK4QgrIFaUOF3il6xBCFCQMEwI4bflXGZnKYlLIcTwAJY2hLRHN8hz3bO3QqQxqHvwgYMe8NeXoAECyu3C019SBw7OIQ53iolN6omVPdQAASU9SGdgbRDw4cYoUFxK8PGZkSQBAqNc8YILCsGwjrRBAVAgRBAe4IAV5MABBwhBkR3+1sgKbJ8RgRT0oGsg19E0DCnACTrWZYKFNgoEC5ZPpwOGQAidH2ECKxgwAdIFUNC4jETkdUzqpxA+QHC95RkE4QUKZUhIMC7MkQE+wAgFZQJJpgcTkGT/FhIy0T4R6BAfwVkN4WEH6F0U5H6GdASL4Bd2QAI68Ac5wAh6UAI3FAcQcEEoYRScsWOFwAYEMHJNo368dxkBN4KeUQhH0FQZgWL7UQcTcHc74DI2lFgP0IBKsW8zEQVYlD9CFFZB+F8LcQQlxRRUJhCfl0DFdXxCIATFJkNRdlFvxW9/pRVawUwvRQOM8AcbcASKUAcO8FKL8Gr/RhCAUANVlBAooRz+dZF0BlgUe6ABL3U9bGMQcoBYZ0FxA4EDL4AGQGAD/AU/MFFOMDEGWSgYURACYlAILwgIMqhBj1JIG4cVbkABlhdQG/daXqgQJQBdsScYQuE3iSAGQPACRcA6WSAEL3AEp0gILkA5nLaGMicROkABcrgHIeYGikAIURADanCHiKQHG7AEXuYAHZhtB6EVsVh+tWUQQSgQIliOFKMD2zeGE4MBL/AEtMQIe1AEMAAEUYADFOAFg7ADOZMHOOOKnigZMCCNRxEFuQJjL8AEfiNHhVAHGBAE5/MATPBar4EGdZMQVhh5ipgQGPUAIlYzarE4QqEHPCAEboEGOCBPfQj+EzpgBR0FBG6gMNezjq8EJEZhB15gJiW1EacYCFBQU4RwBbWDFFAVFTDxAwS0FyHBXFFlgJKxAliQfwxZNXvQBnQgB3SgNXCgA2sgEFelB2PQgX5DCG4hBhSAAwWGRDp2FJTREXEwlvzBF4DQGYvBaS7QiRq2Y3fEEEyQe0uXUfk3BkTnBz6AAAeQAA9AAmEgPDAYBm3ACFYQBGNQBECQTWeRBxI3Q8amZ7L0AjTgFjwRFkM1cViAACzVhnczmPHRiIxQAkxQRCWlBvx4BEogBDkjFGawAhQAJSVgACkwBBjlA2vYERqzUB0RQjCQZaZ2EPsWBbgHWB9JGbyFEEL+sIgEoQF7AANMgAYa0AZC0STBYYmlFgdR0ANKQAce8ANVswYSwGjP2El/YAI00HiB5hBHsABoMIALgRR+CQPc+RoHAwJth4GA4CgOUAIWdgWJkEbFBwJe4AMXMQgdAQNcoJHu9TfWV2r4lj8+kRE14J3FtXHLZRBBBxMEClpeUAI6gAaAADWMQAdrwAZ24AdyAB4mUFJ14AFsAAVK4BaLIAckkGTQA1MfMQgv0AOG03/YRhDtEzcMBn4QMXwDUYALAQJJ5hakMRBWQAE1wAMwEDl7IAQfsC1iOonxdkty9APENRTKhBJCVERRUJ+7xQha+m/Mt52+cyfs4YtAcDD+IxcHNTADVpkHZphIX6oIfOACFhmdG2UQXgAC4/QQmZc3NVCggjhxmYMRY2gQkAEvIbVPirAHLBCpWlY+48UEpQdFHGqlecoILaoudvI8haAcaRSqO4Ol+FRPjWhJHPUSmiEHC4CBiaiTDQEDYcg9DaGRuygRn2EZ0po/MGFmNtAwyiETH8EGCMBolHg5KwBycpOdl4d2VtNc16UX3vU7bPAAVLoQN4htUeGtVKmib7ECaOCaAqEkMCFe7hGEGREYn+mssGEHCXNob+EGDzCOEUE6jBAsNdNFdwMDaxgTDMlkbAAChGkfoikbd7aOD8cG4Hmni1qtsZhjGmVf6Cr+RELgff9GRr76ECvwfYaUhsfnPgE6EN3lF4DgBl7ABtBpUhgxI7Dxr3ZgMUk0EISUESn7KzYWOzChPCBQAngHknQxswqxAs5IEAxjoTowsV7DBiaLETKBHkfgASBAAcxqVS1kFELgEtcmNSzpQoeTEe8qBEYBoDCBQoDwADxASB85qRnEtdTKCEegAypbPVgAA3orN3JQpnbQcHXLCGzQsQLBBjrAFVKmFQ1nsxNBo2ywALMoRoJkdF5GW9YmoiuRNXl6RWJLltRRHeXREXIQBZv3QFjxBOGDFHbwPjOltFYjNRG4B4fiUS6lI14gBzXwT07WrQiAgayrN4WAQhT+83BMg3SxihCt9WFC4C6FUKGKqwM+EAV2oBl28AQFwZQZ8SU+0FhHgFdnGjm85QZCoDVuFVcaMCNWOWBCG4izmjeMgAbfyrTcBKACgQTLlzt7exA5yDOuu1s+gI4CQQi/IhnD1kAzkb20CoZjcEg+IF5H4ooiyGkyWrOAYLH4yK+CtWpWQ8AL5sArinFMmY4I3BA1mxDGCl0ZAQjwlyhMAIYyYby10RX3OxAcWWyXWxBY4xKchqMPEAXf6W8sDCwIUH4mJBwwgQhCcEFQ+kDbSxA5TBE8RRR0VwNA5gObShd2EMMx8b0bWZ2MACi9c5VRMlM4SgHpogPjVJ+nOwb+V6yiYhQ2NdCxXcEeypqnEdxoVboQeeCDwrOcQpBFrspBaMAGPTxeQlB+G2tgD+AFN7OvAsw3EkTA5fdUAjF7eFaQ3RNWg+sQ3RugGTG4kyFbqHStY2A2QnEEPoAkCvi4A7xgmZQzeKsBaGAHn6yKsWu3sjoxgfx2OfQHz2k1KKRoDkYShfisDdHGL7xSMOEGNQACtyLFVlUCotxRCwgextw+d7oC/5RKmYsAtcStK+uKCqjN+eqXeJGdTYJ34IEGiwUIuUyWImY1TcIwOKokD/cWY0AAnAqCG9XDShCv6giYVpHNwRMbGj28NDrHVwtl6SgauzV56FLRnwoIOjD+BAxRFQ8sEhiNgCJtfkuLQAdBwJyKdHyxMUw0Wn+Jrl+cELHsQY/1WIRrUWy4aopAwB2bYXRqtvgoAf4WpShKElRzbK/xyidrFUjhBQ4diGEVigtwqSmK0xYdEVUtQ4g4JSYkcw2j1GMdbSBYCIt5tQ2RyAXxaEgEeUrhF40HGlKm1b/T0DcNVTloCC4QA8sFghB9GzFEhNsTivKMuiaNE4sQrBxHF7dhtY5tQA2NubrHbRTgxg7cNdK02Vdh1BjR2W9NWmGBCBLrgafFCC9t2jBtEIJ92QYxCD+AAONE1CfxgXcz27R9G7fd05MtEDXwAKBr1w5R2sN9OWNQ0iv+DRptlxGwxtwWVQgggKe95RqhGAAL9lvIVAh3ADfGPb0upN36/NxfYxRksH/3U9YDUQTKvW9/aNw37B4gwN7QLQBYUBqpLH6AYAIwAB/YHaBNxd93894EV0yT+mWzeFKAzVQLreConRBkMABfwBBh0dAUHMYjYaIWnkRlgRNfEAC1JEr9hRFHQACeHRXKidmxLeIjHroc4QUCsOGRB+ABnl/+KeEgzhAmWOMqodo6FF0jMIp1nUoJTuSkjK5LAAFvIKKFoDwZgcwU7UEbE5xOLtIfkQZeEANRzAZPGkEZoQYMkGRt2DuZGsBZ0eRd/hAolAaBZywasAF1IOOTWgj+MxPVM1d6cf4QJsEHOrAAMBADDqABmmVqyiEENM7d1XNPgX7hBrEHO1AtNvDOmH0nPbwCVArp6+Kwkz7KBNEGEPDj9QUTV7SIV2ewiaAxoRZ6ox5yBqp9BWETG9bDhb68+ZIkxicx38Z8tTwZ6iExQuHbI72gs546AFIGRVAFTuAEU9AFSpACKFAEWwDtUOAEVOAEUPAESaAEVaAFVtADGPAAChAAD4AhK2ACn/MCLGACL6AwYyImYtIDOTAmo7YCKhADQTAEPdADQvADScAET6AERqAESgAEPIADGeACP83eqiwQglAGN9ACJ4ACKGDtHXABHiACIzACIuABHS/zARHQARYgASLwAiJgAB/wBJEyI02wBEzQBEHMBFKABEeABDy/BEhwBVAABVEABUwABUtA80Rv9EGgBEEABEAQBEVQBEGQA+TWBSy77PhBCILQB3iQJH7Qz0+SJG7iHXKAB3kAB37QB2qAKK2OzygaJYSAkpa47AeRpBzswjMRS2oREoLQifR1EKwNT6wbrXTfNmyBE1GynJNaFY7xPENLEKgsfqxqHFrb5XvUNreeyk5xO4bQ0U6d2GRt3WMtuEjHalYTrfoZ8UT+FEhxO34dqgahGSbxHk2DQouAQodw+7efTIuQ+2tnpYdwCDO6agfO3gEBADs= | 1. 20.8t/m 2. 24.3t/m 3. 33.2t/m 4. 39.5t/m 해설이 아직 작성되지 않았습니다.해설을 알고 계시다면 오른쪽 해설추가 기능을 이용하여 해설을 작성하여 다른분들과 함께 해설을 나누었으면 합니다.로그인 후 오류 신고 및 해설 작성 하시면 포인트가 제공됩니다.[포인트 모으기 및 사용법] | 1. 20.8t/m [포인트 모으기 및 사용법] | 정답률 : 27%
산업기사 | 건설재료시험산업기사 | 2005년05월29일 | 1과목 : 콘크리트공학 | 1. | 어느 정도 콘크리트를 비빈 후 트럭믹서 또는 교반트럭에 투입하여 공사현장에 도달할 때까지 운반시간동안 혼합하여 도착시 완전히 혼합된 콘크리트로서 공급하는 레디믹스트 콘크리트는? |  | 1. 센트럴 믹스트 콘크리트 2. 쉬링크 믹스트 콘크리트 3. 트랜싯 믹스트 콘크리트 4. 프리 믹스트 콘크리트 해설이 아직 작성되지 않았습니다.해설을 알고 계시다면 오른쪽 해설추가 기능을 이용하여 해설을 작성하여 다른분들과 함께 해설을 나누었으면 합니다.로그인 후 오류 신고 및 해설 작성 하시면 포인트가 제공됩니다.[포인트 모으기 및 사용법] | 2. 쉬링크 믹스트 콘크리트 [포인트 모으기 및 사용법] | 정답률 : 25%
산업기사 | 건설재료시험산업기사 | 2005년05월29일 | 1과목 : 콘크리트공학 | 2. | 콘크리트의 치기온도를 낮추기 위하여 콘크리트용 재료를 냉각시키는 것을 나타내는 용어는? |  | 1. 프리쿨링(pre-cooling) 2. 프리웨팅(pre-wetting) 3. 파이프쿨링(pipe cooling) 4. 프리캐스팅(pre-casting) 해설이 아직 작성되지 않았습니다.해설을 알고 계시다면 오른쪽 해설추가 기능을 이용하여 해설을 작성하여 다른분들과 함께 해설을 나누었으면 합니다.로그인 후 오류 신고 및 해설 작성 하시면 포인트가 제공됩니다.[포인트 모으기 및 사용법] | 1. 프리쿨링(pre-cooling) [포인트 모으기 및 사용법] | 정답률 : 59%
산업기사 | 건설재료시험산업기사 | 2005년05월29일 | 1과목 : 콘크리트공학 | 3. | 반죽된 콘크리트의 공기량과 기포의 크기에 영향을 주는 요인을 열거한 다음 내용 중에서 틀린 것은? |  | 1. 포졸란의 사용량이 많아지면 공기량은 늘어난다. 2. 일반적으로 비비는 시간이 짧으면 공기가 많아진다. 3. 부배합의 콘크리트에서는 공기량이 줄어든다. 4. 시공시에 진동기를 사용하면 공기량이 적어진다. 해설이 아직 작성되지 않았습니다.해설을 알고 계시다면 오른쪽 해설추가 기능을 이용하여 해설을 작성하여 다른분들과 함께 해설을 나누었으면 합니다.로그인 후 오류 신고 및 해설 작성 하시면 포인트가 제공됩니다.[포인트 모으기 및 사용법] | 1. 포졸란의 사용량이 많아지면 공기량은 늘어난다. [포인트 모으기 및 사용법] | 정답률 : 54%
산업기사 | 건설재료시험산업기사 | 2005년05월29일 | 1과목 : 콘크리트공학 | 4. | 프리스트레스트 콘크리트중 프리스트레스의 도입을 콘크리트 구조체 경화후에 실시하는 것은? |  | 1. 프리팩트(Prepacked) 2. 레디믹스트(Ready-mixed) 3. 포스트텐션(Post-tension) 4. 프리텐션(Pre-tension) 해설이 아직 작성되지 않았습니다.해설을 알고 계시다면 오른쪽 해설추가 기능을 이용하여 해설을 작성하여 다른분들과 함께 해설을 나누었으면 합니다.로그인 후 오류 신고 및 해설 작성 하시면 포인트가 제공됩니다.[포인트 모으기 및 사용법] | 3. 포스트텐션(Post-tension) [포인트 모으기 및 사용법] | 정답률 : 43%
산업기사 | 건설재료시험산업기사 | 2005년05월29일 | 1과목 : 콘크리트공학 | 5. | 중성화에 대한 설명 중 옳지 않은 것은? |  | 1. 시멘트 속의 알칼리 성분이 골재 속의 실리카 성분과 반응하여 발생하는 화학반응이다. 2. 물-시멘트비를 작게하고 AE제, 감수제를 사용하면 중성화가 억제된다. 3. 중성화시험 방법은 페놀프탈레인 용액을 사용하여 붉은 색으로 변하지 않는 부분은 중성화된 것으로 하여 그 두께를 측정한다. 4. 콘크리트가 중성화가 되면 철근이 부식하기 쉽다. 해설이 아직 작성되지 않았습니다.해설을 알고 계시다면 오른쪽 해설추가 기능을 이용하여 해설을 작성하여 다른분들과 함께 해설을 나누었으면 합니다.로그인 후 오류 신고 및 해설 작성 하시면 포인트가 제공됩니다.[포인트 모으기 및 사용법] | 1. 시멘트 속의 알칼리 성분이 골재 속의 실리카 성분과 반응하여 발생하는 화학반응이다. [포인트 모으기 및 사용법] | 정답률 : 50%
산업기사 | 건설재료시험산업기사 | 2005년05월29일 | 1과목 : 콘크리트공학 | 6. | 재료의 성질 중 경도의 설명으로 맞는 것은? |  | 1. 재료에 인장력을 주었을 때 가늘고 길게 늘어나는 성질 2. 작은 변형에도 파괴되는 성질 3. 재료를 두드릴 때 얇게 펴지는 성질 4. 재료의 절단, 긁기, 마모등에 대한 저항성 해설이 아직 작성되지 않았습니다.해설을 알고 계시다면 오른쪽 해설추가 기능을 이용하여 해설을 작성하여 다른분들과 함께 해설을 나누었으면 합니다.로그인 후 오류 신고 및 해설 작성 하시면 포인트가 제공됩니다.[포인트 모으기 및 사용법] | 4. 재료의 절단, 긁기, 마모등에 대한 저항성 [포인트 모으기 및 사용법] | 정답률 : 70%
산업기사 | 건설재료시험산업기사 | 2005년05월29일 | 1과목 : 콘크리트공학 | 7. | 시멘트의 성분이 일정할 경우 분말이 미세한 시멘트의 성질중 옳은 것은? |  | 1. 초기강도가 작다. 2. 색이 어두워지고 비중이 무거워 진다. 3. 블리딩이 많고 워커블한 콘크리트가 얻어진다. 4. 풍화되기 쉽고 건조수축이 커져서 균열이 발생하기 쉽다. 해설이 아직 작성되지 않았습니다.해설을 알고 계시다면 오른쪽 해설추가 기능을 이용하여 해설을 작성하여 다른분들과 함께 해설을 나누었으면 합니다.로그인 후 오류 신고 및 해설 작성 하시면 포인트가 제공됩니다.[포인트 모으기 및 사용법] | 4. 풍화되기 쉽고 건조수축이 커져서 균열이 발생하기 쉽다. [포인트 모으기 및 사용법] | 정답률 : 54%
산업기사 | 건설재료시험산업기사 | 2005년05월29일 | 1과목 : 콘크리트공학 | 8. | 콘크리트의 응력-변형률관계를 나타낸 것으로 타당한 것은? (단, x축은 변형률, y축은 응력을 나타냄) | R0lGODlhjgCJAHcAACH5BAAAAAAALAAAAACOAIkAhwAAAAgICBAQEBgYGCEYISEhISkpKTExMTk5OUJCQkpKSlJSUlpaWmNjY2tra3Nzc3t7e4SEhISMhIyMjJSUlJycnKWlpa2tra21rbW1tb29vcbGxs7Oxs7OztbW1t7e1t7e3ufn5+/v7/f39////wAAAAAAAAAAAAAAAAAAAAAAAAAAAAAAAAAAAAAAAAAAAAAAAAAAAAAAAAAAAAAAAAAAAAAAAAAAAAAAAAAAAAAAAAAAAAAAAAAAAAAAAAAAAAAAAAAAAAAAAAAAAAAAAAAAAAAAAAAAAAAAAAAAAAAAAAAAAAAAAAAAAAAAAAAAAAAAAAAAAAAAAAAAAAAAAAAAAAAAAAAAAAAAAAAAAAAAAAAAAAAAAAAAAAAAAAAAAAAAAAAAAAAAAAAAAAAAAAAAAAAAAAAAAAAAAAAAAAAAAAAAAAAAAAAAAAAAAAAAAAAAAAAAAAAAAAAAAAAAAAAAAAAAAAAAAAAAAAAAAAAAAAAAAAAAAAAAAAAAAAAAAAAAAAAAAAAAAAAAAAAAAAAAAAAAAAAAAAAAAAAAAAAAAAAAAAAAAAAAAAAAAAAAAAAAAAAAAAAAAAAAAAAAAAAAAAAAAAAAAAAAAAAAAAAAAAAAAAAAAAAAAAAAAAAAAAAAAAAAAAAAAAAAAAAAAAAAAAAAAAAAAAAAAAAAAAAAAAAAAAAAAAAAAAAAAAAAAAAAAAAAAAAAAAAAAAAAAAAAAAAAAAAAAAAAAAAAAAAAAAAAAAAAAAAAAAAAAAAAAAAAAAAAAAAAAAAAAAAAAAAAAAAAAAAAAAAAAAAAAAAAAAAAAAAAAAAAAAAAAAAAAAAAAAAAAAAAAAAAAAAAAAAAAAAAAAAAAAAAAAAAAAAAAAAAAAAAAAAAAAAAAAAAAAAAAAAAAAAAAAAAAAAAAAAAAAAAAAAAAAAAAAAAAAAAAAAAAAAAAAAAAAAAAAAAAAAAAAAAAAAAAAAAAAAAAAAAAAAAAAAAAAAAAAAAAAAAAAAAAAAAAAAAAAAAAAAAAAj+AEkIHEiwoMGDCBMqXMiwocOHECNKnEixosWLGDNq3Mixo8ePIEOKHEmypEYPIEyqXGlxRIUKI1jKnMlQhAEDIkTQ3MmTRIgOAgRo2BBzpYYMIor2XDnCwwYAACxYUGqSQgQQVJeWDOGgAVQFCnSazGlgQAasWlVy9QpgwQKxJUGAMCAUbdqtEiAMGPAyq8gKFBAY8HBX5YijAwpsIKrSgWMHKQurtGlghF+RCBBYQCp58k3LJj14KDDAQ4jLnT9SBl1ycVC7qUmuRt1xBIQIDRrAjT1SxIEDrHvnhgCBNm+OvhEEFxmiQAENGowf1+gbOMkRGzTcDBF5usjqy1X+A/7tvWR1EtIxgljA4MGD8rIPKCfpIUGCCRPg906gPL1FERoAIEAHHej3HQIJoBcSgBYUcIBcBi6Y2UgePOAAAw5E+B15/k2EXQILUFCBhgv+1uFEImRggAIXZEAiSCJMeCJEInRQQQEJ5PSiagiGpxEIGUxwwFu77UhdjyBtkNsD+RnpUXI+YjTCBQiEeIGTTxpwgIIcjSACBQIkkMEGWHYE3owNgaBBBAUwEEKRZV4EJZoMeXDBAwY0wGWcGYlgX5QWXaAAhiPyuVGM83VZAQIMTHClodR9RmdCI4QAQQBuhgApdc4BOlEHGThQwAOebkrjXqVGlAFuCDRpKkb+UHI0QQINTODiq7DKmJFlEORpAZm4yjmhRiF4wEAAEaQabE2ZKdvQBhc0YAAFky5LEHgaVfDYrdZWdF61A1n2AAIPWFBgtwpBpS4ABZ15kZcMDBDBBpqiixC7BeErEKJ7UtSBBgoIABO4ceo7kMGIEixQBhYsYMBU9qa7rsEk8KswbsSdGzGKYGXUQKsXdLcxQRNPHC4DDGSEQAAWwDYyjQkocJEHHShQQAYKG1pyu/xddJQCBwD7skEUk4CwfRcxoMBthA1N9NMD+ZmgRQu0akG9TudrMkEgoOytTQNokFTWEYXQMUUZZJDAAR3kHHGMU08UQQRgiUy2QyIosID+hyNkJiKcdy80glsoUtYi4IEn5KfMaEI3gAAuB7610dciHZFLFdiHdeL5Gg3VteRd7tgEyXJ+8LoHX4vg5SH8lrbbkFKsLkEhWP7QCCAERaDpqUMt0Ahe337UTbyTvDXCweP90rDFOzT43g+BEDME7zUvUMmfR312QzU6aEGh1h90dILp4a5BAAPsHr74126/UAhWIaCAl+uzP1AIhDfkAfWD1p+m7QvZgAESUIFH+U8h0pOZ4ERwARxlQAMHXIj04paQEGyAAgNIgLPqVx8KIsQDE4DAAjIEu6x5gHkJUZIDIECBCDJkgoJr0AI0oDEXIgSGlBJBBQaggA40zYb+BxEBCNxnEDWxSU8lzJoIzKbAD1oAAgmoHhARIsSYKUQDxHkA+KZokCUCsCAuOUADMlBDLhKkUigEYwQwhRIzHoQ7oTOInR5wgAi4ESFw3NJBNlCBB9znjkEEQRoHUgEMRYBbgLyfB+IYLhH0ygEXKCMgcecBLRmEOwwAAGQQ50YQVNIABrnABBxGrSQGzpMFAGVBtFW1LSZSkSi0TANGVQFJJrJSi9Tjvro2AAhowG6vJIEnGbkBtQGAAmMLZrhAIEBVCqQCEVhAAgyozN85JZUEgQADGuAAoVVTIMWynJdsNoFffpNr9VFgCGrHlw5wcpLhnNrPDgDBc3KtA5b+A0wDFuDNczYFn1OzENPsSRCaWZEECXjYBt55S5qBJSZ0OYspi0czt1xAUAj4IUHR40m9UYACDFgAMO3pyZvYpwIWYGgwf7IX54xJpbcsVgBmCgDTbLRdIJipW07DO7ls8HY5FUBuNBWToirIqEVJ6lG5pFSmIqSp/aIJgdaZxEo55ya56UoDttmVrjrmAVl0AH7c85gVku42+KFACG8TgQmICKUVwA9x2upWtU4ApRdNG3Qy0KIHauACeL3AUaSSnb0+cDGLGQpiCwudxeTGAKOaQAd4+i4RbDM3dD3r3OZGOrp+FD8vUStn6/rRtwKGdGp9iVSkElq3Aia0KN3+TF9bdNHaMuwleb2AVNKWtrzy9rfAzasGUEaaBjwgAx6AKffWWSyadWCx0I3uYqEzFOoWtrdSqa1us1vd3mp3uy2yAGBN+72XqNa85wVMaT+bVvWS9q1uCQAAtBQBC2i0JZbJiX6Zy9/++ve//JWLJwcsGt0OBQQWHJMHNECBkNlJt4CtpWhE48kJW/jCGPbhhTV84Y+6p4A+nGjzspMd5SrTMj+9aYQMhi8WZ+96xtuZ/1gM43QtpGjNw172sFfj6/F4xiTrMeVa/GLKcZHGRk6yvpasYxzzzsUvXrLnZBfkA8oYylX2sYyPfBEnF8/Lp0NdjCdXPzAnuXdCBqITjrUm5jCTWcVwjrOc50znOocvIAA7 | 1. 2. 3. 4. 해설이 아직 작성되지 않았습니다.해설을 알고 계시다면 오른쪽 해설추가 기능을 이용하여 해설을 작성하여 다른분들과 함께 해설을 나누었으면 합니다.로그인 후 오류 신고 및 해설 작성 하시면 포인트가 제공됩니다.[포인트 모으기 및 사용법] | 3. [포인트 모으기 및 사용법] | 정답률 : 43%
산업기사 | 건설재료시험산업기사 | 2005년05월29일 | 1과목 : 콘크리트공학 | 9. | 평균값과 범위의 관리도는 어느 것인가? | R0lGODlhMQAcAHcAACH5BAAAAAAALAAAAAAxABwAhAAAAAAAOgAAZgA6kABmtjoAADoAZjo6kDpmtjqQ22YAAGa2/5A6AJCQ25Db/7ZmALa2trb//9uQOtv///+2Zv/bkP//tv//2////wAAAAAAAAAAAAAAAAAAAAAAAAAAAAi2ADEIHEiwoMGDCBMqXMiwocOHECNKnMjQggIAGDNiFBCBosePIEOKHCmQgkaMAyaQdHiBAYGBDwI4WNnwwUuBFm/SVGhzYMuUO3nqtLiA4QOMCVoC4Eixp8AHRRtWMNBRQtSmGoE6rIDAQoOCFQqczCjToNOwOhtSYPrRKQYJbBly5QrSrYSycg+olJA2YkudEgAUhZBQKUeLAPBCNJmxqMkEXoM6DBxXsuXLmDNr3sy5s2eSAQEAOw== | 1. 관리도 2. x 관리도 3. P 관리도 4. Pn 관리도 해설이 아직 작성되지 않았습니다.해설을 알고 계시다면 오른쪽 해설추가 기능을 이용하여 해설을 작성하여 다른분들과 함께 해설을 나누었으면 합니다.로그인 후 오류 신고 및 해설 작성 하시면 포인트가 제공됩니다.[포인트 모으기 및 사용법] | 1. 관리도 [포인트 모으기 및 사용법] | 정답률 : 38%
산업기사 | 건설재료시험산업기사 | 2005년05월29일 | 1과목 : 콘크리트공학 | 10. | 콘크리트 표준시방서에서는 일평균 기온이 최소 얼마 이하일 때 한중콘크리트의 적용을 받도록 규정하고 있는가? |  | 1. 4℃ 2. 0℃ 3. -2℃ 4. -5℃ | 1. 4℃ | 정답률 : 73% | <문제 해설>하루 기온중 기온이 5도 미만으로 떨어질 경우 한중콘크리트 적용[해설작성자 : 준비생]
산업기사 | 건설재료시험산업기사 | 2005년05월29일 | 1과목 : 콘크리트공학 | 11. | 다음 중 콘크리트 양생에 관한 설명이다. 옳지 않은 것은? |  | 1. 콘크리트가 충분히 경화할때까지 충격과 과대한 하중을 가하지 않도록 한다. 2. 서리, 일광의 직사, 바람, 비에 대하여 콘크리트의 노출면을 보호한다. 3. 타설이 끝난 콘크리트는 일정기간동안 습윤양생을 실시한다. 4. 타설이 끝난 콘크리트는 일정기간동안 될 수 있는 한 높은 온도로 양생해야 한다. 해설이 아직 작성되지 않았습니다.해설을 알고 계시다면 오른쪽 해설추가 기능을 이용하여 해설을 작성하여 다른분들과 함께 해설을 나누었으면 합니다.로그인 후 오류 신고 및 해설 작성 하시면 포인트가 제공됩니다.[포인트 모으기 및 사용법] | 4. 타설이 끝난 콘크리트는 일정기간동안 될 수 있는 한 높은 온도로 양생해야 한다. [포인트 모으기 및 사용법] | 정답률 : 94%
산업기사 | 건설재료시험산업기사 | 2005년05월29일 | 1과목 : 콘크리트공학 | 12. | 다음 실험방법 중 콘크리트의 반죽질기를 측정하는 시험이 아닌 것은? |  | 1. 블리딩 시험 2. Vee Bee 시험 3. 리몰딩 시험 4. 슬럼프 시험 해설이 아직 작성되지 않았습니다.해설을 알고 계시다면 오른쪽 해설추가 기능을 이용하여 해설을 작성하여 다른분들과 함께 해설을 나누었으면 합니다.로그인 후 오류 신고 및 해설 작성 하시면 포인트가 제공됩니다.[포인트 모으기 및 사용법] | 1. 블리딩 시험 [포인트 모으기 및 사용법] | 정답률 : 48%
산업기사 | 건설재료시험산업기사 | 2005년05월29일 | 1과목 : 콘크리트공학 | 13. | 콘크리트의 시방배합을 현장배합으로 수정할 경우에 반드시 해야 할 실험은? |  | 1. 비중, 입도 2. 표면수율, 입도 3. 안정성, 마모율 4. 표면수율, 유기불순물 해설이 아직 작성되지 않았습니다.해설을 알고 계시다면 오른쪽 해설추가 기능을 이용하여 해설을 작성하여 다른분들과 함께 해설을 나누었으면 합니다.로그인 후 오류 신고 및 해설 작성 하시면 포인트가 제공됩니다.[포인트 모으기 및 사용법] | 2. 표면수율, 입도 [포인트 모으기 및 사용법] | 정답률 : 50%
산업기사 | 건설재료시험산업기사 | 2005년05월29일 | 1과목 : 콘크리트공학 | 14. | 물-시멘트비를 결정하는 기준으로 가장 거리가 먼 것은? |  | 1. 압축강도를 기준으로 결정 2. 내구성을 고려하여 결정 3. 수밀성을 고려하여 결정 4. 잔골재율을 고려하여 결정 해설이 아직 작성되지 않았습니다.해설을 알고 계시다면 오른쪽 해설추가 기능을 이용하여 해설을 작성하여 다른분들과 함께 해설을 나누었으면 합니다.로그인 후 오류 신고 및 해설 작성 하시면 포인트가 제공됩니다.[포인트 모으기 및 사용법] | 4. 잔골재율을 고려하여 결정 [포인트 모으기 및 사용법] | 정답률 : 알수없음
산업기사 | 건설재료시험산업기사 | 2005년05월29일 | 1과목 : 콘크리트공학 | 15. | 골재의 단위 용적질량이 1.65t/m3이고, 굵은골재의 밀도가 2.6g/cm3일 때, 이 골재의 공극률은 얼마인가? |  | 1. 36.5 % 2. 57.5 % 3. 63.5 % 4. 70.2 % 해설이 아직 작성되지 않았습니다.해설을 알고 계시다면 오른쪽 해설추가 기능을 이용하여 해설을 작성하여 다른분들과 함께 해설을 나누었으면 합니다.로그인 후 오류 신고 및 해설 작성 하시면 포인트가 제공됩니다.[포인트 모으기 및 사용법] | 1. 36.5 % [포인트 모으기 및 사용법] | 정답률 : 37%
산업기사 | 건설재료시험산업기사 | 2005년05월29일 | 1과목 : 콘크리트공학 | 16. | 경량골재 콘크리트의 시공과 관련된 설명으로 부적절한 것은? |  | 1. 진동기를 사용해서 다짐하는 것은 좋지 않다. 2. 골재의 프리웨팅(pre-wetting)이 필요하다. 3. 슬럼프가 일반적으로 작게 나오는 경향이 있다. 4. 건조균열을 일으키기 쉽기 때문에 양생중 습윤상태를 유지하도록 특히 주의한다. 해설이 아직 작성되지 않았습니다.해설을 알고 계시다면 오른쪽 해설추가 기능을 이용하여 해설을 작성하여 다른분들과 함께 해설을 나누었으면 합니다.로그인 후 오류 신고 및 해설 작성 하시면 포인트가 제공됩니다.[포인트 모으기 및 사용법] | 1. 진동기를 사용해서 다짐하는 것은 좋지 않다. [포인트 모으기 및 사용법] | 정답률 : 72%
산업기사 | 건설재료시험산업기사 | 2005년05월29일 | 1과목 : 콘크리트공학 | 17. | 매스콘크리트의 온도균열을 제어하기 위한 대책이 아닌 것은? |  | 1. 프리쿨링(pre-cooling) 방법 2. 파이프쿨링(pipe-cooling) 방법 3. 플라이애쉬나 고로슬래그 미분말의 사용 4. 속경성 시멘트의 사용 해설이 아직 작성되지 않았습니다.해설을 알고 계시다면 오른쪽 해설추가 기능을 이용하여 해설을 작성하여 다른분들과 함께 해설을 나누었으면 합니다.로그인 후 오류 신고 및 해설 작성 하시면 포인트가 제공됩니다.[포인트 모으기 및 사용법] | 4. 속경성 시멘트의 사용 [포인트 모으기 및 사용법] | 정답률 : 62%
산업기사 | 건설재료시험산업기사 | 2005년05월29일 | 1과목 : 콘크리트공학 | 18. | 프리팩트 콘크리트에 관한 설명으로 잘못된 것은? |  | 1. 프리팩트 콘크리트의 주입 모르타르는 보통포틀랜드 시멘트에 플라이애쉬와 같은 혼화재를 사용하면 유리한 점이 있다. 2. 수중에서만 시공되고, 공기 중에서는 시공되지 않는다. 3. 프리팩트 콘크리트의 강도는 재령 28일 또는 91일의 압축강도를 기준으로 정하고 있다. 4. 주입 모르타르용 잔골재의 조립률은 1.4∼2.2 범위가 좋다. 해설이 아직 작성되지 않았습니다.해설을 알고 계시다면 오른쪽 해설추가 기능을 이용하여 해설을 작성하여 다른분들과 함께 해설을 나누었으면 합니다.로그인 후 오류 신고 및 해설 작성 하시면 포인트가 제공됩니다.[포인트 모으기 및 사용법] | 2. 수중에서만 시공되고, 공기 중에서는 시공되지 않는다. [포인트 모으기 및 사용법] | 정답률 : 50%
산업기사 | 건설재료시험산업기사 | 2005년05월29일 | 1과목 : 콘크리트공학 | 19. | 플라이애쉬를 사용할 경우에 주의할 사항으로 옳지 않은 것은? |  | 1. 플라이애쉬는 보존중에 입자가 응집하여 고결하는 경우가 생기므로 저장에 유의하여야 한다. 2. 플라이애쉬를 사용한 콘크리트는 소요의 공기량을 얻기위해 AE제의 사용량을 감소시켜야 한다. 3. 플라이애쉬는 산업부산물이기 때문에 제조공장, 시기에 따라 품질의 변동이 생기기 쉬으므로 사용할 때 품질을 확인해야한다. 4. 플라이애쉬는 수화열을 감소시켜 조기강도가 낮으므로 조기에 강도를 필요로 하는 공사에는 사용해서는 안된다. 해설이 아직 작성되지 않았습니다.해설을 알고 계시다면 오른쪽 해설추가 기능을 이용하여 해설을 작성하여 다른분들과 함께 해설을 나누었으면 합니다.로그인 후 오류 신고 및 해설 작성 하시면 포인트가 제공됩니다.[포인트 모으기 및 사용법] | 2. 플라이애쉬를 사용한 콘크리트는 소요의 공기량을 얻기위해 AE제의 사용량을 감소시켜야 한다. [포인트 모으기 및 사용법] | 정답률 : 42%
산업기사 | 건설재료시험산업기사 | 2005년05월29일 | 1과목 : 콘크리트공학 | 20. | 강섬유 보강 콘크리트에 대한 내용중 틀린 것은? |  | 1. 압축강도가 10-20%정도 증가한다. 2. 인장강도는 30-60% 정도 증가한다. 3. 콘크리트에 대한 강섬유의 혼합비율의 범위는 용적백분율로 0.5-2%가 일반적이다. 4. 휨인성은 보통콘크리트에 비해 현저히 증대하여 약 100배까지 증가시킬 수 있다. 해설이 아직 작성되지 않았습니다.해설을 알고 계시다면 오른쪽 해설추가 기능을 이용하여 해설을 작성하여 다른분들과 함께 해설을 나누었으면 합니다.로그인 후 오류 신고 및 해설 작성 하시면 포인트가 제공됩니다.[포인트 모으기 및 사용법] | 1. 압축강도가 10-20%정도 증가한다. [포인트 모으기 및 사용법] | 정답률 : 29%
산업기사 | 건설재료시험산업기사 | 2005년05월29일 | 2과목 : 건설재료 및 시험 | 21. | 건설공사 품질시험기준중 콘크리트 경계블록 (보·차도용)의 휨강도시험은 몇 매마다 실시하는가? |  | 1. 4000매 2. 3000매 3. 2000매 4. 1000매 해설이 아직 작성되지 않았습니다.해설을 알고 계시다면 오른쪽 해설추가 기능을 이용하여 해설을 작성하여 다른분들과 함께 해설을 나누었으면 합니다.로그인 후 오류 신고 및 해설 작성 하시면 포인트가 제공됩니다.[포인트 모으기 및 사용법] | 4. 1000매 [포인트 모으기 및 사용법] | 정답률 : 알수없음
산업기사 | 건설재료시험산업기사 | 2005년05월29일 | 2과목 : 건설재료 및 시험 | 22. | 다음 중 사용량이 많아서 콘크리트의 배합설계에 고려하여야 하는 혼화재료는 어느 것인가? |  | 1. AE제 2. 감수제 3. 지연제 4. 슬래그 해설이 아직 작성되지 않았습니다.해설을 알고 계시다면 오른쪽 해설추가 기능을 이용하여 해설을 작성하여 다른분들과 함께 해설을 나누었으면 합니다.로그인 후 오류 신고 및 해설 작성 하시면 포인트가 제공됩니다.[포인트 모으기 및 사용법] | 4. 슬래그 [포인트 모으기 및 사용법] | 정답률 : 50%
산업기사 | 건설재료시험산업기사 | 2005년05월29일 | 2과목 : 건설재료 및 시험 | 23. | 골재의 체가름 시험결과 각체의 누적잔유량(%)이 다음의 표와 같을 때 조립율은 얼마인가 ? | R0lGODlh5wA3AXcAACH5BAAAAAAALAAAAADnADcBgAAAAP///wj+AAMIHEiwoMGDCBMqXMiwocOHECNKnEixosWLGDNq3Mixo8ePIEOKHEmypMmTKFOqXMmypcuXIAHInEmzps2bOHPq3Mmzp8+fQIMKHUpU50IAMDEiTcq05dKET5tKjCq1KkmqBrFaZah1q9eNXQeG/ZqVrFmOYwOkPauWrVuLadeelfu2bsG4dg/SzWsXb8OZApFGjXtTbM3ADtfaRGx4qWCCNMUqHLu4beDFVCtfjmxZ8mW9D/1GfOwZYlfHiUczBv108GrQR++WLd2ZNuTNq1HnTj35b2TSmw/3hk13L+PWvzu7rj17OOfbtLEi57zcsu7Xw6GGlmwc9uziphv+lwa+nHJhyNURT8eu3Hvm67YRiubK3fT577z/Qh9f+3l32e1BB59awrFHIHAAJpidfNsBNt193u0H3lEyKdiWg7FRVN5+F4aGWXzMgdgcg/khyOGC/OmXUWshWogeTvmdOFV8jmWmonb6oXbajRxOSKFmHQaJI31ZQeheTi8CZptu6Q1JIn06Sqihi0+qVp+QSPK4oGInSiflcSKOGOGQjzV5V5YVUjnmdruZKKaTWxKJnZcipmngmmrGNpiRM2rJJmsZyhnogQW+Jl2hd8oI55t5/cfXXIM+6uijZM0nKaWYMqpoX5l2muinbk3qqVSW8iXqqEyV2iiqmKrKKav+l05W1Ky01mrrrbjmSmukpsIa66Kr+hossK8KW5erxxpbbJW/KssWsm+d6mxK0IY6rbUoTiQcoh9JC5OSlFZrpbfhhRvms7zCBWpH5Dp1LqTZVsTiSe2yNG+zeE4Z3Gc1ttjnr/WuJO6fLJbZobcBq3Rvr/Fqy6DBBl+UMLXvmjWwn+odLKS8rVZcaboO8wfxxvoC3HHD/+KmccTqtmonvpomey28xMo888coR3uzxSDbvPNWF+P8M9A96zw00Tlje3RVQX818dJKFa001Kn+qOvVWGet9da5So0u1U017dXTYJfMLMNlf+s1zWm7JDbSbbu9Ns9xy53013XbOzf+j+CKRDa9L6N9tob3/u2x04ePvTeFKfp9sr9T56ta4Vc9bnjld+coMmkVknv5SAsPO/i4Iq8M+Z9of+545hlSPrKbKQ+rekhvF6lkwaYjbPnjo4fc3uunxyg775KnfHvuUbs8O+2LK5633qwL/TzF0SM+vcLNw309vdlbtfz2oH4fE/go1c40+dxX7zz6mNdsNPugd38+/PHLyvX9+Oevv9byk0p//e6L3P/Y1b+wDZB56tPeAdFSwKot0CPm898DCZhAvbysbwgMV+BEV7wS7QaAqSNezAj2wdWZzFwVxFHourU7FAawXL/jHOxiVyzxUfCFMcId8CTWQpjlCYb+bUIeD11oQwamUEY6NN0QT+jDTQExiDtsGRMF10HfgOt4UeSY8jIVQQNO0Ig4pNsXNdJFB45xRQ1MShGnV0Y1npGMaVTbG5MXRunN0WxVZNsdfde79+2Rj3kU4x9peKb9GfKQiEwkjI7oxUES0ol+dCTqAmlHSWIMkgK0pNTWCEZNXjJx1vPkJ9clPAyOb4si/KGHvmTCELqwj0BcIQR7SMURxhKUeHwlB22JuoLJMHjCa2IkeZnD+mQxl7tMJiZ7aUwlSlGYPqPkoJI4siXWEprALGbGjgnIZaVymaVME/B0p0FTRpOYghRl0jgJFnWOMpvpdGcH2QlHea6zU/T+jFsb5WhPWOaTjv205T+tGVBMDvSZBX3XQbWYUIMq8qEQjSj/GGnGhoYPnxY1KEYzelEucrSj3wzoPl+yUKqN1G4cPSm3WmmqDXoTne/MoCuxWa81lpSh1wRnME1yU2QOU5X2sVPn+NXJlvb0iTCVU5SqiUZPHXWnOiUdN3EaUrzBUl/jbKdTqwrPGy1VY/WcojJx+aNmsgygRvUoRd340ZO6q61xJOlHg/fUSTbUrdBLaVxRmlG8CmyufsUeXNfKz75aTaKITaxifbLXt+qVsHIdbB1DaVjI8tWigaXeYye7vspyVoF3baA5V6rVcqr1s6wkq0+VVldBSbM5dGr+30xzqto1za61gcLtPdG6LwJZZ4Z27YtLzwlU15ZuqsF9n24DKC25ZPVUy31SdOeJUO1klao15Cp0s/Pc6tpsugKFC3VetE2wrjZUw/1pVKHK0tBa1rGevaoe3Yva+W1WvvFMaGbLB9jG5jW+rwWtfv37V8nKZ7EITrCC95u++wbYe/19738xS2DBOjipnaWwhAt84eLmt6BtDIs5i4reB4EXpISTbntpNqCxkhJksiytcl9M2QcD1XAnFtBp8bvbofq2uUQc8Xw9nDNqksxKoovxh2vrRNcgl72VZPJlMZwvGz05phCub2S1XCfZXNm481VylNdbJRMjb7vCvWL+epdMYyifssNkFjCIK6xZAFM5y3CWckU1zOU905fHNf6zjSWY5zZnWNC2W7CiF41IOvPXwINupJ2JHOgBb9jCk44znjOtZ7YWuquVnjNFRyzksCZ5zWOW8grFzFv0No64mn61obHr6hLCWtU04mmvKOdiUMM20UT9MUGtxeuXUvrXCeourelW7FvPOrVQdGY34dVs9eKaPUY+6yMrNd5nFzbSqzareafN2k5zGNAWXBgWpb1ttpU61d7uM7lF6ugGczrekuYzuuVM70vXWd+R9rOl5f1tRB+b3/1ksK4hnWhGO/zhEyX4lu/ta4TbU+ElybGvMC5bgN/ZvhTXeKz+B8lxEHr84IU88OVOXKB3h/raIWL1sGUmc4uj+XQ4PlnNNw3uc+WciTnuoixv90sgN8vlh0a5rL0sxPOKcecg7/mnlO10ykKd0PuGNtO/XO9WXj3fH7d1tJk6b0F+XeAjV1l/xNn0stsR6Ta/ob1Pnna091viUx541qNu8Lp7OuQb/bTIzf3Gkq9Y1HiHL90bA/HGO95WXc94hBM/4b4TPu+I3zvWF49vuyc88h23fOf/zvmKH8hJpJ35XC6I6pfPeuhmknu5A2TsOMc49iRmsdgzafsuX17zjo2tsyt++yQZ5remZ/mSaPqvHaXoukh9Vt9E/rbiE6ftbn66dptlP7qvahvL1hs8XbkfoXlBP7lCa3HtVXtFC7Wf62F3m1CfM3zPYf7uwPf8xUFvctGbnu96F3Ck53/i938kx3+Hh38CWHABGH/6J0+GJ1Ol93gUWIFCMVcYmIEauIEc2IEe+IFSERAAOw== | 1. 2.70 2. 2.48 3. 5.40 4. 4.96 해설이 아직 작성되지 않았습니다.해설을 알고 계시다면 오른쪽 해설추가 기능을 이용하여 해설을 작성하여 다른분들과 함께 해설을 나누었으면 합니다.로그인 후 오류 신고 및 해설 작성 하시면 포인트가 제공됩니다.[포인트 모으기 및 사용법] | 2. 2.48 [포인트 모으기 및 사용법] | 정답률 : 73%
산업기사 | 건설재료시험산업기사 | 2005년05월29일 | 2과목 : 건설재료 및 시험 | 24. | 플라스틱의 특성에 대한 설명 중 부적당한 것은? |  | 1. 전기 절연성이 크다. 2. 내열성이 우수하다. 3. 내절연성, 전기적 특성이 우수하다. 4. 내식성이 양호하다. 해설이 아직 작성되지 않았습니다.해설을 알고 계시다면 오른쪽 해설추가 기능을 이용하여 해설을 작성하여 다른분들과 함께 해설을 나누었으면 합니다.로그인 후 오류 신고 및 해설 작성 하시면 포인트가 제공됩니다.[포인트 모으기 및 사용법] | 2. 내열성이 우수하다. [포인트 모으기 및 사용법] | 정답률 : 100%
산업기사 | 건설재료시험산업기사 | 2005년05월29일 | 2과목 : 건설재료 및 시험 | 25. | 강을 가열하거나 냉각시키면 강의 결정이 변화되어 필요한 용도와 목적에 맞는 성질로 변화된다. 이러한 작업과정을 무엇이라 하는가? |  | 1. 합금 2. 도가니 3. 인발작업 4. 열처리 해설이 아직 작성되지 않았습니다.해설을 알고 계시다면 오른쪽 해설추가 기능을 이용하여 해설을 작성하여 다른분들과 함께 해설을 나누었으면 합니다.로그인 후 오류 신고 및 해설 작성 하시면 포인트가 제공됩니다.[포인트 모으기 및 사용법] | 4. 열처리 [포인트 모으기 및 사용법] | 정답률 : 79%
산업기사 | 건설재료시험산업기사 | 2005년05월29일 | 2과목 : 건설재료 및 시험 | 26. | 토목섬유(Geotextiles)의 주된 기능이 아닌 것은? |  | 1. 혼합기능 2. 배수기능 3. 분리기능 4. 보강기능 해설이 아직 작성되지 않았습니다.해설을 알고 계시다면 오른쪽 해설추가 기능을 이용하여 해설을 작성하여 다른분들과 함께 해설을 나누었으면 합니다.로그인 후 오류 신고 및 해설 작성 하시면 포인트가 제공됩니다.[포인트 모으기 및 사용법] | 1. 혼합기능 [포인트 모으기 및 사용법] | 정답률 : 59%
산업기사 | 건설재료시험산업기사 | 2005년05월29일 | 2과목 : 건설재료 및 시험 | 27. | 다음중에서 폭발력이 강하고 수중(물속)에서도 폭발할 수 있는 다이나마이트(dynamite)는? |  | 1. 분상 다이나마이트 2. 규조토 다이나마이트 3. 교질 다이나마이트 4. 스트레이트(straight) 다이나마이트 해설이 아직 작성되지 않았습니다.해설을 알고 계시다면 오른쪽 해설추가 기능을 이용하여 해설을 작성하여 다른분들과 함께 해설을 나누었으면 합니다.로그인 후 오류 신고 및 해설 작성 하시면 포인트가 제공됩니다.[포인트 모으기 및 사용법] | 3. 교질 다이나마이트 [포인트 모으기 및 사용법] | 정답률 : 87%
산업기사 | 건설재료시험산업기사 | 2005년05월29일 | 2과목 : 건설재료 및 시험 | 28. | 포졸란 반응(Pozzolanic reaction)의 효과에 대한 설명으로 잘못된 것은? |  | 1. 강도와 수밀성이 증대된다. 2. 해수에 대한 화학 저항성이 향상된다. 3. 재료분리가 적고 워커빌리티가 좋아진다. 4. 단위시멘트량이 증가되어 수화열이 커진다. 해설이 아직 작성되지 않았습니다.해설을 알고 계시다면 오른쪽 해설추가 기능을 이용하여 해설을 작성하여 다른분들과 함께 해설을 나누었으면 합니다.로그인 후 오류 신고 및 해설 작성 하시면 포인트가 제공됩니다.[포인트 모으기 및 사용법] | 4. 단위시멘트량이 증가되어 수화열이 커진다. [포인트 모으기 및 사용법] | 정답률 : 40%
산업기사 | 건설재료시험산업기사 | 2005년05월29일 | 2과목 : 건설재료 및 시험 | 29. | 콘크리트의 골재로서 주변의 강가에서 모래와 자갈을 채취하여 쓰고자 한다. 반드시 하지 않아도 되는 시험은? |  | 1. 유기 불순물시험 2. 안정성시험 3. 염화물시험 4. 비중 및 흡수율시험 해설이 아직 작성되지 않았습니다.해설을 알고 계시다면 오른쪽 해설추가 기능을 이용하여 해설을 작성하여 다른분들과 함께 해설을 나누었으면 합니다.로그인 후 오류 신고 및 해설 작성 하시면 포인트가 제공됩니다.[포인트 모으기 및 사용법] | 3. 염화물시험 [포인트 모으기 및 사용법] | 정답률 : 50%
산업기사 | 건설재료시험산업기사 | 2005년05월29일 | 2과목 : 건설재료 및 시험 | 30. | AE 콘크리트의 특성에 관한 설명 중 옳은 것은? |  | 1. 콘크리트의 단위중량이 감소하고 철근과의 부착강도가 약화된다. 2. 동결 융해에 대한 저항성이 작아지고 수축성도 적게 된다. 3. 블리딩(Bleeding)이 감소하고 수밀성도 감소한다. 4. 워커빌리티는 양호해지나 재료의 분리가 잘 일어난다. 해설이 아직 작성되지 않았습니다.해설을 알고 계시다면 오른쪽 해설추가 기능을 이용하여 해설을 작성하여 다른분들과 함께 해설을 나누었으면 합니다.로그인 후 오류 신고 및 해설 작성 하시면 포인트가 제공됩니다.[포인트 모으기 및 사용법] | 1. 콘크리트의 단위중량이 감소하고 철근과의 부착강도가 약화된다. [포인트 모으기 및 사용법] | 정답률 : 25%
산업기사 | 건설재료시험산업기사 | 2005년05월29일 | 2과목 : 건설재료 및 시험 | 31. | 석재의 모양에 따른 종류에 있어서 나비가 두께의 3배 미만이고, 나비보다 길이가 긴 직육면체형의 석재로 주로 구조용으로 쓰이는 것은? |  | 1. 각석 2. 판석 3. 견치석 4. 사고석 해설이 아직 작성되지 않았습니다.해설을 알고 계시다면 오른쪽 해설추가 기능을 이용하여 해설을 작성하여 다른분들과 함께 해설을 나누었으면 합니다.로그인 후 오류 신고 및 해설 작성 하시면 포인트가 제공됩니다.[포인트 모으기 및 사용법] | 1. 각석 [포인트 모으기 및 사용법] | 정답률 : 36%
산업기사 | 건설재료시험산업기사 | 2005년05월29일 | 2과목 : 건설재료 및 시험 | 32. | 충격에 둔하여 다루기는 쉽고 폭발력은 우수하나 유해한 가스가 발생하고 흡수성이 크므로 터널공사에는 알맞지 않고 큰돌 채취나 토사를 깎는데 사용하는 폭약은? |  | 1. 다이너마이트 2. 칼릿 3. 질산암모늄계폭약 4. 니트로글리세린 해설이 아직 작성되지 않았습니다.해설을 알고 계시다면 오른쪽 해설추가 기능을 이용하여 해설을 작성하여 다른분들과 함께 해설을 나누었으면 합니다.로그인 후 오류 신고 및 해설 작성 하시면 포인트가 제공됩니다.[포인트 모으기 및 사용법] | 2. 칼릿 [포인트 모으기 및 사용법] | 정답률 : 92%
산업기사 | 건설재료시험산업기사 | 2005년05월29일 | 2과목 : 건설재료 및 시험 | 33. | 다음 중에서 역청재의 점도를 측정하는 방법으로 사용되지 않는 것은? |  | 1. 엥글러(engler)법 2. 세이볼트 프롤(saybolt furol)법 3. 크리브랜드(cleveland)법 4. 스토머(stomer)법 해설이 아직 작성되지 않았습니다.해설을 알고 계시다면 오른쪽 해설추가 기능을 이용하여 해설을 작성하여 다른분들과 함께 해설을 나누었으면 합니다.로그인 후 오류 신고 및 해설 작성 하시면 포인트가 제공됩니다.[포인트 모으기 및 사용법] | 3. 크리브랜드(cleveland)법 [포인트 모으기 및 사용법] | 정답률 : 28%
산업기사 | 건설재료시험산업기사 | 2005년05월29일 | 2과목 : 건설재료 및 시험 | 34. | 건설공사 품질시험기준중 흙댐의 중심점토의 시험방법에 포함되지 않는 것은? |  | 1. 함수량시험 2. 다짐시험 3. 현장밀도시험 4. 평판재하시험 해설이 아직 작성되지 않았습니다.해설을 알고 계시다면 오른쪽 해설추가 기능을 이용하여 해설을 작성하여 다른분들과 함께 해설을 나누었으면 합니다.로그인 후 오류 신고 및 해설 작성 하시면 포인트가 제공됩니다.[포인트 모으기 및 사용법] | 4. 평판재하시험 [포인트 모으기 및 사용법] | 정답률 : 46%
산업기사 | 건설재료시험산업기사 | 2005년05월29일 | 2과목 : 건설재료 및 시험 | 35. | 체가름 시험에서 조립률(FM)=2.9인 잔골재와 조립률(FM)=7.30인 굵은 골재를 1:1.5의 무게비로 섞을 때 혼합골재의 조립률을 구한 값은? |  | 1. 4.73 2. 5.54 3. 5.95 4. 5.98 해설이 아직 작성되지 않았습니다.해설을 알고 계시다면 오른쪽 해설추가 기능을 이용하여 해설을 작성하여 다른분들과 함께 해설을 나누었으면 합니다.로그인 후 오류 신고 및 해설 작성 하시면 포인트가 제공됩니다.[포인트 모으기 및 사용법] | 2. 5.54 [포인트 모으기 및 사용법] | 정답률 : 91%
산업기사 | 건설재료시험산업기사 | 2005년05월29일 | 2과목 : 건설재료 및 시험 | 36. | 콘크리트의 인장강도를 측정하기 위하여 직경15cm, 길이 30cm의 원주형 공시체를 할열시험한 결과 15t의 하중에서 파괴되었다. 이 때의 인장강도는 얼마인가? |  | 1. 23.2kg/cm2 2. 21.2kg/cm2 3. 22.2kg/cm2 4. 25.2kg/cm2 해설이 아직 작성되지 않았습니다.해설을 알고 계시다면 오른쪽 해설추가 기능을 이용하여 해설을 작성하여 다른분들과 함께 해설을 나누었으면 합니다.로그인 후 오류 신고 및 해설 작성 하시면 포인트가 제공됩니다.[포인트 모으기 및 사용법] | 2. 21.2kg/cm2 [포인트 모으기 및 사용법] | 정답률 : 84%
산업기사 | 건설재료시험산업기사 | 2005년05월29일 | 2과목 : 건설재료 및 시험 | 37. | 다음은 풍화한 시멘트의 특성을 열거한 것이다. 맞지 않는 것은? |  | 1. 강열감량이 증가한다. 2. 비중이 증가한다. 3. 응결이 지연된다. 4. 강도가 감소한다. 해설이 아직 작성되지 않았습니다.해설을 알고 계시다면 오른쪽 해설추가 기능을 이용하여 해설을 작성하여 다른분들과 함께 해설을 나누었으면 합니다.로그인 후 오류 신고 및 해설 작성 하시면 포인트가 제공됩니다.[포인트 모으기 및 사용법] | 2. 비중이 증가한다. [포인트 모으기 및 사용법] | 정답률 : 57%
산업기사 | 건설재료시험산업기사 | 2005년05월29일 | 2과목 : 건설재료 및 시험 | 38. | 시멘트의 저장에 대한 설명 중 틀린 것은? |  | 1. 시멘트는 품종별로 구분하여 저장하여야 한다. 2. 포장시멘트를 저장하는 경우에는 시멘트의 방습에 주의하고 시멘트 창고는 되도록 공기의 유통이 없어야 한다. 3. 시멘트 저장소의 바닥은 지상으로부터 30cm 이상 높아야 한다. 4. 습기를 흡수하여 덩어리가 된 시멘트는 원래시멘트 입자크기로 분쇄하여 사용하여야 한다. 해설이 아직 작성되지 않았습니다.해설을 알고 계시다면 오른쪽 해설추가 기능을 이용하여 해설을 작성하여 다른분들과 함께 해설을 나누었으면 합니다.로그인 후 오류 신고 및 해설 작성 하시면 포인트가 제공됩니다.[포인트 모으기 및 사용법] | 4. 습기를 흡수하여 덩어리가 된 시멘트는 원래시멘트 입자크기로 분쇄하여 사용하여야 한다. [포인트 모으기 및 사용법] | 정답률 : 74%
산업기사 | 건설재료시험산업기사 | 2005년05월29일 | 2과목 : 건설재료 및 시험 | 39. | 다음 중에서 아스팔트의 점도(consistency)에 가장 큰 영향을 미치는 것은? |  | 1. 아스팔트의 비중 2. 아스팔트의 온도 3. 아스팔트의 인화점 4. 아스팔트의 종류 해설이 아직 작성되지 않았습니다.해설을 알고 계시다면 오른쪽 해설추가 기능을 이용하여 해설을 작성하여 다른분들과 함께 해설을 나누었으면 합니다.로그인 후 오류 신고 및 해설 작성 하시면 포인트가 제공됩니다.[포인트 모으기 및 사용법] | 2. 아스팔트의 온도 [포인트 모으기 및 사용법] | 정답률 : 48%
산업기사 | 건설재료시험산업기사 | 2005년05월29일 | 2과목 : 건설재료 및 시험 | 40. | 목재의 전기와 열에 대한 성질을 설명한 것중 옳지 않은 것은? |  | 1. 목재에 열을 가하면 섬유방향 보다 직각방향이 더 많이 팽창한다. 2. 목재의 인화점은 밀도가 클 수록 낮다. 3. 목재의 전기전도도는 밀도가 클 수록 좋아진다. 4. 건조된 목재는 저전압에서 전기에 대한 불량도체라고 생각하여도 무방하다. 해설이 아직 작성되지 않았습니다.해설을 알고 계시다면 오른쪽 해설추가 기능을 이용하여 해설을 작성하여 다른분들과 함께 해설을 나누었으면 합니다.로그인 후 오류 신고 및 해설 작성 하시면 포인트가 제공됩니다.[포인트 모으기 및 사용법] | 2. 목재의 인화점은 밀도가 클 수록 낮다. [포인트 모으기 및 사용법] | 정답률 : 30%
산업기사 | 건설재료시험산업기사 | 2005년05월29일 | 3과목 : 건설시공학 | 41. | 다음 교각에 작용하는 외력(外力)중 연직하중에 관한 것이 아닌 것은? |  | 1. 풍압 2. 교각의 자중 3. 상부구조의 중량 4. 교량을 통과하는 활하중 해설이 아직 작성되지 않았습니다.해설을 알고 계시다면 오른쪽 해설추가 기능을 이용하여 해설을 작성하여 다른분들과 함께 해설을 나누었으면 합니다.로그인 후 오류 신고 및 해설 작성 하시면 포인트가 제공됩니다.[포인트 모으기 및 사용법] | 1. 풍압 [포인트 모으기 및 사용법] | 정답률 : 알수없음
산업기사 | 건설재료시험산업기사 | 2005년05월29일 | 3과목 : 건설시공학 | 42. | 말뚝의 지름이 40cm, 길이가 10m인 말뚝을 햄머무게가 3ton, 추의 낙하고 2m, 1회타격으로 인한 말뚝의 침하량이 1cm일 때 이 말뚝의 허용지지력은? (단, 엔지니어링뉴스 공식으로 단동기 증기햄머 사용) |  | 1. 59.74ton 2. 69.74ton 3. 79.74ton 4. 89.74ton 해설이 아직 작성되지 않았습니다.해설을 알고 계시다면 오른쪽 해설추가 기능을 이용하여 해설을 작성하여 다른분들과 함께 해설을 나누었으면 합니다.로그인 후 오류 신고 및 해설 작성 하시면 포인트가 제공됩니다.[포인트 모으기 및 사용법] | 3. 79.74ton [포인트 모으기 및 사용법] | 정답률 : 20%
산업기사 | 건설재료시험산업기사 | 2005년05월29일 | 3과목 : 건설시공학 | 43. | Franky 말뚝의 시공방법에 대한 설명중 옳지 않은 것은? |  | 1. 시공중 해머는 케이싱 내부 콘크리트를 타격 하므로 소음과 진동이 적어 도심지 시공에 적합하다. 2. 묽게 비빈 콘크리트의 반죽을 내관속에 채워 넣은 후 위를 drop hammer로 때린다. 3. 강관을 약간 끌어 올려서 지상에 고정시킨 다음 콘크리트에 타격을 가하면 구근이 형성된다. 4. 해머의 타격력은 콘크리트와 강관의 마찰저항에 의해 강관이 콘크리트와 같이 땅속에 관입한다. 해설이 아직 작성되지 않았습니다.해설을 알고 계시다면 오른쪽 해설추가 기능을 이용하여 해설을 작성하여 다른분들과 함께 해설을 나누었으면 합니다.로그인 후 오류 신고 및 해설 작성 하시면 포인트가 제공됩니다.[포인트 모으기 및 사용법] | 2. 묽게 비빈 콘크리트의 반죽을 내관속에 채워 넣은 후 위를 drop hammer로 때린다. [포인트 모으기 및 사용법] | 정답률 : 31%
산업기사 | 건설재료시험산업기사 | 2005년05월29일 | 3과목 : 건설시공학 | 44. | 다음 중 탬핑 로울러의 종류가 아닌 것은? |  | 1. sheeps foot roller 2. grid roller 3. tapper foot roller 4. tire roller 해설이 아직 작성되지 않았습니다.해설을 알고 계시다면 오른쪽 해설추가 기능을 이용하여 해설을 작성하여 다른분들과 함께 해설을 나누었으면 합니다.로그인 후 오류 신고 및 해설 작성 하시면 포인트가 제공됩니다.[포인트 모으기 및 사용법] | 4. tire roller [포인트 모으기 및 사용법] | 정답률 : 44%
산업기사 | 건설재료시험산업기사 | 2005년05월29일 | 3과목 : 건설시공학 | 45. | 콘크리트댐의 시공에 관한 설명중 옳지 않은 것은? |  | 1. 일반적으로 1리프트의 높이는 1.5m정도로 한다. 2. 수평 시공이음 방법에는 경화전 처리법과 경화후 처리법이 있다. 3. 콘크리트 냉각은 Pipe Cooling과 Pre -Cooling을 실시한다. 4. 시멘트는 수화열이 큰 것을 사용한다. 해설이 아직 작성되지 않았습니다.해설을 알고 계시다면 오른쪽 해설추가 기능을 이용하여 해설을 작성하여 다른분들과 함께 해설을 나누었으면 합니다.로그인 후 오류 신고 및 해설 작성 하시면 포인트가 제공됩니다.[포인트 모으기 및 사용법] | 4. 시멘트는 수화열이 큰 것을 사용한다. [포인트 모으기 및 사용법] | 정답률 : 73%
산업기사 | 건설재료시험산업기사 | 2005년05월29일 | 3과목 : 건설시공학 | 46. | 숏크리트 리바운드(Rebound)량을 감소시키는 방법중 틀린것은? |  | 1. 벽면과 직각으로 한다. 2. 압력을 일정하게 한다. 3. 조골재를 13mm 이하로 한다. 4. 시멘트량을 감소시킨다. 해설이 아직 작성되지 않았습니다.해설을 알고 계시다면 오른쪽 해설추가 기능을 이용하여 해설을 작성하여 다른분들과 함께 해설을 나누었으면 합니다.로그인 후 오류 신고 및 해설 작성 하시면 포인트가 제공됩니다.[포인트 모으기 및 사용법] | 4. 시멘트량을 감소시킨다. [포인트 모으기 및 사용법] | 정답률 : 알수없음
산업기사 | 건설재료시험산업기사 | 2005년05월29일 | 3과목 : 건설시공학 | 47. | sand drain 공법에서 모래 기둥의 지름으로 가장 적당한 것은? |  | 1. 10 ∼ 15 cm 2. 30 ∼ 50 cm 3. 50 ∼ 80 cm 4. 80 ∼ 100 cm 해설이 아직 작성되지 않았습니다.해설을 알고 계시다면 오른쪽 해설추가 기능을 이용하여 해설을 작성하여 다른분들과 함께 해설을 나누었으면 합니다.로그인 후 오류 신고 및 해설 작성 하시면 포인트가 제공됩니다.[포인트 모으기 및 사용법] | 2. 30 ∼ 50 cm [포인트 모으기 및 사용법] | 정답률 : 42%
산업기사 | 건설재료시험산업기사 | 2005년05월29일 | 3과목 : 건설시공학 | 48. | 토공현장의 다짐도를 판정하는 방법으로 적절하지 못한 것은? |  | 1. 상대다짐 2. 투수계수 3. 상대밀도 4. 포화도 또는 공기함유율 해설이 아직 작성되지 않았습니다.해설을 알고 계시다면 오른쪽 해설추가 기능을 이용하여 해설을 작성하여 다른분들과 함께 해설을 나누었으면 합니다.로그인 후 오류 신고 및 해설 작성 하시면 포인트가 제공됩니다.[포인트 모으기 및 사용법] | 2. 투수계수 [포인트 모으기 및 사용법] | 정답률 : 54%
산업기사 | 건설재료시험산업기사 | 2005년05월29일 | 3과목 : 건설시공학 | 49. | 다음 토공에 관한 사항중 틀린 사항은? |  | 1. 땅깍기 할 장소에는 도랑 등의 배수시설을 설치하여 흙쌓기 재료의 함수비를 낮추어야 한다. 2. 토사 성토고가 1.5m이상인 경우는 벌개제근에 신경 쓸 필요가 없다. 3. 철거작업시 발생된 콘크리트는 감독관의 승인을 받은 후에 소요규격으로 부수어 흙쌓기나 기타 공종의 재료로 사용할 수 있다. 4. 벌개재근 작업으로 생긴 모든 구멍은 적합한 재료로 되매운 후 다져야 한다. 해설이 아직 작성되지 않았습니다.해설을 알고 계시다면 오른쪽 해설추가 기능을 이용하여 해설을 작성하여 다른분들과 함께 해설을 나누었으면 합니다.로그인 후 오류 신고 및 해설 작성 하시면 포인트가 제공됩니다.[포인트 모으기 및 사용법] | 2. 토사 성토고가 1.5m이상인 경우는 벌개제근에 신경 쓸 필요가 없다. [포인트 모으기 및 사용법] | 정답률 : 알수없음
산업기사 | 건설재료시험산업기사 | 2005년05월29일 | 3과목 : 건설시공학 | 50. | well point 공법이 기초지반에 미치는 영향에 대한 설명 중 옳은 것은? |  | 1. 흙속의 간극수를 배제함으로써 토립자는 압축되어 밀도가 커지고 따라서 지반의 강도가 증대된다. 2. 이 공법은 점성토지반처럼 투수성이 높은 지반에만 사용 된다. 3. 굴착밑면이 매우 느슨하므로 중기계를 사용할 수 없다. 4. 이 공법은 토립자의 밀도가 느슨하게 되므로 Roller로 다져야 한다. 해설이 아직 작성되지 않았습니다.해설을 알고 계시다면 오른쪽 해설추가 기능을 이용하여 해설을 작성하여 다른분들과 함께 해설을 나누었으면 합니다.로그인 후 오류 신고 및 해설 작성 하시면 포인트가 제공됩니다.[포인트 모으기 및 사용법] | 1. 흙속의 간극수를 배제함으로써 토립자는 압축되어 밀도가 커지고 따라서 지반의 강도가 증대된다. [포인트 모으기 및 사용법] | 정답률 : 20%
산업기사 | 건설재료시험산업기사 | 2005년05월29일 | 3과목 : 건설시공학 | 51. | 댐의 부대설비를 설명한 것 중 틀린 것은? |  | 1. 취수설비에는 사통이나 취수탑 등이 있다. 2. 수문시설은 콘크리트댐의 여수토 물넘이에 수문을 설치하여 홍수 유출량을 조절하는 가동댐 방식을 채용하는 경우에 필요하다. 3. 배사구는 저수지 바닥의 가장 높은 곳에 설치한다. 4. 여수토의 홍수용량 부족이 댐 파괴원인 중 주원인이다. | 3. 배사구는 저수지 바닥의 가장 높은 곳에 설치한다. | 정답률 : 40% | <문제 해설>낮은 곳에 설치해야 흙이나 모래가 흘러 나갈 수 있다.[해설작성자 : 준비생]
산업기사 | 건설재료시험산업기사 | 2005년05월29일 | 3과목 : 건설시공학 | 52. | 배토판을 트랙터의 중심축에 직각으로 부착하여 날판의 위쪽을 앞뒤로 기울게 할 수 있으며 가장 많이 사용되는 도저는? |  | 1. 스트레이트도저 2. 앵글도저 3. 틸트도저 4. 레이크도저 해설이 아직 작성되지 않았습니다.해설을 알고 계시다면 오른쪽 해설추가 기능을 이용하여 해설을 작성하여 다른분들과 함께 해설을 나누었으면 합니다.로그인 후 오류 신고 및 해설 작성 하시면 포인트가 제공됩니다.[포인트 모으기 및 사용법] | 1. 스트레이트도저 [포인트 모으기 및 사용법] | 정답률 : 36%
산업기사 | 건설재료시험산업기사 | 2005년05월29일 | 3과목 : 건설시공학 | 53. | 횡선공정표(bar chart)의 장점에 관한 설명 중 옳지 않은 것은? |  | 1. 각공정별 공사와 전체의 공정시기등이 일목요연하다. 2. 각공정별 공사의 착수 및 완료일이 명시되어 판단이 용이하다. 3. 공정표가 단순하여 경험이 적은 사람도 이용하기가 쉽다. 4. 작업상호간의 관계가 분명하고 관리 통제가 쉽다. 해설이 아직 작성되지 않았습니다.해설을 알고 계시다면 오른쪽 해설추가 기능을 이용하여 해설을 작성하여 다른분들과 함께 해설을 나누었으면 합니다.로그인 후 오류 신고 및 해설 작성 하시면 포인트가 제공됩니다.[포인트 모으기 및 사용법] | 4. 작업상호간의 관계가 분명하고 관리 통제가 쉽다. [포인트 모으기 및 사용법] | 정답률 : 43%
산업기사 | 건설재료시험산업기사 | 2005년05월29일 | 3과목 : 건설시공학 | 54. | 화약류를 취급할 때 주의할 사항 중 옳지 않은 것은? |  | 1. 화약류는 두들기든지 던지든지 떨어뜨리는 일이 없어야한다. 2. 전기뇌관은 전지, 전선, 레일, 철관 등에 닿지 않도록 해야 한다. 3. 화약류가 들어있는 통을 열 때는 철제기구 등으로 조심성 있게 열어야 한다. 4. 발파현장에는 여분의 화약류를 지입하지 말아야 한다. 해설이 아직 작성되지 않았습니다.해설을 알고 계시다면 오른쪽 해설추가 기능을 이용하여 해설을 작성하여 다른분들과 함께 해설을 나누었으면 합니다.로그인 후 오류 신고 및 해설 작성 하시면 포인트가 제공됩니다.[포인트 모으기 및 사용법] | 3. 화약류가 들어있는 통을 열 때는 철제기구 등으로 조심성 있게 열어야 한다. [포인트 모으기 및 사용법] | 정답률 : 84%
산업기사 | 건설재료시험산업기사 | 2005년05월29일 | 3과목 : 건설시공학 | 55. | 도로의 아스팔트 포장두께를 결정하는 시험 방법은? |  | 1. CBR 시험 2. 일축압축강도시험 3. 삼축압축강도시험 4. 표준관입시험 해설이 아직 작성되지 않았습니다.해설을 알고 계시다면 오른쪽 해설추가 기능을 이용하여 해설을 작성하여 다른분들과 함께 해설을 나누었으면 합니다.로그인 후 오류 신고 및 해설 작성 하시면 포인트가 제공됩니다.[포인트 모으기 및 사용법] | 1. CBR 시험 [포인트 모으기 및 사용법] | 정답률 : 69%
산업기사 | 건설재료시험산업기사 | 2005년05월29일 | 3과목 : 건설시공학 | 56. | 연약 점성토층을 관통하여 철근콘크리트 파일을 박았을 때 부마찰력의 값은 어느 것인가? (단, 지반의 일축압축강도 qu=3t/m2, 지름=50cm, 관입깊이=15m이다.) |  | 1. 25.3t 2. 35.3t 3. 45.3t 4. 55.3t 해설이 아직 작성되지 않았습니다.해설을 알고 계시다면 오른쪽 해설추가 기능을 이용하여 해설을 작성하여 다른분들과 함께 해설을 나누었으면 합니다.로그인 후 오류 신고 및 해설 작성 하시면 포인트가 제공됩니다.[포인트 모으기 및 사용법] | 2. 35.3t [포인트 모으기 및 사용법] | 정답률 : 64%
산업기사 | 건설재료시험산업기사 | 2005년05월29일 | 3과목 : 건설시공학 | 57. | 콘크리트 포장의 미끄럼 저항성을 크게 하기 위하여 실시하는 표면 마무리는? |  | 1. 초벌마무리 2. 거친면마무리 3. 평탄마무리 4. 간이마무리 해설이 아직 작성되지 않았습니다.해설을 알고 계시다면 오른쪽 해설추가 기능을 이용하여 해설을 작성하여 다른분들과 함께 해설을 나누었으면 합니다.로그인 후 오류 신고 및 해설 작성 하시면 포인트가 제공됩니다.[포인트 모으기 및 사용법] | 2. 거친면마무리 [포인트 모으기 및 사용법] | 정답률 : 85%
산업기사 | 건설재료시험산업기사 | 2005년05월29일 | 3과목 : 건설시공학 | 58. | 다음 중 옹벽의 안정검토 항목에 포함되지 않는 것은? |  | 1. 활동에 대한 안정 2. 전도에 대한 안정 3. 지반 지지력에 대한 안정 4. 수동토압에 대한 안정 해설이 아직 작성되지 않았습니다.해설을 알고 계시다면 오른쪽 해설추가 기능을 이용하여 해설을 작성하여 다른분들과 함께 해설을 나누었으면 합니다.로그인 후 오류 신고 및 해설 작성 하시면 포인트가 제공됩니다.[포인트 모으기 및 사용법] | 4. 수동토압에 대한 안정 [포인트 모으기 및 사용법] | 정답률 : 62%
산업기사 | 건설재료시험산업기사 | 2005년05월29일 | 3과목 : 건설시공학 | 59. | 쉴드(shield)공법을 사용하는 경우에 대한 설명으로 옳지 않은 것은? |  | 1. 노면교통이 포화상태가 되어 이에 지장을 주지 않을 공법이 필요할 때 2. 기설 지하철과 입체교차가 많을 때 3. 강도가 큰 암반 구조일 때 4. 소음 규제법에 저촉되어 개거 공법이 불가능 할 때 해설이 아직 작성되지 않았습니다.해설을 알고 계시다면 오른쪽 해설추가 기능을 이용하여 해설을 작성하여 다른분들과 함께 해설을 나누었으면 합니다.로그인 후 오류 신고 및 해설 작성 하시면 포인트가 제공됩니다.[포인트 모으기 및 사용법] | 3. 강도가 큰 암반 구조일 때 [포인트 모으기 및 사용법] | 정답률 : 48%
산업기사 | 건설재료시험산업기사 | 2005년05월29일 | 3과목 : 건설시공학 | 60. | 토량의 변화율이 L=1.1, C=0.9인 흙을 굴착운반하여 40000m3를 성토할 때 운반토량은 얼마인가? |  | 1. 44,000m3 2. 48,889m3 3. 36,363m3 4. 44,444m3 해설이 아직 작성되지 않았습니다.해설을 알고 계시다면 오른쪽 해설추가 기능을 이용하여 해설을 작성하여 다른분들과 함께 해설을 나누었으면 합니다.로그인 후 오류 신고 및 해설 작성 하시면 포인트가 제공됩니다.[포인트 모으기 및 사용법] | 2. 48,889m3 [포인트 모으기 및 사용법] | 정답률 : 59%
산업기사 | 건설재료시험산업기사 | 2005년05월29일 | 4과목 : 토질 및 기초 | 61. | 사질토의 정수위 투수 시험을 하여 다음의 결과를 얻었다. 투수계수는 얼마인가? (단, 투수량 Q = 400㏄,시료의 직경 d = 10㎝, 투수시간 t = 180초, 수두차 h = 15㎝, 시료의 길이 L = 12㎝) |  | 1. 2.26 x 10-2㎝/sec 2. 1.76 x 10-2㎝/sec 3. 1.63 x 10-2㎝/sec 4. 0.99 x 10-2㎝/sec 해설이 아직 작성되지 않았습니다.해설을 알고 계시다면 오른쪽 해설추가 기능을 이용하여 해설을 작성하여 다른분들과 함께 해설을 나누었으면 합니다.로그인 후 오류 신고 및 해설 작성 하시면 포인트가 제공됩니다.[포인트 모으기 및 사용법] | 1. 2.26 x 10-2㎝/sec [포인트 모으기 및 사용법] | 정답률 : 55%
산업기사 | 건설재료시험산업기사 | 2005년05월29일 | 4과목 : 토질 및 기초 | 62. | 점토 광물중에서 3층 구조로 구조결합 사이에 치환성 양이 온이 있어서 활성이 크고, sheet 사이에 물이 들어가 팽창, 수축이 크고 공학정 안정성은 제일 약한 점토 광물은? |  | 1. kaolinite 2. illite 3. montmorillonite 4. vermiculite 해설이 아직 작성되지 않았습니다.해설을 알고 계시다면 오른쪽 해설추가 기능을 이용하여 해설을 작성하여 다른분들과 함께 해설을 나누었으면 합니다.로그인 후 오류 신고 및 해설 작성 하시면 포인트가 제공됩니다.[포인트 모으기 및 사용법] | 3. montmorillonite [포인트 모으기 및 사용법] | 정답률 : 36%
산업기사 | 건설재료시험산업기사 | 2005년05월29일 | 4과목 : 토질 및 기초 | 63. | 지표면에 8t의 집중하중이 작용할 때 하중작용 위치 직하 2m 위치에 있어서의 연직응력은 약 얼마인가? (단, 영향치는 0.4775임) |  | 1. 4.0t/m2 2. 1.0t/m2 3. 2.0t/m2 4. 6.0t/m2 해설이 아직 작성되지 않았습니다.해설을 알고 계시다면 오른쪽 해설추가 기능을 이용하여 해설을 작성하여 다른분들과 함께 해설을 나누었으면 합니다.로그인 후 오류 신고 및 해설 작성 하시면 포인트가 제공됩니다.[포인트 모으기 및 사용법] | 2. 1.0t/m2 [포인트 모으기 및 사용법] | 정답률 : 36%
산업기사 | 건설재료시험산업기사 | 2005년05월29일 | 4과목 : 토질 및 기초 | 64. | 점성토 지반에 사용하는 연약지반 개량공법으로 거리가 먼 것은? |  | 1. Sand drain 공법 2. 침투압 공법(MAIS 공법) 3. Vibro floatation 공법 4. 생석회 말뚝 공법 해설이 아직 작성되지 않았습니다.해설을 알고 계시다면 오른쪽 해설추가 기능을 이용하여 해설을 작성하여 다른분들과 함께 해설을 나누었으면 합니다.로그인 후 오류 신고 및 해설 작성 하시면 포인트가 제공됩니다.[포인트 모으기 및 사용법] | 3. Vibro floatation 공법 [포인트 모으기 및 사용법] | 정답률 : 73%
산업기사 | 건설재료시험산업기사 | 2005년05월29일 | 4과목 : 토질 및 기초 | 65. | 흙중의 한점에서 최대 및 최소 주응력이 각각 1㎏/cm2 및0.6㎏/cm2일 때, 이 점을 지나 최소 주응력면과 60도를 이루는 면상의 전단응력은? |  | 1. 0.10㎏/cm2 2. 0.17㎏/cm2 3. 0.40㎏/cm2 4. 0.69㎏/cm2 해설이 아직 작성되지 않았습니다.해설을 알고 계시다면 오른쪽 해설추가 기능을 이용하여 해설을 작성하여 다른분들과 함께 해설을 나누었으면 합니다.로그인 후 오류 신고 및 해설 작성 하시면 포인트가 제공됩니다.[포인트 모으기 및 사용법] | 2. 0.17㎏/cm2 [포인트 모으기 및 사용법] | 정답률 : 12%
산업기사 | 건설재료시험산업기사 | 2005년05월29일 | 4과목 : 토질 및 기초 | 66. | 직경 5cm, 높이 10cm인 연약점토 공시체를 일축압축시험한 결과 파괴시 압축력이 2.2kg, 축방향변위가 9mm이었다면 일축압축강도(qu)는? |  | 1. qu = 0.3 kg/cm2 2. qu = 0.2 kg/cm2 3. qu = 0.25 kg/cm2 4. qu = 0.1 kg/cm2 해설이 아직 작성되지 않았습니다.해설을 알고 계시다면 오른쪽 해설추가 기능을 이용하여 해설을 작성하여 다른분들과 함께 해설을 나누었으면 합니다.로그인 후 오류 신고 및 해설 작성 하시면 포인트가 제공됩니다.[포인트 모으기 및 사용법] | 4. qu = 0.1 kg/cm2 [포인트 모으기 및 사용법] | 정답률 : 알수없음
산업기사 | 건설재료시험산업기사 | 2005년05월29일 | 4과목 : 토질 및 기초 | 67. | 충분히 다진 현장에서 모래 치환법에 의해 현장밀도 실험을 한 결과 구멍에서 파낸 흙의 무게가 1530g, 함수비가 14%이었고 구멍에 채워진 단위중량이 1.70g/cm3인 표준모래의 무게가 1400g이었다. 이 현장이 95% 다짐도가 된 상태가 되려면 이 흙의 실내실험실에서 구한 γdmax은 다음 중 어느 것인가? |  | 1. 1.72g/cm3 2. 1.76g/cm3 3. 1.79/cm3 4. 1.83g/cm3 해설이 아직 작성되지 않았습니다.해설을 알고 계시다면 오른쪽 해설추가 기능을 이용하여 해설을 작성하여 다른분들과 함께 해설을 나누었으면 합니다.로그인 후 오류 신고 및 해설 작성 하시면 포인트가 제공됩니다.[포인트 모으기 및 사용법] | 1. 1.72g/cm3 [포인트 모으기 및 사용법] | 정답률 : 22%
산업기사 | 건설재료시험산업기사 | 2005년05월29일 | 4과목 : 토질 및 기초 | 68. | 내부마찰각 ♀=0인 점토에 대하여 일축압축실험을 하였더니 일축 압축강도가 qu=5.6kg/cm2 이었다. 이 흙의 점착력은? |  | 1. 2.4kg/cm2 2. 2.8kg/cm2 3. 1.2kg/cm2 4. 1.8kg/cm2 해설이 아직 작성되지 않았습니다.해설을 알고 계시다면 오른쪽 해설추가 기능을 이용하여 해설을 작성하여 다른분들과 함께 해설을 나누었으면 합니다.로그인 후 오류 신고 및 해설 작성 하시면 포인트가 제공됩니다.[포인트 모으기 및 사용법] | 2. 2.8kg/cm2 [포인트 모으기 및 사용법] | 정답률 : 83%
산업기사 | 건설재료시험산업기사 | 2005년05월29일 | 4과목 : 토질 및 기초 | 69. | 동상을 방지하기 위한 대책으로 잘못 설명된 것은? |  | 1. 배수구를 설치하여 지하수위를 저하시킨다. 2. 지표의 흙을 화학약액으로 처리한다. 3. 흙 속에 단열재를 설치한다. 4. 모관수를 차단하기 위해 세립토층을 지하수면 위에 설치한다. 해설이 아직 작성되지 않았습니다.해설을 알고 계시다면 오른쪽 해설추가 기능을 이용하여 해설을 작성하여 다른분들과 함께 해설을 나누었으면 합니다.로그인 후 오류 신고 및 해설 작성 하시면 포인트가 제공됩니다.[포인트 모으기 및 사용법] | 4. 모관수를 차단하기 위해 세립토층을 지하수면 위에 설치한다. [포인트 모으기 및 사용법] | 정답률 : 62%
산업기사 | 건설재료시험산업기사 | 2005년05월29일 | 4과목 : 토질 및 기초 | 70. | 주동토압계수 KA, 수동토압계수 KP, 정지토압계수 Ko의 크기가 맞는 것은? |  | 1. KA ＞ KP ＞ Ko 2. KP ＞ Ko ＞ KA 3. KA ＞ Ko ＞ KP 4. Ko ＞ KP ＞ KA 해설이 아직 작성되지 않았습니다.해설을 알고 계시다면 오른쪽 해설추가 기능을 이용하여 해설을 작성하여 다른분들과 함께 해설을 나누었으면 합니다.로그인 후 오류 신고 및 해설 작성 하시면 포인트가 제공됩니다.[포인트 모으기 및 사용법] | 2. KP ＞ Ko ＞ KA [포인트 모으기 및 사용법] | 정답률 : 60%
산업기사 | 건설재료시험산업기사 | 2005년05월29일 | 4과목 : 토질 및 기초 | 71. | 점토시료를 가지고 압밀시험을 하였다. 다음 설명중 틀린 것은? |  | 1. 압밀하중을 가하면 간극률은 작아진다. 2. 과잉간극수압이 소산되면 1차 압밀이 완료된 것이다. 3. 압밀하중을 제거하면 간극률은 커진다. 4. 단단한 점토일수록 압축지수가 크다. 해설이 아직 작성되지 않았습니다.해설을 알고 계시다면 오른쪽 해설추가 기능을 이용하여 해설을 작성하여 다른분들과 함께 해설을 나누었으면 합니다.로그인 후 오류 신고 및 해설 작성 하시면 포인트가 제공됩니다.[포인트 모으기 및 사용법] | 4. 단단한 점토일수록 압축지수가 크다. [포인트 모으기 및 사용법] | 정답률 : 25%
산업기사 | 건설재료시험산업기사 | 2005년05월29일 | 4과목 : 토질 및 기초 | 72. | 표준관입 시험에서 N치에 대한 설명으로 옳은 것은? |  | 1. 스프릿스푼 샘플러를 주어진 에너지로 타격할 때 20㎝ 관입하는데 소요되는 타격회수이다. 2. 스프릿스푼 샘플러를 주어진 에너지로 타격할 때 30㎝ 관입하는데 소요되는 타격회수이다. 3. 스프릿스푼 샘플러를 주어진 에너지로 타격할 때 20㎝ 관입하는데 소요되는 타격당 침하량이다. 4. 스프릿스푼 샘플러를 주어진 에너지로 타격할 때 30㎝ 관입하는데 소요되는 타격당 침하량이다. 해설이 아직 작성되지 않았습니다.해설을 알고 계시다면 오른쪽 해설추가 기능을 이용하여 해설을 작성하여 다른분들과 함께 해설을 나누었으면 합니다.로그인 후 오류 신고 및 해설 작성 하시면 포인트가 제공됩니다.[포인트 모으기 및 사용법] | 2. 스프릿스푼 샘플러를 주어진 에너지로 타격할 때 30㎝ 관입하는데 소요되는 타격회수이다. [포인트 모으기 및 사용법] | 정답률 : 15%
산업기사 | 건설재료시험산업기사 | 2005년05월29일 | 4과목 : 토질 및 기초 | 73. | CBR에 대한 설명중 옳지 않은 것은? |  | 1. CBR 값은 강성포장의 두께를 결정하는데 주로 쓰이는 값이다. 2. CBR 시험은 실내에서 수행할 수도 있고 현장에서도 수 행할 수 있다. 3. 다짐한 흙시료에 직경 5㎝의 강봉을 관입시켰을 때의 관입량과 하중강도와의 비를 백분율로 표시한 값이다. 4. CBR5.0 ＞ CBR2.5의 경우 재시험하고 그래도 CBR5.0가 CBR2.5보다 클 때는 CBR5.0 값을 CBR 값으로 한다. 해설이 아직 작성되지 않았습니다.해설을 알고 계시다면 오른쪽 해설추가 기능을 이용하여 해설을 작성하여 다른분들과 함께 해설을 나누었으면 합니다.로그인 후 오류 신고 및 해설 작성 하시면 포인트가 제공됩니다.[포인트 모으기 및 사용법] | 1. CBR 값은 강성포장의 두께를 결정하는데 주로 쓰이는 값이다. [포인트 모으기 및 사용법] | 정답률 : 24%
산업기사 | 건설재료시험산업기사 | 2005년05월29일 | 4과목 : 토질 및 기초 | 74. | 사질지반에 있어서 강성기초의 접지압 분포에 관한 다음 설명 중 옳은 것은? |  | 1. 기초의 모서리 부분에서 최대응력이 발생한다. 2. 기초의 중앙부에서 최대응력이 발생한다. 3. 기초의 밑면에서는 어느 부분이나 동일하다. 4. 기초 밑면에서의 응력은 토질에 상관없이 일정하다. 해설이 아직 작성되지 않았습니다.해설을 알고 계시다면 오른쪽 해설추가 기능을 이용하여 해설을 작성하여 다른분들과 함께 해설을 나누었으면 합니다.로그인 후 오류 신고 및 해설 작성 하시면 포인트가 제공됩니다.[포인트 모으기 및 사용법] | 2. 기초의 중앙부에서 최대응력이 발생한다. [포인트 모으기 및 사용법] | 정답률 : 70%
산업기사 | 건설재료시험산업기사 | 2005년05월29일 | 4과목 : 토질 및 기초 | 75. | 말뚝의 허용지지력을 구하는 Sander의 공식은? (단, Ra:허용지지력, S:관입량, WH:해머의 중량) | R0lGODlhdwAxAHcAACH5BAAAAAAALAAAAAB3ADEAhQAAAAAAOgAAZgA6kABmZgBmtjoAADoAOjoAZjo6kDpmZjpmtjqQ22YAAGYAOmYAZmY6kGZmtmaQ22a2/5A6AJA6OpA6ZpBmkJCQtpCQ25C2/5Db25Db/7ZmALZmOrZmZraQOraQkLa2tra227a2/7bb/7b/trb//9uQOtuQkNu2Ztu2ttv/ttv///+2Zv+2kP/bkP/btv//tv//2////wAAAAAAAAAAAAAAAAAAAAAAAAAAAAAAAAAAAAAAAAAAAAj+AGkIHEiwoMGDCBMqXMiwocOHECNKnEixosWLGDNq3Mixo8ePHTsAGMlgBoWRABjQgGEAQAAOHlGgBDDBxUyVIDm6eDlwJ0yBMiC0AGmyAMEOA4bm5CijAc6VBiYMlJEhogupBlFgHVj0aNKlIb9CNSrwxU+IHZ4KRKFWYNeBSJWC1ehCwAmBK0DYFRhCLkS2AwEbfCsw7tyNTaXOwMBS8YiKKIymRUiYhuHDGbvC0NA1RgmLNrcOPjkTgFjMGFHYTXEXRdIVfiV+MBEhYeXLqC82FiEQxoENGAqKBCDARIORZAualOriNMHbznNTNEmABNAGCjQYdJG8g2iuFc7+wkgQmwb08tIlqr5beG9B7nC/0/BZsLFyCsktR08vcbxc+Nt1J99DMqFU0038zWXTTAMm6CBEAFrWIGoLzrTfgwRF6B2G5uEHF08cBhhfiB0k11R+IVo2UnHHAYAifyVyRcGFKdZYmIkNiGaSS2fZiGGMhX3nAUz0EcRSaQj66NFwIzlnkkrLXdQUklRWaeWVWGZJHHsIAclSfk8GqeSPya1H0JQjTTjmYUDSgAKINMjgwE8bGtlSlW2taRFhMknFW113LcfamsMNwEJVS1VI03wpURVnjm6mNOiDw+UHpE15HiaTe0cOoEJKGAoWGVAPcOlCpnpiNsMFSq06FAxzCHDpaKr8zWABe4tdt9UMj9HKH31m9WQaer7mtiCKaL5Y7GEwLMBopk2huixIQSklJ0ybZUjjtB6dSpBWK2k3VancHhYhDUOuRN5A/pU7V5jzfcXSV/C6C9aOLrIrwZGg2uvvvwAHLPDABBds8MEIJwxWQAA7 | 1. 2. 3. 4. 해설이 아직 작성되지 않았습니다.해설을 알고 계시다면 오른쪽 해설추가 기능을 이용하여 해설을 작성하여 다른분들과 함께 해설을 나누었으면 합니다.로그인 후 오류 신고 및 해설 작성 하시면 포인트가 제공됩니다.[포인트 모으기 및 사용법] | 1. [포인트 모으기 및 사용법] | 정답률 : 40%
산업기사 | 건설재료시험산업기사 | 2005년05월29일 | 4과목 : 토질 및 기초 | 76. | 다음중 사운딩(sounding)이 아닌 것은? |  | 1. 표준관입시험 2. 일축압축시험 3. 원추관입시험 4. 베인시험 해설이 아직 작성되지 않았습니다.해설을 알고 계시다면 오른쪽 해설추가 기능을 이용하여 해설을 작성하여 다른분들과 함께 해설을 나누었으면 합니다.로그인 후 오류 신고 및 해설 작성 하시면 포인트가 제공됩니다.[포인트 모으기 및 사용법] | 2. 일축압축시험 [포인트 모으기 및 사용법] | 정답률 : 34%
산업기사 | 건설재료시험산업기사 | 2005년05월29일 | 4과목 : 토질 및 기초 | 77. | 풍화작용에 의하여 분해되어 원 위치에서 이동하지 않고 모암의 광물질을 덮고 있는 상태의 흙은? |  | 1. 호상토(Lacustrine soil) 2. 충적토(Alluvial soil) 3. 빙적토(Glacial soil) 4. 잔적토(Residual soil) 해설이 아직 작성되지 않았습니다.해설을 알고 계시다면 오른쪽 해설추가 기능을 이용하여 해설을 작성하여 다른분들과 함께 해설을 나누었으면 합니다.로그인 후 오류 신고 및 해설 작성 하시면 포인트가 제공됩니다.[포인트 모으기 및 사용법] | 4. 잔적토(Residual soil) [포인트 모으기 및 사용법] | 정답률 : 57%
산업기사 | 건설재료시험산업기사 | 2005년05월29일 | 4과목 : 토질 및 기초 | 78. | 연약점토지반을 굴착할 때 sheet pile을 박고 내부의 흙을 파내면 sheet pile 배면의 토괴중량이 굴착 저면의 지지력과 소성평형상태에 이르러 굴착 저면이 부푸는 현상은? |  | 1. heaving 2. boiling 3. quick sand 4. slip 해설이 아직 작성되지 않았습니다.해설을 알고 계시다면 오른쪽 해설추가 기능을 이용하여 해설을 작성하여 다른분들과 함께 해설을 나누었으면 합니다.로그인 후 오류 신고 및 해설 작성 하시면 포인트가 제공됩니다.[포인트 모으기 및 사용법] | 1. heaving [포인트 모으기 및 사용법] | 정답률 : 39%
산업기사 | 건설재료시험산업기사 | 2005년05월29일 | 4과목 : 토질 및 기초 | 79. | 다음의 토질정수중에서 사면안정 검토에 직접적인 영향을 끼치지 않는 것은? |  | 1. 흙의 단위 중량(γt) 2. 흙의 내부마찰각(ø) 3. 흙의 소성지수(PI) 4. 흙의 점착력(C) 해설이 아직 작성되지 않았습니다.해설을 알고 계시다면 오른쪽 해설추가 기능을 이용하여 해설을 작성하여 다른분들과 함께 해설을 나누었으면 합니다.로그인 후 오류 신고 및 해설 작성 하시면 포인트가 제공됩니다.[포인트 모으기 및 사용법] | 3. 흙의 소성지수(PI) [포인트 모으기 및 사용법] | 정답률 : 43%
산업기사 | 건설재료시험산업기사 | 2005년05월29일 | 4과목 : 토질 및 기초 | 80. | 사질토층에 물이 침투할 때 침투유량이 같은 조건에서 만약 사질토의 입경이 2배로 커진다면 침투 동수구배는 몇 배로 변하는가? |  | 1. 4 배 2. 1/4 배 3. 2 배 4. 1/2 배 해설이 아직 작성되지 않았습니다.해설을 알고 계시다면 오른쪽 해설추가 기능을 이용하여 해설을 작성하여 다른분들과 함께 해설을 나누었으면 합니다.로그인 후 오류 신고 및 해설 작성 하시면 포인트가 제공됩니다.[포인트 모으기 및 사용법] | 2. 1/4 배 [포인트 모으기 및 사용법] | 정답률 : 40%
산업기사 | 건설재료시험산업기사 | 2005년03월20일 | 1과목 : 콘크리트공학 | 1. | 다음 중 주로 트레미, 콘크리트 펌프, 밑열림 상자 및 밑열림 포대를 사용하여 시공하는 콘크리트는? |  | 1. 수중콘크리트 2. 해양콘크리트 3. 프리팩트콘크리트 4. 섬유보강콘크리트 해설이 아직 작성되지 않았습니다.해설을 알고 계시다면 오른쪽 해설추가 기능을 이용하여 해설을 작성하여 다른분들과 함께 해설을 나누었으면 합니다.로그인 후 오류 신고 및 해설 작성 하시면 포인트가 제공됩니다.[포인트 모으기 및 사용법] | 1. 수중콘크리트 [포인트 모으기 및 사용법] | 정답률 : 54%
산업기사 | 건설재료시험산업기사 | 2005년03월20일 | 1과목 : 콘크리트공학 | 2. | 프리팩트 콘크리트의 특징 중 틀린 것은? |  | 1. 투수성이 낮다. 2. 블리딩 및 레이탄스가 적다. 3. 수축률이 크다. 4. 수중 콘크리트에 적합하다. 해설이 아직 작성되지 않았습니다.해설을 알고 계시다면 오른쪽 해설추가 기능을 이용하여 해설을 작성하여 다른분들과 함께 해설을 나누었으면 합니다.로그인 후 오류 신고 및 해설 작성 하시면 포인트가 제공됩니다.[포인트 모으기 및 사용법] | 3. 수축률이 크다. [포인트 모으기 및 사용법] | 정답률 : 39%
산업기사 | 건설재료시험산업기사 | 2005년03월20일 | 1과목 : 콘크리트공학 | 3. | 콘크리트의 동결융해의 반복작용에 대한 내구성을 향상시키기 위한 방법 중 틀린 것은? |  | 1. AE제를 사용하여 적정량의 연행공기를 연행시킨다. 2. 물-시멘트비를 작게 하여 치밀한 콘크리트를 만든다. 3. 동일한 공기량일 경우 기포의 크기가 큰 콘크리트를 만든다. 4. 제설제 등이 콘크리트 중에 스며들지 않도록 한다. 해설이 아직 작성되지 않았습니다.해설을 알고 계시다면 오른쪽 해설추가 기능을 이용하여 해설을 작성하여 다른분들과 함께 해설을 나누었으면 합니다.로그인 후 오류 신고 및 해설 작성 하시면 포인트가 제공됩니다.[포인트 모으기 및 사용법] | 3. 동일한 공기량일 경우 기포의 크기가 큰 콘크리트를 만든다. [포인트 모으기 및 사용법] | 정답률 : 알수없음
산업기사 | 건설재료시험산업기사 | 2005년03월20일 | 1과목 : 콘크리트공학 | 4. | 콘크리트 구조물의 유지관리를 위한 콘크리트 강도 검사법이 아닌 것은? |  | 1. 슈미트 해머법 2. 중성화 측정법 3. 코아 공시체 강도에 의한 방법 4. 초음파 검사법 해설이 아직 작성되지 않았습니다.해설을 알고 계시다면 오른쪽 해설추가 기능을 이용하여 해설을 작성하여 다른분들과 함께 해설을 나누었으면 합니다.로그인 후 오류 신고 및 해설 작성 하시면 포인트가 제공됩니다.[포인트 모으기 및 사용법] | 2. 중성화 측정법 [포인트 모으기 및 사용법] | 정답률 : 70%
산업기사 | 건설재료시험산업기사 | 2005년03월20일 | 1과목 : 콘크리트공학 | 5. | 다음 중 콘크리트의 건조수축에 가장 적은 영향을 미치는 것은? |  | 1. 단위수량 2. 양생 상태 3. 단위시멘트량 4. 하중 재하기간 해설이 아직 작성되지 않았습니다.해설을 알고 계시다면 오른쪽 해설추가 기능을 이용하여 해설을 작성하여 다른분들과 함께 해설을 나누었으면 합니다.로그인 후 오류 신고 및 해설 작성 하시면 포인트가 제공됩니다.[포인트 모으기 및 사용법] | 4. 하중 재하기간 [포인트 모으기 및 사용법] | 정답률 : 30%
산업기사 | 건설재료시험산업기사 | 2005년03월20일 | 1과목 : 콘크리트공학 | 6. | 조강포틀랜드 시멘트를 사용한 콘크리트의 양생시 습윤상태의 보호기간은 최소 얼마 이상을 표준으로 하는가? (단, 일평균기온이 15℃ 이상인 경우) |  | 1. 1일 2. 3일 3. 5일 4. 7일 해설이 아직 작성되지 않았습니다.해설을 알고 계시다면 오른쪽 해설추가 기능을 이용하여 해설을 작성하여 다른분들과 함께 해설을 나누었으면 합니다.로그인 후 오류 신고 및 해설 작성 하시면 포인트가 제공됩니다.[포인트 모으기 및 사용법] | 2. 3일 [포인트 모으기 및 사용법] | 정답률 : 82%
산업기사 | 건설재료시험산업기사 | 2005년03월20일 | 1과목 : 콘크리트공학 | 7. | 시멘트 풀의 응결에 대한 설명 중 틀린 것은? |  | 1. 분말도가 크면 응결은 빨라진다. 2. 습도가 높을수록 응결은 빨라진다. 3. 알민산3석회(C3A)가 많을수록 응결은 빨라진다. 4. 물-시멘트비가 높을수록 응결은 빨라진다. 해설이 아직 작성되지 않았습니다.해설을 알고 계시다면 오른쪽 해설추가 기능을 이용하여 해설을 작성하여 다른분들과 함께 해설을 나누었으면 합니다.로그인 후 오류 신고 및 해설 작성 하시면 포인트가 제공됩니다.[포인트 모으기 및 사용법] | 4. 물-시멘트비가 높을수록 응결은 빨라진다. [포인트 모으기 및 사용법] | 정답률 : 47%
산업기사 | 건설재료시험산업기사 | 2005년03월20일 | 1과목 : 콘크리트공학 | 8. | 콘크리트의 품질을 개선할 목적으로 사용하는 혼화재료는 혼화재와 혼화제로 분류한다. 분류의 기준은 무엇인가? |  | 1. 사용방법 2. 사용용도 3. 사용재료 4. 사용량 해설이 아직 작성되지 않았습니다.해설을 알고 계시다면 오른쪽 해설추가 기능을 이용하여 해설을 작성하여 다른분들과 함께 해설을 나누었으면 합니다.로그인 후 오류 신고 및 해설 작성 하시면 포인트가 제공됩니다.[포인트 모으기 및 사용법] | 4. 사용량 [포인트 모으기 및 사용법] | 정답률 : 71%
산업기사 | 건설재료시험산업기사 | 2005년03월20일 | 1과목 : 콘크리트공학 | 9. | 콘크리트의 단위잔골재량과 단위굵은골재량이 각각 700kg/m3과 1,060kg/m3이며, 비중은 잔골재와 굵은골재가 각각 2.61 및 2.65 일 때 잔골재율(S/a)은 얼마인가? |  | 1. 35% 2. 40% 3. 45% 4. 50% 해설이 아직 작성되지 않았습니다.해설을 알고 계시다면 오른쪽 해설추가 기능을 이용하여 해설을 작성하여 다른분들과 함께 해설을 나누었으면 합니다.로그인 후 오류 신고 및 해설 작성 하시면 포인트가 제공됩니다.[포인트 모으기 및 사용법] | 2. 40% [포인트 모으기 및 사용법] | 정답률 : 73%
산업기사 | 건설재료시험산업기사 | 2005년03월20일 | 1과목 : 콘크리트공학 | 10. | 프리스트레싱 작업시 주의해야 할 사항으로 옳지 않은 것은? |  | 1. 긴장재는 이것을 구성하는 각각의 PS강재에 소정의 인장력이 고루 주어지도록 인장하여야 한다. 2. 긴장재에 인장력을 줄 때에는 고정장치의 활동에 의한 손실을 고려하여야 한다. 3. 프리스트레싱 작업중에 발생되는 위험을 예방하기 위해서는 인장장치 뒤에서 작업을 감독하여야 한다. 4. 각 PS강재의 처짐에 의한 길이의 차를 없애기 위해서는 고정장치사이에 간격재를 두어 각 강재의 처짐을 가지런히 하던가 고정하기 전에 미리 PS강재를 적당하게 인장해 두어야 한다. 해설이 아직 작성되지 않았습니다.해설을 알고 계시다면 오른쪽 해설추가 기능을 이용하여 해설을 작성하여 다른분들과 함께 해설을 나누었으면 합니다.로그인 후 오류 신고 및 해설 작성 하시면 포인트가 제공됩니다.[포인트 모으기 및 사용법] | 3. 프리스트레싱 작업중에 발생되는 위험을 예방하기 위해서는 인장장치 뒤에서 작업을 감독하여야 한다. [포인트 모으기 및 사용법] | 정답률 : 50%
산업기사 | 건설재료시험산업기사 | 2005년03월20일 | 1과목 : 콘크리트공학 | 11. | 경량골재콘크리트의 배합에 대해 맞지 않는 것은? |  | 1. 경량골재콘크리트는 AE콘크리트로 하는 것을 원칙으로 한다. 2. 경량골재콘크리트의 공기량은 보통골재를 사용한 콘크리트 보다 2% 작게 해야 한다. 3. 슬럼프는 일반적인 경우 대체로 5∼18㎝를 표준으로 한다. 4. 콘크리트의 수밀성을 기준으로 물-시멘트비를 정할 경우에는 55% 이하를 표준으로 한다. 해설이 아직 작성되지 않았습니다.해설을 알고 계시다면 오른쪽 해설추가 기능을 이용하여 해설을 작성하여 다른분들과 함께 해설을 나누었으면 합니다.로그인 후 오류 신고 및 해설 작성 하시면 포인트가 제공됩니다.[포인트 모으기 및 사용법] | 2. 경량골재콘크리트의 공기량은 보통골재를 사용한 콘크리트 보다 2% 작게 해야 한다. [포인트 모으기 및 사용법] | 정답률 : 15%
산업기사 | 건설재료시험산업기사 | 2005년03월20일 | 1과목 : 콘크리트공학 | 12. | 굵은골재의 최대치수에 관한 설명 중 맞지 않는 것은? |  | 1. 일반적인 철근콘크리트 구조물의 경우 25㎜ 이하이다. 2. 단면이 큰 철근콘크리트 구조물의 경우 40㎜ 이하이다. 3. 무근콘크리트인 경우 50㎜ 이하이다. 4. 부재 최소치수의 1/5, 철근피복 및 철근의 최소순간격의 3/4을 초과해서는 안된다. 해설이 아직 작성되지 않았습니다.해설을 알고 계시다면 오른쪽 해설추가 기능을 이용하여 해설을 작성하여 다른분들과 함께 해설을 나누었으면 합니다.로그인 후 오류 신고 및 해설 작성 하시면 포인트가 제공됩니다.[포인트 모으기 및 사용법] | 3. 무근콘크리트인 경우 50㎜ 이하이다. [포인트 모으기 및 사용법] | 정답률 : 65%
산업기사 | 건설재료시험산업기사 | 2005년03월20일 | 1과목 : 콘크리트공학 | 13. | 콘크리트의 공기량에 영향을 미치는 일반적인 요인으로 옳지 않은 것은? |  | 1. 시멘트의 분말도가 크고 단위 시멘트량이 증가할수록 공기량은 감소한다. 2. 콘크리트를 다질 때 진동기를 사용하면 공기량은 감소한다. 3. 콘크리트의 온도가 낮을수록 공기량은 감소한다. 4. 콘크리트가 응결, 경화되면 공기량은 감소한다. 해설이 아직 작성되지 않았습니다.해설을 알고 계시다면 오른쪽 해설추가 기능을 이용하여 해설을 작성하여 다른분들과 함께 해설을 나누었으면 합니다.로그인 후 오류 신고 및 해설 작성 하시면 포인트가 제공됩니다.[포인트 모으기 및 사용법] | 3. 콘크리트의 온도가 낮을수록 공기량은 감소한다. [포인트 모으기 및 사용법] | 정답률 : 50%
산업기사 | 건설재료시험산업기사 | 2005년03월20일 | 1과목 : 콘크리트공학 | 14. | 시방배합결과 물 180 kg/m3, 잔골재 650 kg/m3, 굵은골재 1000 kg/m3을 얻었다. 잔골재의 표면수율이 3%, 굵은골재의 표면수율이 0% 라고 하면 현장배합상의 단위수량은? |  | 1. 160.5 kg/m3 2. 170.5 kg/m3 3. 189.5 kg/m3 4. 199.5 kg/m3 해설이 아직 작성되지 않았습니다.해설을 알고 계시다면 오른쪽 해설추가 기능을 이용하여 해설을 작성하여 다른분들과 함께 해설을 나누었으면 합니다.로그인 후 오류 신고 및 해설 작성 하시면 포인트가 제공됩니다.[포인트 모으기 및 사용법] | 1. 160.5 kg/m3 [포인트 모으기 및 사용법] | 정답률 : 20%
산업기사 | 건설재료시험산업기사 | 2005년03월20일 | 1과목 : 콘크리트공학 | 15. | 다음 중 국내의 경우 콘크리트의 컨시스턴시(Consistency)를 측정하는 가장 일반적이고 간편한 방법은? |  | 1. 슬럼프 시험 2. 일리발렌 시험 3. 다짐계수 시험 4. 프록타관입시험 해설이 아직 작성되지 않았습니다.해설을 알고 계시다면 오른쪽 해설추가 기능을 이용하여 해설을 작성하여 다른분들과 함께 해설을 나누었으면 합니다.로그인 후 오류 신고 및 해설 작성 하시면 포인트가 제공됩니다.[포인트 모으기 및 사용법] | 1. 슬럼프 시험 [포인트 모으기 및 사용법] | 정답률 : 67%
산업기사 | 건설재료시험산업기사 | 2005년03월20일 | 1과목 : 콘크리트공학 | 16. | 다음과 같은 현장배합표를 보고 가로 1m, 세로 2m, 높이 5m 구조물의 거푸집을 채우는데 필요한 잔골재량으로 맞는 것은? | R0lGODlhJgFLAHcAACH5BAAAAAAALAAAAAAmAUsAgAAAAP///wj+AAMIHEiwoMGDCBMqXMiwocOHECNKnEixosWLGDNq3Mixo8ePIEN6BECypMmTKFOqXMmypcuXMGPKnEmzps2bOHO+LAhApM+fQIMKHcqxJ0GjRJMqXcq0KUakAqE6nUq1qtWgUqVe3cq1q1eGWb+KHUt2a9iyEkseHZgyAFKjPeEeJbkWIcqoPOnijXpyL1u/DbUaFIw2MM/CTwfXdYtXrkLCjBX/3UsYrt63ECsvRuzwLOeFbSNvxszYcWjIgqGSfttXtGjIku1O/mx4M+2EcfmGZZ27NODeug+mvjyZ9OHfxdXatg37NmDXzmMbf+3XZGTj049rD15dOF3VlGf+X/8+vblzz9Glu9ULHbhc692fz+3bnLf18tSRX2+8PX1/87cpJx9u/Lkm4ET2qVWfeOzll59j/fknHnQSEjjfge/ptxxosbXXGnLYzWaacBV2SGGFC2qXoYGhyQbWaB2uxpZy4O0XYYnolXjicvbZKB9s5qGnVY0Ohlfcjzr+l+SMd13Y4HGqtehdkxYyeeCA1AG4IY43LullRDR+SVGOYpZp5k9knqnmmhqlyeabcGbWZZx01mmilnbmuaabevb5ZlY6BSrooIQWauihiCZ6JZ5eMdqVo1xBatacaEl6laVWYVoVn5WmpylVn07FaVmhOlVqU6cyNSpZqS7VqlL+rya1KoJSFlURkfABtx6VYKZ1V5RU0rfji2DVyuuuHwqr5axpmbgRpriGR2RiY245IWaWZssjh4vp+hilt9b67K3d6qZrqtBumB221SK4rXrlLgsuq+SKKK2TVz6kLW9Qqqdts3nBJ9mQf8lrbbgqfZSuvftNe9G/ELIUb7uPrdSZxfYaPOFIPu0rYpgOWyQpeI7y666cCjPZ2by0Hjuuu9mtBeyHvda8XcIFFwgwaC1KbK7AvgVN7MYgxYoltz4qZvSwNrtYoLf6osx0bU9Pfa3C4rZ5ctJLk7izXT3n/C/P7IUccLJir3xwvUBButvBPjcd9bdV5jY23TDi7bX+bxofLXLWGZ06M9C2+sorziTejVuu+DaIuNJqE41Y11h5avna9EZHeduXS17Y5mh2HiDLYoHesei0MfuV6SKxHpLrRZO+OuqfwZ5y44rmrvvuvPfue06yN0o7Z7ZzjPlYxXeUfOHnBf/o8JOjvvzLzWsuPfSfY9/p8XOr/LPWbTpe9pMPPyu+yeCLfOf4+cqNbrTOV1m+kUKjm37ERc4fbl7lxq8k9UwTnPHY5Te5sQ1/3KMa2xi0sU+pToGoAWD6clZAqekPgZ77GsUY+JxQPXBoyHLWAh9GPgxSK3BlS06rPBijq+mvghZclwQD1z+rde+CVvKf00ZoIBeqL4GVEOTgBO9XwxPi8H80fKGGzKbBFRbRicrrYAYNSDGCARFpPIQfDEFowxviZ4ZVlOIWFfhDH7kHjAbUYhexuEYyLop5T2HfZchXxjgCy3tD3Nq1nlSqD0ZKe6S6nvUGWb1CjlF4hBxdItv4vEXWTpCGTB0gMzdFSioyko+84h8dSTzp/e6ToAylKEcpKD+Z8pSoTGWfAgIAOw== | 1. 893 kg 2. 2,000 kg 3. 8,930 kg 4. 20,000 kg 해설이 아직 작성되지 않았습니다.해설을 알고 계시다면 오른쪽 해설추가 기능을 이용하여 해설을 작성하여 다른분들과 함께 해설을 나누었으면 합니다.로그인 후 오류 신고 및 해설 작성 하시면 포인트가 제공됩니다.[포인트 모으기 및 사용법] | 3. 8,930 kg [포인트 모으기 및 사용법] | 정답률 : 65%
산업기사 | 건설재료시험산업기사 | 2005년03월20일 | 1과목 : 콘크리트공학 | 17. | 다음 중 한중콘크리트로 시공할 경우 가장 크게 고려해야 하는 사항은? |  | 1. 시공의 용이 2. 화학적 저항성 증대 3. 초기동해의 방지 4. 수화열 저감 해설이 아직 작성되지 않았습니다.해설을 알고 계시다면 오른쪽 해설추가 기능을 이용하여 해설을 작성하여 다른분들과 함께 해설을 나누었으면 합니다.로그인 후 오류 신고 및 해설 작성 하시면 포인트가 제공됩니다.[포인트 모으기 및 사용법] | 3. 초기동해의 방지 [포인트 모으기 및 사용법] | 정답률 : 69%
산업기사 | 건설재료시험산업기사 | 2005년03월20일 | 1과목 : 콘크리트공학 | 18. | 굳지 않은 콘크리트의 배합이 예정대로 되어 있는지의 여부와 각 재료의 배합상태를 알기 위해 실시하는 시험은 어느 것인가? |  | 1. 굳지 않은 콘크리트의 씻기 분석 시험 2. 굳지 않은 콘크리트의 공기량 시험 3. 굳지 않은 콘크리트의 단위용적중량 시험 4. 콘크리트의 블리딩 시험 해설이 아직 작성되지 않았습니다.해설을 알고 계시다면 오른쪽 해설추가 기능을 이용하여 해설을 작성하여 다른분들과 함께 해설을 나누었으면 합니다.로그인 후 오류 신고 및 해설 작성 하시면 포인트가 제공됩니다.[포인트 모으기 및 사용법] | 1. 굳지 않은 콘크리트의 씻기 분석 시험 [포인트 모으기 및 사용법] | 정답률 : 24%
산업기사 | 건설재료시험산업기사 | 2005년03월20일 | 1과목 : 콘크리트공학 | 19. | 시방배합을 현장배합으로 수정할 때 고려 할 사항은? |  | 1. 골재의 표면수 2. 슬럼프값 3. 굵은 골재의 최대치수 4. 단위시멘트량 해설이 아직 작성되지 않았습니다.해설을 알고 계시다면 오른쪽 해설추가 기능을 이용하여 해설을 작성하여 다른분들과 함께 해설을 나누었으면 합니다.로그인 후 오류 신고 및 해설 작성 하시면 포인트가 제공됩니다.[포인트 모으기 및 사용법] | 1. 골재의 표면수 [포인트 모으기 및 사용법] | 정답률 : 50%
산업기사 | 건설재료시험산업기사 | 2005년03월20일 | 1과목 : 콘크리트공학 | 20. | 매스콘크리트에서 균열을 제어하기 위한 대책으로 잘못된 것은? |  | 1. 균열유발줄눈을 적절히 둔다. 2. 치기시간간격을 가능한한 길게 한다. 3. 저온의 재료를 사용하여 배합한다. 4. 치기구획의 크기를 적절히 정한다. 해설이 아직 작성되지 않았습니다.해설을 알고 계시다면 오른쪽 해설추가 기능을 이용하여 해설을 작성하여 다른분들과 함께 해설을 나누었으면 합니다.로그인 후 오류 신고 및 해설 작성 하시면 포인트가 제공됩니다.[포인트 모으기 및 사용법] | 2. 치기시간간격을 가능한한 길게 한다. [포인트 모으기 및 사용법] | 정답률 : 48%
산업기사 | 건설재료시험산업기사 | 2005년03월20일 | 2과목 : 건설재료 및 시험 | 21. | 콘크리트용 혼화제인 방수제의 방수원리에 대한 설명 중 틀린 것은? |  | 1. 미세한 물질을 혼입하여 공극을 물리적으로 충전시킨다. 2. 가스를 발생시켜 기포를 도입한다. 3. 공극에 수밀성을 높이는 막을 형성한다. 4. 수화반응을 촉진시켜서 생기는 시멘트 겔에 의해 공극을 충전시킨다. 해설이 아직 작성되지 않았습니다.해설을 알고 계시다면 오른쪽 해설추가 기능을 이용하여 해설을 작성하여 다른분들과 함께 해설을 나누었으면 합니다.로그인 후 오류 신고 및 해설 작성 하시면 포인트가 제공됩니다.[포인트 모으기 및 사용법] | 2. 가스를 발생시켜 기포를 도입한다. [포인트 모으기 및 사용법] | 정답률 : 60%
산업기사 | 건설재료시험산업기사 | 2005년03월20일 | 2과목 : 건설재료 및 시험 | 22. | AE 콘크리트의 특성에 대한 설명으로 틀린 것은? |  | 1. 콘크리트 경화에 대한 발열량이 많아진다. 2. 단위수량을 적게 할 수 있다. 3. 시공연도를 좋게 하며 재료의 분리가 적어진다. 4. 동결융해에 대한 저항성을 크게 한다. 해설이 아직 작성되지 않았습니다.해설을 알고 계시다면 오른쪽 해설추가 기능을 이용하여 해설을 작성하여 다른분들과 함께 해설을 나누었으면 합니다.로그인 후 오류 신고 및 해설 작성 하시면 포인트가 제공됩니다.[포인트 모으기 및 사용법] | 1. 콘크리트 경화에 대한 발열량이 많아진다. [포인트 모으기 및 사용법] | 정답률 : 73%
산업기사 | 건설재료시험산업기사 | 2005년03월20일 | 2과목 : 건설재료 및 시험 | 23. | 물-시멘트 비를 증가시키지 않고 slump를 증가시키는 방법으로 잘못된 것은? |  | 1. 촉진제 사용 2. AE제 사용 3. 잔 골재율을 증가 4. 감수제 혹은 유동화제 사용 해설이 아직 작성되지 않았습니다.해설을 알고 계시다면 오른쪽 해설추가 기능을 이용하여 해설을 작성하여 다른분들과 함께 해설을 나누었으면 합니다.로그인 후 오류 신고 및 해설 작성 하시면 포인트가 제공됩니다.[포인트 모으기 및 사용법] | 1. 촉진제 사용 [포인트 모으기 및 사용법] | 정답률 : 43%
산업기사 | 건설재료시험산업기사 | 2005년03월20일 | 2과목 : 건설재료 및 시험 | 24. | 시멘트 분산제에 관한 다음 설명중에서 잘못된 것은? |  | 1. 분산제를 사용한 콘크리트는 워커빌리티가 좋고, 유동성이 커지므로 단위수량을 줄일 수 있다. 2. 분산제를 사용하면 시멘트 입자가 물과 접촉하는 면적이 많아져서 내구성과 수밀성이 떨어진다. 3. 분산제를 사용하면 콘크리트중의 재료분리나 블리딩이 작아진다. 4. 분산제는 콘크리트속의 시멘트입자에 표면활성을 주어 시멘트를 균등하게 분포시키는 역할을 한다. 해설이 아직 작성되지 않았습니다.해설을 알고 계시다면 오른쪽 해설추가 기능을 이용하여 해설을 작성하여 다른분들과 함께 해설을 나누었으면 합니다.로그인 후 오류 신고 및 해설 작성 하시면 포인트가 제공됩니다.[포인트 모으기 및 사용법] | 2. 분산제를 사용하면 시멘트 입자가 물과 접촉하는 면적이 많아져서 내구성과 수밀성이 떨어진다. [포인트 모으기 및 사용법] | 정답률 : 19%
산업기사 | 건설재료시험산업기사 | 2005년03월20일 | 2과목 : 건설재료 및 시험 | 25. | 플라스틱(plastic)제품의 장점이 아닌 것은? |  | 1. 비중이 작고 가공 및 성형이 쉽다. 2. 대부분 투광성이 커서 이용가치가 높다. 3. 내열성, 내후성이 있고, 탄성계수가 크다. 4. 유기재료에 비해 내수성, 내구성이 있다. 해설이 아직 작성되지 않았습니다.해설을 알고 계시다면 오른쪽 해설추가 기능을 이용하여 해설을 작성하여 다른분들과 함께 해설을 나누었으면 합니다.로그인 후 오류 신고 및 해설 작성 하시면 포인트가 제공됩니다.[포인트 모으기 및 사용법] | 3. 내열성, 내후성이 있고, 탄성계수가 크다. [포인트 모으기 및 사용법] | 정답률 : 50%
산업기사 | 건설재료시험산업기사 | 2005년03월20일 | 2과목 : 건설재료 및 시험 | 26. | 시멘트가 공기 중의 수분을 흡수하여 시멘트 자체들끼리 일어나는 수화작용을 무엇이라 하는가? |  | 1. 경화 2. 응결 3. 팽창 4. 풍화 해설이 아직 작성되지 않았습니다.해설을 알고 계시다면 오른쪽 해설추가 기능을 이용하여 해설을 작성하여 다른분들과 함께 해설을 나누었으면 합니다.로그인 후 오류 신고 및 해설 작성 하시면 포인트가 제공됩니다.[포인트 모으기 및 사용법] | 4. 풍화 [포인트 모으기 및 사용법] | 정답률 : 50%
산업기사 | 건설재료시험산업기사 | 2005년03월20일 | 2과목 : 건설재료 및 시험 | 27. | 다음 중 아스팔트의 침입도(경도)시험 조건으로 옳은 것은? |  | 1. 온도 25℃에서 200g의 표준침을 5초동안 가하여 관입한 깊이를 나타낸 것 2. 온도 25℃에서 100g의 표준침을 5초동안 가하여 관입한 깊이를 나타낸 것 3. 온도 25℃에서 100g의 표준침을 10초동안 가하여 관입한 깊이를 나타낸 것 4. 온도 30℃에서 100g의 표준침을 5초동안 가하여 관입한 깊이를 나타낸 것 해설이 아직 작성되지 않았습니다.해설을 알고 계시다면 오른쪽 해설추가 기능을 이용하여 해설을 작성하여 다른분들과 함께 해설을 나누었으면 합니다.로그인 후 오류 신고 및 해설 작성 하시면 포인트가 제공됩니다.[포인트 모으기 및 사용법] | 2. 온도 25℃에서 100g의 표준침을 5초동안 가하여 관입한 깊이를 나타낸 것 [포인트 모으기 및 사용법] | 정답률 : 75%
산업기사 | 건설재료시험산업기사 | 2005년03월20일 | 2과목 : 건설재료 및 시험 | 28. | 어떤 골재의 단위용적 질량이 1.70t/m3이고 밀도가 2.5g/cm3 일 때 공극률은? |  | 1. 30% 2. 20% 3. 32% 4. 53% 해설이 아직 작성되지 않았습니다.해설을 알고 계시다면 오른쪽 해설추가 기능을 이용하여 해설을 작성하여 다른분들과 함께 해설을 나누었으면 합니다.로그인 후 오류 신고 및 해설 작성 하시면 포인트가 제공됩니다.[포인트 모으기 및 사용법] | 3. 32% [포인트 모으기 및 사용법] | 정답률 : 73%
산업기사 | 건설재료시험산업기사 | 2005년03월20일 | 2과목 : 건설재료 및 시험 | 29. | 다음 중 석유아스팔트의 종류가 아닌 것은? |  | 1. 록(Rock)아스팔트 2. 블라운(blown)아스팔트 3. 용제추출(Propane)아스팔트 4. 스트레이트(Straight)아스팔트 해설이 아직 작성되지 않았습니다.해설을 알고 계시다면 오른쪽 해설추가 기능을 이용하여 해설을 작성하여 다른분들과 함께 해설을 나누었으면 합니다.로그인 후 오류 신고 및 해설 작성 하시면 포인트가 제공됩니다.[포인트 모으기 및 사용법] | 1. 록(Rock)아스팔트 [포인트 모으기 및 사용법] | 정답률 : 알수없음
산업기사 | 건설재료시험산업기사 | 2005년03월20일 | 2과목 : 건설재료 및 시험 | 30. | 건설공사 품질시험기준 중 노체의 함수량시험은 몇 m3마다 시험을 하여야 하는가? |  | 1. 2000m3 2. 3000m3 3. 4000m3 4. 5000m3 해설이 아직 작성되지 않았습니다.해설을 알고 계시다면 오른쪽 해설추가 기능을 이용하여 해설을 작성하여 다른분들과 함께 해설을 나누었으면 합니다.로그인 후 오류 신고 및 해설 작성 하시면 포인트가 제공됩니다.[포인트 모으기 및 사용법] | 1. 2000m3 [포인트 모으기 및 사용법] | 정답률 : 54%
산업기사 | 건설재료시험산업기사 | 2005년03월20일 | 2과목 : 건설재료 및 시험 | 31. | 다음 중 골재의 조립율 계산에 필요로 하지 않는 체는? |  | 1. 0.15mm 2. 0.3mm 3. 25mm 4. 80mm 해설이 아직 작성되지 않았습니다.해설을 알고 계시다면 오른쪽 해설추가 기능을 이용하여 해설을 작성하여 다른분들과 함께 해설을 나누었으면 합니다.로그인 후 오류 신고 및 해설 작성 하시면 포인트가 제공됩니다.[포인트 모으기 및 사용법] | 3. 25mm [포인트 모으기 및 사용법] | 정답률 : 알수없음
산업기사 | 건설재료시험산업기사 | 2005년03월20일 | 2과목 : 건설재료 및 시험 | 32. | 고무혼입 아스팔트를 스트레이트 아스팔트와 비교할 때 다음과 같은 특징이 있는데 다음 중 그 내용이 틀린 것은? |  | 1. 감온성이 크다. 2. 응집력과 부착력이 크다. 3. 탄성 및 충격저항이 크다. 4. 마찰계수 및 내노화성이 크다. 해설이 아직 작성되지 않았습니다.해설을 알고 계시다면 오른쪽 해설추가 기능을 이용하여 해설을 작성하여 다른분들과 함께 해설을 나누었으면 합니다.로그인 후 오류 신고 및 해설 작성 하시면 포인트가 제공됩니다.[포인트 모으기 및 사용법] | 1. 감온성이 크다. [포인트 모으기 및 사용법] | 정답률 : 50%
산업기사 | 건설재료시험산업기사 | 2005년03월20일 | 2과목 : 건설재료 및 시험 | 33. | 콘크리트용 골재의 성질로서 갖추어야 할 사항이 아닌 것은 어느 것인가? |  | 1. 마모에 대한 저항성이 커야 한다. 2. 모양이 가늘고 길거나, 편평할 것 3. 물리적, 화학적으로 안정할 것 4. 마찰에 대한 저항이 클 것 해설이 아직 작성되지 않았습니다.해설을 알고 계시다면 오른쪽 해설추가 기능을 이용하여 해설을 작성하여 다른분들과 함께 해설을 나누었으면 합니다.로그인 후 오류 신고 및 해설 작성 하시면 포인트가 제공됩니다.[포인트 모으기 및 사용법] | 2. 모양이 가늘고 길거나, 편평할 것 [포인트 모으기 및 사용법] | 정답률 : 77%
산업기사 | 건설재료시험산업기사 | 2005년03월20일 | 2과목 : 건설재료 및 시험 | 34. | 아스팔트 신도시험에서 아스팔트가 인장되는 최소단면 부분의 단면적으로 맞는 것은? |  | 1. 1 ㎝2 2. 4 ㎝2 3. 6.5 ㎝2 4. 9 ㎝2 해설이 아직 작성되지 않았습니다.해설을 알고 계시다면 오른쪽 해설추가 기능을 이용하여 해설을 작성하여 다른분들과 함께 해설을 나누었으면 합니다.로그인 후 오류 신고 및 해설 작성 하시면 포인트가 제공됩니다.[포인트 모으기 및 사용법] | 1. 1 ㎝2 [포인트 모으기 및 사용법] | 정답률 : 19%
산업기사 | 건설재료시험산업기사 | 2005년03월20일 | 2과목 : 건설재료 및 시험 | 35. | 다음 폭약 중 폭파력이 가장 강하고 수중에서도 폭발하는 것은? |  | 1. 규조토 다이나마이트 2. 스트레이트 다이나마이트 3. 분상 다이나마이트 4. 교질 다이나마이트 해설이 아직 작성되지 않았습니다.해설을 알고 계시다면 오른쪽 해설추가 기능을 이용하여 해설을 작성하여 다른분들과 함께 해설을 나누었으면 합니다.로그인 후 오류 신고 및 해설 작성 하시면 포인트가 제공됩니다.[포인트 모으기 및 사용법] | 4. 교질 다이나마이트 [포인트 모으기 및 사용법] | 정답률 : 72%
산업기사 | 건설재료시험산업기사 | 2005년03월20일 | 2과목 : 건설재료 및 시험 | 36. | 다음 중 대리석에 대한 설명 중 알맞는 것은? |  | 1. 아름다운 광택이 있어 주로 실내장식재로 쓰인다. 2. 흡수성, 여과성이 커서 다이나마이트 제조에 이용된다. 3. 직각방향으로 가공이 어려워 정원석, 비석으로 사용된다. 4. 중요공사재료로 부적절하며 바닥에 까는 돌, 돌담으로 사용된다. 해설이 아직 작성되지 않았습니다.해설을 알고 계시다면 오른쪽 해설추가 기능을 이용하여 해설을 작성하여 다른분들과 함께 해설을 나누었으면 합니다.로그인 후 오류 신고 및 해설 작성 하시면 포인트가 제공됩니다.[포인트 모으기 및 사용법] | 1. 아름다운 광택이 있어 주로 실내장식재로 쓰인다. [포인트 모으기 및 사용법] | 정답률 : 69%
산업기사 | 건설재료시험산업기사 | 2005년03월20일 | 2과목 : 건설재료 및 시험 | 37. | 건설공사 품질시험기준중 노상의 프르프롤링은 5톤 이상의 복륜하중으로 통과할때 노상 완성후 전구간에 걸쳐 최소 몇 회를 하여야 하는가? |  | 1. 1회 2. 2회 3. 3회 4. 4회 해설이 아직 작성되지 않았습니다.해설을 알고 계시다면 오른쪽 해설추가 기능을 이용하여 해설을 작성하여 다른분들과 함께 해설을 나누었으면 합니다.로그인 후 오류 신고 및 해설 작성 하시면 포인트가 제공됩니다.[포인트 모으기 및 사용법] | 3. 3회 [포인트 모으기 및 사용법] | 정답률 : 22%
산업기사 | 건설재료시험산업기사 | 2005년03월20일 | 2과목 : 건설재료 및 시험 | 38. | 조강 포틀랜드 시멘트에 대한 설명으로 옳은 것은? |  | 1. 저온에서도 강도 발현이 좋으므로 한중 콘크리트에 사용하면 좋다. 2. 수화열이 높으므로 매스 콘크리트에 좋다. 3. 응결시 수화열이 높으므로 장기 강도가 높다. 4. 건조수축이 적어 중용열 시멘트와 같은 용도로 쓰인다. 해설이 아직 작성되지 않았습니다.해설을 알고 계시다면 오른쪽 해설추가 기능을 이용하여 해설을 작성하여 다른분들과 함께 해설을 나누었으면 합니다.로그인 후 오류 신고 및 해설 작성 하시면 포인트가 제공됩니다.[포인트 모으기 및 사용법] | 1. 저온에서도 강도 발현이 좋으므로 한중 콘크리트에 사용하면 좋다. [포인트 모으기 및 사용법] | 정답률 : 65%
산업기사 | 건설재료시험산업기사 | 2005년03월20일 | 2과목 : 건설재료 및 시험 | 39. | 다음과 같은 강의 화학성분 중에서 취성을 증가시키는 가장 큰 요소는? |  | 1. 인(P) 2. 탄소(C) 3. 규소(Si) 4. 망간(Mn) 해설이 아직 작성되지 않았습니다.해설을 알고 계시다면 오른쪽 해설추가 기능을 이용하여 해설을 작성하여 다른분들과 함께 해설을 나누었으면 합니다.로그인 후 오류 신고 및 해설 작성 하시면 포인트가 제공됩니다.[포인트 모으기 및 사용법] | 1. 인(P) [포인트 모으기 및 사용법] | 정답률 : 69%
산업기사 | 건설재료시험산업기사 | 2005년03월20일 | 2과목 : 건설재료 및 시험 | 40. | 목재의 조직중에서 강도가 가장 큰 부분은 어느 것인가? |  | 1. 수심 2. 심재 3. 변재 4. 수피 해설이 아직 작성되지 않았습니다.해설을 알고 계시다면 오른쪽 해설추가 기능을 이용하여 해설을 작성하여 다른분들과 함께 해설을 나누었으면 합니다.로그인 후 오류 신고 및 해설 작성 하시면 포인트가 제공됩니다.[포인트 모으기 및 사용법] | 2. 심재 [포인트 모으기 및 사용법] | 정답률 : 77%
산업기사 | 건설재료시험산업기사 | 2005년03월20일 | 3과목 : 건설시공학 | 41. | 관거의 안지름 D=10cm, 관거길이 L=80m, 관거낙차 h=1.0m 라 할 때, 관거내의 평균유속을 Giesler 공식에 의하면 유속(m/sec)은 얼마인가? |  | 1. 0.5071 2. 0.6071 3. 0.7071 4. 0.8071 해설이 아직 작성되지 않았습니다.해설을 알고 계시다면 오른쪽 해설추가 기능을 이용하여 해설을 작성하여 다른분들과 함께 해설을 나누었으면 합니다.로그인 후 오류 신고 및 해설 작성 하시면 포인트가 제공됩니다.[포인트 모으기 및 사용법] | 3. 0.7071 [포인트 모으기 및 사용법] | 정답률 : 45%
산업기사 | 건설재료시험산업기사 | 2005년03월20일 | 3과목 : 건설시공학 | 42. | 불도저로서 운반거리가 50m이고, 전진속도 V1 = 36m/min, 후진속도 V2 = 42m/min, 대기시간 t = 0.23min 이라 할 때 사이클 타임(Cm)은 얼마인가? |  | 1. 2.8min 2. 2.7min 3. 2.6min 4. 2.5min 해설이 아직 작성되지 않았습니다.해설을 알고 계시다면 오른쪽 해설추가 기능을 이용하여 해설을 작성하여 다른분들과 함께 해설을 나누었으면 합니다.로그인 후 오류 신고 및 해설 작성 하시면 포인트가 제공됩니다.[포인트 모으기 및 사용법] | 1. 2.8min [포인트 모으기 및 사용법] | 정답률 : 71%
산업기사 | 건설재료시험산업기사 | 2005년03월20일 | 3과목 : 건설시공학 | 43. | 콘크리트 중력댐을 시공할 때 된비빔 콘크리트를 불도저로 포설, 진동 롤러로 다져서 댐을 축조하는 RCD공법에 대한 설명으로 잘못된 것은? |  | 1. 타공법에 비하여 단위시멘트량이 적다. 2. 댐의 수평 전체면을 연속적으로 시공 가능하다. 3. 다짐장비는 손잡이식 내부진동기 또는 바이브로도저가 사용된다. 4. 수화열을 줄이기 위한 쿨링이 필요치 않다. 해설이 아직 작성되지 않았습니다.해설을 알고 계시다면 오른쪽 해설추가 기능을 이용하여 해설을 작성하여 다른분들과 함께 해설을 나누었으면 합니다.로그인 후 오류 신고 및 해설 작성 하시면 포인트가 제공됩니다.[포인트 모으기 및 사용법] | 3. 다짐장비는 손잡이식 내부진동기 또는 바이브로도저가 사용된다. [포인트 모으기 및 사용법] | 정답률 : 31%
산업기사 | 건설재료시험산업기사 | 2005년03월20일 | 3과목 : 건설시공학 | 44. | 지하철 개착공법에 있어서 다음 중 관계 없는 것은? |  | 1. 연속토류벽 공법 2. H강말뚝 공법 3. 침투압 공법 4. 강널말뚝 공법 해설이 아직 작성되지 않았습니다.해설을 알고 계시다면 오른쪽 해설추가 기능을 이용하여 해설을 작성하여 다른분들과 함께 해설을 나누었으면 합니다.로그인 후 오류 신고 및 해설 작성 하시면 포인트가 제공됩니다.[포인트 모으기 및 사용법] | 3. 침투압 공법 [포인트 모으기 및 사용법] | 정답률 : 40%
산업기사 | 건설재료시험산업기사 | 2005년03월20일 | 3과목 : 건설시공학 | 45. | 샌드 드래인(sand drain)공법에 관한 설명중 옳지 않은 것은? |  | 1. 투수계수가 작은 점성토 지반의 개량공법으로 주로 사용된다. 2. 일반적으로 샌드 매트를 부설하여 연약층의 압밀을 위한 상부 배수층의 역할을 하도록 한다. 3. 샌드 드레인 설치시 주위지반이 교란되기 쉬운 단점을 가지고 있다. 4. 모래 말뚝 간격은 점성토의 샌드 매트의 두께에 따라 변한다. 해설이 아직 작성되지 않았습니다.해설을 알고 계시다면 오른쪽 해설추가 기능을 이용하여 해설을 작성하여 다른분들과 함께 해설을 나누었으면 합니다.로그인 후 오류 신고 및 해설 작성 하시면 포인트가 제공됩니다.[포인트 모으기 및 사용법] | 4. 모래 말뚝 간격은 점성토의 샌드 매트의 두께에 따라 변한다. [포인트 모으기 및 사용법] | 정답률 : 48%
산업기사 | 건설재료시험산업기사 | 2005년03월20일 | 3과목 : 건설시공학 | 46. | 도로포장 두께를 결정하는 시험 방법이 아닌 것은? |  | 1. 평판재하시험 2. CBR시험 3. 벤켈먼빔시험 4. 마아셜시험 해설이 아직 작성되지 않았습니다.해설을 알고 계시다면 오른쪽 해설추가 기능을 이용하여 해설을 작성하여 다른분들과 함께 해설을 나누었으면 합니다.로그인 후 오류 신고 및 해설 작성 하시면 포인트가 제공됩니다.[포인트 모으기 및 사용법] | 3. 벤켈먼빔시험 [포인트 모으기 및 사용법] | 정답률 : 28%
산업기사 | 건설재료시험산업기사 | 2005년03월20일 | 3과목 : 건설시공학 | 47. | 네트워크를 구성하는 작업의 소요일수를 3점 견적법에 의하여 평균을 구하면 며칠이 소요 되는가? (단, 낙관치 a : 15일, 최확치 m : 20일,비관치 b : 31일) |  | 1. 20일 2. 21일 3. 22일 4. 31일 해설이 아직 작성되지 않았습니다.해설을 알고 계시다면 오른쪽 해설추가 기능을 이용하여 해설을 작성하여 다른분들과 함께 해설을 나누었으면 합니다.로그인 후 오류 신고 및 해설 작성 하시면 포인트가 제공됩니다.[포인트 모으기 및 사용법] | 2. 21일 [포인트 모으기 및 사용법] | 정답률 : 60%
산업기사 | 건설재료시험산업기사 | 2005년03월20일 | 3과목 : 건설시공학 | 48. | 특히 함수비가 높은 토질에 사용하고 보통 접지압이 0.25kg/cm2 ~ 0.14kg/cm2 으로 가벼운 불도저는? |  | 1. 스트레이트도저 2. 레이크도저 3. 앵글도저 4. 습지도저 해설이 아직 작성되지 않았습니다.해설을 알고 계시다면 오른쪽 해설추가 기능을 이용하여 해설을 작성하여 다른분들과 함께 해설을 나누었으면 합니다.로그인 후 오류 신고 및 해설 작성 하시면 포인트가 제공됩니다.[포인트 모으기 및 사용법] | 4. 습지도저 [포인트 모으기 및 사용법] | 정답률 : 알수없음
산업기사 | 건설재료시험산업기사 | 2005년03월20일 | 3과목 : 건설시공학 | 49. | 최근 들어 사용이 증가되고 있는 고무혼입 아스팔트 포장의 특징으로 거리가 먼 것은? |  | 1. 신도(伸度)가 증가된다. 2. 감온성이 감소한다. 3. 마모에 대한 저항성이 작다. 4. 저온시 취성이 개선된다. 해설이 아직 작성되지 않았습니다.해설을 알고 계시다면 오른쪽 해설추가 기능을 이용하여 해설을 작성하여 다른분들과 함께 해설을 나누었으면 합니다.로그인 후 오류 신고 및 해설 작성 하시면 포인트가 제공됩니다.[포인트 모으기 및 사용법] | 3. 마모에 대한 저항성이 작다. [포인트 모으기 및 사용법] | 정답률 : 40%
산업기사 | 건설재료시험산업기사 | 2005년03월20일 | 3과목 : 건설시공학 | 50. | 다음 NATM(New Austrian Tunneling Method)에 관한 기술 중 옳지 않은 것은? |  | 1. 터널 굴착후 바로 뿜어 붙이기 콘크리트의 1차 라이닝을 하여 토압의 변형을 허용하고 2차 라이닝을 하는 공법이다. 2. 1차, 2차 복공 사이에 방수층이 시공되므로 지수성이 양호하고 동해방지효과가 크다. 3. 용수가 많은 지질에서도 NATM이 가능하다. 4. 원지반이 파괴되어 록볼트(Rock bolt)의 구멍 뚫기와 타설이 어려울 때는 NATM이 곤란하다. 해설이 아직 작성되지 않았습니다.해설을 알고 계시다면 오른쪽 해설추가 기능을 이용하여 해설을 작성하여 다른분들과 함께 해설을 나누었으면 합니다.로그인 후 오류 신고 및 해설 작성 하시면 포인트가 제공됩니다.[포인트 모으기 및 사용법] | 3. 용수가 많은 지질에서도 NATM이 가능하다. [포인트 모으기 및 사용법] | 정답률 : 50%
산업기사 | 건설재료시험산업기사 | 2005년03월20일 | 3과목 : 건설시공학 | 51. | 교대뒷쪽에 설치하는 답괴판(approach slab)을 설치하는 목적으로 옳은 것은? |  | 1. 부등침하방지 2. 기초의 세굴방지 3. 배면토사방지 4. 교좌장치 보호 해설이 아직 작성되지 않았습니다.해설을 알고 계시다면 오른쪽 해설추가 기능을 이용하여 해설을 작성하여 다른분들과 함께 해설을 나누었으면 합니다.로그인 후 오류 신고 및 해설 작성 하시면 포인트가 제공됩니다.[포인트 모으기 및 사용법] | 1. 부등침하방지 [포인트 모으기 및 사용법] | 정답률 : 42%
산업기사 | 건설재료시험산업기사 | 2005년03월20일 | 3과목 : 건설시공학 | 52. | 아래의 표는 장대교 시공법의 특징에 대한 설명이다. 다음 중 어느 공법에 대한 설명인가? | R0lGODlhMQFqAHcAACH5BAAAAAAALAAAAAAxAWoAgAAAAP///wj+AAMIHEiwoMGDCBMqXMiwocOHECNKnEixosWLGDNq3Mixo8ePIEOKlAigpMmTKFOqXMmypcuXMGPKnEmzps2bOHPq3FkQwMifQIMKHUoUpE+CR4sqXcq0qdOOSQVGfUq1qtWrS6dOxcq1q9evJHuCHUu2LFmtGFcOTCkVaVKfW5EafIuyrVSTbePOlev2bcO6cN2uDaB3LV67dwcXVknYMGDHhwv31cp2cd3GDNF61HvUL+bACbdyRjy4seTSpA+e5mu6dGfMCKO+jg07NGvUtfmu/ntb4eyFmqHShj0bdGzGqhEzXl2S8GHnjx3S9fxasmy7lXMnh74Xt27fLMX+eretffv4jHGnf87ru3t30eyBE3dfPnl11/GHY7d92jhaz++lNR9v9Yl3XljrGTjgSQVqN11kBhqn32+47dbahZ/h1d9zsvnV337f5VZcZpeFaCGF5B0I2WIgcsfaiNYhV56G11knXW8TYggjggk+Zx6GtUnYY3P6VSjXbuq1h+NEI964noU/qpjaXDLmB6WS90VEXX70oZaeeCiqVuKMBDbo3ZXkCakWiEJC9GWXWooFIHAy7hgnm2bCqaCOm2W2ZJdoDncifkDeueeUoVW5JUWLtjlZiXYWGWWUMa6ZJ6BlIupmeCk6p1iiay7XE1xIKvmplPQRWWimqjqKaqX+DEL5pnTw+fnnSCwGKl9igoHHlqlo5srjXrAyuKKPk3Z6rKpO7oqqWdBGK21IwU1r7bXYondottx26y2m34YrbrfVjmvuuWdti+667D5VbrvwxkvUu/LWa+9H9Bp677785usmvwDv6+9DlgZssLgDH6zwwgmTWPDCEE/bcMQU1ztxxRizezGdxmbsMVgbK3vpxyQXFbKkI5esMlAnH9fxyjAz1XLMNH81c804X3Vzzjw7tXPPQJusbtBEW/Vz0UhTO3TSTAt9a9NQB3U0dJCGSDWRpZ45JtUVcsgxhMs+qGGvqx5KGYC/Mlfl05N1/ettWT9ra5FhtmhqkO5dN6D+3bbWOpqX+3249N5spxx3gpoqeHjKIsOtad2p4jhnx3pfGSbkevdopqXLNTcrqFtzSTdpzBGurK6jvl25oKym7uPqpCe+nd/2Af6ks+NlnvbcwOJO4cNN4s4473cZKzbkiifftnJW//W6ooRm6PnXL/OpvK9jMuvp6PV97uqeGyJbPHKVT6+nnI5dHfqLzTsrK/p4os6rp7XKbpTVLSG6uPzNIv45bXO6COzKxD8wiQ4q2cHe24aFPI5MTX2OM539FnUs9uEter4LW6vyFjgFQmpt5yMYp36EogWqT3uSKqCDjCTBzWGwfpfJHOLu1j0xqa6D/bubrh4mtwGukIb+KRRQhGK4rAb9R3KAkxDl6HS+/wXJQwTrnwofR6sN5k54QUzL+gYXqLM9b4mNI955eHiqTOkQhGaUWwq3WDgRRe2NSnkgHOeYwynS8Y40tCMe9wg+PvpxI3L8Ix8DKUg8ErKQdDwkIuF4tAEaL08yhOAi29XI9t0ug1ec5LoqicHxQTKCbdTktTjJt0vq0HUoFGW4GklEA5buTKFUpcQGx7vLHRB+3MmfLBFGS0z+x3z8UeMuV9nLU7rxlrbzYiqHmS1SzrBGvbtgLJmZrmnaEGxuZNGRkEhNbymyQN9bY/W6ia1vkjNn5jxnzdKpzpixs50reyc8SybPeX6snvb+zBg+81mxqY1TiFoSH6PER8brnVCP6CxmpxA6PGlWJJLJMmhE9+hMhnbRmnASnDEjNElnQqYvH3XZb/7mOpB6ckodMiEJZ6dJfwZnpMwzj38SxdEF2S41O1wSQ3uWMDZuT4IwlWkLyRZA/y0PozMdn0oHqVACoQ2bJE3qrp6KNTUWtIw7ZVpFY0rBqCLzgl2N6b/mVkKfGrKpK7Xp9orKVXDiDztBHav7YofWprm0Vc8z6jXZRrm8wlSXusQURLPqzrqm0YHDwooyCVtYjB4WPTnlp9EMK1mg7bOyDKMsZhPq2M1yVpietSwqd0La0pr2tKhNrWpXy9oRhva1sI0FrWzDFRAAOw== | 1. FSM공법 2. FCM공법 3. MSS공법 4. ILM공법 해설이 아직 작성되지 않았습니다.해설을 알고 계시다면 오른쪽 해설추가 기능을 이용하여 해설을 작성하여 다른분들과 함께 해설을 나누었으면 합니다.로그인 후 오류 신고 및 해설 작성 하시면 포인트가 제공됩니다.[포인트 모으기 및 사용법] | 3. MSS공법 [포인트 모으기 및 사용법] | 정답률 : 50%
산업기사 | 건설재료시험산업기사 | 2005년03월20일 | 3과목 : 건설시공학 | 53. | 그림과 같은 단면의 토공을 백호(back hoe)로 할 경우 순 공사비는? (단, back hoe의 시간당 작업량 Q = 50m3/hr, back hoe의 시간당 손료 40,000원/hr) | R0lGODlh/wBtAHcAACH5BAAAAAAALAAAAAD/AG0AhAAAABAQEBYWFh0dHSsrKzk5OUBAQFVVVWtra3JycoCAgI6OjpWVlaqqqsDAwMfHx9LS0tTU1NXV1ePj4+vr6/b29v7+/v///wAAAAAAAAAAAAAAAAAAAAAAAAAAAAAAAAj+AC8IHEiwoMGDCBMqXMiwocOHECNKnEixosWLGDNq3Mixo8ePIEOKHEmypMmTKFOqXMmypcuXMGPKnEmzps2bOHPq3Mmzp8+fQIMKHUq0qNGjSJMqXcq0qdOnUKNKnUq1qtWrWLNq3cq1q9evYMOKHUu2rNmzaNOqXav2QYO3cOO6fTs3rt27ePMuyMu3L9wFCfoGTjC4AeEDCQ4oXsy4sePHkCNLnnxgwIADBQAoLrBZMYDPoEOLBpDzAGjMADibvmx5cWvFr01rTr2YduXLnlUDMFBbtWnVCwakXoAAQIK9luEWGLD3LQACbxcA+AugeQPNbxN8jj69gfTm37n+X4Zb/e145wfgCi/AHe4BA9yb/35bIDPxAXMrD0wt8PpAxRMYN91ODQwgkGL9DTDBBRMYeEGBA0EoUHAAPADYgQck+F91EzKA4X8JRMhcAQId96CDJxKkmAELXmBigw38l6FAAzSQ3oQLwDhQjTvGiOKFCAqkwIwXIKjggQukSGOMJ0Zw5AOaTUDAQAsQCVuLhF0w5IMA4McTiUUSWR+WCziAooRccmZgARIEeQGYYb7ZogEuWsmkki8ydyaKcToQIoP48YjkQPDRuKOgFyDKXIl/JupmA3Qe6GAEYE5QQHA97thfhtJh5kCJVpJo444LRNopT3+6qeADcA4QqZL+KR4QXAIPCDCjkxtG8OCMDFz2353XNQpmAnuqOACYBTww4YAHNmoalSHquKSMjR75JpGjYliArkUySexA7CUI56UDfPuhpA4eoKyLKAo3I606yQouj4EJVMCnu4roIH7G3YpiepTaq+yWBwKb4bYdZgtrnAi/Ceid8iJpGKmKQvzpANxGwCm2VmaIK40ToFloig1H8Nm/ViaZrKFoZvZZnKXdiay93W4q4gULJFnlsw/CeaOLTNb46s/5XhCwQLzd/F+SRg9LLMRQ28vtddwmGnXT4HIWYccDmYjzcv8poKGhOHc5EMFFMp1oiWDTTOxi8TLZAJzelS03tu3SuBz+Ax8DTdCwPt+pMUH1XvCqw1036iK+iBb+4J1FHqii4GrjXHWjg3ddkNoGU0nQArr6OhACA1lIEMQR/vcggZ4ftO7qrSMkAEtVS4XYRkRuhYDibEGEZka5bwVA7b07VCFHwWv1e/EM3Y48WM4zv9DywIeFsfQL8Yl7WNQXRHxa0T8fVvgGZca7Wd1jzxCiBxmgvVleqh9R+k6Srhb5wL8+lptds6+V1wlJn0UEwKyyIMpJydPKZxK4H/1lpAEMCJdA5pKzt3TlAekqoFem87SDFOB8GpFgkTSTmdV0JTFGGwvojCY6pX2kgP6B0rS44r+/XY8rlana+5AHLNJcwIf+RNOKDBGSme9hhWpaqpxHRBhDIEJOKwuAk1eMmELDjQRR/vlhwb5yqYGYTIlU0Q4I7fVEj8DQhz4UYVcEwCQLBMBDWGGAAOBoELSFJHiRipTYwDJEhPyGikwxWbHkB5IESNEg0hkjUfDlPbPRyIGE5EgXD6IdMB7FABoUSNXwNxIGlsWHBdGaUwwwK4QI8I69i+LnMrmUA+iqgwWJH0o8WZZwFeiQUSlQ7jhJElqWZXZ1w4p+FjZL5u2OK0yTZUp8aUBAUmWSK1lZ8U4pFUyxRDZlBB8zn3K8a34Gkmqp4VQ+6JLrgHKaO4yKKsvJH+zxTyomi4lm5CdOpywKJhz+Ul8WbdKACMTILwC10TYp8s+Azi0wFpSebEbD0IY69KEQjWhEXRYaB72FMhjN6GISI9AKJlR6dcELBZBiyUi6pKStNClNzvmUgaq0JCx1iktfOpKYNmWmNA1JOlOa05fgVCg/7WlHggoUogpVI0b1SVKPepGlBrA/27kmU6XaEQcQgDQU6M7sVuLUqU6kq5ubG83eVDkGNCab1fPqMkGSoSDxrziouc1HwKrWh9C1IG29G0EcICo0zrWuxfxrkBR2AQdkKIs2xchdAbuQxaoOhRPa64z86hHHMtaPbBWID5VpWM16trKXLYlltegozBSks0NMbFND20uQHK9A75v+2NoiB1rWigRbsiWKORVDH9veVjih8Y1Gh4ubLhm3opaxzWKECxmKhsa3d7yoy8D5kwUuQFmjhW52ZWJZ6tZ1uzGxrGp3mrrSoZWS0swKeGHSVWKJimduqcyAbPqAEEHJkfclb0EwuBXvdkWsXWvrAHbnQ7dAiUmvjdDLbkdO0/LSgyiFrktYmq4k7dNq++HMnS5DGgBUoGc/jBEELJqYxZSRmhJWSZaoNNkCGCAzO6qMujBcEP+AssP7KVFqXJYZB6o2xSvp5qAUo6wYIgq7JyYNiip04/3EiEOidDKQZRLTynBOtZa08QRx/FnSDuidrJxykBlC2LkBpm015jJwhJr82S8HT8hibolNd/q7GtoYuwdLEmS9HCP+oTjOJLknQVQrwj6ejjSGlI6ygnOd16Gxz7kjJ6BP+r56Bue6BcqmhDJzp0oOWlk82st/cDlplbzTkK5RYmIivJHzlvrVsI61rGdN61rb+ta4fmlAAAA7 | 1. 880,000원 2. 704,000원 3. 44,000,000원 4. 35,200,000원 해설이 아직 작성되지 않았습니다.해설을 알고 계시다면 오른쪽 해설추가 기능을 이용하여 해설을 작성하여 다른분들과 함께 해설을 나누었으면 합니다.로그인 후 오류 신고 및 해설 작성 하시면 포인트가 제공됩니다.[포인트 모으기 및 사용법] | 1. 880,000원 [포인트 모으기 및 사용법] | 정답률 : 29%
산업기사 | 건설재료시험산업기사 | 2005년03월20일 | 3과목 : 건설시공학 | 54. | 돌쌓기 공법에서 줄눈에 모르터를 사용하고 뒷채움에 콘크리트를 사용하는 방식은? |  | 1. 메쌓기 2. 찰쌓기 3. 정층(整層)쌓기 4. 부정층(不整層)쌓기 해설이 아직 작성되지 않았습니다.해설을 알고 계시다면 오른쪽 해설추가 기능을 이용하여 해설을 작성하여 다른분들과 함께 해설을 나누었으면 합니다.로그인 후 오류 신고 및 해설 작성 하시면 포인트가 제공됩니다.[포인트 모으기 및 사용법] | 2. 찰쌓기 [포인트 모으기 및 사용법] | 정답률 : 50%
산업기사 | 건설재료시험산업기사 | 2005년03월20일 | 3과목 : 건설시공학 | 55. | 공기케이슨 공법(pneumatic cassion method)에서 35m 깊이 정도 이상을 침하시키지 못하는 가장 큰 이유는? |  | 1. 침하시키기가 곤란하다. 2. 다른 공법보다 비경제적이다. 3. cassion이 수압에 견디지 못한다. 4. 작업부가 수압에 견디지 못한다. 해설이 아직 작성되지 않았습니다.해설을 알고 계시다면 오른쪽 해설추가 기능을 이용하여 해설을 작성하여 다른분들과 함께 해설을 나누었으면 합니다.로그인 후 오류 신고 및 해설 작성 하시면 포인트가 제공됩니다.[포인트 모으기 및 사용법] | 4. 작업부가 수압에 견디지 못한다. [포인트 모으기 및 사용법] | 정답률 : 50%
산업기사 | 건설재료시험산업기사 | 2005년03월20일 | 3과목 : 건설시공학 | 56. | 다음과 같은 공정표에서 주공정이 옳게 표기된 것은? | R0lGODlh7gCMAHcAACH5BAAAAAAALAAAAADuAIwAhwAAAAEBAQMDAwQEBAUFBQYGBgcHBwgICAkJCQoKCgsLCwwMDA0NDQ4ODg8PDxAQEBERERISEhMTExUVFRYWFhcXFxgYGBoaGhsbGxwcHB0dHR4eHh8fHyAgICEhISIiIiMjIyQkJCUlJSYmJicnJygoKCkpKSoqKisrKywsLC0tLS4uLi8vLzAwMDExMTIyMjMzMzQ0NDU1NTY2Njc3Nzg4ODk5OTo6Ojs7Ozw8PD09PT4+Pj8/P0BAQEFBQUJCQkNDQ0REREVFRUZGRkdHR0hISElJSUpKSktLS0xMTE1NTU5OTk9PT1BQUFFRUVJSUlNTU1RUVFVVVVZWVldXV1hYWFlZWVpaWltbW1xcXF1dXV5eXl9fX2BgYGFhYWJiYmNjY2RkZGVlZWZmZmdnZ2hoaGlpaWpqamtra2xsbG1tbW5ubm9vb3BwcHFxcXJycnNzc3R0dHV1dXZ2dnd3d3h4eHl5eXp6ent7e3x8fH19fX5+fn9/f4CAgIGBgYKCgoODg4SEhIWFhYaGhoeHh4iIiImJiYqKiouLi4yMjI2NjY6Ojo+Pj5CQkJGRkZKSkpOTk5SUlJWVlZaWlpeXl5iYmJmZmZqampubm5ycnJ2dnZ6enp+fn6CgoKGhoaKioqOjo6SkpKWlpaampqenp6ioqKmpqaqqqqurq6ysrK2tra6urq+vr7CwsLGxsbKysrOzs7S0tLW1tba2tre3t7i4uLm5ubq6uru7u7y8vL29vb6+vr+/v8DAwMHBwcLCwsPDw8TExMXFxcbGxsfHx8jIyMnJycrKysvLy83Nzc7Ozs/Pz9DQ0NHR0dPT09TU1NbW1tjY2NnZ2dra2tvb29zc3N7e3t/f3+Hh4eLi4uPj4+Tk5Obm5ufn5+np6erq6uvr6+3t7e7u7u/v7/Dw8PHx8fLy8vPz8/T09PX19fb29vf39/j4+Pn5+fr6+vv7+/z8/P39/f7+/v///wAAAAAAAAAAAAAAAAAAAAAAAAAAAAAAAAAAAAAAAAAAAAAAAAj+AOcJHEiwoMGDCBMqXMiwocOHECNKnEixosWLGDNq3Mixo8ePIEOKHEmypMmTKFOqXMmypcuXMGPKnEmzps2bOHPq3Mmzp8+fQIMKHUq0qNGjSJMqXcq0qdOnUKNKnUq1qtWrWAFoBYC1K8NNgG7MKJKFTSdZI7UKVAvT1ipIf+IQiuQ1pa5DZiA0CJEjiiJRJ9m+RKUpTxkqa/bUNRmJTxM8lWb9evZLFiA6eEiJ3Mr1ZSU2TLY4yiTKjx01cvosFnlGSog5qAryETNEUEnBLO0IQRHkkitihugcQaIk12qPy0T1qLLImMF3v9C4uUMSt8rpe0qhFRjOmSlEYQD+OTrOsVMdEVcUAgojY9VHttZRzlJxJxTCWHC0YCG/8Q4SPpwwlEQmwby3VUusPILFJ9MkJMsfb8TCX0ZRaOBQGIZYAlUWaSCyzUKlHJLZhBedUYRDmNBBBlRLvEELQ7yQYkUjJFZEySKJEMTZQVdUoNQxBdWgx0MfoFEjRYlAQslA8HVGUBQRJBVKJYyUMo8usRxRyEMlsHGkRMuYtd08TRokRAFPNHGEEUVEUcUYZJiRxRRDGKEEFl6cYcYYaLDRByCC8FEHJqFIwsggggjyiCSbcNKJJpg48kgklViSiSabaALpJZZcgsmnoIYKaqeYcjIECwRcAEMVYtxhpY7+8c1Tgx1fShQHJqkYFKsQBHzRBRZXWAEGGXHIQQcaY1RhRRZmsEGHHG/MYYchiCgySB+dlHKJJIl0WwkmoIQiyiecUFIppp58Asonn3TCSaOdxCvvvPJi2km6R7xAgAUsSAGGHqYUdKBBOeRRa0SJ+KEYrAgNAYAsssDyyiuz1KLLLrzgcossr6wiSy231PKKK67QQossrZyCCy8cq7IKK7fk0ssuutQySyyyVGxLLrnowrPGtuDC89BEEw3L0ThzcWYDFRRxBSKt6HhJrEwccjBEjPhhMJNOGlTEALbUQssss9yCSy++/EKzza/UgosuuMwCsdm1wLLKLr/UIov+K6/AogsvwPjSi8a01BJ0Lrzw0kviNOeCceKQRw752IXXEgYSDlTgwRJdEKKK1LEqseXVD8EBBdcJsaKGE0m1Y40zA0XzAq1rcRWrCGqQXvrpte9IkOqsI+U67ALJTjuZnHUtEO66OySIFJ40s5AlOxyS61NAcEEXwwS1EokamzTf0CBTYPLLQpLMoMgrUAWhhSICK4/KIm94Ij5DehwRBBmzIGQNE0S4wS2iEgo/8CASwEiIK7hAhPs1BA9FcIEUNHMQW8BgBjgoEFRsYYgVDKJ/CPkEE2rgwIUMwgciYIEOtuAFMGxCFKWQBCCyIAU0YOEHY2qKPKSgAwj0AAv+hrjEMgSCDFpIIg75YgEuSoiQW1jhBBVYQQx8EIMU1MEPgkCDE1Kggj+cQQisgMowVMABAohgBlhwAyvOMQ9XaAINShjBCFDgCiYaRBZ2AAEEErCENLAiFJpg1ydgOIpTaGMXqWiHU26Bhy9EoAM54IMoCgGIOzQCFI1gBCc+QQpJKIIL47HjQAKxBK0EIAyhvJLetEEVaygiBxwAgAe6YBxRMIIKYnADHgbhi4FwowRpEOVAUoEGB6TABo2oI0PakQxXDGMpwjhCBybwAjP08hvAIAUrTGYcgoSBDpoQpkAOsYErxGEXimSILUjxBRotpQodOAEQ4PBMhnwCEEL+WKIob3GIIAzCE/JwyDqEUYZHMGUKJFBDHwDTkFxEQgjhEyUjDvEHcEjEDZJYSjqg4AKJtGIIbBiEKO1QiIhGBBKiSIdSUuEFJkjkF2x4AxzsWIsdBKIi7ThEL4+iCiMU4hMUuUMPNOjAUyiBERWJxyL0aRRRFOERYZyIIJgQGwfOYQubqCdFRmEJdxKlFHfwATUqAoxOFCF395PDFj5BPIqcAhNeHQoodIONiggjFEYIpvg4gQUuZMQXmDDKDtAA1It0QQpTiCrp+OpXjABWsITFyGETq7tLGOESIMxIIyYRE3nA4yGT0EMUTGoRdJgiBVtziO+oQgkgcKKbGUH+RFx9wog5TKGwGGGFCewApIaUaSqu6AMUPrsRU1xCEL1gSfKUlxAkAEEXHJlEGhoYkVg1BRR4mEJHWJEJFymXuQzJQQ3WwZFVmEEFD1ktT9TrkCr44VUdWYU5vgsRZ2hCDcfbyCfa4IftqRa8NvntQ2wACGt8RKsqSV5DZnGH/nqkFojIJUSsWxMBM6QTihADKELyi0uQtyUUHsgijACLunakHKywghUYYuH1AhghahjDH2oRkleAYRYqpa9CxgEHE7gDJMRwQhGithD27iTEB3nCFU6R449Y4xKfuF5gOoNkTbhBCSLhAxrMgNulIPkgM1ACcUPyDkUQIsEDU0j+s2YaElYwggNs9vKLE1KKKrShJK0IGE5+oYVA2Cck2HgFDtiQQ6QstyGgOIMjqlqSMdMkF5owgp5HYgYzlIE8jlgQU0kCC2HYJBOG8EKhQaKIO3QBuotBBRdakE6TTCEQ3agJEKQACkeLxBRGOMSfvYKJL+wgJWZgBCtpEgQrELkkr+hzRusyBDfkCCXt6AYwtDFfmPTCE0aIs0mgIQYgLGYIcZgtSeAxjmBEI9YwyUUmljCHlGDDDNTFyisaUQQpq+QTIoWJG2Bgi2+oZBegCAJ1rjLvercE3zHZd7//HfCBW4UshWiySgjhBF60WiXv0EQZsNwSJGgBEFdZjiL+3tESQRRH4ilJByXK4NKOYyG1U6mFE/4AE4u6xBQ2gEQCW0IMTPgglVFZximkgAj+dEIE4XzJKWIwCBpL5Q9SeK1MunEIVKNEEHO4gtVbAo9H3MFIUikDDHTxYZj8wguiiEdKthCGNjAjJraQQxKkwgownGgm7diDKqp9Eh18YRQzmUQZKKFMp+yhC1SoiSNgMWyTmGMEXXi7TFSBBzKc2SmkeMIgMlGTYUSj8SRJEBVGJxN0zAIxTxlECNxzE2v8At0jscMTDgELm7Sp8ErhxB2IwAucmAMUnyNJGpRQYpvEgQ2CIGpSniBjnbDB4SGpBRW8fRNdZAIHQEfKEcD+p5M+XD4k1oiEGLqAE26swgiEGGJSWvEC1ehkFaiwOUg4sYJF4N4mbDiDGJKiC1D8wGo6cQu0MA4icQkvUAlbZxN/4AZekBRqgAWXcD48IQ/pYGAekQp7QARllxOVcASKAF9EkQZXsAnKpxPj4GkeQQp6kATswBOXUDUbVhS2UARGABSWMARtpRHjYAJywA0+oQs9gANGMYM1+BM3mIMZsYM9+INBWBSQ4AKKwGiLgQhzYAb2xhOjoAheECBCsQgkAAnsIxQBpRGB0AZrcGw9oQqRQAUaEhSXAAdOgGA/MQugQAm7kBFMwAQ7BxTQ8ARywFA/AQhrcAUb+BOrUAn+fYCGFNEOQEAEttYT8uAEagAJQBEMN6AHmxYUySAH9mMRsqAHauAHRBEKfIAEp/ATrJABN2UUbhBYFvEJVsAHbSgUwzAIKhAJJYgTCeIDSVcUr8ALJFcRhZBPP0YUsGAGcJBfOeEIe4AFrHcUFjgR1kAHNHAU5eAIWnAEPaEnipAMSWELvoCCEbEIX4cUw2AHWDBpOdEDUCCBHZFmJTEKjyIR4LAEetBlRTEJakAG/nUTtLAFcDCG7/hlHCEMoOYM3cB3DAELPlAIyYUUudAJV0BzOPEJaMAI6rgRADA1c/YRk0AGfgAIgyCHCIEKhIACrqgUQBAGqUAKuzYTj2D+BZ5gC+/BkSlRCFMABmdgB+6oEJKgB0JAQQZCkBpBBLGYB9CHEqmACWSQBnCwdWMwAsE4kMiTEl8gAg7wAVLwIgLhC8HgDL/gCxI3BV7QHCDRYiERBTcAAAJAACsRDJ9ACTFFB6jQW7VgBjdwlgp2EmkAAw7QAU7AevCACq9wC62wCq/gjQLBOZxQDnpZOyYhBTgQAG2JEqiQBD0wA2ywB5jgSUOgAliABCeQB8EXEkS5EaPQBw9wATqwB6uQBUeAAkaABknAAwoAA3YgCaAQAulRHR3JEVrwAwVAAAQwRJqgB1vAAzUwFl+gCZmVEaSwBEKwA3EACJxgCY6gBDH+sAVKYAJ6oFiPiRKmEAgWwAE4cAemwAVLAANN0AZQMAQSUAN10AiaYAJb4JsoYXcMgAAFYAvLcAl64AVDwAM6oARjgAlhmBFCYAR4cHEEAQ13MACEoHZQIQoAgAEs0AkJOA+s8AUeAACt4Byb8ZsfwQteIAIKcAFZEAinKBDioAtpcAREkJQUsaANihAQKqEU+hQWiqEaahAd+qEhOqIsYaIoqqIsOhAvGqMzehGsAAhWgAcMIQp5AAZQsQ6XoAC2oRCGIAVFUAcjamQjAQcosAaLgBDMoAtkAAZWkIkQcQp4cAV8wBDOEKdQYQ6WsABnqhCOkAU98AZREQcoMAf+lZAQxHAGXqAEzxkRdUBCDtEGIfCISYEFYPAHe5gQ7EABSPAU8gBWWrCjCGEOnRACLxkRamACBxEfamAB8scUPkAFmhCNCrEAP/AU5WAJeHBpDLEKGNAJFXEHORA/8VEIQRAKqGAKujAO7wAPzPoO7bAO65AO6WAO5jAO5hAP2Jqt2pqt8PAO2Nqt7SCQ8AAO0dAOn7UOwxYNJLcOCjkPztoOyzqG8iAPn6AIRWAFcSAKurABTaAr8DgPRsAFpWkUwYAHmpAru5AFhNBlhyYQv7AEl1ARfBAEqcpckEAFk2IIoHALafMLYbk4u9A4ufA2wVCyJnuyJhuWJgsMvyD+DMNgDcmQN7DgldbQC7YADtZAC78wDr2gC8OAkM4wDL2wOGkzDMOQDEi7B15gABdwA4WgCg/AcahTlQPxBWjgCD7IU0MgB4YwD7MABIqwabGCDGFQCW7qEH5wd/FjEJJgBY/wCH5ACahQCnRLCqQgCqIQCqGwLp+QLqPwt4AbuIJrCoRLCqNgt6UACpnQCIgACZKQCY+ACJsAapHQCY7ACJWQuY6gCHuAB3HwBm5QLHRQB3ZABDKwABCAATmQBA2wBAmBG4YwB0lgB6JSu7Z7u7hru5ewu5lLCZMgCZIQCcJLCZCgCIUwCIjACOZiCYlQCHqQB3jQCJAgCFaQAS/+kANpEAUdgAjKwD0FIQ+PgAmdKBF/oI3+ahCTgAWQ4Ah5wAidUAmTEL/BCwlv6wiNkEmM4Aj6u7/8u7+PoCS+Gwlv+wiOgAh/IAdtAAdzkAdvgAZ8kAdmEAd98AZsUAfPgixOgJk5cAM5oAM94ANA4AEV4AAKQAAHgAAL0HKwYh2goAcasANVEMMyPMM0XMM2fMMzTAVTIAVSEAVQkCZNsARKoARJoARNYAQ8MAMwkAM/wAROAAU9YAMkAAIdQARKUAMfOgAFMAEQcACGAKp7ORCvsAni5hB0IITnWxCCsAOxoAs0eRK5AAusMAu0gAuxwAoj6zFYAgthIzKtAAr+nWAJvmsumHApdmAGJ5ADV5AFWqABK4YQuNEHVZgIdFvJlnzJmJzJmozJdmu4edu37vIunBAKnFAJjrAIk3AJ4jIKlfAIfxAIgwAJkDAHRFAAFKABUFwBioByUysQopAJnDURaYACFWsQb8ABSqEOROAGslA4LBAGr9s1VsAGA3QUtuAGC2ACMiAJcFACjgB63jsP39KLEcEHP1ANaUwQw7wUgOCrArEDYtCCU4sbRLB/SSGRcLAHuTAJPoAI1QyZVDsP3kAHk9CiErEJZ5AFFKkQluAFPQAVVEAGmEAOK6w8JBAFUJEGfzBb6uULPKAI6icRquAH7bkQ70AHMQb+FXEQB3uwUwpBDDxgBlDhB3WgbQkBCzrQjxPRAjuwpwhRCbosFZdwAosAqgZhCE8QCIDYFLqgBR5AkgXBCohAAxkpEVbMB9KAEOiwCCgwi08RCjYwCA+JEH4QBZFwf0zRl61QDAqxCYPgBBJyEZ5wAjvQBJAACt2Q12aABBLkzlKhCFTAAncQzAMRCngAA0/wBVOxDJnQAkPQewYhDKpgA2iFEaHgAkEgBZDwCdVwDdmQBiOEBTEoFX0aA3ewbAPhCXdAA1Sgq1LBCTJgBLjwiL5wCjvgBh6xCYagBGIQCKbgdFcBC32wBjhwAhQQAiigBGow2lSRCpEwBT6gAlFNsAVkAAUy0AT78RG6zdu+DdxWIdzEbdzIrdzMPRXODd3STd3Wjd3iJEzHEDTtHd/zENLyXd/2fd/4nd/6vd/83d/+/d8AHuACPuACHhAAOw== | 1. 1-2-4-5 2. 1-3-4-5 3. 1-3-5 4. 1-2-3-5 해설이 아직 작성되지 않았습니다.해설을 알고 계시다면 오른쪽 해설추가 기능을 이용하여 해설을 작성하여 다른분들과 함께 해설을 나누었으면 합니다.로그인 후 오류 신고 및 해설 작성 하시면 포인트가 제공됩니다.[포인트 모으기 및 사용법] | 2. 1-3-4-5 [포인트 모으기 및 사용법] | 정답률 : 60%
산업기사 | 건설재료시험산업기사 | 2005년03월20일 | 3과목 : 건설시공학 | 57. | 암반굴착시 제어발파를 실시하는 효과와 거리가 먼 것은? |  | 1. 낙석위험이 적다. 2. 버력운반량이 많다. 3. 암석면이 매끈하다. 4. 복공콘크리트양이 절약된다. 해설이 아직 작성되지 않았습니다.해설을 알고 계시다면 오른쪽 해설추가 기능을 이용하여 해설을 작성하여 다른분들과 함께 해설을 나누었으면 합니다.로그인 후 오류 신고 및 해설 작성 하시면 포인트가 제공됩니다.[포인트 모으기 및 사용법] | 2. 버력운반량이 많다. [포인트 모으기 및 사용법] | 정답률 : 60%
산업기사 | 건설재료시험산업기사 | 2005년03월20일 | 3과목 : 건설시공학 | 58. | 보통 흙을 재료로 하여 1,800 m3의 흙쌓기를 축조할 경우 굴착해야할 토량은 얼마인가? (단, 토량의 변화율은 C = 0.90임 ) |  | 1. 1,900 m3 2. 2,000 m3 3. 1,800 m3 4. 2,100 m3 해설이 아직 작성되지 않았습니다.해설을 알고 계시다면 오른쪽 해설추가 기능을 이용하여 해설을 작성하여 다른분들과 함께 해설을 나누었으면 합니다.로그인 후 오류 신고 및 해설 작성 하시면 포인트가 제공됩니다.[포인트 모으기 및 사용법] | 2. 2,000 m3 [포인트 모으기 및 사용법] | 정답률 : 74%
산업기사 | 건설재료시험산업기사 | 2005년03월20일 | 3과목 : 건설시공학 | 59. | 8톤 덤프트럭으로 단위중량이 1.6t/m3인 흙을 운반할 때 시간당 작업량 m3/hr은 얼마인가? (단, L = 1.25, Cm = 30분, E = 0.9임) |  | 1. 9 2. 11.25 3. 13.25 4. 15.30 해설이 아직 작성되지 않았습니다.해설을 알고 계시다면 오른쪽 해설추가 기능을 이용하여 해설을 작성하여 다른분들과 함께 해설을 나누었으면 합니다.로그인 후 오류 신고 및 해설 작성 하시면 포인트가 제공됩니다.[포인트 모으기 및 사용법] | 2. 11.25 [포인트 모으기 및 사용법] | 정답률 : 37%
산업기사 | 건설재료시험산업기사 | 2005년03월20일 | 3과목 : 건설시공학 | 60. | 입경이 가늘고 비교적 균일하며 느슨하게 쌓여 있는 모래지반이 물로 포화되어 있을 때 지진이나 충격을 받으면 일시적으로 전단강도를 잃어 버리는 현상을 무엇이라고 하는가? |  | 1. 모관현상(Capillarity) 2. 분사현상(Quick Sand) 3. 틱소트로피(Thixotropy) 4. 액화현상(Liquid Faction) 해설이 아직 작성되지 않았습니다.해설을 알고 계시다면 오른쪽 해설추가 기능을 이용하여 해설을 작성하여 다른분들과 함께 해설을 나누었으면 합니다.로그인 후 오류 신고 및 해설 작성 하시면 포인트가 제공됩니다.[포인트 모으기 및 사용법] | 4. 액화현상(Liquid Faction) [포인트 모으기 및 사용법] | 정답률 : 알수없음
산업기사 | 건설재료시험산업기사 | 2005년03월20일 | 4과목 : 토질 및 기초 | 61. | 조립토의 투수계수는 일반적으로 그 흙의 유효입경과 어떠한 관계가 있는가? |  | 1. 제곱에 비례한다. 2. 제곱에 반비례한다. 3. 3제곱에 비례한다. 4. 3제곱에 반비례한다. 해설이 아직 작성되지 않았습니다.해설을 알고 계시다면 오른쪽 해설추가 기능을 이용하여 해설을 작성하여 다른분들과 함께 해설을 나누었으면 합니다.로그인 후 오류 신고 및 해설 작성 하시면 포인트가 제공됩니다.[포인트 모으기 및 사용법] | 1. 제곱에 비례한다. [포인트 모으기 및 사용법] | 정답률 : 34%
산업기사 | 건설재료시험산업기사 | 2005년03월20일 | 4과목 : 토질 및 기초 | 62. | 지표면이 수평이고 옹벽의 뒷면과 흙과의 마찰각이 0°인 연직옹벽에서 Coulomb의 토압과 Rankine의 토압은? |  | 1. Coulomb의 토압은 항상 Rankine의 토압보다 크다. 2. Coulomb의 토압은 Rankine의 토압보다 클 때도 있고 작을 때도 있다. 3. Coulomb의 토압과 Rankine의 토압은 같다. 4. Coulomb의 토압은 항상 Rankine의 토압보다 작다. 해설이 아직 작성되지 않았습니다.해설을 알고 계시다면 오른쪽 해설추가 기능을 이용하여 해설을 작성하여 다른분들과 함께 해설을 나누었으면 합니다.로그인 후 오류 신고 및 해설 작성 하시면 포인트가 제공됩니다.[포인트 모으기 및 사용법] | 3. Coulomb의 토압과 Rankine의 토압은 같다. [포인트 모으기 및 사용법] | 정답률 : 34%
산업기사 | 건설재료시험산업기사 | 2005년03월20일 | 4과목 : 토질 및 기초 | 63. | 말뚝을 지지상태에 의하여 분류한 다음 내용 중 틀린 것은? |  | 1. 다짐 말뚝 2. 마찰 말뚝 3. pedestal 말뚝 4. 선단지지 말뚝 해설이 아직 작성되지 않았습니다.해설을 알고 계시다면 오른쪽 해설추가 기능을 이용하여 해설을 작성하여 다른분들과 함께 해설을 나누었으면 합니다.로그인 후 오류 신고 및 해설 작성 하시면 포인트가 제공됩니다.[포인트 모으기 및 사용법] | 3. pedestal 말뚝 [포인트 모으기 및 사용법] | 정답률 : 50%
산업기사 | 건설재료시험산업기사 | 2005년03월20일 | 4과목 : 토질 및 기초 | 64. | 다음과 같은 그림에서 요소 A 에 작용하는 연직 유효 응력 는? (단, 포화단위중량 γsat = 1.9 t/m3 이다.) | R0lGODlhFwAZAHcAACH5BAAAAAAALAAAAAAXABkAhAAAAAAAOgAAZgA6kABmtjoAZjo6kDpmtjqQ22YAAGYAOmYAZmY6kGa2/5A6AJCQtpDb/7ZmALZmZraQkLa2/7bb/7b//9uQZtv/ttv///+2Zv/bkP/btv//tv//2////wiAAD8IHEiwoMGDCBMqXMiw4cAOCQBInChRgAWHGDNq3Mixo8eGHhxQDADBYQcFJTUMyJAxQgOBHRZcdLjBAMsPGwrMbKiBwECVN3n6/BASwcAIAAZgSEDSYM6LEVYSlHCRQwWEGiQOJajB6ISgGDswwECh44UHOzVuOPCxrduCAQEAOw== | 1. = 3.6 t/m2 2. = 0.9 t/m2 3. = 1.8 t/m2 4. = 6.8 t/m2 해설이 아직 작성되지 않았습니다.해설을 알고 계시다면 오른쪽 해설추가 기능을 이용하여 해설을 작성하여 다른분들과 함께 해설을 나누었으면 합니다.로그인 후 오류 신고 및 해설 작성 하시면 포인트가 제공됩니다.[포인트 모으기 및 사용법] | 2. = 0.9 t/m2 [포인트 모으기 및 사용법] | 정답률 : 36%
산업기사 | 건설재료시험산업기사 | 2005년03월20일 | 4과목 : 토질 및 기초 | 65. | 입도시험 결과 균등계수가 6이고 입자가 둥근 모래흙의 강도시험 결과 내부마찰각이 32°이었다. 이 모래지반의 N치는 대략 얼마나 되겠는가? (단, Dunham식 사용) |  | 1. 12 2. 18 3. 24 4. 30 해설이 아직 작성되지 않았습니다.해설을 알고 계시다면 오른쪽 해설추가 기능을 이용하여 해설을 작성하여 다른분들과 함께 해설을 나누었으면 합니다.로그인 후 오류 신고 및 해설 작성 하시면 포인트가 제공됩니다.[포인트 모으기 및 사용법] | 3. 24 [포인트 모으기 및 사용법] | 정답률 : 28%
산업기사 | 건설재료시험산업기사 | 2005년03월20일 | 4과목 : 토질 및 기초 | 66. | 말뚝의 지지력을 결정하기 위해 엔지니어링 뉴스(Engineering-News)공식을 사용할 때 안전율을 얼마 정도로 적용하는가? |  | 1. 1 2. 2 3. 3 4. 6 해설이 아직 작성되지 않았습니다.해설을 알고 계시다면 오른쪽 해설추가 기능을 이용하여 해설을 작성하여 다른분들과 함께 해설을 나누었으면 합니다.로그인 후 오류 신고 및 해설 작성 하시면 포인트가 제공됩니다.[포인트 모으기 및 사용법] | 4. 6 [포인트 모으기 및 사용법] | 정답률 : 40%
산업기사 | 건설재료시험산업기사 | 2005년03월20일 | 4과목 : 토질 및 기초 | 67. | Terzaghi의 지지력 공식에서 고려되지 않는 것은? |  | 1. 흙의 내부 마찰각 2. 기초의 근입깊이 3. 압밀량 4. 기초의 폭 해설이 아직 작성되지 않았습니다.해설을 알고 계시다면 오른쪽 해설추가 기능을 이용하여 해설을 작성하여 다른분들과 함께 해설을 나누었으면 합니다.로그인 후 오류 신고 및 해설 작성 하시면 포인트가 제공됩니다.[포인트 모으기 및 사용법] | 3. 압밀량 [포인트 모으기 및 사용법] | 정답률 : 39%
산업기사 | 건설재료시험산업기사 | 2005년03월20일 | 4과목 : 토질 및 기초 | 68. | 다짐 에너지(Ec)에 관한 다음 사항중 옳지 않은 것은? |  | 1. Ec 는 낙하고에 비례한다. 2. Ec 는 램머의 중량에 비례한다. 3. Ec 는 다짐시료 용적에 비례한다. 4. Ec 는 다짐 층수에 비례한다. 해설이 아직 작성되지 않았습니다.해설을 알고 계시다면 오른쪽 해설추가 기능을 이용하여 해설을 작성하여 다른분들과 함께 해설을 나누었으면 합니다.로그인 후 오류 신고 및 해설 작성 하시면 포인트가 제공됩니다.[포인트 모으기 및 사용법] | 3. Ec 는 다짐시료 용적에 비례한다. [포인트 모으기 및 사용법] | 정답률 : 60%
산업기사 | 건설재료시험산업기사 | 2005년03월20일 | 4과목 : 토질 및 기초 | 69. | 접지압의 분포가 기초의 중앙부분에 최대응력이 발생하는 기초형식과 지반은 어느 것인가? |  | 1. 연성기초이고 점성지반 2. 연성기초이고 사질지반 3. 강성기초이고 점성지반 4. 강성기초이고 사질지반 해설이 아직 작성되지 않았습니다.해설을 알고 계시다면 오른쪽 해설추가 기능을 이용하여 해설을 작성하여 다른분들과 함께 해설을 나누었으면 합니다.로그인 후 오류 신고 및 해설 작성 하시면 포인트가 제공됩니다.[포인트 모으기 및 사용법] | 4. 강성기초이고 사질지반 [포인트 모으기 및 사용법] | 정답률 : 70%
산업기사 | 건설재료시험산업기사 | 2005년03월20일 | 4과목 : 토질 및 기초 | 70. | 단위체적중량이 1.6t/m3 인 연약점토(ø=0)지반에서 연직으로 2m 까지 절취할 수 있다고 한다. 이때 이 점토지반의 점착력은? |  | 1. 0.4t/m2 2. 0.8t/m2 3. 1.6t/m2 4. 1.72t/m2 해설이 아직 작성되지 않았습니다.해설을 알고 계시다면 오른쪽 해설추가 기능을 이용하여 해설을 작성하여 다른분들과 함께 해설을 나누었으면 합니다.로그인 후 오류 신고 및 해설 작성 하시면 포인트가 제공됩니다.[포인트 모으기 및 사용법] | 2. 0.8t/m2 [포인트 모으기 및 사용법] | 정답률 : 50%
산업기사 | 건설재료시험산업기사 | 2005년03월20일 | 4과목 : 토질 및 기초 | 71. | 다음 중 정적인 사운딩(Sounding)이 아닌 것은? |  | 1. 표준관입 시험 2. 이스키메타 3. 베인 시험기 4. 화란식 원추관입 시험기 해설이 아직 작성되지 않았습니다.해설을 알고 계시다면 오른쪽 해설추가 기능을 이용하여 해설을 작성하여 다른분들과 함께 해설을 나누었으면 합니다.로그인 후 오류 신고 및 해설 작성 하시면 포인트가 제공됩니다.[포인트 모으기 및 사용법] | 1. 표준관입 시험 [포인트 모으기 및 사용법] | 정답률 : 48%
산업기사 | 건설재료시험산업기사 | 2005년03월20일 | 4과목 : 토질 및 기초 | 72. | 도로의 평판재하 시험에서 1.25mm 침하량에 해당하는 하중강도가 2.50㎏/㎝2일 때 지지력계수(K)는? |  | 1. 20㎏/㎝3 2. 30㎏/㎝3 3. 25㎏/㎝3 4. 35㎏/㎝3 해설이 아직 작성되지 않았습니다.해설을 알고 계시다면 오른쪽 해설추가 기능을 이용하여 해설을 작성하여 다른분들과 함께 해설을 나누었으면 합니다.로그인 후 오류 신고 및 해설 작성 하시면 포인트가 제공됩니다.[포인트 모으기 및 사용법] | 1. 20㎏/㎝3 [포인트 모으기 및 사용법] | 정답률 : 47%
산업기사 | 건설재료시험산업기사 | 2005년03월20일 | 4과목 : 토질 및 기초 | 73. | 흙의 삼상(三相)에서 흙입자인 고체부분만의 체적을 “1”로 가정한다면 공기부분만이 차지하는 체적은 다음 중 어느 것인가? (단, 포화도 S 및 간극률 n은 %이다.) | R0lGODlhXgAuAHcAACH5BAAAAAAALAAAAABeAC4AhQAAAAAAOgAAZgA6kABmtjoAADoAZjo6kDpmtjqQ22YAAGYAOmYAZmY6kGaQ22a2/5A6AJA6OpA6ZpBmkJCQ25C2/5Db/7ZmALZmOrZmZra227b//9uQOtuQZtv///+2Zv/bkP//tv//2////wAAAAAAAAAAAAAAAAAAAAAAAAAAAAAAAAAAAAAAAAAAAAAAAAAAAAAAAAAAAAAAAAAAAAAAAAAAAAAAAAAAAAAAAAAAAAAAAAAAAAAAAAAAAAAAAAj+AEcIHEiwoMGDCBMqXMiwocOHECNKnEixosWLGDNq3Mixo8ePIAt+AABggIeQKCuCMLBhBIgCJlPKfHjhAUEMFmbqXFiToAgNO4MeBIFAqFGFHwgcXWpwJIAETKMK5CCgpdSlRK/ODEGhYAgGVoWCqBC050AQB04yHLsRrVqdI6GOEAFBbkOzF0VMeKtzLAeSAGxCzBC24ge7ApNqVQjCAUacAy+QVLoYoQgJhRE6req1Ad8RHChXPgiZcdoRF2KeLVow9GiEHBAfJCyQruDEoge6ft1UtlcFgEkiPmxwd8UQwIMrX858OeeBihN+zUyQeOvcAl82D5BTaHSE0xPLfteNnfcI6wnx/iSY9br51rc1c58boXttzO7fDyyNlOT8gvz9BVh5lYXg2UWNyTSeQJI9VVCDvkEXX0Ud2OdRg9hxYBJddmnoAYcH6fUZRSLUh5JxI4SwQHcrtaQiiywVVKKF+k2VW4sCvehSjCmuWGNDKH7wHHI2CWkVkT8yFOSQChTJ5IRJFpebkTk2ed6TUSq05JFWUpmilVnCdiOPOuLYI41hkkcQkju6CKaZaeoWnGgegjjVhnXFSZNwD/Kp55+ABirooIQOFBAAOw== | 1. 2. 3. 4. 해설이 아직 작성되지 않았습니다.해설을 알고 계시다면 오른쪽 해설추가 기능을 이용하여 해설을 작성하여 다른분들과 함께 해설을 나누었으면 합니다.로그인 후 오류 신고 및 해설 작성 하시면 포인트가 제공됩니다.[포인트 모으기 및 사용법] | 1. [포인트 모으기 및 사용법] | 정답률 : 29%
산업기사 | 건설재료시험산업기사 | 2005년03월20일 | 4과목 : 토질 및 기초 | 74. | 직경 2㎜의 유리관을 온도 15℃의 정수중에 넣었을 때 모관상승고는 얼마인가? (단, 물과 유리관의 접촉각은 9°, 표면장력은 0.075g/㎝이다.) |  | 1. 0.15㎝ 2. 1.48㎝ 3. 1.58㎝ 4. 1.68㎝ 해설이 아직 작성되지 않았습니다.해설을 알고 계시다면 오른쪽 해설추가 기능을 이용하여 해설을 작성하여 다른분들과 함께 해설을 나누었으면 합니다.로그인 후 오류 신고 및 해설 작성 하시면 포인트가 제공됩니다.[포인트 모으기 및 사용법] | 2. 1.48㎝ [포인트 모으기 및 사용법] | 정답률 : 30%
산업기사 | 건설재료시험산업기사 | 2005년03월20일 | 4과목 : 토질 및 기초 | 75. | 어떤 점토의 압밀 시험에서 압밀계수 Cv=2.0×10-3㎝2/sec 라면 두께 2㎝인 공시체가 압밀도 90%에 소요되는 시간은? (단, 양면배수 조건임) |  | 1. 5.02분 2. 7.07분 3. 9.02분 4. 14.07분 해설이 아직 작성되지 않았습니다.해설을 알고 계시다면 오른쪽 해설추가 기능을 이용하여 해설을 작성하여 다른분들과 함께 해설을 나누었으면 합니다.로그인 후 오류 신고 및 해설 작성 하시면 포인트가 제공됩니다.[포인트 모으기 및 사용법] | 2. 7.07분 [포인트 모으기 및 사용법] | 정답률 : 58%
산업기사 | 건설재료시험산업기사 | 2005년03월20일 | 4과목 : 토질 및 기초 | 76. | 점착력 C가 0.7kg/cm2 인 점토시료를 일축압축강도 시험을 한 결과 일축압축강도(qu) 1.67kg/cm2 를 얻었다. 이 흙의 강도정수 ø를 구하면? |  | 1. 4° 2. 6° 3. 8° 4. 10° 해설이 아직 작성되지 않았습니다.해설을 알고 계시다면 오른쪽 해설추가 기능을 이용하여 해설을 작성하여 다른분들과 함께 해설을 나누었으면 합니다.로그인 후 오류 신고 및 해설 작성 하시면 포인트가 제공됩니다.[포인트 모으기 및 사용법] | 4. 10° [포인트 모으기 및 사용법] | 정답률 : 28%
산업기사 | 건설재료시험산업기사 | 2005년03월20일 | 4과목 : 토질 및 기초 | 77. | 흙을 다졌을 때 소요건조단위 중량을 얻을 수 없었다면 그 원인으로 볼수 없는 것은? |  | 1. 로울러의 중량 및 통과회수 부족 2. 자연 함수비가 최적 함수비와 많이 다름 3. 흙의 입도분포가 좋지 않음 4. 흙의 상대밀도가 작음 해설이 아직 작성되지 않았습니다.해설을 알고 계시다면 오른쪽 해설추가 기능을 이용하여 해설을 작성하여 다른분들과 함께 해설을 나누었으면 합니다.로그인 후 오류 신고 및 해설 작성 하시면 포인트가 제공됩니다.[포인트 모으기 및 사용법] | 4. 흙의 상대밀도가 작음 [포인트 모으기 및 사용법] | 정답률 : 19%
산업기사 | 건설재료시험산업기사 | 2005년03월20일 | 4과목 : 토질 및 기초 | 78. | 그림은 흙댐의 침윤선을 구하는 방법을 그린 그림이다. 다음 설명 중 옳지 않은 것은? | R0lGODlh6gCmAHcAACH5BAAAAAAALAAAAADqAKYAhAAAAB0dHSsrKzk5OUBAQFVVVXJycoCAgIqKio6OjqGhoaqqqr+/v8DAwMTExMfHx83NzdXV1ePj4+vr6/X19fv7+/39/f7+/v///wAAAAAAAAAAAAAAAAAAAAAAAAAAAAj+ADEIHEiwoMGDCBMqXMiwocOHECNKnEixosWLGDNq3Mixo8ePIEOKHEmypMmTKFOqXMmypcuXMGPKnEmzps2bOAc6AJCzp8+eO38KHRozKNGjSE8aTcq0acelTqNKnQh1qtWrCati3YrSwYGGAQpQBeCAq1mSBw4IAMAWodeBa8d+PUvXYwG2eAkgjCvwrty6gDk6cDCArdiDZAcG4Clx59zAkDECIHCArV6CbNMSwPs3sueJlQXAZSwQb962jQE8/syaoQG2EgYmKHD4LtuyfUlD3Im7te+ElTGktT25NIHNBP2mXv27OYbZhU0X6H1ggMDCA5VjcFAgQe+sqp3+i9+e9nF4zLpzC/SqNu93go7Hjw9emvla5gcuG8x/22B8+c5pd55OAz7kwGIABEAgcwCypl0BlBW3nYQCHVAAg/6Ztl6BDToIgAC2gTjdaB9+SNt7CBGn4H8d+lZeSGsZxmGLNFpUGV4Y1qijRLbluOOPDlXmI5BEgjdkkUjCN2OSTCp5ZFIJNtnVkk7tRKVEplEo5YJb3fikQx8OB8BhGll55VYsWkWcRgAoMBpHH3IHgAGQpTnVXQukVxEAFAz04Ub0YUAAmXXZKZWCGCQmWQEUULBYAhuN2ZqhUTEmqWRZipYRbwqlhVCO5YVa1pclUfoSe2mp5ulClQ2K2kX+fwo0wZkGXnrQjVnmquuur75E60oIZsoQWwIgiCKWFmBG6kKc3jrmAbMZUIABDBzAwLXYZqttWtUWsNaxKf2q0k6xVagnYuYtm5BuyLFJ6EBCetSuS+KqBIB1AgmAb6e6vSaZdRMsRqdGa9FGWrwf3QWuSfXaK5AEiirUq3AXmUmZRzHOtZm6Es270sQzxaUdqx5xDFq+WoLE18fnxpSAhusNJvPMNNds8804O2DAATR75x13tAUtdNAWDk3bAPeZ9O3HmvrK69NQRy311FRHbbJFHp8E8kq0GRBj1arNXGzOZN+cqwALpJ0RXpCiNDLDLbO0GdjpWdhRcbg2Dav+almX1LdIVtJkmGZR6wfvuxitKtzfEq11WcMbrVzS1i2xNTDQQSOdedAF2c2R4gUVW8ACjSOaGwMqLT153CwjXmGooB/eUewDQfD1spKXxnpIjHtE+UpWus7rrbMPyR8ApDO08X6QR747m88rxZlCg7VdEu0HJb8AbXvFHWhKxZL0+7jTr5uZSdgDhyMEBOVukPtKR2/R+Knfa5ED1muUfkILVMcWvvAziP1WEr6Q0M9eC2uI5wB1tQoJYG6uQ4zhUBLAtclPawlkyAL110CB5AlmrEqZ1i4YkQOGK4OsimBF9gcWxrwmQUeqzMBSZzo4kXByKOyUCinCQoVAIGv+apkgQprnPN/dUHw5REkPzbeQAoQFIS/boUgKGKkjjiRiMlmiQWwXPeIwqFUsqeBETIgSLMZEiwUho3DwgjiE2cuKQ4SjAZPolhlyMCIB0Nuw8heWx4SGJQeo4fzkCBIC0PFWUpQIGjEAATUmSk958RMRM/I2ijgShzZKZETQmCc98stWBXnhaDSJMUGOkZAf4VkmZyfEgzSylZ8qnwaJRUBUXhIth9wPKR+Sn4bECkyGeUiWOliRzeQSPTUxo0TylxG1MCSPECEOMxeSgK8FgJigMaUwUVmyY46klwlppCdDeEuBzO2X6FOmL7k5O2+KhIW3HBQ21yhCkfROYuz+/Jw7szO7uEEzIi/jiG26YxJv5bKc7yTmBpvZMnQKM5Vs9NsNERqShfKonwZZwD8jIgA72iWiIlEYL/MJqF0iEqME+aMiSUpOk3asXt/L4kVcOkuCNJKlvOQYjngnv5haZZoXCVRlaGoRb0lHkQUDiUhDuM+7zROi5oLlQgZUyYMQxzQ+8il6JrmQe5qrqXB6asl4MtSEqOgrkgqNUV9FJ6GtRTRXlWV91KOQaiYIdQI9U2XAGqmnEpVfSesUrhL1FVyBUFcXwsBVEyWA1cxLqweJUUeWF0u+skmqvPyr+uoZR8LS01LpCY92DHvU0hyGPyPlLEV6B9nWhcWjme3+yF12GZyA6s40ehQtY5yoq6YFC4RBCiwl1blXmbDxfIrUrLNIqFuCnLOxq1FNA75mmbgyBlePgyNyMfK34sZkMXMBZTQBJVeJaYp7fYmr6UjLvZfhJWOlEc4/q1OR1wQArzPlkHdh8iqukjdVDnlgdsJLrNiFRqWSzJIOL+K4jFD2q8YljX8vu8aGeOw8YExhSs/WvoIMirsUda5u9vsS7MwVkJdqLWbyp5sDUhEDSINthQSp3IIUpsaKVZTqYCIgzCqkxg320xjRU57cpUpDd4EdapwpkhCbE7SWzUgCHrMYiih3LcnzoBX3hYEXGoZM0nlXrhJrWqE5+X0DrO/+mPpDE7BqVrhCvgl1VfURtuB3IueM8kZq/FfG4TSVV0RljPSskRoDlSF3kXGiADRbi6zl0C3B8Usl1qAbrfDMHRmnPcWbxhYhdLAz0eZ4H5LkqdJoLXcOEgCqKeqPzfQhXo3vqQGQ6llWAANwrtyrG4InX+roxQoEwK1zTGhL7rqrF/zzVcTIvGELasJrO3ZCHjysH6m22e1TNkS0nR3IcXsqlWHmtZzlbJSJdcg8xRKQHhvJzgkbzbq2CKQLk+WHAumJa8SfQxnw7gr429+4npOri4qQWA+RSMqhDxDfnaVbb8bHRoT4jw9C7W0XidYVzji83n2fCjwm1+/Eyz7+EVeYDn77Kpe6bt3efZd/p/Sa6WTzRPRocEoTqV2gdfetr1puZm/ETBax42LqjW4gBYc+Dq3MzsdkgHKjTNLDwvQjo02ko0/GfUrPsUIeLj6ZN053Tz25VZBuGWxXNdvnThFbWj2sA0E7zkDiCwMIyjyxmBifaWceMcs7P6TAzlN/D7zgBx8q69Lt8G/nOmjmBl3C/104gS+w411FgAci/vKYz7zmo0bd43H6Ib/d/NSQBrawvPW3AxiorvIoo3t9KAELgH3aZk/72tv+9rivPQZIN/vdpy0CWaZouQYiASnuFCEIwkiU3ajq/oE2S6RDzlVThdYIvXdjQqrMBWb+0j8v6e4gEOucuymEdAbtJAKPde6F1Fm/YIJeABATS/Dei4EIrNr+AJDAAmKkICdGAEE78z/2Zx0DkHeD9GXJgxp9JF/64ieNli8H4C/mgmuL4UljwheFYToJcnYpUVzMt3WioXC58n2MlxvOd2TVBQARUBkRMF2CgyFtsWY88SEfhgHhdxwPoxoCNoEw0zQZ9ki6ASETWDmPcTG+9BWNtUYFMF3nkycNYH8QUhwChhyb0QDYZX96YYQxkSd+lIAzGIVgl2BbtWHfR0+xpGlrxhJawRA7UQASACK6EwBpwxYL8H9fkYERMBvFAnzI8wA4sn8KgjS7J3YQ8UGmgSj+bVEdZGaDBCEBjkh8jEiG45dDIzIhgrgSngM7U6UX9JFkWQIhYtEqbLGC4SFgEGKIyNM+28d9z/IiZYgY51J27hZZj2ElKNKGA1F5LRFIEwJcBzEw1rNeJRIrq5Yvo4OEh0Ea3UF0NpEnzDh1D+OGKBOLsBFwIehClVgQA5VSZVFssNJtm/JIq7iKAuQUnUQ4yahy7ZJhC6SLNog8+RcclWdMGRIxMUIm7kgvquJzwvSMW5ErBJYbIHNgBgExiTiDltcbn6cWDVCDQ0WI1KNgbOKPW0F7yJReVlUdGGIhsRF+MJaEpQFyZoIblXF3LuEV/AgmFBkYB2RpIVRw2yX+fughcQVFUqn4G2yRAI64kzzpiAM1LdBiNEYllGslIkR5NKYBaSkhhBPZHOckertieELSivmhiWdxk75xAed2ARApFVi5JZJIJF8JlnAHJGNJlotWJAewkoChNpGCJGvZHODEJkgyOnLJUl0ZFXH5GypGEAtAjusCl2xZF31pLk+Sl06xly6ChllWmGlZdYM5EkzZgQ3VNJ9XjmoZmSJhkifRWn9iW9WWmS/BgSG3WdeGGYI5mog5hDAJAIBpc5Cpmpi4O1HiQSu5mkyhmCxxF695PazDlbzni6gpmpgYLLOJTwIBTVF0cMQJPmMyN8eJSOHBlbkYQbiZFLppEtTOqTu9iRbnYoiseZnX6Xea+Tmmc2PlqT8tUwBcBk29hhipSZkI8Gx40Z0V1VPHhxjeaBaLxBFzdpn3+RBaOSTs1yLZeRK0kZ4oxSb7yRUWdRblQY7fM6BPMjeuWKAd4jlpIy3opRK9l3sgmnvW9ZNjdpTsySsN2iVQuaJg85RUaX0t6ngoqpa84niERx4GWBFm0orriIKzBF1+kqJYYTcyIzRcgSKOKUxCehUPGhlJipYHMRhQOqVUWqVWeqVYmqVauqVc2qVe+qVgGqYXERAAOw== | 1. 기본 포물선의 초점은 Ｅ이다. 2. 로 되는 위치에 준선이 있게 된다. 3. D점은 EF의 중점이 된다. 4. GC와 기본포물선은 직교한다. 해설이 아직 작성되지 않았습니다.해설을 알고 계시다면 오른쪽 해설추가 기능을 이용하여 해설을 작성하여 다른분들과 함께 해설을 나누었으면 합니다.로그인 후 오류 신고 및 해설 작성 하시면 포인트가 제공됩니다.[포인트 모으기 및 사용법] | 4. GC와 기본포물선은 직교한다. [포인트 모으기 및 사용법] | 정답률 : 17%
산업기사 | 건설재료시험산업기사 | 2005년03월20일 | 4과목 : 토질 및 기초 | 79. | 일반적으로 흐트러진 흙은 자연상태의 흙에 비하여 다음과 같은 특징이 있다. 이 중 옳지 않은 것은? |  | 1. 전단강도가 작다. 2. 밀도가 작다. 3. 압축성이 작다. 4. 압축지수가 작다. 해설이 아직 작성되지 않았습니다.해설을 알고 계시다면 오른쪽 해설추가 기능을 이용하여 해설을 작성하여 다른분들과 함께 해설을 나누었으면 합니다.로그인 후 오류 신고 및 해설 작성 하시면 포인트가 제공됩니다.[포인트 모으기 및 사용법] | 3. 압축성이 작다. [포인트 모으기 및 사용법] | 정답률 : 30%
산업기사 | 건설재료시험산업기사 | 2005년03월20일 | 4과목 : 토질 및 기초 | 80. | 어떤 흙의 자연함수비가 그 흙의 수축한계보다 낮다면 그 흙은 다음 중 어느 상태에 있는가? |  | 1. 액체상태 2. 소성상태 3. 반고체상태 4. 고체상태 해설이 아직 작성되지 않았습니다.해설을 알고 계시다면 오른쪽 해설추가 기능을 이용하여 해설을 작성하여 다른분들과 함께 해설을 나누었으면 합니다.로그인 후 오류 신고 및 해설 작성 하시면 포인트가 제공됩니다.[포인트 모으기 및 사용법] | 4. 고체상태 [포인트 모으기 및 사용법] | 정답률 : 38%
산업기사 | 건설재료시험산업기사 | 2005년03월06일 | 1과목 : 콘크리트공학 | 1. | 고강도 콘크리트의 설계기준강도는 일반콘크리트에서 최소 몇 MPa이상으로 하는가? |  | 1. 30 2. 35 3. 40 4. 45 해설이 아직 작성되지 않았습니다.해설을 알고 계시다면 오른쪽 해설추가 기능을 이용하여 해설을 작성하여 다른분들과 함께 해설을 나누었으면 합니다.로그인 후 오류 신고 및 해설 작성 하시면 포인트가 제공됩니다.[포인트 모으기 및 사용법] | 3. 40 [포인트 모으기 및 사용법] | 정답률 : 67%
산업기사 | 건설재료시험산업기사 | 2005년03월06일 | 1과목 : 콘크리트공학 | 2. | 해양 환경하에 있는 콘크리트 구조물의 염해에 의한 강재부식을 방지하기 위한 대책 중 틀린 것은? |  | 1. 콘크리트의 피복두께를 증가시킨다. 2. 콘크리트 중의 염소이온량을 작게 한다. 3. 수지도장 철근을 사용하거나 콘크리트 표면에 라이닝을 한다. 4. 물-시멘트비를 가능한 작게 하고 고로슬래그 미분말 등의 포졸란 재료의 사용은 피한다. 해설이 아직 작성되지 않았습니다.해설을 알고 계시다면 오른쪽 해설추가 기능을 이용하여 해설을 작성하여 다른분들과 함께 해설을 나누었으면 합니다.로그인 후 오류 신고 및 해설 작성 하시면 포인트가 제공됩니다.[포인트 모으기 및 사용법] | 4. 물-시멘트비를 가능한 작게 하고 고로슬래그 미분말 등의 포졸란 재료의 사용은 피한다. [포인트 모으기 및 사용법] | 정답률 : 47%
산업기사 | 건설재료시험산업기사 | 2005년03월06일 | 1과목 : 콘크리트공학 | 3. | 콘크리트의 배합설계 시 유의사항으로 잘못된 것은? |  | 1. 운반, 타설, 다짐작업이 가능한 범위에서 될 수 있는 한 슬럼프가 작게한다. 2. 경제적인 관점에서 가능한 한 최대치수가 작은 굵은골재를 사용한다. 3. 기상작용, 화학작용 등에 충분히 저항할 수 있는 내구성을 가져야 한다. 4. 소요의 강도를 확보할 수 있도록 물-시멘트비를 정해야 한다. 해설이 아직 작성되지 않았습니다.해설을 알고 계시다면 오른쪽 해설추가 기능을 이용하여 해설을 작성하여 다른분들과 함께 해설을 나누었으면 합니다.로그인 후 오류 신고 및 해설 작성 하시면 포인트가 제공됩니다.[포인트 모으기 및 사용법] | 2. 경제적인 관점에서 가능한 한 최대치수가 작은 굵은골재를 사용한다. [포인트 모으기 및 사용법] | 정답률 : 75%
산업기사 | 건설재료시험산업기사 | 2005년03월06일 | 1과목 : 콘크리트공학 | 4. | 다음 중 조강 포틀랜드 시멘트를 이용하는 콘크리트로 적절한 것은? |  | 1. 유동화 콘크리트 2. 매스 콘크리트 3. 수밀 콘크리트 4. 한중 콘크리트 해설이 아직 작성되지 않았습니다.해설을 알고 계시다면 오른쪽 해설추가 기능을 이용하여 해설을 작성하여 다른분들과 함께 해설을 나누었으면 합니다.로그인 후 오류 신고 및 해설 작성 하시면 포인트가 제공됩니다.[포인트 모으기 및 사용법] | 4. 한중 콘크리트 [포인트 모으기 및 사용법] | 정답률 : 42%
산업기사 | 건설재료시험산업기사 | 2005년03월06일 | 1과목 : 콘크리트공학 | 5. | 콘크리트의 치기와 이음에 관한 설명 중 틀린 것은? |  | 1. 벽 또는 기둥에 콘크리트를 연속하여 치는 경우는 콘크리트의 치기속도가 너무 빠르지 않도록 한다. 2. 기둥과 보가 연속되어 있는 경우는 전체의 콘크리트를 동시에 치는 것이 좋다. 3. 콘크리트가 굳기 전에 침하균열이 발생한 경우는 즉시 탬핑을 하여 균열을 제거해야 한다. 4. 시공이음은 전단력이 작은 위치에 설치하는 것이 좋다. 해설이 아직 작성되지 않았습니다.해설을 알고 계시다면 오른쪽 해설추가 기능을 이용하여 해설을 작성하여 다른분들과 함께 해설을 나누었으면 합니다.로그인 후 오류 신고 및 해설 작성 하시면 포인트가 제공됩니다.[포인트 모으기 및 사용법] | 2. 기둥과 보가 연속되어 있는 경우는 전체의 콘크리트를 동시에 치는 것이 좋다. [포인트 모으기 및 사용법] | 정답률 : 43%
산업기사 | 건설재료시험산업기사 | 2005년03월06일 | 1과목 : 콘크리트공학 | 6. | 다음 혼화재료 중 콘크리트의 워커빌리티를 개선하는 효과가 없는 것은? |  | 1. 시멘트 분산제 2. 급결제 3. 유동화제 4. AE제 해설이 아직 작성되지 않았습니다.해설을 알고 계시다면 오른쪽 해설추가 기능을 이용하여 해설을 작성하여 다른분들과 함께 해설을 나누었으면 합니다.로그인 후 오류 신고 및 해설 작성 하시면 포인트가 제공됩니다.[포인트 모으기 및 사용법] | 2. 급결제 [포인트 모으기 및 사용법] | 정답률 : 42%
산업기사 | 건설재료시험산업기사 | 2005년03월06일 | 1과목 : 콘크리트공학 | 7. | 평탄한 운반로를 만들어 콘크리트의 재료분리를 방지할 수 있는 경우에는 운반거리가 최대 얼마 이하까지 손수레를 사용할 수 있는가? |  | 1. 100m 2. 150m 3. 200m 4. 400m 해설이 아직 작성되지 않았습니다.해설을 알고 계시다면 오른쪽 해설추가 기능을 이용하여 해설을 작성하여 다른분들과 함께 해설을 나누었으면 합니다.로그인 후 오류 신고 및 해설 작성 하시면 포인트가 제공됩니다.[포인트 모으기 및 사용법] | 1. 100m [포인트 모으기 및 사용법] | 정답률 : 73%
산업기사 | 건설재료시험산업기사 | 2005년03월06일 | 1과목 : 콘크리트공학 | 8. | 콘크리트에 초기 프리스트레스힘 Pi = 6.5kN를 도입한 후 여러원인에 의하여 1.5kN의 프리스트레스힘이 손실되었을 때의 유효율은? |  | 1. 70% 2. 75% 3. 77% 4. 80% 해설이 아직 작성되지 않았습니다.해설을 알고 계시다면 오른쪽 해설추가 기능을 이용하여 해설을 작성하여 다른분들과 함께 해설을 나누었으면 합니다.로그인 후 오류 신고 및 해설 작성 하시면 포인트가 제공됩니다.[포인트 모으기 및 사용법] | 3. 77% [포인트 모으기 및 사용법] | 정답률 : 47%
산업기사 | 건설재료시험산업기사 | 2005년03월06일 | 1과목 : 콘크리트공학 | 9. | 일반 콘크리트의 양생에 대한 설명으로 잘못된 것은? |  | 1. 콘크리트는 친 후 경화를 시작할 때까지 직사광선이나 바람에 의해 수분이 증발하지 않도록 보호해야한다. 2. 콘크리트를 친 후 습윤상태의 보호기간은 보통포틀랜드시멘트를 사용한 경우는 3일간 이상을 표준으로 한다. 3. 거푸집판이 건조할 염려가 있을 경우는 살수를 하여 습윤상태를 유지해야한다. 4. 막양생을 할 경우에는 충분한 양의 막양생제를 적절한 시기에 균일하게 살포해야 한다. 해설이 아직 작성되지 않았습니다.해설을 알고 계시다면 오른쪽 해설추가 기능을 이용하여 해설을 작성하여 다른분들과 함께 해설을 나누었으면 합니다.로그인 후 오류 신고 및 해설 작성 하시면 포인트가 제공됩니다.[포인트 모으기 및 사용법] | 2. 콘크리트를 친 후 습윤상태의 보호기간은 보통포틀랜드시멘트를 사용한 경우는 3일간 이상을 표준으로 한다. [포인트 모으기 및 사용법] | 정답률 : 85%
산업기사 | 건설재료시험산업기사 | 2005년03월06일 | 1과목 : 콘크리트공학 | 10. | 한중 콘크리트에 관한 설명으로 틀린 것은? |  | 1. 한중 콘크리트의 시공방법은 기온, 구조물의 종류 및 크기 등에 따라 다르지만 일반적으로 4℃이하의 기온에서는 한중콘크리트로서 시공한다. 2. 한중콘크리트에는 AE콘크리트를 사용하는 것을 원칙으로 한다. 3. 가열한 재료를 믹싱할 때에는 먼저 시멘트, 굵은 골재, 잔골재를 넣어서 건비빔한 다음 물을 넣는 것이 좋다. 4. 응결, 경화 초기에 동결하지 않도록 양생에 주의하여야 한다. 해설이 아직 작성되지 않았습니다.해설을 알고 계시다면 오른쪽 해설추가 기능을 이용하여 해설을 작성하여 다른분들과 함께 해설을 나누었으면 합니다.로그인 후 오류 신고 및 해설 작성 하시면 포인트가 제공됩니다.[포인트 모으기 및 사용법] | 3. 가열한 재료를 믹싱할 때에는 먼저 시멘트, 굵은 골재, 잔골재를 넣어서 건비빔한 다음 물을 넣는 것이 좋다. [포인트 모으기 및 사용법] | 정답률 : 46%
산업기사 | 건설재료시험산업기사 | 2005년03월06일 | 1과목 : 콘크리트공학 | 11. | 수중 콘크리트 시공시 주의사항으로 잘못 설명된 것은? |  | 1. 일반 수중콘크리트의 물-시멘트비는 50% 이하로 한다. 2. 일반 수중콘크리트의 단위시멘트량은 370 kg/m3 이상으로 한다. 3. 유수 중에 시공할 때는 유속이 3 m/sec 이하이어야 한다. 4. 콘크리트를 수중에 낙하시키면 재료분리가 발생하고 시멘트가 유실되기 때문에 수중에 낙하시켜서는 안된다. 해설이 아직 작성되지 않았습니다.해설을 알고 계시다면 오른쪽 해설추가 기능을 이용하여 해설을 작성하여 다른분들과 함께 해설을 나누었으면 합니다.로그인 후 오류 신고 및 해설 작성 하시면 포인트가 제공됩니다.[포인트 모으기 및 사용법] | 3. 유수 중에 시공할 때는 유속이 3 m/sec 이하이어야 한다. [포인트 모으기 및 사용법] | 정답률 : 69%
산업기사 | 건설재료시험산업기사 | 2005년03월06일 | 1과목 : 콘크리트공학 | 12. | 콘크리트 강도에 영향을 미치는 요인에 대한 설명 중 틀린 것은? |  | 1. 부배합의 콘크리트에서 물-시멘트비가 동일하면 굵은 골재의 최대치수가 클수록 압축강도는 감소한다. 2. 염분을 함유한 해사를 사용한 콘크리트의 조기강도는 다소 증가하지만 장기강도는 감소한다. 3. 강도시험을 할 때 재하속도가 빠르면 콘크리트의 압축강도는 크게 나타난다. 4. 고강도 콘크리트에서는 골재의 강도가 콘크리트의 압축강도에 미치는 영향이 작다. 해설이 아직 작성되지 않았습니다.해설을 알고 계시다면 오른쪽 해설추가 기능을 이용하여 해설을 작성하여 다른분들과 함께 해설을 나누었으면 합니다.로그인 후 오류 신고 및 해설 작성 하시면 포인트가 제공됩니다.[포인트 모으기 및 사용법] | 4. 고강도 콘크리트에서는 골재의 강도가 콘크리트의 압축강도에 미치는 영향이 작다. [포인트 모으기 및 사용법] | 정답률 : 75%
산업기사 | 건설재료시험산업기사 | 2005년03월06일 | 1과목 : 콘크리트공학 | 13. | 다음의 배합조건에서 잔골재율은 얼마인가? (단, 잔골재의 용적 : 290L, 굵은골재의 용적 : 510L) |  | 1. 10.75% 2. 25.35% 3. 36.25% 4. 55.85% 해설이 아직 작성되지 않았습니다.해설을 알고 계시다면 오른쪽 해설추가 기능을 이용하여 해설을 작성하여 다른분들과 함께 해설을 나누었으면 합니다.로그인 후 오류 신고 및 해설 작성 하시면 포인트가 제공됩니다.[포인트 모으기 및 사용법] | 3. 36.25% [포인트 모으기 및 사용법] | 정답률 : 70%
산업기사 | 건설재료시험산업기사 | 2005년03월06일 | 1과목 : 콘크리트공학 | 14. | 블리딩에 의하여 콘크리트 표면에 떠올라와 침전한 미세한 물질을 무엇이라고 하는가? |  | 1. 타르 2. 모르터 3. 레이탄스 4. 실리카흄 해설이 아직 작성되지 않았습니다.해설을 알고 계시다면 오른쪽 해설추가 기능을 이용하여 해설을 작성하여 다른분들과 함께 해설을 나누었으면 합니다.로그인 후 오류 신고 및 해설 작성 하시면 포인트가 제공됩니다.[포인트 모으기 및 사용법] | 3. 레이탄스 [포인트 모으기 및 사용법] | 정답률 : 100%
산업기사 | 건설재료시험산업기사 | 2005년03월06일 | 1과목 : 콘크리트공학 | 15. | 콘크리트용 재료에 염화물이 많이 함유되면 구조물에 주로 어떤 현상이 발생하는가? |  | 1. 일정 응력이 장시간 작용하면 소성적 변형이 급격히 증가한다. 2. 철근과 콘크리트 사이에 수막이 형성되어 부착강도가 향상된다. 3. 거푸집과 콘크리트 사이에 압력이 증가되어 양생이 지연된다. 4. 콘크리트 속의 강재 부식이 촉진되어 구조물이 조기에 열화한다. 해설이 아직 작성되지 않았습니다.해설을 알고 계시다면 오른쪽 해설추가 기능을 이용하여 해설을 작성하여 다른분들과 함께 해설을 나누었으면 합니다.로그인 후 오류 신고 및 해설 작성 하시면 포인트가 제공됩니다.[포인트 모으기 및 사용법] | 4. 콘크리트 속의 강재 부식이 촉진되어 구조물이 조기에 열화한다. [포인트 모으기 및 사용법] | 정답률 : 80%
산업기사 | 건설재료시험산업기사 | 2005년03월06일 | 1과목 : 콘크리트공학 | 16. | 콘크리트의 배합설계에서 단위수량이 156㎏/m3, 단위 시멘트량이 300㎏/m3일 때 물-시멘트비는? |  | 1. 52% 2. 54% 3. 56% 4. 58% 해설이 아직 작성되지 않았습니다.해설을 알고 계시다면 오른쪽 해설추가 기능을 이용하여 해설을 작성하여 다른분들과 함께 해설을 나누었으면 합니다.로그인 후 오류 신고 및 해설 작성 하시면 포인트가 제공됩니다.[포인트 모으기 및 사용법] | 1. 52% [포인트 모으기 및 사용법] | 정답률 : 75%
산업기사 | 건설재료시험산업기사 | 2005년03월06일 | 1과목 : 콘크리트공학 | 17. | 콘크리트의 탄성 및 소성에 대한 설명 중 틀린 것은? |  | 1. 콘크리트는 후크의 법칙(Hooke,s Low)이 성립되지 않는 비선형재료이다. 2. 콘크리트의 정탄성계수는 일반적으로 할선탄성계수로 나타낸다. 3. 경량콘크리트의 탄성계수는 보통콘크리트의 탄성계수보다 작다. 4. 콘크리트의 탄성계수는 동일한 품질의 콘크리트일 경우 재령에 상관없이 일정하다. 해설이 아직 작성되지 않았습니다.해설을 알고 계시다면 오른쪽 해설추가 기능을 이용하여 해설을 작성하여 다른분들과 함께 해설을 나누었으면 합니다.로그인 후 오류 신고 및 해설 작성 하시면 포인트가 제공됩니다.[포인트 모으기 및 사용법] | 4. 콘크리트의 탄성계수는 동일한 품질의 콘크리트일 경우 재령에 상관없이 일정하다. [포인트 모으기 및 사용법] | 정답률 : 46%
산업기사 | 건설재료시험산업기사 | 2005년03월06일 | 1과목 : 콘크리트공학 | 18. | 굳지 않은 콘크리트의 슬럼프 시험에 대한 설명으로 잘못된 것은? |  | 1. 콘크리트 중에 크기가 40mm 이상인 굵은골재가 상당량 함유된 경우는 이 시험을 적용시킬 수 없다. 2. 슬럼프 콘은 밑면 내경이 20 cm, 윗면 내경이 10 cm, 높이가 30 cm 이다. 3. 슬럼프 콘을 벗기는 작업은 1초내에 신속히 들어 올려야 한다. 4. 슬럼프 콘에 콘크리트를 채우기 시작해서 벗길 때까지 전작업을 중단함이 없이 3분 이내로 끝마쳐야 한다. 해설이 아직 작성되지 않았습니다.해설을 알고 계시다면 오른쪽 해설추가 기능을 이용하여 해설을 작성하여 다른분들과 함께 해설을 나누었으면 합니다.로그인 후 오류 신고 및 해설 작성 하시면 포인트가 제공됩니다.[포인트 모으기 및 사용법] | 3. 슬럼프 콘을 벗기는 작업은 1초내에 신속히 들어 올려야 한다. [포인트 모으기 및 사용법] | 정답률 : 77%
산업기사 | 건설재료시험산업기사 | 2005년03월06일 | 1과목 : 콘크리트공학 | 19. | 콘크리트를 구조물의 재료로 사용하는 이유에 대한 설명 중 옳지 않은 것은? |  | 1. 임의의 강도를 갖는 구조물 제작이 가능하다. 2. 다른 구조재료와 비교하여 제조와 시공이 쉽고 숙련공을 많이 필요로 하지 않다. 3. 역학적 결점은 다른 재료를 사용하여 쉽게 보강할 수 있다. 4. 구조물의 개조 및 철거가 용이하고 유지관리비가 적게 들며 품질관리가 쉽다. 해설이 아직 작성되지 않았습니다.해설을 알고 계시다면 오른쪽 해설추가 기능을 이용하여 해설을 작성하여 다른분들과 함께 해설을 나누었으면 합니다.로그인 후 오류 신고 및 해설 작성 하시면 포인트가 제공됩니다.[포인트 모으기 및 사용법] | 4. 구조물의 개조 및 철거가 용이하고 유지관리비가 적게 들며 품질관리가 쉽다. [포인트 모으기 및 사용법] | 정답률 : 60%
산업기사 | 건설재료시험산업기사 | 2005년03월06일 | 1과목 : 콘크리트공학 | 20. | 그림과 같이 지름이 d, 길이가 L 인 원주형공시체에 쪼갬인장강도시험을 하여 최대하중 P를 얻었다. 이 때 쪼갬인장강도를 구하는 공식은? | R0lGODlh5QCiAHcAACH5BAAAAAAALAAAAADlAKIAhwAAAAgICBAQEBgYGCEhISEpISkpKTExMTk5OUJCQkpKSlJSUlpaWmNjY2tra3Nzc3t7e4SEhISMhIyEjIyMjJSUlJycnKWcpaWlpa2trbW1tb29vcbGxs7Oxs7OztbW1t7e3ufn5+/v7/f39////wAAAAAAAAAAAAAAAAAAAAAAAAAAAAAAAAAAAAAAAAAAAAAAAAAAAAAAAAAAAAAAAAAAAAAAAAAAAAAAAAAAAAAAAAAAAAAAAAAAAAAAAAAAAAAAAAAAAAAAAAAAAAAAAAAAAAAAAAAAAAAAAAAAAAAAAAAAAAAAAAAAAAAAAAAAAAAAAAAAAAAAAAAAAAAAAAAAAAAAAAAAAAAAAAAAAAAAAAAAAAAAAAAAAAAAAAAAAAAAAAAAAAAAAAAAAAAAAAAAAAAAAAAAAAAAAAAAAAAAAAAAAAAAAAAAAAAAAAAAAAAAAAAAAAAAAAAAAAAAAAAAAAAAAAAAAAAAAAAAAAAAAAAAAAAAAAAAAAAAAAAAAAAAAAAAAAAAAAAAAAAAAAAAAAAAAAAAAAAAAAAAAAAAAAAAAAAAAAAAAAAAAAAAAAAAAAAAAAAAAAAAAAAAAAAAAAAAAAAAAAAAAAAAAAAAAAAAAAAAAAAAAAAAAAAAAAAAAAAAAAAAAAAAAAAAAAAAAAAAAAAAAAAAAAAAAAAAAAAAAAAAAAAAAAAAAAAAAAAAAAAAAAAAAAAAAAAAAAAAAAAAAAAAAAAAAAAAAAAAAAAAAAAAAAAAAAAAAAAAAAAAAAAAAAAAAAAAAAAAAAAAAAAAAAAAAAAAAAAAAAAAAAAAAAAAAAAAAAAAAAAAAAAAAAAAAAAAAAAAAAAAAAAAAAAAAAAAAAAAAAAAAAAAAAAAAAAAAAAAAAAAAAAAAAAAAAAAAAAAAAAAAAAAAAAAAAAAAAAAAAAAAAAAAAAAAAAAAAAAAAAAAAAAAAAAAAAAAAAAAAAAAAAAAAAAAAAAAAAAAAAAAAAAAAAAAAAAAAAAAAAAAAAAAAAAAAAAAAj+AEkIHEiwoMGDCBMqXMiwocOHECNKnEixosWLGDNq3Mixo8ePIEOKHEmypMmTKFOqXMmypcuXMGPKnEmzps2bOHPq3Mmzp8+fQIMKHUq0qNGjSJMqXSrTw4EFG0QwnXp0w4AEGkBQ3Tp0hAIIXMMG9fpArNmDGhxomEn2rNuBGRhkYPvVZoa5bztaQGDBoIa/KtuS2MBhREwHDjx4yLsRA1+4EBokeJDBMMoNCxpgqNAgguWTDBhgwEAQAQIPHBhrtJCg72AIBwYEWJBB6skRGhYwcNAAAYPPJgUIaOCA4IABqFVn3JtAAQICBAxozrABxIgRIrBr1549+3bu17/+dw/vfSYG1gkMGKhQ4Xhy5RdZHyAgAIAAAw8Uf/iguH9//v4B6IGA+v3n34D/hSATBxuYBkAAEEAgAHKpwWfRXgMAoKGGAQTw1AEBDADdAAJ0aGKJJqao4oosBiAAdAgcEOOMMtZI44021mjAATzu6KN6QAYZZHQbbsjBYhZWxJoBJJo4gAFfMYCAAgsokEACCGCJpWlbdpnll2BqGSaXVDLQgJmhnYnmmmq2mWZoDChA5QJVynnlnXjmeYABRWr4XpITsdZABQxARwADFiBp1AZIguDoBxhkEOmkkko6aWh9AnAkoBSxBoEGFfCmgJkVKDcCBxBEYNpxdHb4J6f+EO3lGgkeVLCAAAtU8IFyV3aYpUDHcVAhrBBh0BpBuFmwFnyhOUAZXu4pSqxDrM1KLHEbbGAcAcJOG5G0MY3wAXU0heYtUhxoQAFpMyF2rlEgTCmqAwq+a29E8SYgagO73utvQ14xINACDmxQ778IH+RVZsRFkPDDCls55boQVzyQCM05AMHBFkMcAgK54tVxxSLsVoHIIz8sQgMPVLAswhhQwFMIFXBsEbgUZVexBRvvxEEE2makAXAUhUD0vxQUvNNe7N6MAQQoTxTwyRglQNvLFdFpEwUNBJ2TrBh5kAHUF00d9UTNZYA1RXJurbROFBBQ6kUePH12RF4Nenf+RAckoDZGv9bEtdc4xT33zWPv/ZDZGPX990VX2hRB1zsZHnbiZSugd+MKPG5R4OUSoLhMEATgMN12Z84A1Rc5vjbaCdiUQABN4+QAAKc7TbZFebNukeuAx17T7LXf9ADul+9eEeOtd/66RJEPT/tOt+dekdjKU9T76A4BfxHoMxG/0/Fg0Z0BZar7XpH3FkVPk/g6VZ889wxtz7nnFYEvE/w5HW89Rdij30KY9zu/PS8i7gvf9OKHPNRlT2qaUx9FsqQBwk1QeO9bYP8AUD7EPVAiBMyfAkBgm/ZhcCYICEAFhnUT+V1kAzwToELs9z0F6Kx1B7AJiCggQ5b4DyP+Gohh+nqYkCkdbSI8kkkEHLCnAABARAwoy0wycKYF8OkADaDAARMyAgw0wDl7SkAWJwICdfWtARCojkT+EkQCHCBVG+gXRP4SAQocBzAveYAC6lMkq9FkLzHK0AAQ4AALlLAhHqAAApgkIgMgQIoQAQEMIyCj3WDAgg2xgCYrEB1nkSsimnzAAyZ0HpiIYAN82hCErAWTCsSmTwzAJEMq0KEiCUBgEcHA8YoUgENJZE99CgDLJOKiTMUEBAdQpemISBIMKIAAyuSXRCxAnw3dpwESyUAE+iQAQkIPAdxMlUSOY8yYPNOJE5LjFBewoUEeDiIecEACNnSACDBTIBn+EM6GCKAsicSsTwOgSAMaUE6YPOBWAPCjTUDggBIB4AAOuKdACMWhBGBAnQ/ZQHo4hAA1fisDxQSAGylSAQoUKYkx2UAGoMlDnLgyQ7G0iEldhM2KJO1BBFiARQwAzQBoziJFggAkTyJJC5S0jpNjQH0YkMaPSDJbUI2qVKNKkLgkcwEXoM5UtzrVDNzuRQyoIFfHmq2xMeBBT8kWdjxwSIZA4KsP+F9EstQhPKLEAhSo0p7UcxwnWk2CZQsiBShQ0sIS9rCGLSkFvLYBCIBTARSQQGIRS1nDDpYCZx3AARhw2cp61rIUOKh9rEbYu1SgeAvZAAbsUwFWRgQxLjr+SQgik4D5uFFGYDLNfJ5kgOZQDCMqHY0FziNcDDhAAfMBWQSGiwGtCKSx8zSAbuhE3epat7oMoBNyszQnOTkHOkMylHhHlCH7iCg6PCWAadbL3vaahqcaio5750tfBByHAAEtyQc04BwnamhHebqTbDgkAAd4JmwaGI2CJ2Vc+wKgtxBQ8MEaC04CBPjCGMZwjHjUU+HUMlMgDrGIR0ziEhcJOiQJbZOE+QCbISRmsXFi35oLEkrWR72ofc08O/iuDQSRmgQgyQMaQCLoPEBmDQlBBhYQm/scoKUfgYABbnwA174mhXI912hQHJIv+tWGFcEAJUkkAArg7CL8fZD+iwSQH4NAl4MJGwGXPRICD9TWAAWI60U44IAF0McBFDgiRTZAgQQIR0QQtQDRKGw6hF1nzh3pc32GuRFDC6cCbbXphvekgD4roHhv5vG95BzkjiR4kTwaGkdCNWWCCToisCFYehyAgUK988qN/tejS82RBzDAiZkBiaUHsEWIOMAAhWSAAWRGUFGHOs6Q1khsTPNqjLBamEjmnY810AAD9EXJbnZsrv21646EIEMKBQnN+CTGai+O295OyLMdHe2LDNmJGMi0RyJgRQHkeCJpIcC/X+PnW7+r3BtpwK0C4NyRcMYAKtRIWuKNkMYy2eAHr/fyMuSs24BzAQ9wd0P+4G3l576VcromtUYYVB9xnmSPnda3QkAA6m4PvLG8YeGoNT4RCkTAiWcWyQP6pgCMMqSh7wx4yV/Dm6BPC+EYuTcAVMLvGMkSIeNSQACyTYKJ31yoDXD603kukTg5USUWOLYAio0srrGUICSX98nFDiuoQ25HOVSJYyLOkLFFgAPJ5PoGbC73pkOb198jQNtWAk6gzbIu8+S61+U+ZLpzyu6/G4BuWLJjtpMANsUBp+QrAAGn4zzsh9cIk8zEeQA8wPOUDD0AJG+BCDQ83IZPOdkzuoH6WODqJJkn+gaogYOyjIXFR4DiGlv51KNZA/VZbus/eJAPVODImIY7BBT+sMXTWx5QIgDB7qmFAWDjUiXC9/xCBOvigXgfZkAOmwcIMJvzo2QEKaSAzDNa+/abvPn/smWI9zs5pVMpMQJ7IQASVRBBZHuFh3oBiAHj9xC2NYAlsQGUFADqt3545X9MB4H+EiET6BDPoSFop3YbqBAN6IHMB4L3Ehoj2BBmBwAeCBLdJiPA9xDslxAYoBsuaC8waIECtQBOlIMfoVR9832p1X88SCU/+C5BqBEh8AE3ZgAm8QEUwCeDIjQdmBB2JEZKaCGhkUBlM2UxiBFPwycPMHBzxIQI8YVPeC5mQiUcEQEP4EQVYIQZUSgisoB+YQEScHsFAYdhyCwMEAH+WVYRGWAB9dFxIoExmtVREteFb3gVcegtoYGIHpEh0SESoQJTomYRK+iFlliIypGJiWgRvkYfDxCKGTECTCYjiYJmjCIpFTABlRFEREOICIOKHpFgstGJphYB0KQ5++cQfmdYy3U+nTOIpdiLh5iKF7EACFAirJcRIMAa6GVIGMEBhDIlUSQBfWZg4MKL/+KLH+FlD4YAGnF90ORIetgQH2ABC6BZ+jIBUuIA2UcQ5ugv6AgSb1UfxwEBXPcQK5MAsrEjKegQD1BNT4JfWdaPLxiNnkiMHkZpEDGPCsAkAQAyOocREcAk9oFeBSkQEgmEFDkSizhl8YUfaSSIAxH+MwxgaBwSRcdYEYQGThqSK/p2klCYkiLhAdxmRbxFJ62oLBX0F0bFG1gCIwlAAUvnECEwlVP5GTA0Tzu5QgdhR09RknIIlCXhazHiXyQ2IaOiaheRV9XlLL/3FwqwISFDGOpkRzACJ3Z5l0wlZodIAobRl3z5l34ZmIA5mIJZmIR5mIaZmBDxjxe4iDwzZDP5JWQ2GxqzjKuBGJgpSlBpVL1hGp3BHqPBj8fhZDxSmqZZmgkQJwegObwxUG1CHLDJG7IZm7Q5m3bpmq6JJmqCl7zZm3cpShGiWMJ5WTyiiS3BIBQQIY6FXwOQbx7xNMrZihEincpZnalCAQdjRyX+MiHH0Z3e2Z0TEp4ksmIPIhzheWjmSWbnuZ714V/m6WEmYmLyySEhcl7jZSglYpymFAIISSI0Zjwv8kZJ6WMEOqBcFUS98VBQmS1iRVZTVQGLJFIRkIcJthnskZzWmaFvBR0uoqHKGQGpgogiOqKIKCLuEj5kZgFGFy4OEABQwoYDxG8AoADxyEXU+FAeJRAisKMgoDY+qgE/6qMWwCO9BKRGGqRI+hdIGh3EIRObAU0akm5T1ADJ9CDFQREYIJKHgnHISE4EAGUA51DNuZAEAQIeEF/51UoQUF4PlQA3qXdWtCENAJPUQk5X4ZUOgQH6RAAQEJUzpAG1NAAWsID+DKIhwiETIBJMFlCDKgEBfbJZ98QBu1RRGcCoBzE5qpRTFOEAZ0VPCkARdBJUrpgS/eaeAsCNM3GHRSJdMHoQVMRLfFGjBPFFRTIAnzoRVZKp7Ag7RXKNLlEBY1YibkSmKukA+GUfE2IA0ngQGyAlfbKlEdF7ZPlfn2SQIJamEZEpHQITH7ABnMokBGkXFLBHm3VksjoQPCMlmmUy5yoQCrcn0WGTE5FdPDUhuzFB1XhoOyITKsVkItcSdtQAfigQHEABWMQBdIpIXjWTDcABb4oQ6UKvCbApEyFK0MEj5pJSxmV/WzMAb2MRjjGqBilUCjBUWEqPV5oz/Kk5c7r+oiuhWm8FNwPQZmiGAHgKEcm5ACK7OHy2sw7BmDChUiUls4kBRAmwrA2Rsz7rEB+gMRgBtC+hWkYlszQrik+JETmLtPUTT0vLEFDrEjBrsoIzs6aIFkeLtRCgsxixlF27EF/bEiplh1Rbtn5xtWmZtm2rECXltBfxtiwhtVwqE3ZUtDWrtQuRtVH3AHxrEX77sucRuDFhR1VbERpwtnertvamuHmbEKExWDShUlObE5JLtwxotzKFt4m7uBVhJpr0uY87t0ZruAqBuJmruhQRGnfhuqFbOGRrtDf7EEqbupuLEKGRLZ+7iJALE4NLugThGLLrhahbu8N7EGayH7rgm7wvMbpra7mnuwDPixCiZLvzygAg4LJ/+7qi67HMi0+q8r1bGb2qqLlPy7EpZSk6wUkQkLA62L5ou5fS+7Q1RRMjsL4mQUV+2hA5+bsO4XMtI7zzmzI6+ntCQ30RAaQYQKwGsUmt6lbTC8GAYlceTBNU+a8hzCkKRh2WWsJJIkqiFEUakMIqrBpmcia+0U8xfC6eSwJU0sA37C2ENTCHeMA9nBdJY2GnNcTnIlQEowEEjMRMgUYaYL5ObCoac0lTPC0hUMUYfMVc3MVe/MVgHMZiPMZkXMZmfMZonMYIExAAOw== | 1. P / AdL 2. P / 2AdL 3. 2P / AdL 4. 2P / Ad2L 해설이 아직 작성되지 않았습니다.해설을 알고 계시다면 오른쪽 해설추가 기능을 이용하여 해설을 작성하여 다른분들과 함께 해설을 나누었으면 합니다.로그인 후 오류 신고 및 해설 작성 하시면 포인트가 제공됩니다.[포인트 모으기 및 사용법] | 3. 2P / AdL [포인트 모으기 및 사용법] | 정답률 : 60%
산업기사 | 건설재료시험산업기사 | 2005년03월06일 | 2과목 : 건설재료 및 시험 | 21. | 콘크리트용 굵은골재의 품질시험(안전성 시험)에 있어서 황산나트륨을 사용할 경우 손실질량 백분율의 한도는 최대 몇 % 이하로 하는가? |  | 1. 12% 이하 2. 14% 이하 3. 16% 이하 4. 18% 이하 해설이 아직 작성되지 않았습니다.해설을 알고 계시다면 오른쪽 해설추가 기능을 이용하여 해설을 작성하여 다른분들과 함께 해설을 나누었으면 합니다.로그인 후 오류 신고 및 해설 작성 하시면 포인트가 제공됩니다.[포인트 모으기 및 사용법] | 1. 12% 이하 [포인트 모으기 및 사용법] | 정답률 : 19%
산업기사 | 건설재료시험산업기사 | 2005년03월06일 | 2과목 : 건설재료 및 시험 | 22. | 교통하중 등에 의해서 발생하는 아스팔트의 유동성 변형정도를 알아보기 위한 시험은? |  | 1. 아스팔트 신도시험 2. 아스팔트 비중시험 3. 아스팔트 침입도시험 4. 아스팔트 안정도시험 해설이 아직 작성되지 않았습니다.해설을 알고 계시다면 오른쪽 해설추가 기능을 이용하여 해설을 작성하여 다른분들과 함께 해설을 나누었으면 합니다.로그인 후 오류 신고 및 해설 작성 하시면 포인트가 제공됩니다.[포인트 모으기 및 사용법] | 4. 아스팔트 안정도시험 [포인트 모으기 및 사용법] | 정답률 : 31%
산업기사 | 건설재료시험산업기사 | 2005년03월06일 | 2과목 : 건설재료 및 시험 | 23. | Hooke의 법칙에 대한 설명으로 잘못된 것은? |  | 1. 응력은 변형률에 비례한다. 2. 응력은 탄성계수에 비례한다. 3. 변형률은 탄성계수에 반비례한다. 4. 변형률은 단면적에 비례한다. 해설이 아직 작성되지 않았습니다.해설을 알고 계시다면 오른쪽 해설추가 기능을 이용하여 해설을 작성하여 다른분들과 함께 해설을 나누었으면 합니다.로그인 후 오류 신고 및 해설 작성 하시면 포인트가 제공됩니다.[포인트 모으기 및 사용법] | 4. 변형률은 단면적에 비례한다. [포인트 모으기 및 사용법] | 정답률 : 알수없음
산업기사 | 건설재료시험산업기사 | 2005년03월06일 | 2과목 : 건설재료 및 시험 | 24. | 시멘트 모르타르의 압축강도 결정에 있어서 시험시 평균값보다 최소 몇 % 이상 강도차가 있는 공시체는 계산에 넣지 않는가? |  | 1. 10%? 2. 15%? 3. 20%? 4. 30% 해설이 아직 작성되지 않았습니다.해설을 알고 계시다면 오른쪽 해설추가 기능을 이용하여 해설을 작성하여 다른분들과 함께 해설을 나누었으면 합니다.로그인 후 오류 신고 및 해설 작성 하시면 포인트가 제공됩니다.[포인트 모으기 및 사용법] | 1. 10%? [포인트 모으기 및 사용법] | 정답률 : 10%
산업기사 | 건설재료시험산업기사 | 2005년03월06일 | 2과목 : 건설재료 및 시험 | 25. | 포졸란(pozzolan)을 사용한 콘크리트의 특징으로 잘못된 것은? |  | 1. 강도의 증진이 빠르며 특히 압축강도가 현저하게 증가한다. 2. 내구성, 수밀성 및 해수에 대한 화학적 저항성이 크다. 3. 블리딩이 감소한다. 4. 워커빌리티(workability)를 개선시키며 재료분리가 작아진다. 해설이 아직 작성되지 않았습니다.해설을 알고 계시다면 오른쪽 해설추가 기능을 이용하여 해설을 작성하여 다른분들과 함께 해설을 나누었으면 합니다.로그인 후 오류 신고 및 해설 작성 하시면 포인트가 제공됩니다.[포인트 모으기 및 사용법] | 1. 강도의 증진이 빠르며 특히 압축강도가 현저하게 증가한다. [포인트 모으기 및 사용법] | 정답률 : 50%
산업기사 | 건설재료시험산업기사 | 2005년03월06일 | 2과목 : 건설재료 및 시험 | 26. | 건설공사 품질시험기준 중 수공구조물공사에서 호안용 블럭의 압축강도 시험은 몇매마다 현품으로 시험해야 하는가? |  | 1. 3000매 2. 4000매 3. 5000매 4. 6000매 해설이 아직 작성되지 않았습니다.해설을 알고 계시다면 오른쪽 해설추가 기능을 이용하여 해설을 작성하여 다른분들과 함께 해설을 나누었으면 합니다.로그인 후 오류 신고 및 해설 작성 하시면 포인트가 제공됩니다.[포인트 모으기 및 사용법] | 3. 5000매 [포인트 모으기 및 사용법] | 정답률 : 39%
산업기사 | 건설재료시험산업기사 | 2005년03월06일 | 2과목 : 건설재료 및 시험 | 27. | 건설공사 품질시험기준 중 도로건설용 흙의 시험종목에 포함되지 않는 시험은? |  | 1. 실내 CBR시험 2. 직접전단시험 3. 비중시험 4. 다짐시험 해설이 아직 작성되지 않았습니다.해설을 알고 계시다면 오른쪽 해설추가 기능을 이용하여 해설을 작성하여 다른분들과 함께 해설을 나누었으면 합니다.로그인 후 오류 신고 및 해설 작성 하시면 포인트가 제공됩니다.[포인트 모으기 및 사용법] | 2. 직접전단시험 [포인트 모으기 및 사용법] | 정답률 : 43%
산업기사 | 건설재료시험산업기사 | 2005년03월06일 | 2과목 : 건설재료 및 시험 | 28. | 아스팔트 혼합물을 배합 설계할 때 필요치 않은 사항은? |  | 1. 침입도와 흐름값의 측정 2. 골재의 입도 측정 3. 응결시간의 측정 4. 마아샬(marshall)안정도 시험 해설이 아직 작성되지 않았습니다.해설을 알고 계시다면 오른쪽 해설추가 기능을 이용하여 해설을 작성하여 다른분들과 함께 해설을 나누었으면 합니다.로그인 후 오류 신고 및 해설 작성 하시면 포인트가 제공됩니다.[포인트 모으기 및 사용법] | 3. 응결시간의 측정 [포인트 모으기 및 사용법] | 정답률 : 47%
산업기사 | 건설재료시험산업기사 | 2005년03월06일 | 2과목 : 건설재료 및 시험 | 29. | 다음 중 석유 아스팔트가 아닌 것은? |  | 1. 스트레이트 아스팔트 2. 그라하마이트 3. 블라운 아스팔트 4. 용제추출 아스팔트 해설이 아직 작성되지 않았습니다.해설을 알고 계시다면 오른쪽 해설추가 기능을 이용하여 해설을 작성하여 다른분들과 함께 해설을 나누었으면 합니다.로그인 후 오류 신고 및 해설 작성 하시면 포인트가 제공됩니다.[포인트 모으기 및 사용법] | 2. 그라하마이트 [포인트 모으기 및 사용법] | 정답률 : 알수없음
산업기사 | 건설재료시험산업기사 | 2005년03월06일 | 2과목 : 건설재료 및 시험 | 30. | 시멘트의 응결시간에 대한 설명이다. 다음 사항중에서 옳은 것은? |  | 1. 분말도가 낮으면 응결이 빠르다. 2. 물의 양이 많으면 응결이 빨라진다. 3. 알루민산 3석회(C3A)가 많으면 응결이 빠르다. 4. 온도가 낮을수록 응결이 빨라진다. 해설이 아직 작성되지 않았습니다.해설을 알고 계시다면 오른쪽 해설추가 기능을 이용하여 해설을 작성하여 다른분들과 함께 해설을 나누었으면 합니다.로그인 후 오류 신고 및 해설 작성 하시면 포인트가 제공됩니다.[포인트 모으기 및 사용법] | 3. 알루민산 3석회(C3A)가 많으면 응결이 빠르다. [포인트 모으기 및 사용법] | 정답률 : 67%
산업기사 | 건설재료시험산업기사 | 2005년03월06일 | 2과목 : 건설재료 및 시험 | 31. | 다음은 고분자화합물에 대한 설명이다. 틀린 것은? |  | 1. 고분자화합물은 유기질만을 의미한다. 2. 분자량이 약 10,000이상의 화합물을 말한다. 3. 천연고분자 화합물과 합성고분자화합물로 구분할 수 있다. 4. 토목재료로 주로 사용되는 고분자화합물은 합성수지이다. 해설이 아직 작성되지 않았습니다.해설을 알고 계시다면 오른쪽 해설추가 기능을 이용하여 해설을 작성하여 다른분들과 함께 해설을 나누었으면 합니다.로그인 후 오류 신고 및 해설 작성 하시면 포인트가 제공됩니다.[포인트 모으기 및 사용법] | 1. 고분자화합물은 유기질만을 의미한다. [포인트 모으기 및 사용법] | 정답률 : 64%
산업기사 | 건설재료시험산업기사 | 2005년03월06일 | 2과목 : 건설재료 및 시험 | 32. | 아스팔트의 침입도를 시험하는 목적은 무엇인가? |  | 1. 반죽질기(콘시스턴시)를 측정하기 위하여 2. 연성을 조사하기 위하여 3. 응결시간을 측정하기 위하여 4. 연화점을 측정하기 위하여 해설이 아직 작성되지 않았습니다.해설을 알고 계시다면 오른쪽 해설추가 기능을 이용하여 해설을 작성하여 다른분들과 함께 해설을 나누었으면 합니다.로그인 후 오류 신고 및 해설 작성 하시면 포인트가 제공됩니다.[포인트 모으기 및 사용법] | 1. 반죽질기(콘시스턴시)를 측정하기 위하여 [포인트 모으기 및 사용법] | 정답률 : 57%
산업기사 | 건설재료시험산업기사 | 2005년03월06일 | 2과목 : 건설재료 및 시험 | 33. | 혼화제인 감수제의 사용효과 중 옳지 않은 것은? |  | 1. 시멘트풀의 유동성을 감소시킨다. 2. 워커빌리티를 좋게할 수 있다. 3. 단위 수량을 감소시킨다. 4. 수화작용을 촉진시킬 수 있다. 해설이 아직 작성되지 않았습니다.해설을 알고 계시다면 오른쪽 해설추가 기능을 이용하여 해설을 작성하여 다른분들과 함께 해설을 나누었으면 합니다.로그인 후 오류 신고 및 해설 작성 하시면 포인트가 제공됩니다.[포인트 모으기 및 사용법] | 1. 시멘트풀의 유동성을 감소시킨다. [포인트 모으기 및 사용법] | 정답률 : 29%
산업기사 | 건설재료시험산업기사 | 2005년03월06일 | 2과목 : 건설재료 및 시험 | 34. | 시멘트의 비중에 관한 다음 사항 중 옳지 않은 것은? |  | 1. 비중시험은 르샤틀리에 비중병으로 하며 시멘트의 시험표준량은 64g이다. 2. 일반적으로 풍화된 시멘트는 비중이 증가된다. 3. 비중은 일반적으로 석회나 알루미나 성분이 많으면 작아지고 실리카나 산화철이 많아지면 커진다. 4. 보통 포틀랜드 시멘트의 평균 비중은 3.15정도이다. 해설이 아직 작성되지 않았습니다.해설을 알고 계시다면 오른쪽 해설추가 기능을 이용하여 해설을 작성하여 다른분들과 함께 해설을 나누었으면 합니다.로그인 후 오류 신고 및 해설 작성 하시면 포인트가 제공됩니다.[포인트 모으기 및 사용법] | 2. 일반적으로 풍화된 시멘트는 비중이 증가된다. [포인트 모으기 및 사용법] | 정답률 : 알수없음
산업기사 | 건설재료시험산업기사 | 2005년03월06일 | 2과목 : 건설재료 및 시험 | 35. | 골재에서 조립율이 크다는 것은 다음 중 어느 것을 의미하는가? |  | 1. 골재가 단단하고 내구적이다. 2. 골재의 입도가 우수하다. 3. 골재의 입자가 크다. 4. 골재의 모양이 둥글고 시멘트 풀과의 부착성이 크다. 해설이 아직 작성되지 않았습니다.해설을 알고 계시다면 오른쪽 해설추가 기능을 이용하여 해설을 작성하여 다른분들과 함께 해설을 나누었으면 합니다.로그인 후 오류 신고 및 해설 작성 하시면 포인트가 제공됩니다.[포인트 모으기 및 사용법] | 3. 골재의 입자가 크다. [포인트 모으기 및 사용법] | 정답률 : 알수없음
산업기사 | 건설재료시험산업기사 | 2005년03월06일 | 2과목 : 건설재료 및 시험 | 36. | 다음 중에서 폭발력이 가장 강하고 수중에서도 폭발 할 수 있는 다이너마이트(dynamite)는 어느 것인가? |  | 1. 교질 다이너마이트 2. 분상 다이너마이트 3. 규조토 다이너마이트 4. 스트레이트(straight)다이너마이트 해설이 아직 작성되지 않았습니다.해설을 알고 계시다면 오른쪽 해설추가 기능을 이용하여 해설을 작성하여 다른분들과 함께 해설을 나누었으면 합니다.로그인 후 오류 신고 및 해설 작성 하시면 포인트가 제공됩니다.[포인트 모으기 및 사용법] | 1. 교질 다이너마이트 [포인트 모으기 및 사용법] | 정답률 : 77%
산업기사 | 건설재료시험산업기사 | 2005년03월06일 | 2과목 : 건설재료 및 시험 | 37. | 조립률이 2.7인 잔골재와 7.3인 굵은 골재를 1 : 1.5의 무게비로 섞을 때 혼합골재의 조립률은? |  | 1. 5.46 2. 4.46 3. 3.46 4. 2.46 해설이 아직 작성되지 않았습니다.해설을 알고 계시다면 오른쪽 해설추가 기능을 이용하여 해설을 작성하여 다른분들과 함께 해설을 나누었으면 합니다.로그인 후 오류 신고 및 해설 작성 하시면 포인트가 제공됩니다.[포인트 모으기 및 사용법] | 1. 5.46 [포인트 모으기 및 사용법] | 정답률 : 34%
산업기사 | 건설재료시험산업기사 | 2005년03월06일 | 2과목 : 건설재료 및 시험 | 38. | 철근을 굽힘 시험하는 목적은 무엇인가? |  | 1. 인장강도를 알기 위하여 2. 가공시의 결함발생 유무를 알기 위하여 3. 연신율을 구하기 위하여 4. 단면수축률을 구하기 위하여 해설이 아직 작성되지 않았습니다.해설을 알고 계시다면 오른쪽 해설추가 기능을 이용하여 해설을 작성하여 다른분들과 함께 해설을 나누었으면 합니다.로그인 후 오류 신고 및 해설 작성 하시면 포인트가 제공됩니다.[포인트 모으기 및 사용법] | 2. 가공시의 결함발생 유무를 알기 위하여 [포인트 모으기 및 사용법] | 정답률 : 39%
산업기사 | 건설재료시험산업기사 | 2005년03월06일 | 2과목 : 건설재료 및 시험 | 39. | 다음 중에서 그라우트(grout)용 혼화제로서 필요한 성질에 해당하지 않는 것은? |  | 1. 재료의 분리가 일어나지 않아야 한다. 2. 단위수량이 작고 블리딩이 작아야 한다. 3. 주입이 쉬워야하며 공기를 연행시켜야 한다. 4. 그라우트를 수축시키는 성질이 있어야 한다. 해설이 아직 작성되지 않았습니다.해설을 알고 계시다면 오른쪽 해설추가 기능을 이용하여 해설을 작성하여 다른분들과 함께 해설을 나누었으면 합니다.로그인 후 오류 신고 및 해설 작성 하시면 포인트가 제공됩니다.[포인트 모으기 및 사용법] | 4. 그라우트를 수축시키는 성질이 있어야 한다. [포인트 모으기 및 사용법] | 정답률 : 알수없음
산업기사 | 건설재료시험산업기사 | 2005년03월06일 | 2과목 : 건설재료 및 시험 | 40. | 굵은골재의 절건밀도가 2.66t/m3이고, 단위용적질량이 1.80 t/m3 일 때 이 골재의 공극률은? |  | 1. 27.6% 2. 72.4% 3. 32.3% 4. 67.7% 해설이 아직 작성되지 않았습니다.해설을 알고 계시다면 오른쪽 해설추가 기능을 이용하여 해설을 작성하여 다른분들과 함께 해설을 나누었으면 합니다.로그인 후 오류 신고 및 해설 작성 하시면 포인트가 제공됩니다.[포인트 모으기 및 사용법] | 3. 32.3% [포인트 모으기 및 사용법] | 정답률 : 28%
산업기사 | 건설재료시험산업기사 | 2005년03월06일 | 3과목 : 건설시공학 | 41. | 굴착하는 본바닥의 토량이 같을 때 운반토량이 가장 많아지는 것은? |  | 1. 모래 2. 경암 3. 조약돌 섞인 모래 4. 점질토 해설이 아직 작성되지 않았습니다.해설을 알고 계시다면 오른쪽 해설추가 기능을 이용하여 해설을 작성하여 다른분들과 함께 해설을 나누었으면 합니다.로그인 후 오류 신고 및 해설 작성 하시면 포인트가 제공됩니다.[포인트 모으기 및 사용법] | 2. 경암 [포인트 모으기 및 사용법] | 정답률 : 15%
산업기사 | 건설재료시험산업기사 | 2005년03월06일 | 3과목 : 건설시공학 | 42. | 그래브 준설선(Grab Dredger)에 대한 다음 설명 중 옳지 않은 것은? |  | 1. 대선위에 크램셀의 일종을 달아 수중굴착을 한다. 2. 대규모의 준설에 적합하다. 3. 기계가 간단하고 건조비가 싸다. 4. 준설깊이의 조절이 비교적 용이하다. 해설이 아직 작성되지 않았습니다.해설을 알고 계시다면 오른쪽 해설추가 기능을 이용하여 해설을 작성하여 다른분들과 함께 해설을 나누었으면 합니다.로그인 후 오류 신고 및 해설 작성 하시면 포인트가 제공됩니다.[포인트 모으기 및 사용법] | 2. 대규모의 준설에 적합하다. [포인트 모으기 및 사용법] | 정답률 : 10%
산업기사 | 건설재료시험산업기사 | 2005년03월06일 | 3과목 : 건설시공학 | 43. | 터널의 보강을 위한 숏크리트(Shotcrete)에서 건식법의 특징으로 틀린 것은? |  | 1. 분진 발생량이 많다. 2. 리바운드(Rebound)량이 적다. 3. 운반거리를 습식법 보다 길게할 수 있다. 4. 작업원의 숙련도에 따라 품질변동이 심하다. 해설이 아직 작성되지 않았습니다.해설을 알고 계시다면 오른쪽 해설추가 기능을 이용하여 해설을 작성하여 다른분들과 함께 해설을 나누었으면 합니다.로그인 후 오류 신고 및 해설 작성 하시면 포인트가 제공됩니다.[포인트 모으기 및 사용법] | 2. 리바운드(Rebound)량이 적다. [포인트 모으기 및 사용법] | 정답률 : 62%
산업기사 | 건설재료시험산업기사 | 2005년03월06일 | 3과목 : 건설시공학 | 44. | 깊이 40m의 토층에서 표준관입시험을 한 결과 N=35였다. 로드길이와 토질에 의한 수정 N 값은? |  | 1. 16 2. 18 3. 22 4. 35 해설이 아직 작성되지 않았습니다.해설을 알고 계시다면 오른쪽 해설추가 기능을 이용하여 해설을 작성하여 다른분들과 함께 해설을 나누었으면 합니다.로그인 후 오류 신고 및 해설 작성 하시면 포인트가 제공됩니다.[포인트 모으기 및 사용법] | 3. 22 [포인트 모으기 및 사용법] | 정답률 : 19%
산업기사 | 건설재료시험산업기사 | 2005년03월06일 | 3과목 : 건설시공학 | 45. | 다음 발파법 중에서 심빼기 발파가 아닌 것은? |  | 1. V 컷 2. 벤치컷 3. 번컷(burn cut) 4. 노컷 해설이 아직 작성되지 않았습니다.해설을 알고 계시다면 오른쪽 해설추가 기능을 이용하여 해설을 작성하여 다른분들과 함께 해설을 나누었으면 합니다.로그인 후 오류 신고 및 해설 작성 하시면 포인트가 제공됩니다.[포인트 모으기 및 사용법] | 2. 벤치컷 [포인트 모으기 및 사용법] | 정답률 : 알수없음
산업기사 | 건설재료시험산업기사 | 2005년03월06일 | 3과목 : 건설시공학 | 46. | 옹벽 자체의 자중으로 토압에 저항하도록 3∼4m 높이로 만들어진 옹벽은? |  | 1. 중력식옹벽 2. 반중력식옹벽 3. 부벽식옹벽 4. 역T형옹벽 해설이 아직 작성되지 않았습니다.해설을 알고 계시다면 오른쪽 해설추가 기능을 이용하여 해설을 작성하여 다른분들과 함께 해설을 나누었으면 합니다.로그인 후 오류 신고 및 해설 작성 하시면 포인트가 제공됩니다.[포인트 모으기 및 사용법] | 1. 중력식옹벽 [포인트 모으기 및 사용법] | 정답률 : 50%
산업기사 | 건설재료시험산업기사 | 2005년03월06일 | 3과목 : 건설시공학 | 47. | 기성 철근콘크리트말뚝의 장점이 아닌 것은? |  | 1. 강도가 커 지지말뚝에 적합하고 습지대에서도 사용할 수 있다. 2. 거리가 멀어도 운반이 쉬우며 지질이 고르지 않아도 현장에서 쉽게 잘라 쓸 수 있다. 3. 건습에 썩지 않으므로 지하수위에 관계없이 시공이 가능하다. 4. 재질이 균일하여 믿을 수 있다. 해설이 아직 작성되지 않았습니다.해설을 알고 계시다면 오른쪽 해설추가 기능을 이용하여 해설을 작성하여 다른분들과 함께 해설을 나누었으면 합니다.로그인 후 오류 신고 및 해설 작성 하시면 포인트가 제공됩니다.[포인트 모으기 및 사용법] | 2. 거리가 멀어도 운반이 쉬우며 지질이 고르지 않아도 현장에서 쉽게 잘라 쓸 수 있다. [포인트 모으기 및 사용법] | 정답률 : 59%
산업기사 | 건설재료시험산업기사 | 2005년03월06일 | 3과목 : 건설시공학 | 48. | Heaving 현상 방지 대책으로서 잘못된 것은? |  | 1. 설계 계획을 변경한다. 2. 흙막이 벽 배면 표토상에 중량물의 하중을 가한다. 3. 흙막이의 근입깊이를 깊게 한다. 4. 양질의 재료로 지반을 개량한다. 해설이 아직 작성되지 않았습니다.해설을 알고 계시다면 오른쪽 해설추가 기능을 이용하여 해설을 작성하여 다른분들과 함께 해설을 나누었으면 합니다.로그인 후 오류 신고 및 해설 작성 하시면 포인트가 제공됩니다.[포인트 모으기 및 사용법] | 2. 흙막이 벽 배면 표토상에 중량물의 하중을 가한다. [포인트 모으기 및 사용법] | 정답률 : 40%
산업기사 | 건설재료시험산업기사 | 2005년03월06일 | 3과목 : 건설시공학 | 49. | 교대구조물에서 교량의 일단을 지지하며 받침을 통하여 상부구조로 부터의 하중을 받는 부분의 명칭은 무엇인가? |  | 1. 구체 2. 기초 3. 흉벽 4. 교좌 해설이 아직 작성되지 않았습니다.해설을 알고 계시다면 오른쪽 해설추가 기능을 이용하여 해설을 작성하여 다른분들과 함께 해설을 나누었으면 합니다.로그인 후 오류 신고 및 해설 작성 하시면 포인트가 제공됩니다.[포인트 모으기 및 사용법] | 4. 교좌 [포인트 모으기 및 사용법] | 정답률 : 70%
산업기사 | 건설재료시험산업기사 | 2005년03월06일 | 3과목 : 건설시공학 | 50. | 다짐기계의 특성 중 관계가 없는 것이 조합된 것은? |  | 1. Macadam 로울러 - 전압식 2. Tamping 로울러 - 충격식 3. Rammer - 충격식 4. Tandem 로울러 - 전압식 해설이 아직 작성되지 않았습니다.해설을 알고 계시다면 오른쪽 해설추가 기능을 이용하여 해설을 작성하여 다른분들과 함께 해설을 나누었으면 합니다.로그인 후 오류 신고 및 해설 작성 하시면 포인트가 제공됩니다.[포인트 모으기 및 사용법] | 2. Tamping 로울러 - 충격식 [포인트 모으기 및 사용법] | 정답률 : 25%
산업기사 | 건설재료시험산업기사 | 2005년03월06일 | 3과목 : 건설시공학 | 51. | 콘크리트 포장과 비교할 때 아스팔트 포장의 특징으로서 잘못된 것은? |  | 1. 유지보수 및 부분적 보수가 용이하다. 2. 판구조이고 가요성 포장이다. 3. 교통개방 시기를 단축시킬 수 있다. 4. 중차량에 대한 내구성이 부족하다. 해설이 아직 작성되지 않았습니다.해설을 알고 계시다면 오른쪽 해설추가 기능을 이용하여 해설을 작성하여 다른분들과 함께 해설을 나누었으면 합니다.로그인 후 오류 신고 및 해설 작성 하시면 포인트가 제공됩니다.[포인트 모으기 및 사용법] | 2. 판구조이고 가요성 포장이다. [포인트 모으기 및 사용법] | 정답률 : 44%
산업기사 | 건설재료시험산업기사 | 2005년03월06일 | 3과목 : 건설시공학 | 52. | 아스팔트 포장 중 실코트(seal coat)의 목적이 아닌 것은? |  | 1. 포장면의 수밀성 증대 2. 포장면의 미끄럼저항 증대 3. 포장면의 내구성 증대 4. 포장면의 모관상승 차단 해설이 아직 작성되지 않았습니다.해설을 알고 계시다면 오른쪽 해설추가 기능을 이용하여 해설을 작성하여 다른분들과 함께 해설을 나누었으면 합니다.로그인 후 오류 신고 및 해설 작성 하시면 포인트가 제공됩니다.[포인트 모으기 및 사용법] | 4. 포장면의 모관상승 차단 [포인트 모으기 및 사용법] | 정답률 : 알수없음
산업기사 | 건설재료시험산업기사 | 2005년03월06일 | 3과목 : 건설시공학 | 53. | 불도우저의 1시간당 압토작업량을 Q2, 1개날의 리퍼작업량을 Q1 이라 하면 리퍼로 암석을 파쇄하면서 도저작업을 할 때의 1시간당 토공량 Q를 구하는 식으로 옳은 것은? | R0lGODlhagA3AHcAACH5BAAAAAAALAAAAABqADcAhAAAAAAAOgAAZgA6kABmZgBmtjoAADo6kDpmtjqQ22YAAGYAOmYAZmZmtma2/5A6AJA6OpA6ZpCQ25Db/7ZmALZmOra2/7b//9uQOtv///+2Zv/bkP//tv//2////wAAAAj+AD0IHEiwoMGDCBMqXMiwocOHECNKnEixosWLGDNq3Mixo8ePIEOKHEnSIQYAKBOEPJmyZEYKAzIIpFDgI0yZHmi6tKghJkEKDjr2xDkz6M6JQAtuOED0pdGBS5sebciBwYWCHSBM2Fj1KsGsW6c+jGowqUayBc2KbYj251OMbQeqXbswrsAKYTPa9YCXLlWrWCN4TbjBAMrDhwPk9dA18GC/CoFSAKDYwwYEHSVT3nq5IAcJkA1qIACaw4IJfQV2eICyJsXRpU+nZqwAgMrQaX0WfjuUg4K3EW9aNgDcg4bbuAmyRFm8qMXlAIofT55QQ0uCHBpstG6b4HSIy5H+T+0geOR3h8Jzuj5qegIHCyLPMxzq9mhhlJVDyl841zJT6huthpIAjyHU2FdaAUjXXv0p6BKDwN2HGGLiOVjRXrNZ6NKBA5FXoES+TSjiiCSWaOKJiBGYkGaVdabhVLAxJttiAkk4YoUvIqUbcR+Ft9JhOFIEXXMXpaeTR0aupxF3Qb7mk1xEVkQflDk6R9BeFvWHJXUcqpagRl16AFaOEG5U5otn6vVfWlHihiGNFr2ZY5ge1mXYiPkJRGd5ObLIGWbYgVaRn5YBmmOM7c0WYpMOITpjh6wBoCRuwu0mGqPo7chbTL61KdaQl2IE6kENUsekd5hKdCp22lUZ6kgjdbpa0H4etfeerKiKJGGergoIgIq4BivssMQWa+yxyCarUUAAOw== | 1. 2. 3. 4. 해설이 아직 작성되지 않았습니다.해설을 알고 계시다면 오른쪽 해설추가 기능을 이용하여 해설을 작성하여 다른분들과 함께 해설을 나누었으면 합니다.로그인 후 오류 신고 및 해설 작성 하시면 포인트가 제공됩니다.[포인트 모으기 및 사용법] | 4. [포인트 모으기 및 사용법] | 정답률 : 30%
산업기사 | 건설재료시험산업기사 | 2005년03월06일 | 3과목 : 건설시공학 | 54. | 건설기계에 대한 다음 설명 중 옳지 않은 것은? |  | 1. 쇼벨계 굴착기의 크기는 일반적으로 그 기본이 되는 버킷용량(m3)으로 표시한다. 2. 모터그레이더의 크기는 일반적으로 Blade의 길이를 기준으로 표시한다. 3. 아스팔트 플랜트의 크기는 일반적으로 믹서 자중으로 결정한다. 4. 디젤 파일 해머의 크기는 일반적으로 Ram 중량으로 표시한다. 해설이 아직 작성되지 않았습니다.해설을 알고 계시다면 오른쪽 해설추가 기능을 이용하여 해설을 작성하여 다른분들과 함께 해설을 나누었으면 합니다.로그인 후 오류 신고 및 해설 작성 하시면 포인트가 제공됩니다.[포인트 모으기 및 사용법] | 3. 아스팔트 플랜트의 크기는 일반적으로 믹서 자중으로 결정한다. [포인트 모으기 및 사용법] | 정답률 : 20%
산업기사 | 건설재료시험산업기사 | 2005년03월06일 | 3과목 : 건설시공학 | 55. | 토취장 선정에 있어서 고려하여야 할 사항 중 가장 관계가 먼 것은? |  | 1. 토질이 양호할 것 2. 토량이 소요량에 만족할 것 3. 성토개소에 향하여 상향구배로 1/30 이하일 것 4. 싣기에 용이한 지형일 것 해설이 아직 작성되지 않았습니다.해설을 알고 계시다면 오른쪽 해설추가 기능을 이용하여 해설을 작성하여 다른분들과 함께 해설을 나누었으면 합니다.로그인 후 오류 신고 및 해설 작성 하시면 포인트가 제공됩니다.[포인트 모으기 및 사용법] | 3. 성토개소에 향하여 상향구배로 1/30 이하일 것 [포인트 모으기 및 사용법] | 정답률 : 65%
산업기사 | 건설재료시험산업기사 | 2005년03월06일 | 3과목 : 건설시공학 | 56. | 어떤 공사를 실행하는데 있어서 필요한 시간을 추정하니 다음과 같았다. 기대 시간(te)은? (단, 낙관시간(to) : 10일, 정상시간(tm) : 15일, 비관시간(tp) : 26일) |  | 1. 10일 2. 15일 3. 16일 4. 18일 해설이 아직 작성되지 않았습니다.해설을 알고 계시다면 오른쪽 해설추가 기능을 이용하여 해설을 작성하여 다른분들과 함께 해설을 나누었으면 합니다.로그인 후 오류 신고 및 해설 작성 하시면 포인트가 제공됩니다.[포인트 모으기 및 사용법] | 3. 16일 [포인트 모으기 및 사용법] | 정답률 : 37%
산업기사 | 건설재료시험산업기사 | 2005년03월06일 | 3과목 : 건설시공학 | 57. | 다음과 같은 공정표에서 주공정이 옳게 표기된 것은? | R0lGODlh2ACXAHcAACH5BAAAAAAALAAAAADYAJcAggAAAEBAQICAgMDAwP///wAAAAAAAAAAAAj+AAkIHEiwoMGDCBMqXMiwocOHECNKnEixosWLGDNq3Mixo8ePIEOKHEmypMmTKFOqXMmypUuTAmK+nEmzpkSZAGzq3MlT4ACBMlMGGNqzqFEAOVXmFPDTqNOOAiwGVfq06kUBSLNObciUwNaHMbMGaOpwwFiraCMOQNqVwFoAUcsGABBg4tyuZuk+TJq2L1e+A7ECDok1buDBCQUj9st4IFyEekdGLkiUa0yyjTNjHbjW8GaonvkOMNw5s2mJjwXmBJx6I1vVhpESlH26tuWBddsSYBtzaMzfwHsHCE5cLFayc2fDJc68eXO3o5kCx2wbZtzHU5c73+7cOODPAu/+cg8+nHn53nC1aq2OsnVUw7vhZ8wK+7Dy9vLZizwOmy/4jVNV5hVr+YnUmn4jmVUXUE1htSBhADQ1Gm4PmnQggvtdKFiBHdFW0IUkgYghSLx5JRh1IK11lk8ensThiB5FZxxKAsyV1WQorQijhTs6JGKPH/0IpGMoDunRYkY6lqRkS0LWZEhILhnlkxdFSCVBw13ZoZaBvcglakVK+aVrY2Y5JkZCGvnVmRNNaaSVbFrk5pAVxtnmmHPaqVCePfKp50F+wljnn3vh6SWhTn4ZKKKqGcooRItiGCmik+oH56MNVWqbYoNiCiiXih3q6W4UrdXSXJ0+9Faao5Lapqb+GOV2kY03wZUqlZOG9RKsA4pqkK9NTrqaRaOVF2ZCZh3rEKrKHmRjs2KqtSFFqKKnI0O8KrZeWY2yqWmlhX3Ip2IU0QfUa5DGyatEKv56qULRAUsZjl4ll2lv6pIEH3hT/fdRaT5heStB0dm5LrappUbugB6Fy7BqHvrb6m7njWdxUL9pxR8BC/IV8U/yQUuQYGO1VpeZpk488sUso2rjjeYG9qC2MNds8801w7cWWTj37PPPA+u5HmtEd6jevgQ69NV7CMfsKV1NwalbfRw5+JOZHJuoZHsqj5zUjefG6DVuG9t70sFXisjqfP7F5fDZXWP5bl4loVpQjdeWhPb+lTRDDRNvNfqd0t5a3igvgDCzRHjhi/vVOJVmFx73QRI/+fiTlQc7uUEtpr25uHh+LnfoolPN5eXBom6V6kliLXnpD58O+26sP1X7kJ3jOnvulu9++1GzZx5t6a57DrvwSf7e5+EjKr8j8kCGNfXkzOtHM/HO62R46Ws7W2NLVsvJ+0IFe5urVy0tVb3X1S8VZ+SqZn3VRBKuz1n3BYFsP4Ljk/9uRIHTisgIljew3KiAC4He3Ta0P570b0/i89gD7xaYiZBrW2DZi83Ygz8CrukvdQpcWeAyIbUcKC/AOpmv7HaYAdqOfr9hl4gAxpAYmrBAcxGZg/6CIhqaZoL+GOHXvkLTsLFBzG0d/AuSFFgVIFbpNQfCWso4gq7WDMaJC/HbxsKSlCma5mU/C6MYyYI35YiFLrYazlCQcpfylIc3YGwRYujCsuaIBX5WnFjOlAQfmHFxaCYSY+IcI0dBCtKI3RpVVn6iMFvx7EhQpI6ZsJgYrUSuTtnLTAm15pZ6Nahx2XGbrtxCrzYt6G2A8aLK/BWbBv6FkEh05d3cg8i4oWt0CZpMXN7iQh/BiSw+7Npo6Iie/6WImG5hoUfuIregjapvNNojlKQ5u930smq/uaYFGVjNrSXpLd2cTZOmFU5XJY+N5TTnkFZlTO4tSVuyFBrm4vmnTLrkg7D+syf49NknzPFzR/9UCRNtibl0JjJJ9KznPA0a0JQkVJ7jfGi+muTMzTWURgZVp5EqOrmLnoSjBB1nRj3KI4ayK4f31CZIuxYpnKSPkt4sZ0vDo02NnOwmI6UfTA1SrPKcFDU5pcj++sY8YQUVImdZqdewpkyGKDWm4YxUZ2oaTFLmyUH4TAhJLaWvWrLPQEeF0ooulR4WqW6rHKxYHVlWM5n1UTtrZUp0BtDDJE6sb4bMa8wwSDu9GjKjemOL2fTinyhNB310dcvFABuitsDpMR57KmONkp1GSnSyLdmZTxzbTsw2hpmHQatnr7LB0SKIOKZNrWpXy9rWuva1sI0HrWxnO7uAAAA7 | 1. 0-1-3-5-7 2. 0-2-3-5-7 3. 0-2-4-5-7 4. 0-2-4-6-7 해설이 아직 작성되지 않았습니다.해설을 알고 계시다면 오른쪽 해설추가 기능을 이용하여 해설을 작성하여 다른분들과 함께 해설을 나누었으면 합니다.로그인 후 오류 신고 및 해설 작성 하시면 포인트가 제공됩니다.[포인트 모으기 및 사용법] | 2. 0-2-3-5-7 [포인트 모으기 및 사용법] | 정답률 : 58%
산업기사 | 건설재료시험산업기사 | 2005년03월06일 | 3과목 : 건설시공학 | 58. | 철도, 수도, 도로 등의 횡단 기타 개착 공법이 곤란한 경우에 사용하는 것이며, 소구경의 강관을 입갱 사이에 삽입하거나 또는 당김으로써 토중에 관을 매설하는 이 공법은? |  | 1. NATM 공법 2. 프론트 잭킹 공법 3. 추진 공법 4. 쉴드 공법 해설이 아직 작성되지 않았습니다.해설을 알고 계시다면 오른쪽 해설추가 기능을 이용하여 해설을 작성하여 다른분들과 함께 해설을 나누었으면 합니다.로그인 후 오류 신고 및 해설 작성 하시면 포인트가 제공됩니다.[포인트 모으기 및 사용법] | 2. 프론트 잭킹 공법 [포인트 모으기 및 사용법] | 정답률 : 16%
산업기사 | 건설재료시험산업기사 | 2005년03월06일 | 3과목 : 건설시공학 | 59. | 관내의 집수효과를 크게하기 위하여 관둘레에 구멍을 뚫어 지하에 매설하는 일종의 집수암거로 하천의 복류수를 이용할 때 쓰면 편리한 것은? |  | 1. 관거 2. 함거 3. 다공관거 4. 사이펀관거 해설이 아직 작성되지 않았습니다.해설을 알고 계시다면 오른쪽 해설추가 기능을 이용하여 해설을 작성하여 다른분들과 함께 해설을 나누었으면 합니다.로그인 후 오류 신고 및 해설 작성 하시면 포인트가 제공됩니다.[포인트 모으기 및 사용법] | 3. 다공관거 [포인트 모으기 및 사용법] | 정답률 : 20%
산업기사 | 건설재료시험산업기사 | 2005년03월06일 | 3과목 : 건설시공학 | 60. | 성토재료의 다지기와 최적 함수비의 관계에 대한 다음 설명 중에서 적당한 것은? |  | 1. 성토재료가 최적함수비에 가까울 때 전압하중을 크게하여 다지기 두께를 두껍게 하는 것이 좋다. 2. 성토재료가 최적함수비 보다 습한 경우 전압하중을 증가하여 빨리 전압하면 소요의 다짐효과를 얻을 수 있다. 3. 성토재료의 함수비가 최적함수비 보다 적을 때 살수를 함으로서 다짐의 효과를 개선할 수 있다. 4. 최적함수비 상태로 신중히 다지면 성토의 투수계수를 최대로 할 수 있다. 해설이 아직 작성되지 않았습니다.해설을 알고 계시다면 오른쪽 해설추가 기능을 이용하여 해설을 작성하여 다른분들과 함께 해설을 나누었으면 합니다.로그인 후 오류 신고 및 해설 작성 하시면 포인트가 제공됩니다.[포인트 모으기 및 사용법] | 3. 성토재료의 함수비가 최적함수비 보다 적을 때 살수를 함으로서 다짐의 효과를 개선할 수 있다. [포인트 모으기 및 사용법] | 정답률 : 36%
산업기사 | 건설재료시험산업기사 | 2005년03월06일 | 4과목 : 토질 및 기초 | 61. | 포화단위 중량이 2.1g/㎝3인 사질토 지반에서 분사현상(quick sand)에 대한 한계 동수경사는? |  | 1. 0.9 2. 1.1 3. 1.6 4. 2.1 해설이 아직 작성되지 않았습니다.해설을 알고 계시다면 오른쪽 해설추가 기능을 이용하여 해설을 작성하여 다른분들과 함께 해설을 나누었으면 합니다.로그인 후 오류 신고 및 해설 작성 하시면 포인트가 제공됩니다.[포인트 모으기 및 사용법] | 2. 1.1 [포인트 모으기 및 사용법] | 정답률 : 39%
산업기사 | 건설재료시험산업기사 | 2005년03월06일 | 4과목 : 토질 및 기초 | 62. | 다음 중 느슨한 사질토 지반의 개량에 사용되는 공법이 아닌 것은? |  | 1. 진동다짐공법 2. 폭파다짐공법 3. 동압밀공법 4. 플라스틱드레인공법 해설이 아직 작성되지 않았습니다.해설을 알고 계시다면 오른쪽 해설추가 기능을 이용하여 해설을 작성하여 다른분들과 함께 해설을 나누었으면 합니다.로그인 후 오류 신고 및 해설 작성 하시면 포인트가 제공됩니다.[포인트 모으기 및 사용법] | 4. 플라스틱드레인공법 [포인트 모으기 및 사용법] | 정답률 : 알수없음
산업기사 | 건설재료시험산업기사 | 2005년03월06일 | 4과목 : 토질 및 기초 | 63. | 다음 그림과 같은 다층지반에서 연직방향의 등가투수계수를 계산하면 몇 cm/sec인가? | R0lGODlhZgHCAHf/ACH5BAAAAAAALAAAAABmAcIAhwICAgMDAwQEBAUFBQYGBgcHBwgICAkJCQoKCgsLCwwMDA0NDQ4ODg8PDxAQEBERERISEhMTExQUFBUVFRYWFhcXFxgYGBkZGRoaGhsbGxwcHB0dHR4eHh8fHyAgICEhISIiIiMjIyQkJCUlJSYmJicnJygoKCkpKSoqKisrKywsLC0tLS4uLi8vLzAwMDExMTIyMjMzMzQ0NDU1NTY2Njc3Nzg4ODk5OTo6Ojs7Ozw8PD09PT4+Pj8/P0BAQEFBQUJCQkNDQ0REREVFRUZGRkdHR0hISElJSUpKSktLS0xMTE1NTU5OTk9PT1BQUFFRUVJSUlNTU1RUVFVVVVZWVldXV1hYWFlZWVpaWltbW1xcXF1dXV5eXl9fX2BgYGFhYWJiYmNjY2RkZGVlZWZmZmdnZ2hoaGlpaWpqamtra2xsbG1tbW5ubm9vb3BwcHFxcXJycnNzc3R0dHV1dXZ2dnd3d3h4eHl5eXp6ent7e3x8fH19fX5+fn9/f4CAgIGBgYKCgoODg4SEhIWFhYaGhoeHh4iIiImJiYqKiouLi4yMjI2NjY6Ojo+Pj5CQkJGRkZKSkpOTk5SUlJWVlZaWlpeXl5iYmJmZmZqampubm5ycnJ2dnZ6enp+fn6CgoKGhoaKioqOjo6SkpKWlpaampqenp6ioqKmpqaqqqqurq6ysrK2tra6urq+vr7CwsLGxsbKysrOzs7S0tLW1tba2tre3t7m5ubq6ury8vL29vb6+vr+/v8DAwMHBwcjIyMnJyc7Ozs/Pz9HR0dLS0tTU1NjY2Nvb29/f3+Li4uTk5OXl5efn5+jo6Onp6ezs7O3t7e7u7vDw8PLy8vT09PX19fb29vf39/j4+Pr6+vv7+/z8/P39/f7+/v///wAAAAAAAAAAAAAAAAAAAAAAAAAAAAAAAAAAAAAAAAAAAAAAAAAAAAAAAAAAAAAAAAAAAAAAAAAAAAAAAAAAAAAAAAAAAAAAAAAAAAAAAAAAAAAAAAAAAAAAAAAAAAAAAAAAAAAAAAj+ALsJHEiwoMGDCBMqXMiwocOHECNKnEixosWLGDNq3Mixo8ePIEOKHEmypMmTKFOqXMmypcuXMGPKnEmzps2bOHPq3Mmzp8+fQIMKHUq0qNGjSJMqXcq0qdOnUKNKnUp1Io4OGDBc2IpBwwYOGzZ08CBihAcPGzRsXcu2rdu3cOPKnUu3rt27eOdq4DC2LFgOfP92AAw47AcQID5k5ZphbwcdRERwaCJFj2XLdNioSVNHT57PoC97Fg36c6GqIsMwScK69ZLXQHKAsKDChRImS5S03s27t+/fwIMLH068uPHjxG8TCbJDxwwZNnD4yOEChowaN3LoiPEiRgweOlj+sFixQnyLFzCILJnxQkqVOPDhwFljxkyZNnDe6N8vX/6b/vnt9wYfqImEjTYIJqgNNtNMwocJBPSARDLTZJONghhmqOGGHHbo4YcghijiiCNa2AkkdbyBBhpz3KEIH1l0MUYbdvDxRxldZJFFH3jo6KOOWmzBBRdaaNFFF154wcUWWGCRxRZdaPHjlFRSaQY2BaoUCRohFPCDElkGhU0poXTSSSmnRMNLJZdoAooptfjCySWUUFLLKZfkmacllfRpCZ9sXoIJJpdYQskkkrD556KMNuron56EmVIjR2RwgBBOSKrppk/xEcMEB5zQAqeklmqUGRUoYEABBXBj6qv+sO60ihMQJHDArZWMEuuuvMK0DR43LJAAAgkkAMcfvSar7EmiJCECAtAmoMAPmS5r7bUdRYICBQYcgIACCngwKrbklkvRG7USQEABtz7AgavmxkuQL5h48om83RzjBQED9DuAAQYgQAEv2eAr7yFs3JEHKcSYK40ULhxAgAADENAtAg1IEYfB5gbDTDQCyeGHuabA0AECBARQ8a0ILCADFhyXG+lAYLRhLiETMDCxyuquawADNMS8kjOlZIKlTdhsoskloKxCUCSDYCJKudr0wQACAwjAc7+sDrCC0CqFAokgtcA70zS1FDIIIItUQpAfbZRiTLyK1J1IIi8soIX+GokoksjMCWHSyBJPkNEIT4gQoocipgzEDSN63GEHMdaohA0RMCD5xRdgOPIQHmMUcUYhUNDgSC0gaXONMweR0okmgejRkCFmJGM2SwMGtckmnPReAwNm4LFJJ5vMrdAiftCQQxWC8IQHHWjooclA0/SBRhlkjBKMSsnEsEETT0ABRRSEPHQGFTiEUQgRIQgCeEfMGLPKNQZhAgkjcKBR+UJ4UEH/S2GAg1Gg4ABPbCMiZiBDFQLBk0S0AQNnKEgVUNAJkKmEGJBoQwQnIooNbLAbuvCEEmSwEE+4ASHGOFpBiOGJHeCgDocbyDbSMIJIdMMay2ACERKSDEGAwhf+L/EDG5AiBQeE4nYNSYMZFsiTRbiBAmaQYApEUTCV+KIR86EIKDCAhoEUoxRH+JpCNpEGhNRiGgcJBiduMAM5LIIg1ijDBybRDW5Qwwg9SIgx/CAK47UkDx8sShGPGBE8zMEKzVOIM9Dokm1IAooDAcQTnNYSR5hBDnSQhjW0ARFQEAIIjCgIESzAkFPEwQsEMcUnDrE9hPjBDm4kSBvyUL6BRCEImGjcQa6xiUhIQhK1YMZK5hDFowwSiQwxJCIXgiYkXgOZIcEGJChQBoFo4w9Y8ONKGDEGNazBF8QghgoZ0olBDMFzBDECBhhijDxUcyCjAIUkLHgQPtAhlgL+4YYZ7nCagWABCZMIBUK4QQrecSIZ4zzJHgR4lClEgJAQ2UMdlkkQNbwABSb4gRBIIIILmAALUBACDlyAAhK8IYYiuQQeLGCFbshBA3NomEbWEAUd2HQHO8jBDhZyByN44AJUmAIMZgCEPDRkEHj4AigKgoUVSKMhwWBDGOhgh0VMTSFrGAM+u8EJFHgBpVyNhBjwkJFokGEK3WlDPzEBhxysoRLOioIXXLUFKqQACZ0wiCHAQJBQTIIMacDkHY5BEG5IwhFxuEMkCNvXQyyCEZtY6kkcCtGHSJSiA7lDEEh6hS4ggQgneIESoMAFK0DBBzIog+xGcok7UIAJxED+gwfUwImNCKINRcotFrSwkD5AgY35eQITfjCHo+IBDJL1JwvoqRBsrMELZlhDJ5KxEDWIYauYEMEYpjeQTkhiCxu7iDM4MYc14IYLdRBIJdYQgzRcQgs7iMIVTmEMNZBhB08gBGMHcogxEOQRishDHwjhBzy0shvJEAXxDlGIP+TVcfKExCMIcQiUTEECoICmQvRAByowkCDYwAQSXkCQOmzhAFMYSDD0QIMMkCQTdlCABmpAgxkEAUwHoUQkFMFJkXziD9O4HQ6sQMeFBMKduiKIFlzAuoaYwQkiqEFDysCFrSLiAKsdCCgqcQMpXOQUT1ABQQzwtWwcYgoM6EL+KBA6hRv8YAiru0QcDiCGguCPIDXgwkCOoYdPVBEHFyBICYrAiEuUog0/yOspPJEzlDQhApl4KkQ47OGChHg9BMlDGCqASoH4Qg8xoABJFsEGB7BADHU9gg+0ORBLPCIQjJyIhgsyjdoWRAleOMQBFVIIPSC3IFdYwf4YEocvECEKU67yGwWiCAXQoSCiuMQQ9FwRazDitwTpQRYE8l0IqIGRWdgBFKogkFHkgc4FoUQ/BfKDLVRRGpNocjdkMIFbKKMbsTBBEPgQCESsQQq86IY2ovGDHJCEG9xIxil04IBBcPchlP7wQLRxCSr8gCCGsMMQJM4LPJjAACTpQhP+NLBBbmDBAnO4hEE8wQgzlOIheYACC5S3AQkIAccREcQdwqDLhETCD1CwREGcAIKGSKMTfGJGLbCQZYRQeauPmIAYbkEQXnQCDX2wyCBqUIU6H2QadOCAJAbCBiMU4hEDqQQC/CsQTHxBpgPxghV4IIaAD8QZlwDBAQCrBi+ogAZJ6IELxoD2k3CjEIUghERTsIAtrEERizhEJhrCYeYVhOJTyCN/70CEQQzEF3n4eMiZkIEPyoEGXFiDQYhRiTK83CGhEMQZ4FCHKjAhsRPZwxzKQMmEfGIQQgglQZLQgYb4YhPJsCAdKqyQpytiIJowQRk2QRBJGGL5FulDCqL+4HWDgJ0DRe5G2QmBzm5YAgFkSDsZEpoIP2ThDIGgBBC7cQpFxMADgCgEIv6whes+QQRrcAonoQ16UADdsir8oi4AYwAu0BB5QAdW4HkEQXE1RRCIkAdHYAgDQQx7cAIgNxJdwAQX0EUCwQt3gAIKUFklOAavFxLEIHQFsQZs0AZwN1CQMAJ3QBDX8AMVsBDckAmFQhDOMApu4DZOV2XPJxDREAVsIIECMQZUAAn3UhFw8ABKwHYGIQ100AGUQHZGMAjC1w2YgADv1A2P8AYIoQlyYAIrAANC5whuYAXIZhB3YAB7kBKHwAAKcACrwiqs4i0eMAQOeEhOaE2ZUIH+A2EId5CBA2EM2pcAIbcEI0gQp8AEKUAHiTQQvMCCI4EIZTgQTCAGYJUQnmACaIAMAoELntAEUrYQpjANPeY4jmB3B4EjcpAIBEEHb6B6/pQEaWIRicADUcBbB6GFGzB2AtEGRyAIy9YNl2AAbLcKldCMlycKdcAGYuAIxHAIeLAEQXAQiFACBIISnIABD7CAxMIyDVAExcQ/hFgQ27AJUqADBEEIdcCIAnEMgNACDUASXLAEFkCCA1EIW9ACJFAQtUAGLQgSTmABhTB53SANlLABXkYQ2cAJibBuAmENLBAFhYA6ggAFYyCQCbFrCNQFcYAIBBEMdEAEZmMEOID+EdFACCFoEMmwSHOQAZAwEG2ABIGQhM44AHwlDXfwCf9DEJywX93ADIIQBnxwCDiAAgcxCljwB+9DEteABTGAjsWiAAkQAXZQfgnBDVDABDfwBdCmB0IAAxX1BTkgBwMhCmpwAg2glB9hBlTAAVZgkt1QB0lgAiBQaJqokCNxCGDwBnEQCZDAB4ckcZ52CHEwRAUxB21ABnrQCGlgBZFwVR6hQ1NQRgRxCE4weZ1ACWPAVxhBDF/gA4zACcQQDIvQhdGQCWXgAZnYBTtwBidUR4/wAE4gDZUwWAeBB4RgDE9Vf4CQB59gDELAAppwVfP3CW2wBmmQZN3gC/MXEqX+oAV8yC4IwAANoAAWwAyzJhDtFwIfMAEzgAh+RAhodZCgOAQosAX/EwlPAAINgAnM5RFzAAYjAAR0QE9hMAMfsAE8sASD2XMhkQ1UIAQu4AI40AScEIsCkQltUAVPcBCP0AM0wAJM0AUgMQ2n0AImAANDkAnCJBCekAVx0AdKwAOHYEMZMQYugB1J0gMwYw13QAUlEAfJYA3ZoAQscATV4guF8Bho8AZ2gBCUEQZsIAhwsAV+AINOAANVoAWDoAdWAAe1oAlnlgJj8AeDQAhqIJkhMQ1kYCsAUwALwAAXUAIN8QmY8AZtYAZ2YEADsQqGkCIEIQh+AAeF1w3EQAj+blAGw5Y6ySAJoUChzMAJkgAJnqBLxIAJa8CZIkEMpaAJkUWLlkYM2QltnZAJq0BdIYEJlaAJ1rmB2MANppBcGeEMmVBgmsAJoSBT3OALlKBChCAHgFBLAgEJigAIj/BgBsEJn8ALpcA7nqBCq6AJiJAInNAJn7BfoVAIk6AJnxAK0XCUIcEGwiIxA9CmI0BCDBENySAN0sAM6loQ0dCuBNGu5EkQ6CppMxEJhyAHVwk2F7GfCJENH0OvafepCSFvBXEN7QpN3OAM2cCXIvEINaABCLAq0OIFZqqvFqssphAFJoAAfAgw1nqxIKssnFAECYCAA3CoIZuysEIFqlL+AAIgACobswUSDY1wCIiACIfQCJ/gCZ3QO06AAQtgABwAAnrwBzd7N0ibtEq7tEzbtEmLCZ/QCIlwCDb7rE6bkYbwCaBwCrwQDeUps2ArEI2aBmJQtmGQBoQgCH9wCI+wBB3QAAZQAivQBV9QtnYrBmFwt3qLt3mLt2YbBoD7t4A7uIR7B4CQBmUABmAguIRLuJwzCIXQCJJwrNrwtWGrsnoQBScQAmVRAiyARy2ABGYgAw5gAATgABCABjMIBiZQAiMgAiFQAidABFMwBmfAAicABDtQAi1ABEMgBDEQAsI7AiTgA0HwAR9wFsq7vCJAAomxvNAbvWdBAiVgAif+oAIs8ALaCwPc273e+73gG77iO77kW77me77om77qG740gB04wAXFxTFtAAQYIAEUQAEX8AE40AIaoANdwAIKUAADIC1q8B9fkAEYUAEUMAEXoAE+8AQjCQIagAMzcAEi0AM8sAMmIAETMAEVYAE2oAMQAAEPUMImfMIonMIqvMIs3MIu/MIwHMMyPMM0XMMuTAEVcAEYIATUJrNkkAEKQABGkGKXW8RZwgYbsAAE0AQ9bMRODBXcwAc5sAB8aL9PfMVPgQ11UAN7aAAPEAFYHMZL4QcWwAAFoC79oggQKcZsPBR6UAELcMb8MgDC2sZ2DBSfgAURa4DdcgApQI/+dxzIO7EITbDHBugtIzADgrzIN2EKLrABfagu0oIApMTIliwTlzACFeCH6pKOEkAKsXbJopwSoZAGLxsAFNMvACMAB3AEoDnKsGwSm4AG4OKVJVsADfAAC+AAO4CWsfzLI9EIZUAYCcwACdABIdABHSACOAfMztwR1uAJcSAHctAFT2ACFkAG9yQHMPTM3iwStfAEYvTN5CwSq9AEUlnO6vwRp6AEcLrO8LwR7fzO8VzPFjHP9pzPFIHP+uwT1lALpQAKroov/NzPOyENilAHboAGgUTQ7mzQPFELekA/uyc0BQ3ROEEK8ZsH6RczF43RL7EN2dCuzBUNYPaNHv3+0CAdE6UgCruzCSlKf4wQBK3IMR/tEILAB16gBVFABrCGE5mQCFSQBo1gNnEgBbQXCQ/HEplQgw1RC5gACI6w1CLBsBvpC6XwCcTKEH6AhirBDMUT00Rx0w2BBmHgAzrgAkWABgJ4E4YQBzGgBHZAqtNQBTAwBVrwlC9BCFvdEJcgCGVwBxp4cMZg1bWwCZTACEDJEIvAB5brEaSQCLXAakJB1gqxv3ZmA1pwhzbhB2WQAZ/YDVHQAYEQfiyBBEEAA1vwEJKQBz1QBp5AB08gBjbDEKDAUA9RCX9gAzWAB4EqEGwwAmj3C7iwAzGQEJfwToUwB4/dEYMAokhh2Qn+cQIckG4wEAVeXRN9QAYBWRBQsAGGQNUq4RwmQMQNcQhuIANi8ApzgARW0GkLUQm+bBAaxgh0UAIlIAeLzQ1hMAGe8wzCsAIfkBCPADPdsKsrAQgGfhTSjRAbAAEFEQxofQN2GRPaIAmTKBCTwNYwQQmCsAEZkALk5hAnEAXNQBBf4AGosxDZQAlfwATzEgp9kKoFQQbKRhB3YCME0QQ8IIUI4QyJoAeWQH0o4QyI0AmkkBQNfhAdFeE+4EIVDhPcQAkZboZncGAt0Qh64AEdkAIt5RAkEAVVJBBg0AFtrRDcoAlfkASp5AmAsJAFcQZesFXdEAd74KvdAAU/sAj+RG4Q2LAIe+AmKWEMgvAJK87gKm0RvNADYkAIrEMHWFAwfVAHPFAFp+AqyZAHVdADjCCwH5ENkTABqz0IKHAHnk4RyYAFSwAEGGxTXtDRC2EDHNAIgMACC74QvAAC0D0Qe4ADj9B7ChENnGBdgwClYXiEUBcBYnDm3UAJiGAGnE0RxhAIUdADOpADojB/a3AHkwAIZtAEONAI2BAMtaBqV0CSAxEJVGA2k5AIPWAEZeAHNWgKhoAEO9AGOVgQkpAGR4AGeBDKJrHkDTEKQKAGkPBUbDBJ0xA7RpAFlwBEp9AHXPCF4u0Rx4AIEtBS2icHNF4R2JAGXkAFUhAFT+D+BG+QXguxDT1gAt3QCLbuELUQAvAtEH6wA40A5wihDaagBmCABwIGgwnxdM3oCBBABq1AEJagCGCwpBVBCnvgBVFwBEVACQ+mBnSAPBcaBINQCqMwClTABFUQ2hrexIbwB1GABXAQCJbqCdgEBXUwjgORDZAgB1qQBnFgDM0tz4lOEXzwBlxgd8zwAgXwASMQCqCQCXugAR+AAmHwCZcgCTdAAZLAqR6xBUiwACtABksAA0ww8wQRCHbgBXwgUCEhB0IgB6u1AlfQENPQCSnQjr96BYIglgtxBk/AAQ3IEGSwBVt1CARgVKm0CTOQoRNxDGFABQjaDUOYArn/BVf+YARcmgmMQAMI0AV04Co3hwdLzQylMDPcYA0ccNwCwQlIMHa+IAhaoATP0A2zQAoVYHCmMARfIIF0cAN0gOclIfALQQdzMAeMxA0A0YMCDRzJkvFSRGLFDTjHVo0a0sERqW4VLV7EmFFjRi5JGNToMwYJkyfcNBoKdMePoY0tXWpU40OQo27bVlx5WXFaJxVnMELCEohmzoprsNAQQpQMFzmLLB4ioAdjqU07rBDVWMsKGDMVuTFbAqXiGTFW/lwTJQnHgjWFKkqxwibSxU2lfFnc1uGFxVNlQnUjVQdLk2DdXIXSkGPbJB1iLFVMVCXRJayVc55SUsIyRlCJnLj+vegny6PHFqWAwSPNYh0ifhJt3izmyQQxFZk5cQDoLt9SnFQfeiAoZ7IqSXzs0IFDuY6W2yghYaG64k2i0zy9UINRkpZAjIgS+tJHUCdMX/y8LMPUaUVEBfZgHJXpSx3YFRmdmNRSUSRQFoMpyYAXizJZ5IY0LEIEB4ouCuEEM/7ASJAcnsCCkUswiWQGHJrYgYI46gOxJcw0A/GRRPD466JAuNBElIumQE26bljrA5EQiUKDignGsIgME9Qg5KJtsmHGJEREeISoPuhgQ400nkwju41OseMIG3LZpiITmiAqG1BWQAMjR6YYRBKiADnjkk+kMSaOIF1KrymLHpH+AA+MKlFkDQjrOwSE/Dbaz8WKgmGCA2cs2sSRIuiwiBEmjMHoCSjSuOOUZCyaY4Ut3hCllVdUKcMMNJqY4MMbT61oxPq4IcaLQzRCpIwsL7JijDxkZE2PN1HdaA8xKPCpIlHYUCECSQTEiBlFtLCG14zW6IAIKRKZxI0yMphhkmMuCwEMjADxYRFBW5okCzrOs6gUS8LwbqM41+umFIZSLKqLRzwB8Q4F5tpoEUpOsYiYKEa46BNM3vhzlEps1CiOMFTAYQo+fEFiAEBoySiXQSKYw9kbVYWtlFAe2c2rigwZY1aLrBADj2gssoOIOKTyOCM5tpigDIu4uYQIEuT+ACSjSyRpt+aKBhmCizIUgaQNMjKQARJihgNBC4zuyPZSl0aRAxNTMHLGj09ailMRi6bhws2LungilKnrI2SDXTNSZBKAKxKYYIs+qUSLNxG55GuNOokkDTPC+8QJC/IY1yJU8ojAVKM3M2UJE2Djpo7XLopkiGYH8cKki64Q4w5mLLqjCDB0ntyiL5iQoLaL8FjiBRUw8kWMxo2+ZhJHGFFEETXEyCAGRZB96QOxLhqDgwVfEjyjbOBkymy+6EAC44qAkOHGUHpIg+GKrrkGMkmiN0YKvSvyxJEXyOjGmic0IUqlQrboYQ10L2LEDAncaB3llnCCzUgCEX2wXkX+RtGHLJjkDUQghsq6cQVbHaoiqVuDHAJYETRsYQZrwAjoigAEaYhOZJfQWgC5oY1sYOMaiwAECICADY28DCNWqYQFk7GF6ARwG0kQQhSCZZE+DAERrNAEJb6whRtNAw1gyMIkfMELXoSiFBUxQxv+ACluVKIIHXhbN/TghhNEoRufIEMtNEKJTFiEF28IhCX2gAYsSMEUvaCGNE5xiloEAgVeMIXoTLZBjZyCCSjYzBBsoAhGYCITmrADELzwnm5AoQOWuFtFrkCGPcjoDkbgA0s2aAc5mCEPm7iIJPRgBjH44VXdQIOZusEJQl6EG8dQAU4wQgwzHCEjZvCCEgL+0Q1KiMEJRAhgHrrwgQ14YAaVOF1FFMGDIzAhBzRwBP1uxAspTOAFO8hBDgBhPRjYYAgsEYUbZECBQIytG0PoAQdogAc+DGIjL6gBHwRRCUKM4RDJCEYtegCBKHwBEH5Ygs5qkYQjEGEOmTBEHyJRmlpehBQD3MwRcoCGNLjBo1v4ARw+sQpjKGEFbrBTRYyRBCmIgV5nEMIYpBTAZBiDFzI6Gy9WYQ0aOkMKbliFJfZU0W5kYwgzDVgvM3KKSHDBDYiYAxj+AIkARoMUhAgEIOBVkcVgYhOT4BeqPNEHRoAVEtcQ3SIccQltDGoQbpiGRSwxiUH0wQ2LaKtG1Dr+jWSEYhSnyGs3GDEHPOTBEpjQxN0ywYg9KOISo1iFIIlakVAk4XKWWQIPghCEH/iABzzogVsQMQYi6CAISenGKBShAx8UwSm+cEQVfIAEJUz2JczARA6MAAYwfIGGkwXDMHepVI3AQQs6aIIXmmVb5p5KDLTMCaQ0QgoULvci2ChFJZprEW1AoggEtAwvRlGKUozCvKMYlzRMIQryXsSv0euGMUZRC+RtNyOiOIU0omHDycZVI9dQo0a+Mgpf8Ne+B8aKgRHcOmYIIgjgXXCEJTxhClfYwi3h2REQeWEOd9jDHwZxiEhxyBCX2MQnRvGEpWGIIWw4xS+GcYxlfKP+YODhBy6ecY51vOMZR8MQQrgsj4U8ZCJz2BqLGEKQi7xkJjeZqJa4Ag0g7GQqV9nKIYIEE2Qw5St32ctftmgbdKBkMJfZzE02RRx2QOYzt9nNOb4GI4qQgjfX2c4wjkYiiIDjO/fZzxJuBCIAAYhAPIEFHbgAHASx6EBQ5s+PhnRFBS0HShvhBBqoABnoMAc67EGWkQZ1qJ1lhiIg4AAFIMAACFCAAxyAAAlQAghFPWtaw4YPU0CAAVCtagIYwNULCEMfaj1sYr8EEgfQ9QAEsOwCoFoCxYZ2tC+iCQ9MwNUDwHYBDNCADUjb28XOBhhwwIBco/oACDCBDb697lr+9wEJ5NY1AVr9BC+w296hxoYZFnDqZhvAAKLY1r0F/ug/jCACzS7ABCwwcIb/mRRF+ACqCWCCFjTc4l6ORjB8sYpV1KIWHK8FHXKwgXiLAAWiWIUvVL5ylrfc5S+HecxlPnOa19zmN3d5MDSu8mAQgxjG0PnPfU6MYPDCFz0n+s6FPnSd71zmTY8GN6xBjGlMryZ5DUY0L76ZflJBClEAe9ij8IMVWKDcHRABFaxAhSmI3e1vh3vc5T53utfd7nfH+9ynMAUpSGEKar/CFdhuhStUwfBUgEIUqFCFtfM9CoQ3vBXWzvavz50KlxdDHtBghTK8wQ+EoIOb/jCFL0z+Zr+nR33qVb9fZiQjGjiNNiPi0AY21L72a6h9GKqwgge4WiFq8GgbcH/7NQy/+Mc3fvFtf3ziK58NyE++85nf/OY7//nSn/70r5997g9/+9X3fveL/0QxlGEMYcgCFcqwhja04Q1sqMIUnBAFLNR/DGx4whCw0AXJc+EKQviBHMCBGyDAAjTAG9iBzxKCJSACHhACI2gCKECCI3iCJsCBHoAClhGDDeTADvTADxyDMSCDMighb5uEPgiERVPBQEjBPriDHqgABBgAFZABFByEQWBBRstBQWDBHkxBHtxBH9TBIBRCICTCHCxCHzzCIfzBJHTCJTTCJlTCKGTCP9D+gzVwAzp4AzXYgiiYgz8AQ0IAhPhjgijYAi3IAjgIBCe4AS0Qg/pDvxlwgREQgRCwwzvEQxE4ARRIARQwARM4ARMogUEkgUIkARGowxAAgUVkxEZ0xEcEgREggREogU1Yha3rhjeYAQkggBhgDkwUkt+6CBaahmvQBhaqiKnbBm5gxRUyBl8oBT6iL4+jIiryOI9bhVMwBVPQxV3kxVMgL168xWEkxmIsxj3qOFDshkYwAgwogBr4AWWURi9DAw9wgAPAgG6bxm2kMixggARAgAVYAG4kxyVDBB9QgFxDAATwg6Ipx3eUsWyoAxtQAGRrNTLoGHjURxhzBBSYAFb+KzcQgIF9JEgUM4QMaAB5Q4Bmm4D1KciH7DBe6IJTS7UB0LYEoABQSCGI5MgJI4UskDhl0zYEmABNKIyORMkFIwYeGIEDGAAAsMhWMwAEGAEmSMkiOwVHMIS5oTVeuAEQcEkAWDVfm8kPQIKbJDJTcIRDEKVay4Y9SAADUDYBWDUC6DWpXAGkFLJO4AXpSgM7GDZEAIEO2AAMsAAFMACF6wAP2AAg0EoeKwVmWC41uINoC4ZPqAEF8APteksmuwY5GCpi04Zj0AEGKIRO6MslYwZeWAS+jDYpkIBQkCyisAZSGAINygneAoMwIIPOXIM3mKxWFDBWRDBRmAQpgAL+KiCDT5jMlzCGNMACJZCDV7Iwa3AkTQiFuwEFQ7gD+lgwM2xNFINMydyMSzgEGeiKnFgDOPCDPyC0QDCEBKolXyCFRriES7SIY9gETMAEYlCwyUKEPXAD4XuDPugPrLCGShCVNHgDOQjOmkmG4MSGWkgGZyBNi3AGZ5AGbBCdTkiESnA0BMsCHpmxKZgAUXhPjXCGUxiCHCiAIngJqUsEbbIvZUIAMAmwbliDHZABGOiDzbGtWlAEIsABbeAG2BIBKfjOjUCCKPCCSNgFM8CBNwjMjagvylwFK3ACGagCjNCGQ7gCH8gDRYgCLmkJhaEqCWsDSpKxJ4AA4rSMOyj+AwJAJpfghmwIhYCzL0h4AwXYgSStCDYoAjRwg1PQ0smqBDgQA2+pCF74AS7ABKKIBhzYgkaQhRcqgy/ogpwYBSvdCDTwghOwyYsYBTFIgzYAhVsggy7wBf/CCG7ABEfYKvsKhlA4hD+RsSJYAFBI0JbQhgBALQyTMG6QBAewGr5oA12yLzjwAU44yYqwAzgogwxtCUzQANAcH10AAg6IUEswhKDBCEKQBOmiGz6QgB3ACDvYgKJJhD6wAxC9iGTAQUA4BEQYKfuSAy8ILBlTAgeAUsvYhgAYgpfYhPNEMFJ9gHpTqUtgVwQThCvYyG54vjQomY2YhkZoAWGzCGb+IAJefQltkIS54QZpqAT4wghRoIRjxQg5MAHo6gZNcIQ03IhoaD1pcNTtSoOr0LHh7NSN4AYBGFeXWAM60IZVXAVBqNdueIQ+4IROAIVM2AM9wIPz3IZHkNmU2gxuoIQIgJ+HXQTh4hVOQAQ7uIPCyoPCeglOoJmL+AIyeIMzXaM+OIKwqggl8NeXIAVFYMqxsINXtdcIQFb/YIMaGAaLAIZTiIFBdZZGGApn8YIl2DGOxRyQfQk0UAM7QFlSwIRKkIRT8C8+yJErEIRD0IRGmIM7qKdEoARIcoNDaISc3Vko4IZFoAIwCBNnYQZRqARLuBBMsASKaglR7IZr+IT+IRiDPn2JRdiDKmiji5CCEpAgDDMEPpiESWAECm2JaQDbi+CEO8CC2AWBT0SVr/IETgiEx60IUKiDReiEucoDObAETeCETZCERyiEG8UGUkgE0OgGboiET8CGU5iEUrCgijgGYuCGaGAE1K2IbDgFT7gESyAE7iUqA0XQuQ1ZsvGCFjACTAiFZPADJDADmkEDKUAABhgDkg2FNlgCEOiBKdCEbaiDMcABHoDcYyWEJFCAGTDSjRgFq8MKqbsGbMiGbJiGiyWKOvAR2XmJQMCDMdidLXABrXuJQpCDIFgC2PvasJWmusqIBuCy+iCGRbgCJjiGYDCBHGBboFiAFlD+girYghYIgR34gbVbgh/wANaxCEdYg/JJXiQDg0uogyfAx4voTVFohBngAi+eBkAYAyqIAij4ABBgriXw1o4VMLp1idqlhHHBBksQAyDoU1DAhBJggWnozzCgADWQLlCIhBaoOMvw3gbQgfBsAyNogQC9iD6ghHgJBBAmpEUoBDJoA0cII5dwYZfCCC1ogfJ9CTr4giWIgkd4ntzdXYugAz2oUW5IAIcEkTgAgkrAzjsAhFp4GUDgADDIBF+Qhiu8ARpIhmPwhURQgS9wZUD4govgAzgoAjfYhmjghZWtiEkQBFDo01RYAzPgAj8IhjpIAkYYOibwJdsqAgXgVPz+fQm00ogviABFyKsdqFKLkAMFaNtumAYSCIHN0IZHSAAcEJdtsAIKqAPcrQgVgJ9K+IFPIyQcsIErYBSscOEwoJeKyAIWWFGNOAMomAIriAPkdQnd5WFuEIM5ANpuQAVOKAA6PpUgIICLuAYQBgUVEB/smgEWuAga0AJNroMetQgw0AIjwFlnAI0uCOhuuAQ3mIAdiIOICCM4SM7JMoJNxeOM+Nj83Qw2uABGsDopYKKLmIMEANP4GQGdrgxShQCmFqwqaILa0o6pMYUsQMycWAVNeARHMOzDJoo5CIM3uIPYNTY/iAJN7gYnSOicYAZPoIRJsAZnoNb7tWUe7gb+SNCDy1UgTJCASL4RMaCBlhAFGIjT9j2For6IGtiC18aGSTisi7CGUNiCLgADPtgEY/hnDyiERXgERciDNWiCKLgCKGACyRprjzECBrjnnNVj2JgDDVDrirBcjHhrqrWGuc7ZSqCArw6GPagBDUDhfUWDWm4JR+CD51MDNqC9NiAKHhCBSAjsysiEQEACqu0GJNAAolCENjiGvEoEQogDVPrsi/CFP8gClQkFS9CAGkAVO1gejRgFGqAXbVgFGchKi6Dt117gGx0LJtCAH0CDkkGBAwgDM3i+M2BPLziCLBgi+zqCBvjWur7ujUiERwDlipCDDWiEvOput04A8Bb+b0kmby0maRYQAzbIiE7wAyzYnZqplvZblUgwgbq0iF8YgqttiVAwBVqtiDk4hFPGCJgeRTmoAVZIF03YASpAFdVuCVLgcO768BCviBE3iUfgguYABUkYhFISEBRAgFawBYNIhmaQBkyQPyWI7tY5gjvGZ5dwwzXBiDggciMn7TNPct1e8rpucoxIAxrwAbfEiDmKgiv3mDooAkFw6c3ABAyw74qoBlwIgg54CWdAhBU9FwC/CDa/iDYoAfY1BU5IAhYOES3gM4vK84rwcBCf7dpuq0PA642wBkfQghpAJUT34ouABSxIgh4IcuaKAgio7spIhkoggGjMCD8gUCH+QII+wF1NsIIT2BZnqIXZsqUudelbCgEP2Iw74AIEsIFDEMVE+AIPkIAziAPRJQUwWAQ195gp0AA8SIRjYPRkiF1niIQ/YNKKwIYeuAI+IIVf0AMpyKIAWqwGGMiLoIQk6IPX7oIoGIV4rY8uMAE+SJJuwAZrkC5NWIEEyoQ/cIHbsYgZqAJGMIQ/6ASo7QZg/ATregMXuCIf8IA84F5dUIRC8IMk8IBO1olksK6KmoIIWHesUC0C8AGN0IIbqAjTmgNM5YY1XIHpqQVOoAF49wo3UICiYZWxjI0lKIAUOIPokQQ2oAACQAIpyC+LsAYyKAR8aZ0kcAA7QIRH0oT+zsdOi+CEm9HYi2jRLnCEWwiDGZADnvSYRgAEBjDqiwCFKYiDQMgSJNiBSXcJLyiBMYCDijAFUtCEQ7kEFLCniniEOWABpa8IGaCCRLADMmDfVHoEQ8ikOmCBSySCEgiDW4eGVlgDjU+CCkggUeAE8p0sK7AAzyaKRhAELsgCJJgCONDobVCDDO8GQPgDPwAEQlgSTwCIbd262RmzZAq3gd34lEni59TASHmeQKk1TSHGjApHgbIkyhpGbr4wUfoUytimKX+6bWIiyJfGmDJnDpQEB9AgQzp1WgKpMJmjPnliloKDJswdQTSXMu0WrBYlTdI0roLEx06waE23djP+lAdNmkifBko7tCSQsYF1rDh5Ei1bN2tQnjiBEoWZzGxl3gQaVKhSKIXcumQ5s0bPI4W18qwhk0ZNnj5cJ8+0ckFUwq184FCkYqXLoMzdsrWpglEQnzNq4MSRQ0whGyxPrmgdCIdMlT2ZBiaCgyULJ15cjx1jhk3jtWTEiV/CsaabJSSBXlPeCkoQ9uzYJ01VGG3SoJUapc0JE2VPpOpctTljRswY3ozOJr0po34poz1TqjTyNJBXIVIEsoptUXh2SlrSWPHEEEk40V1MX+wlRx2b+DRQF1ZEYcUaiii0zSJlTEEFFXHgcd99WXBAIIotuvjiTNxgQoozMNp4I47+OeoYE0w7+rhVFh2w+CORPk5SimhFKrkkky5C2GSR2QDxwJBQWnkllllquSWXCjHTwwOBdTkmmWWaeaaW2QQiRxhQEJEBAkAsAUYYYfiBJp556rknnxkdA8cYVBSxgwUI4BDEiFXQ0SejjTr66I/HzEHAAAEIMAABBQwwgAACHGADpKGKOiqpMnHzhwMIWIqpppwSAIISpco6K617HmODB5uySgABAjAgyG61CjsssVZyY8ULlA5QgAEFOAuBJbUUOy211d7ICxcF8GrAAd06wIG14Yo77lZqMIAAs80WUMIM5Lr7rruFZPAAur0K8MQX8Oq7b7GdDBFCAs1yCof+ePwafLCo3PCRwwIHGLBpJ8IhPDHFfYKCRMMGTGBBxR17jOcVGY+Qwsclm/zjKqB44gkoLbvsCSWKEFGBAgWMoIImoHzyics7t/yJJzvz7DLRRb8c9CedsEz0zgOJEorPRZskCjHHhAIKMclwk2RG3MB1MthdYoIJG11ssUUWaaudhRZb2NABAwWQoAIXXpy9dhZbdLH3Flrg/fffWrSNNtt+r51JKV9wcffaW3ABhhh27OFFF3fwMUklmYzijDTTeO65JI1oMzrppZt+Ouqpq7466627/jrssWuDzTVhN5VJJk3QMAMNMPj+wgs2DIHFG0WgAMEBQzzRmhvNu9H+hhtvsBaGFmo8D73zbWivvfPXwwFHG1/QcEQaa2Df/CGMdIFFDb377rsMM9hwww9B0EADEEEgkUQTT1AxhRSmkKgkIIFEUjggAhOowAUysIEOfCAEIyjBCVKQgiMSgxlsRxNNaGIHHOhABzAgQgxcQAQ3uIIemuCCCSCgCmTogx/ykAc96GGGe+ADH8iAhTnUcIY07KEMfUhDGfaBD3cQwwd6QCEh6qEPfdhCFT7ggRGKUAMc8MAHQAACDnBAix3wQAhA4AEOaGADG/iiFjWggQuwsY1ufCMc4yjHOdKxjna8Ix7zmMcyoqAFGmTKNrZmOtFgoxZocMJFlMS1mAhLsnTbCOTWuPHISFLykZOM5CNlp8lNcrKTntTkI/94o0U8R5SmPCUqU6nKVbKyla58JSxjKctZ0rKWtrwlLnOpy13yspe+/CUwKRYQADs= | 1. 5.8×10-3 2. 6.4×10-3 3. 7.6×10-3 4. 1.4×10-2 해설이 아직 작성되지 않았습니다.해설을 알고 계시다면 오른쪽 해설추가 기능을 이용하여 해설을 작성하여 다른분들과 함께 해설을 나누었으면 합니다.로그인 후 오류 신고 및 해설 작성 하시면 포인트가 제공됩니다.[포인트 모으기 및 사용법] | 3. 7.6×10-3 [포인트 모으기 및 사용법] | 정답률 : 알수없음
산업기사 | 건설재료시험산업기사 | 2005년03월06일 | 4과목 : 토질 및 기초 | 64. | 도로를 축조하기 위하여 토취장에서 시료를 채취하여 함수비를 측정하였더니 10 % 였다. 이 흙의 다짐이 잘되지 않아 최적 함수비인 22 % 정도로 올리려고 한다. 1m3당 몇 ㎏ 의 물을 가해야 되는가? (단, 이 흙의 습윤밀도는 2.50 t/m3 이고, 간극비는 일정하다고 본다.) |  | 1. 168.2㎏ 2. 204.6㎏ 3. 272.8㎏ 4. 290.7㎏ 해설이 아직 작성되지 않았습니다.해설을 알고 계시다면 오른쪽 해설추가 기능을 이용하여 해설을 작성하여 다른분들과 함께 해설을 나누었으면 합니다.로그인 후 오류 신고 및 해설 작성 하시면 포인트가 제공됩니다.[포인트 모으기 및 사용법] | 3. 272.8㎏ [포인트 모으기 및 사용법] | 정답률 : 39%
산업기사 | 건설재료시험산업기사 | 2005년03월06일 | 4과목 : 토질 및 기초 | 65. | 분할법에 의한 사면안정해석시에 제일 먼저 결정되어야 할 사항은? |  | 1. 분할세편의 중량 2. 활동면상의 마찰력 3. 가상활동면 4. 각 세편의 공극수압 해설이 아직 작성되지 않았습니다.해설을 알고 계시다면 오른쪽 해설추가 기능을 이용하여 해설을 작성하여 다른분들과 함께 해설을 나누었으면 합니다.로그인 후 오류 신고 및 해설 작성 하시면 포인트가 제공됩니다.[포인트 모으기 및 사용법] | 3. 가상활동면 [포인트 모으기 및 사용법] | 정답률 : 65%
산업기사 | 건설재료시험산업기사 | 2005년03월06일 | 4과목 : 토질 및 기초 | 66. | 점토지반에 제방을 쌓을 경우 초기 안정해석을 위한 흙의 전단강도를 측정하는 방법은? | R0lGODlhIQAXAHcAACH5BAAAAAAALAAAAAAhABcAhAAAAAAAZgA6kABmtjoAADo6kDqQ22YAAGYAOmYAZmZmtma2/5A6AJA6OpA6ZpCQtpC2/5Db/7ZmALZmZrb//9uQOtuQZtuQkNv///+2Zv/bkP//tv//2////wAAAAAAAAi4ADsIHEiwoMGDCBMqXMiwocOHEDccAECxosWLGCkGoACxo8ePByVQNKABgsAMFQcI1EBg5EIODFR2qABAZocNCCIUnMBxYQUBGAZycNBzaM+BF44i5NBAJ8GSAo0WTLpwQwKlBaUSpKpQQ4GgS4lOxWrQK9iDWpGSLWh1bVSxW90KZbAg64O3WLkqzACUoAWnTJ0O5MkQ5kaBFQwQlKB44AYFD2m6fEqgMU7BIB1PBHA4s+fPoB8GBAA7 | 1. UU-test 2. CU-test 3. -test 4. CD-test 해설이 아직 작성되지 않았습니다.해설을 알고 계시다면 오른쪽 해설추가 기능을 이용하여 해설을 작성하여 다른분들과 함께 해설을 나누었으면 합니다.로그인 후 오류 신고 및 해설 작성 하시면 포인트가 제공됩니다.[포인트 모으기 및 사용법] | 1. UU-test [포인트 모으기 및 사용법] | 정답률 : 42%
산업기사 | 건설재료시험산업기사 | 2005년03월06일 | 4과목 : 토질 및 기초 | 67. | 부피가 2,208cm3 이고 무게가 4000g 인 몰드속에 흙을 다져 넣어 무게를 측정하였더니 8294g 이었다. 이 몰드속에 있는 흙을 시료추출기를 사용하여 추출한 후 함수비를 측정하였더니 12.3% 였다. 이 흙의 건조 단위 중량은 얼마인가? |  | 1. 1.945 g/cm3 2. 1.732 g/cm3 3. 1.812 g/cm3 4. 1.614 g/cm3 해설이 아직 작성되지 않았습니다.해설을 알고 계시다면 오른쪽 해설추가 기능을 이용하여 해설을 작성하여 다른분들과 함께 해설을 나누었으면 합니다.로그인 후 오류 신고 및 해설 작성 하시면 포인트가 제공됩니다.[포인트 모으기 및 사용법] | 2. 1.732 g/cm3 [포인트 모으기 및 사용법] | 정답률 : 39%
산업기사 | 건설재료시험산업기사 | 2005년03월06일 | 4과목 : 토질 및 기초 | 68. | 10m×10m의 정방형 기초위에 q=5t/m2 의 등분포하중이 작용할 때 지표면아래 10m에서의 증가 유효 수직응력을 2 : 1분포법으로 구한 값은? |  | 1. 2.30 t/m2 2. 1.25 t/m2 3. 0.25 t/m2 4. 1.80 t/m2 해설이 아직 작성되지 않았습니다.해설을 알고 계시다면 오른쪽 해설추가 기능을 이용하여 해설을 작성하여 다른분들과 함께 해설을 나누었으면 합니다.로그인 후 오류 신고 및 해설 작성 하시면 포인트가 제공됩니다.[포인트 모으기 및 사용법] | 2. 1.25 t/m2 [포인트 모으기 및 사용법] | 정답률 : 25%
산업기사 | 건설재료시험산업기사 | 2005년03월06일 | 4과목 : 토질 및 기초 | 69. | 노상토의 지지력의 크기를 나타내는 CBR 값의 단위는 무엇인가? |  | 1. kg/cm2 2. kg·cm 3. % 4. kg/cm3 해설이 아직 작성되지 않았습니다.해설을 알고 계시다면 오른쪽 해설추가 기능을 이용하여 해설을 작성하여 다른분들과 함께 해설을 나누었으면 합니다.로그인 후 오류 신고 및 해설 작성 하시면 포인트가 제공됩니다.[포인트 모으기 및 사용법] | 3. % [포인트 모으기 및 사용법] | 정답률 : 36%
산업기사 | 건설재료시험산업기사 | 2005년03월06일 | 4과목 : 토질 및 기초 | 70. | 어느 흙에 대하여 직접 전단시험을 하여 수직응력이 3.0㎏/㎝2일 때 2.0㎏/㎝2의 전단강도를 얻었다. 이 흙의 점착력이 1.0㎏/㎝2임을 알고 있다면 내부마찰각은 약 얼마인가? |  | 1. 13° 2. 15° 3. 18° 4. 21° 해설이 아직 작성되지 않았습니다.해설을 알고 계시다면 오른쪽 해설추가 기능을 이용하여 해설을 작성하여 다른분들과 함께 해설을 나누었으면 합니다.로그인 후 오류 신고 및 해설 작성 하시면 포인트가 제공됩니다.[포인트 모으기 및 사용법] | 3. 18° [포인트 모으기 및 사용법] | 정답률 : 50%
산업기사 | 건설재료시험산업기사 | 2005년03월06일 | 4과목 : 토질 및 기초 | 71. | 흙의 함수량을 어떤 양 이하로 줄여도 그 흙의 용적이 줄지 않고 함수량이 그 양 이상으로 늘면 용적이 증대하는 한계의 함수비로 표시된 것은? |  | 1. 액성한계 2. 소성한계 3. 수축한계 4. 유동한계 해설이 아직 작성되지 않았습니다.해설을 알고 계시다면 오른쪽 해설추가 기능을 이용하여 해설을 작성하여 다른분들과 함께 해설을 나누었으면 합니다.로그인 후 오류 신고 및 해설 작성 하시면 포인트가 제공됩니다.[포인트 모으기 및 사용법] | 3. 수축한계 [포인트 모으기 및 사용법] | 정답률 : 알수없음
산업기사 | 건설재료시험산업기사 | 2005년03월06일 | 4과목 : 토질 및 기초 | 72. | 기초가 갖추어야 할 조건으로 거리가 먼 것은? |  | 1. 동결, 세굴 등에 안전하도록 최소의 근입깊이를 가져야 한다. 2. 기초의 시공이 가능하고 침하량이 허용치를 넘지 않아야 한다. 3. 상부로부터 오는 하중을 안전하게 지지하고 기초지반에 전달하여야 한다. 4. 미관상 아름답고 주변에서 쉽게 구득할 수 있는 재료로 설계되어야 한다. 해설이 아직 작성되지 않았습니다.해설을 알고 계시다면 오른쪽 해설추가 기능을 이용하여 해설을 작성하여 다른분들과 함께 해설을 나누었으면 합니다.로그인 후 오류 신고 및 해설 작성 하시면 포인트가 제공됩니다.[포인트 모으기 및 사용법] | 4. 미관상 아름답고 주변에서 쉽게 구득할 수 있는 재료로 설계되어야 한다. [포인트 모으기 및 사용법] | 정답률 : 알수없음
산업기사 | 건설재료시험산업기사 | 2005년03월06일 | 4과목 : 토질 및 기초 | 73. | 콘크리트 벽체에 작용하는 Coulomb의 주동토압을 감소시키려고 할 경우 고려하여야 할 사항으로 틀린 것은? |  | 1. 뒷채움흙의 단위중량이 작을 것 2. 뒷채움흙 표면의 경사가 작을 것 3. 흙의 내부마찰각이 클 것 4. 벽체와 흙의 마찰각이 작을 것 해설이 아직 작성되지 않았습니다.해설을 알고 계시다면 오른쪽 해설추가 기능을 이용하여 해설을 작성하여 다른분들과 함께 해설을 나누었으면 합니다.로그인 후 오류 신고 및 해설 작성 하시면 포인트가 제공됩니다.[포인트 모으기 및 사용법] | 4. 벽체와 흙의 마찰각이 작을 것 [포인트 모으기 및 사용법] | 정답률 : 7%
산업기사 | 건설재료시험산업기사 | 2005년03월06일 | 4과목 : 토질 및 기초 | 74. | 무리말뚝의 효율(저감율) 을 알면 무리말뚝 기초중의 말뚝 1개의 지지력은 어떻게 구하는가? (단, 말뚝의 지지력은 R이라고 한다) | R0lGODlh8QAtAHcAACH5BAAAAAAALAAAAADxAC0AhQAAAAAAOgAAZgA6kABmtjoAADoAOjoAZjo6ADo6kDpmtjqQ22YAAGYAOmYAZmY6kGaQ22a2/5A6AJA6OpA6ZpBmkJCQZpCQtpCQ25C2kJC2tpC2/5Db/7ZmALZmOrZmZraQZraQkLa2tra227a2/7bb/7b/trb//9uQOtuQZtuQkNu2Ztu2ttv/29v///+2Zv+2kP+2tv/bkP/btv//tv//2////wAAAAAAAAAAAAAAAAAAAAAAAAAAAAAAAAAAAAj+AG0IHEiwoMGDCBMqXMiwocOHECNKnEixosWLGDNq3Mixo8ePIEOKHEmypMmTHWVsQElQJUmXJmGynMlRRgIXNAV2iCDSJs6TO3MKtVijwk+hH06ALHr0ZNKhUCO+WBBVBgSQU2lajcq1oQcOJ18QOFiDgtKIWxV+FSmWrNmucA/SeNA0ZAcAAMYeXIv2asK5dTfezYuQb9zDNmQoGFhDAgEZBQBQvSvg7EUUeg2ioNp4AWQAPBOmRaiYYOfPoS1iRrjZRuPHkScDqIyYZVuBM0AAGOACtY0OVDGuPpgVhoXdvW+K9ovwtkDjyH1ezlwwa+7okXkCr40y68DSrif+gLXhfXpzvd5pOLBscDTx4APTrzdPXC/4GuIFludOcv/9/OTB911keBWIVwDjFTScQbfJx95nBhooYIDVBafegwRGCACCBy1YnX2LhTfefvyxRd1/I05IkYcEeefgXxgo5Jx+Fs6nGnUtBocijSXWVABtLYUo0I4UCofjQCiE9iJCNMQompA82nAhfZqFRiSJOklWnYag9fgdc6a9NWSI+KWYEYsD8bWkXE4iVBZ7a654pEB8XanikGAKREMD473GXQwP5plmgi/wJqJAaE6UKGCI6jUlk20WlqANwz1a0aJ06WdomY2SJuibBD2F0YwYhdCUey359QJeA7QgwYb+HKCA15wPyVogji+EZisBNDAwG3sENbnQaLv2+uuKBuKqJKuuwrrrQai6JqYKJ9BAwkWD0TpRDSMUFO1AKUw6E1MhhcsSuRVFCyqoGiVKkbXeCsoYgOPS+xGnJuGb7qev4gXkmdpG1CuO33ppcEjqvsVuSxlqeGenF0EmgAYraInnwRi/9Om0wN4Y8U01XCCljQVnbDJGCXcMcHsNG8ghYxLwBC++oxnL5c0456zzzjz37PPPQAftr1IpFyTCyukeoNQMJYx8VsknRz1R0UimlljLEibkrkPSsYDTglBLLTbXgu7ZpwT/elwRqEdLd/HYcE+d56oaGqpashWpZwL+CSjY/XbcgJN98p4IqBg2S9kSNNjDgT90eG3UQitvTh3w1hmilkvAeOMMPY6YqZJ3JYMBI1Zm9pBKL/TaZ7KlrdBp2cHlOecmvfDy6BzIkLqUfC50HW++bdcQdMArR/vxo95eQAQvANmr1b1OaKdcDEwYJ/LYo0W6fqA1f9bzwVbvLZkAYiml+DnqaWP27EPUwViNde88A1aTRr6ZDl3f/v4K3RVABqTznp7o17n7Rakh+uOfAklzE919r3fDMmCREFgjlS1QgZejFFXAl5jdyWhTANqaZhy1vgua8HLo6psLMigjZr0KQc9iSLF85ToTLtB/k1qcDXfIwx768IcNQAyiEIdIxCIasUQBAQA7 | 1. Rg = R / E 2. Rg = E / R 3. Rg = R + E 4. Rg = R · E 해설이 아직 작성되지 않았습니다.해설을 알고 계시다면 오른쪽 해설추가 기능을 이용하여 해설을 작성하여 다른분들과 함께 해설을 나누었으면 합니다.로그인 후 오류 신고 및 해설 작성 하시면 포인트가 제공됩니다.[포인트 모으기 및 사용법] | 4. Rg = R · E [포인트 모으기 및 사용법] | 정답률 : 알수없음
산업기사 | 건설재료시험산업기사 | 2005년03월06일 | 4과목 : 토질 및 기초 | 75. | 다음 중에서 동해가 가장 심하게 발생하는 토질은? |  | 1. 점토 2. 실트 3. 콜로이드 4. 모래 해설이 아직 작성되지 않았습니다.해설을 알고 계시다면 오른쪽 해설추가 기능을 이용하여 해설을 작성하여 다른분들과 함께 해설을 나누었으면 합니다.로그인 후 오류 신고 및 해설 작성 하시면 포인트가 제공됩니다.[포인트 모으기 및 사용법] | 2. 실트 [포인트 모으기 및 사용법] | 정답률 : 54%
산업기사 | 건설재료시험산업기사 | 2005년03월06일 | 4과목 : 토질 및 기초 | 76. | 흙의 2면 전단시험에서 전단응력을 구하려면 다음의 어느 식이 적용되는가? (단, τ = 전단응력, A = 단면적, S = 전단력) |  | 1. τ = S / A 2. τ = S / 2A 3. τ = 2A / S 4. τ = 2S / A 해설이 아직 작성되지 않았습니다.해설을 알고 계시다면 오른쪽 해설추가 기능을 이용하여 해설을 작성하여 다른분들과 함께 해설을 나누었으면 합니다.로그인 후 오류 신고 및 해설 작성 하시면 포인트가 제공됩니다.[포인트 모으기 및 사용법] | 2. τ = S / 2A [포인트 모으기 및 사용법] | 정답률 : 알수없음
산업기사 | 건설재료시험산업기사 | 2005년03월06일 | 4과목 : 토질 및 기초 | 77. | 흙의 건조단위중량이 1.60 g/㎝3이고 비중이 2.64인 흙의 간극비는? |  | 1. 0.42 2. 0.60 3. 0.65 4. 0.64 해설이 아직 작성되지 않았습니다.해설을 알고 계시다면 오른쪽 해설추가 기능을 이용하여 해설을 작성하여 다른분들과 함께 해설을 나누었으면 합니다.로그인 후 오류 신고 및 해설 작성 하시면 포인트가 제공됩니다.[포인트 모으기 및 사용법] | 3. 0.65 [포인트 모으기 및 사용법] | 정답률 : 16%
산업기사 | 건설재료시험산업기사 | 2005년03월06일 | 4과목 : 토질 및 기초 | 78. | 다음 그림은 불교란 흙시료를 채취하기 위한 샘플러 선단의 그림이다. 면적비(Area ratio) Ar는? | R0lGODlhiACiAHcAACH5BAAAAAAALAAAAACIAKIAhwAAAAEBAQICAgMDAwQEBAUFBQYGBgcHBwgICAkJCQoKCgsLCwwMDA0NDQ4ODg8PDxAQEBERERISEhMTExQUFBUVFRYWFhcXFxgYGBkZGRoaGhsbGxwcHB0dHR4eHh8fHyAgICEhISIiIiMjIyQkJCUlJSYmJicnJygoKCkpKSoqKisrKywsLC0tLS4uLi8vLzAwMDExMTIyMjMzMzQ0NDU1NTY2Njc3Nzg4ODk5OTo6Ojs7Ozw8PD09PT4+Pj8/P0BAQEFBQUJCQkNDQ0REREVFRUZGRkdHR0hISElJSUpKSktLS0xMTE1NTU5OTk9PT1BQUFFRUVJSUlNTU1RUVFVVVVZWVldXV1hYWFlZWVpaWltbW1xcXF1dXV5eXl9fX2BgYGFhYWJiYmNjY2RkZGVlZWZmZmdnZ2hoaGlpaWpqamtra2xsbG1tbW5ubm9vb3BwcHFxcXJycnNzc3R0dHV1dXZ2dnd3d3h4eHl5eXp6ent7e3x8fH19fX5+fn9/f4CAgIGBgYKCgoODg4SEhIWFhYaGhoeHh4iIiImJiYqKiouLi4yMjI2NjY6Ojo+Pj5CQkJGRkZKSkpOTk5SUlJWVlZaWlpeXl5iYmJmZmZqampubm5ycnJ2dnZ6enp+fn6CgoKGhoaKioqOjo6SkpKWlpaampqenp6ioqKmpqaqqqqurq6ysrK2tra6urq+vr7CwsLGxsbKysrOzs7S0tLW1tba2tre3t7i4uLm5ubq6uru7u7y8vL29vb6+vr+/v8DAwMHBwcLCwsPDw8TExMbGxsfHx8jIyMnJycrKysvLy8zMzM3Nzc7OztLS0tTU1NXV1djY2NnZ2dra2tvb293d3eDg4OHh4eLi4uPj4+Tk5Obm5ujo6Orq6uvr6+zs7O3t7e7u7u/v7/Dw8PLy8vT09PX19ff39/j4+Pn5+fr6+vv7+/z8/P39/f7+/v///wAAAAAAAAAAAAAAAAAAAAAAAAAAAAAAAAAAAAAAAAAAAAAAAAAAAAAAAAAAAAAAAAj+AN8JHEiwoMGDCBMqXMiwocOHECNKnEixosWLGDNq3Mixo8ePIEOKHEmypMmTKFOqXMmypcuXMGPKnEmzps2bOHPq3MmzJ0YzZnCmS8eOHchlyyg5gkZwlSFSAt2dg+VIkkVsJUqUI7ho0Sph6QQCe5VpzpyTtWrNmgUSFSokPTQJZMXK0BxLAkthqsNkisVfAwYMI4gFyyNbwgRm8iMmRoyTqVKpUgWyUycQEv4IDBTIT59NAv+0cZJCxt8AARILEyQoTZpeBJ2cOIECxUlVq7BhAxkrVogIX2Ktch1N4FoTDjSUPh3gk7BLWbIAAzawT58cJkzUvr1q3DjesTb+KOghB890gcngwPGyZcgJGMz/cOoTJQpBdvVpsFix3STuc+eAh4EBMHCBxkDXsHLFFYMs0oUJLzC3Qg18EASLH4R44gkdaESRQgoTCXNKIj30kMQSQNAAhEL/BfhRbxokQAdBgCgRhzrqiIJJGRAy9wYibL3j3SVzFNJOO4B0qIIKE/2iox9+sCILJXHY4R1CLYJkiikylJCIYplAwkgpAi2yhxUowFfRL6iFwpRAo4ySiB2OCFTIGE+00EKTopSyyioDhRLKZFiuAiBIoIBCRA6TCBRGGJ8QVAcYRyy3JmrBCHTkE0/EQpAVKtjABBMUjRNMZAXdccdWBmX5UWT+SvwgxiGITDLJOgL1RkIDGaDw2KUB7PJOL6yFIspAtvpQQg1SSEHRL7kQSpAddlAySiiaaMLLMLi46tErr8QwwhJ18KGMMuhRmwUVQPjKnKefKKFEQVBA4QIJNyw40Tm2zPJnQdSe8QUYY4xhCSikeNvRWh84wAMbeAzUDSxOOEEII1+4C+wNQ+hxzTUC9UIJJZJIEscZYegr0TizwCJtVKxlMcQVluAlkMIcySLLChwEQlAfRrghkI5maPwsal/QEQpBpQDSCDTQ9IFGyldMNEwqq4A7kCabbLlJJSRL4gnCOG+k8w4u1PmOKKI0Mkik75CCiRkp/Hp0AISIwoz+QL748ogbhwiECBpiqBxRL6CYspZAtbAhBzXUCDROI42MoQUfZWuksxI+ZCIQF1xwskszeV1Ct2nA7j3QgkEKhMcUVBgeETalcKrDDV80QolAhyhhBA44nAFHIplnBAkkR/wQRiGGlGwOQVXoIIPRTWL6TjWVVGLZ8+9kkw0ULPAge0TsxInJJasME/mwnWDCCCOtzPJK8Rh1BYMJTdjBBzHEDLTLLlH4QQ0sdTdfvAMVSUhCQRJ1AgKIYHwCKQcufjGUjdDvIoYwRAYYgAMzyIEg7eADH5iwqBXQgDlQEAMf2DYQadCiClVQAxy6wAMe+CEQZoACEipQgQQUwAT+a1iDRoRhiUvc4hbuqMguboGIL4xBhJ5gxSS0oAUWmAARBClGKzrxhjdE4hJk6BGwrKCGSFjDGoxjhCMucYlDDOILIhBBEYxwgxWcQAEKGAAAOEAFKpSCFa1wRStKUQpRhKIU4AJXK1aRipFVomY1y54fBoYHPCjikZjARChGgQpwwaI3oAxlb/JghynQwAZEIIIVugAFxzgmEgQRRSAaQRdOZIJHEQJWGO4AqIEcwghkEAgqKgEGAhiTAAVIpjEFEAAK1NANc6ADHeQgBjFowQpekIM25fCGNaChhjvQgTjH6YIPfOAFL7DBDnggBCEogQlQsIIVYEjPetLTBSv+uEAyDWCAAQjgnwKwAQ/k8o5pTCMPUKjQO0xxSzHejRcEiQ5BBYKJPrShPgXpjSMC8Yh/ZYQaiVgEUizCiEIkgQIZCEIQwtCGMKSSBzuAhEDqJayBvEFmdWNOYt7xP1UdgyBsUIITIPgOYehCGO5IYkbSwYhGVFCJt5CEHOxgK1O4IhNqUAMPbuAGVJTiD5qB3hBukFNgJUYXXfToOwAUgwOUoDAmKYchDvFUj7BxBzEIghS4UJA97MEGKkgB9STCpgD0IRONEGFBOPUGPLCBqD4xCNs40AAqdIJMAoGFJ+IQh0Q0AgwqQN3dxICHRrSiFQNBxSdEaIhE3AGykSX+yClOcQIMtIFphGgEKUiRCdOV9W5DkEIlCBKJJpRBIKCQBB9gG1uBnJYHL4DlQO7gBD3kZUfvYQ4rCCLCSIBCFwKJBB3SwNzmRgYuVnkHDCkzkDl4wQi/rV4AvEEQbUJlIG5YwhPKG1u3GEEHdQgGK6RZkCsQAQcElO9AMgnWgtAgASbg70ZyAd6QuMUHMggCFLRQECjFgAQnUMEMmNOJc2iimgWhYhvkgAYJ+ySTHXiAFC7hiYE8QxRA8YMgsjDYiBSWDo5YBCKwKJBflMIshVgEHlzcEw2dIANrwJVAXnG841GiEmToMUQK24IbAIK4xh0aJfzAZJ7o7L+YIIj+IK7w5XfopWh2ky8tBzKIQURiE71sBBzOUOaLxEIWItEZEnggXTCA4RQEMQQdpBBfwqJmuzZ9QyjIYZR3BHW/VSuJOypxiUDL4r95wAYtshoOgqBhCkBIsKMDsGBMQCkscSOFCgxAgj5XBBt88MOhPqKzH8hACFLYQkEI+YINhEDVPkZNpDpRhuMORBsFg8N44VoSXOvaRR7pzW+e8IhOD6QYZCCDHfJAhewCSw+VWIR1BJKOU3iiko2YhB+oTRJr7/pbryABBcgQjPWdQxWdyEMeIoHlE+Tybi7AQZsFYogiiEEgphgzvUdib2x3xC2LsplA9GCEOAiEt7hkjlf+Ki3NSqwCFwJ5hBzoUEmTVBwkgjICD2xWSU2s4hsCsYQhuGDuu8GCIAVDRX2pUIY6uzzX9+4I24qwg8C9o9mAHsge0LAELT+ksOJ4BzLc0FWhC0RVLcDAD1hz9GuDBwgziIK0Z1uQGGDgA1Z3SGEVoQpHAIUgvzjDGdjQhjqQvdpIt3jOZDGCCRQhD4IoSFbRgAYlGJw5ZNgDH9b9DnawYhRQYkQkFvH3egceJDprGBS0RxBVeMELSfaCQ+VbghZYdyCZIIMfBJKKSTSi8xT/PK9lwQMXyHQghGjCG5CLXTXdLW/bEMj7vC44NMgB9yJ5+YtiMdbhviOTkGjEghX+4QVkbxk1tKivHL4zkDUkwQvQD4n0sx2LI8RUIF0EBUEGAYcohNYiwPhn8p0h8IIIHDk4kH4gsX4dIWg8sAa2pFgEoQIQsAHed3WooQip4AmUQxDOsAVbsARGwAUC+BEEOHg8QwRvYAcFoU3XJAQPKHeoUQZ8wAi7NRCcEAlf8AVkUAZw0IEe8YFmIwvikQNpUAcFIU958AdZkIINUVg/0ATpJThZMCPvYAjOh4MdoYMa0Rse0ACvJxCE4ARwIBCfcAllEHdHiBqL4Ap0NgieAAuw8Q6D83yJB3hmt3sokAGDIBCC8giGIH/vIAmDoAViyBCFVWkC0QVd8HMDcSf+biCFHIFrfZB0HOEKrtACHkAI7+AObdAGmxB17wAIo/GHC1FYAvENeqdWApEFMfAEirgR1LAHfVBXHZEIiaABldUJmuBXA7FbJyABHGCEgIgah2AK4kUHOLI1moCCSZCKGrFpGvcRGUQBB8ADdJCF77AOzXYFVRAEvPiJqLEFjZVBBaF3NnACx/iGJRFIIlFnEDAAMPAFbEAQoNBOfXAIXZCNCuEL/BQET2B9fDMJkEAIhAAHakAH/thcCgFWPXQHBJEHIggnc+OJCmEL/CQGd4BaA/EJdTAI/OMHaXAGKEaQB8EN0dEBF+Az75A9kOAIXqcIefAEGjACFiELeLT+B5WwhrqgC4UABgqVCGiwBankkQfBCzmQAylwAoogEH1kCuDQXl2wAxKwARdRCIVQAg/QA5xxBEfAfO/QB1igAwdwAKrgKT75DsGACnnwAA8AC8KwCVO1Jb50CBqAADSQBsNnEcMwDHHwBVaQQAsSdcEQDHTQBVQwBEPwBnEAUSNRDoKnEYmAlypVCrBACXbQBwJhDK8wCVb5BAklC7WQEbqwCm5AARQAFIb5PmsgBmwgQjhQA0szEsbyEVWQATTAWZrwCY2gB4RQDuVgCWjwBHgUCJWQKR3BDdygARpAA0ZABDVUECjwAV4gCasJEr1gQByRVTuAAldQl2BABZ7+8A3WADoqEAE7AAuG+A64UFMcIXBWUCLipA4EgQIgAARb0IWRNQ47sANaYAZwcAiHQAmWgAmbMAk/8ANcsAZOpymcADcesQc1UAM3cAPkJxApIAIg8AE8EFm8YAoIgACYswhGYATNUA2SMARAYE6TIHjL0AfkSBGWkRDjUC86QAM6UARFIBCSYAVcAAgLlxOL8AI18ChWoHa2YAtCUAM0QANBkBDL4Ad1aBGKUJQJkQmZsAVJ8APolBd/cAfyslM3MQy/4AYm0AIFE24/WAc9cANccDEJAQ1KehGqwhCKwAZOkAEZIBDo4AqX0AANMAo5cQiA0AQggALVdAd/IAb+IRACPQAES4gQarqkFaEeDlEO70MCHzAhPSAQXoAF2scRvCCdFHEkIFABL2AERQAEqQYCL4BRDbGoF2EWD9GXVQAFNyACLiAQTeADH8QRn/CcE3E8EqAAHeACLVAbOOADWpAtDqGqFtGmELEKp2AFFCACAtEDJ2AFR6QR1JBrFSELQYkABWAAXZkACVAFc9AJEIGsFdFyEpEOrqAJcWQBEiAC7WSt2CoRroBlGWpMyVQBTapU5bqmFqEH0hgR1PAoL9ABHzACIyAM7YAR1zp7EgEIW8AD/5ShKoAEVtALaxgR5koRCmgRXiAu/FQIkPAmt8aKEyEEEKAAAAAADvD+AGdQCxkrERs7EdmTEd+gCUFpAiVAZCUrmRBRTR1gALySAaTQCvxKETMrEZzACRqBDVCSAzNgCBeBDSYLEYQoAg+gAoR4tBWRtBERJx2RB25ACblAHRRBtT77EKpiAyHwBRzhtRBRgTaBthPhDqyyEXD7EEY3t1ULE3nrEOjaEeoACuw1EXQbE3/bEDXzEaugBUJ0tn3rEH3pCqiwPhqRuAzxCQjKEaKQBMJGEauYtg4RpKcgClqaEZi7EGDrEZ37uRMRuhFxRLwQs6jrrxWxukrnuRXxDYNQCBGRFrDgCg9au4xKEZr7Ea1rEaOAWQ9xRKlQCsvwtrZLEZEgXbn+67omwQu84AlkK73FOxFshLy6qxKjIAkoh7fTOxGbABoeMQpL0AUrUQqRcAveexG4yxGlkEIHMQmEwAdzUAeUk5gWYQrmW7/Kq6ceMQtqkAcHgQdkcFiXwBoHQ78ZQcDne7npKxHH6xG4cJEHEQddgAi5YAvZEwh3kGYVXMDo+70S8T4fkQt2QIkGgQh3YAsEAQlVkLbtYApt8AaQExEWbMAV0WAeAcMyXBA0bMMD0QlowAjI5QijQAy/AJXs+RBBvMIXEbgcYcQHkcSxBAfS9QdogMIFY7YOccUYzMIRoawdwcUzXMMEoQll4LvvMAaeOwdyAENKfMYqnMZsipD+RRzDXYwHe/wOh5AEt/UOdJA7BHG3DYHGxPvHLyzIBjEIctBLArEHQ3Ag70AIdGAKAmGsEAHJGJG6CsHGW0zJBcGTWRAHb9AETYAHj5AKArELr+AIYSAGXcG1C0HKF2HKCYHKE6bKBPEJJSMJk7C0v8C17KC9RxIR8kvBfpysgNzGxDwQ5QANtgyWHTEKhyHEFCHMGuHGBUENgxESkoAHiIbF1PwRqIBNicJ5eVBNBeMHGnLPniAKkMgLv/ALvtALNdkL/dzP2jsKIsQGayAIJeMIjmAHbqCH01wR4pwRnPADQoCBOOCeeGSwOwA6GIiBYSBNjSAJkPAIjzBkjlD+vdV7PGqgJwywACjgA0AwKmBgBuwb0eFczRyhCloABplUB2VQBSzAAnPQB58ANbqR1JBTl8OAFJDz1JADNZJAqsy0ABNAARzARzYNzhMx0RgRC2kwB0XxC7cAC5aBC7xQxQnxDahAywjhC1DJBmywB/qZQW1QBhMVye3sEbdgB2rsEOoACYlqEMIgDN+Ac/NHBnldyhm8xjq9EagwBmcBuvMaEYeQBuTKzhL92BphC3zwJaC7Bw4bEbhwCiSr15v9EdBQCRAtEYfrt40NEV79Eq/9EsCMELPtErXtErd9ELndErvdEr1tEL/NEsHNEsKAopLMt6LrEsCQB6Od0zf+cdwr0QtzEDF7XRMNKxO84AZOmNo3sQlMGxO3MAZpsNw2wQ2IDROwIAVZgN4acQuxkAmDIAg4egsLG5awAAWZBt4bcQkpbSvHcwmaEH4+ud/9Ld0cEQdk4G3whwTY7ZEIDt8ZAQdjcCyB0geV8MwEOeEWQWAcYeH3JRCu0AiakAu5gA3rfVo84eEVwXUdweAj/g7ksAmaUDOC8AfnKy8VtrSkYAoC3BIuThHR0RGGwAdJORDWcAmhgOJ58Aag/A4YgAFWYQunJ4gzMeQTgaobkQh/IGVWWgkA8gd0kAlGJQMyQAiwkAlT4Bc2oeUSkUBGvgdHCwhLAMiSYAiD8Af+gDBkeRAHa1Dkb87fFyHnHMEHcJAGBVNNb1DmAkENwNAHMlCh77AGMZAEJXMTcB4Rhr4RYbIHeqd3jxAK5vkOjXADQiAQdTADUkALBl4Tmw4RnY4SutAHMpwJZiC1OPEKhG4RKkUL6jAMrl4yjaAIj/CCYekQ7NAJmVAHdYAIyFwzt9ALg8ADRHARwBMIknAIlQRDUeAEU8B1rfALwFCXSY0N3FAUdZtUA8HLF+EO3nHY8j7v9A5GYBCUTFAFVhAdegAIRRhnEsEOs7EABTAAqLGyK0sAF3ABSpAFXFBNcSAHZkEHAicIhWAH8mRPGr/xHN/xHk9P8gRfKfABHlDE8iZ/8iZvAQ3AAAeP8C4PAApwEfU5B4DABvXSAR3gAARQAdVUC0TB7glRFEcy9ERf9EZ/9Eif9ERfFOVQ2NMBDH0Z9VI/HXtAAzGwAAtwAR1gAqQKBmVgBMd2EYKJCr+gCu/T5kAgA0SwuMneELNQBmJQQ0swBV0AsJ0wCnFAA5ReEbPe9iHB6wk+EfLi9yTxClEQ+BIxcYT/Ea3gBFVwEaK8+FryA0Yg+TvRC2Zs+Zq/+Zzf+Z7/+aAf+qI/+qRf+h8REAA7 | 1. 2. 3. 4. 해설이 아직 작성되지 않았습니다.해설을 알고 계시다면 오른쪽 해설추가 기능을 이용하여 해설을 작성하여 다른분들과 함께 해설을 나누었으면 합니다.로그인 후 오류 신고 및 해설 작성 하시면 포인트가 제공됩니다.[포인트 모으기 및 사용법] | 2. [포인트 모으기 및 사용법] | 정답률 : 알수없음
산업기사 | 건설재료시험산업기사 | 2005년03월06일 | 4과목 : 토질 및 기초 | 79. | 말뚝의 지지력에 관한 다음 설명 중 틀린 것은? |  | 1. 말뚝 선단부의 지지력과 말뚝 주면 마찰력의 합이 말뚝의 지지력이 된다. 2. 말뚝의 지지력을 추정하는데는 재하시험,동역학적 지지력 공식, 정역학적 지지력 공식 등이 있다. 3. 동역학적 지지력 공식은 정적인 지지력을 동적인 관입 저항에서 구하는 공식이다. 4. 무리말뚝은 외말뚝보다 각개의 말뚝이 발휘하는 지지력이 크다. 해설이 아직 작성되지 않았습니다.해설을 알고 계시다면 오른쪽 해설추가 기능을 이용하여 해설을 작성하여 다른분들과 함께 해설을 나누었으면 합니다.로그인 후 오류 신고 및 해설 작성 하시면 포인트가 제공됩니다.[포인트 모으기 및 사용법] | 4. 무리말뚝은 외말뚝보다 각개의 말뚝이 발휘하는 지지력이 크다. [포인트 모으기 및 사용법] | 정답률 : 25%
산업기사 | 건설재료시험산업기사 | 2005년03월06일 | 4과목 : 토질 및 기초 | 80. | 다음 중 테르자기 (Terzaghi) 압밀이론의 가정이 아닌 것은? |  | 1. 흙은 균질하다. 2. 토립자의 공극은 항상 물로 포화되어 있다. 3. 흙의 압축은 3차원적이다. 4. 흙속의 물은 1차원적으로 배수되고 Darcy의 법칙이 성립된다. 해설이 아직 작성되지 않았습니다.해설을 알고 계시다면 오른쪽 해설추가 기능을 이용하여 해설을 작성하여 다른분들과 함께 해설을 나누었으면 합니다.로그인 후 오류 신고 및 해설 작성 하시면 포인트가 제공됩니다.[포인트 모으기 및 사용법] | 3. 흙의 압축은 3차원적이다. [포인트 모으기 및 사용법] | 정답률 : 34%
산업기사 | 건설재료시험산업기사 | 2004년09월05일 | 1과목 : 콘크리트공학 | 1. | 시멘트와 굵은 골재의 분리를 줄이는 방법에 대한 설명 중 잘못된 것은? |  | 1. 잔골재율을 줄인다. 2. 플라이애쉬를 혼합한다. 3. 물-시멘트비를 작게 한다. 4. 입자가 둥근 골재를 사용한다. 해설이 아직 작성되지 않았습니다.해설을 알고 계시다면 오른쪽 해설추가 기능을 이용하여 해설을 작성하여 다른분들과 함께 해설을 나누었으면 합니다.로그인 후 오류 신고 및 해설 작성 하시면 포인트가 제공됩니다.[포인트 모으기 및 사용법] | 4. 입자가 둥근 골재를 사용한다. [포인트 모으기 및 사용법] | 정답률 : 알수없음
산업기사 | 건설재료시험산업기사 | 2004년09월05일 | 1과목 : 콘크리트공학 | 2. | 콘크리트의 배합설계시 물-시멘트비를 정하는 기준이 아닌 것은? |  | 1. 압축강도 2. 내구성과 수밀성 3. 단위중량과 공기량 4. 내동해성과 내화학성 해설이 아직 작성되지 않았습니다.해설을 알고 계시다면 오른쪽 해설추가 기능을 이용하여 해설을 작성하여 다른분들과 함께 해설을 나누었으면 합니다.로그인 후 오류 신고 및 해설 작성 하시면 포인트가 제공됩니다.[포인트 모으기 및 사용법] | 3. 단위중량과 공기량 [포인트 모으기 및 사용법] | 정답률 : 35%
산업기사 | 건설재료시험산업기사 | 2004년09월05일 | 1과목 : 콘크리트공학 | 3. | 콘크리트의 크리프에 대한 설명으로 옳은 것은? |  | 1. 하중 재하기간과는 무관하다. 2. 옥내 구조물에 대하여는 크리프계수(ø)=2.0 을 사용한다. 3. 응력이 증가하면서 변형이 감소되는 현상이다. 4. 같은 응력하에서는 고강도가 저강도 콘크리트보다 작은 크리프 변형률을 나타낸다. 해설이 아직 작성되지 않았습니다.해설을 알고 계시다면 오른쪽 해설추가 기능을 이용하여 해설을 작성하여 다른분들과 함께 해설을 나누었으면 합니다.로그인 후 오류 신고 및 해설 작성 하시면 포인트가 제공됩니다.[포인트 모으기 및 사용법] | 4. 같은 응력하에서는 고강도가 저강도 콘크리트보다 작은 크리프 변형률을 나타낸다. [포인트 모으기 및 사용법] | 정답률 : 50%
산업기사 | 건설재료시험산업기사 | 2004년09월05일 | 1과목 : 콘크리트공학 | 4. | 시방배합에서 사용되는 골재의 상태는 어떤 상태인가? |  | 1. 절대건조상태 2. 공기중 건조상태 3. 표면건조 포화상태 4. 습윤상태 해설이 아직 작성되지 않았습니다.해설을 알고 계시다면 오른쪽 해설추가 기능을 이용하여 해설을 작성하여 다른분들과 함께 해설을 나누었으면 합니다.로그인 후 오류 신고 및 해설 작성 하시면 포인트가 제공됩니다.[포인트 모으기 및 사용법] | 3. 표면건조 포화상태 [포인트 모으기 및 사용법] | 정답률 : 55%
산업기사 | 건설재료시험산업기사 | 2004년09월05일 | 1과목 : 콘크리트공학 | 5. | Creep의 양을 좌우하는 요소로서 맞지 않는 것은? |  | 1. 재하되는 기간 2. 재하가 시작하는 시점의 콘크리트의 재령과 강도 3. 재하되는 콘크리트의 AE제 첨가여부 4. 재하되는 응력의 크기 해설이 아직 작성되지 않았습니다.해설을 알고 계시다면 오른쪽 해설추가 기능을 이용하여 해설을 작성하여 다른분들과 함께 해설을 나누었으면 합니다.로그인 후 오류 신고 및 해설 작성 하시면 포인트가 제공됩니다.[포인트 모으기 및 사용법] | 3. 재하되는 콘크리트의 AE제 첨가여부 [포인트 모으기 및 사용법] | 정답률 : 70%
산업기사 | 건설재료시험산업기사 | 2004년09월05일 | 1과목 : 콘크리트공학 | 6. | 현행 콘크리트표준시방서에서 염해를 방지하기 위해서 제시된 전체 염화물이온량은 원칙적으로 얼마 이하이어야 하는가? |  | 1. 0.3 kg/m3 2. 0.4 kg/m3 3. 0.5 kg/m3 4. 0.6 kg/m3 해설이 아직 작성되지 않았습니다.해설을 알고 계시다면 오른쪽 해설추가 기능을 이용하여 해설을 작성하여 다른분들과 함께 해설을 나누었으면 합니다.로그인 후 오류 신고 및 해설 작성 하시면 포인트가 제공됩니다.[포인트 모으기 및 사용법] | 1. 0.3 kg/m3 [포인트 모으기 및 사용법] | 정답률 : 알수없음
산업기사 | 건설재료시험산업기사 | 2004년09월05일 | 1과목 : 콘크리트공학 | 7. | 다음 중 알칼리골재반응의 시험방법이 아닌 것은? |  | 1. 암석학적 시험법 2. 모르타르 방법 3. 화학법 4. 지깅법 해설이 아직 작성되지 않았습니다.해설을 알고 계시다면 오른쪽 해설추가 기능을 이용하여 해설을 작성하여 다른분들과 함께 해설을 나누었으면 합니다.로그인 후 오류 신고 및 해설 작성 하시면 포인트가 제공됩니다.[포인트 모으기 및 사용법] | 4. 지깅법 [포인트 모으기 및 사용법] | 정답률 : 62%
산업기사 | 건설재료시험산업기사 | 2004년09월05일 | 1과목 : 콘크리트공학 | 8. | 시멘트의 응결경화 촉진제로서 사용되는 대표적인 혼화재료는? |  | 1. 포졸리스 2. 리그닌설폰산염 3. 염화칼슘 4. 플라이애시 해설이 아직 작성되지 않았습니다.해설을 알고 계시다면 오른쪽 해설추가 기능을 이용하여 해설을 작성하여 다른분들과 함께 해설을 나누었으면 합니다.로그인 후 오류 신고 및 해설 작성 하시면 포인트가 제공됩니다.[포인트 모으기 및 사용법] | 3. 염화칼슘 [포인트 모으기 및 사용법] | 정답률 : 알수없음
산업기사 | 건설재료시험산업기사 | 2004년09월05일 | 1과목 : 콘크리트공학 | 9. | 콘크리트 치기에서 거푸집의 높이가 높을 경우 재료분리를 방지하기 위해 슈트, 펌프배관, 버킷, 호퍼 등을 사용 할 때 배출구와 치기면 까지의 높이는 얼마 이하를 원칙으로 하는가? |  | 1. 0.5m 2. 1.0m 3. 1.5m 4. 2.0m 해설이 아직 작성되지 않았습니다.해설을 알고 계시다면 오른쪽 해설추가 기능을 이용하여 해설을 작성하여 다른분들과 함께 해설을 나누었으면 합니다.로그인 후 오류 신고 및 해설 작성 하시면 포인트가 제공됩니다.[포인트 모으기 및 사용법] | 3. 1.5m [포인트 모으기 및 사용법] | 정답률 : 알수없음
산업기사 | 건설재료시험산업기사 | 2004년09월05일 | 1과목 : 콘크리트공학 | 10. | 한중콘크리트에 관한 설명 중 틀린 것은? |  | 1. 하루평균 기온이 4℃ 이하가 되는 기상조건 하에서는 한중콘크리트로서 시공해야 한다. 2. 한중콘크리트에는 AE콘크리트를 사용하는 것을 원칙으로 하고 있다. 3. 기온이 -3℃ 이하에서는 물, 시멘트 및 골재를 가열하여 콘크리트의 온도를 높여야 한다. 4. 응결경화의 초기에 동결되지 않도록 하며, 예상되는 하중에 대하여 충분한 강도를 가지게 하여야 한다. 해설이 아직 작성되지 않았습니다.해설을 알고 계시다면 오른쪽 해설추가 기능을 이용하여 해설을 작성하여 다른분들과 함께 해설을 나누었으면 합니다.로그인 후 오류 신고 및 해설 작성 하시면 포인트가 제공됩니다.[포인트 모으기 및 사용법] | 3. 기온이 -3℃ 이하에서는 물, 시멘트 및 골재를 가열하여 콘크리트의 온도를 높여야 한다. [포인트 모으기 및 사용법] | 정답률 : 70%
산업기사 | 건설재료시험산업기사 | 2004년09월05일 | 1과목 : 콘크리트공학 | 11. | 구조재료로서 콘크리트의 단점이 아닌 것은? |  | 1. 시공후의 검사가 곤란하다. 2. 제작시 형상 및 치수의 제약이 많다. 3. 자중이 커서 장지간의 교량에는 불리하다. 4. 인장응력, 건조수축 등에 의한 균열 발생이 쉽다. 해설이 아직 작성되지 않았습니다.해설을 알고 계시다면 오른쪽 해설추가 기능을 이용하여 해설을 작성하여 다른분들과 함께 해설을 나누었으면 합니다.로그인 후 오류 신고 및 해설 작성 하시면 포인트가 제공됩니다.[포인트 모으기 및 사용법] | 2. 제작시 형상 및 치수의 제약이 많다. [포인트 모으기 및 사용법] | 정답률 : 알수없음
산업기사 | 건설재료시험산업기사 | 2004년09월05일 | 1과목 : 콘크리트공학 | 12. | 공기 중의 이산화탄소 등과 콘크리트 중의 수산화칼슘이 반응함으로써 일어나는 현상으로 콘크리트 피복두께 이상으로 진행될 경우 철근의 부식을 초래하여 궁극적으로 구조물의 수명을 단축시키게 되는 것은? |  | 1. 중성화 2. 수화반응 3. 동결융해 작용 4. 알칼리 - 실리카 반응 해설이 아직 작성되지 않았습니다.해설을 알고 계시다면 오른쪽 해설추가 기능을 이용하여 해설을 작성하여 다른분들과 함께 해설을 나누었으면 합니다.로그인 후 오류 신고 및 해설 작성 하시면 포인트가 제공됩니다.[포인트 모으기 및 사용법] | 1. 중성화 [포인트 모으기 및 사용법] | 정답률 : 80%
산업기사 | 건설재료시험산업기사 | 2004년09월05일 | 1과목 : 콘크리트공학 | 13. | 다음 열거한 시멘트 중 혼합시멘트에 속하지 않는 것은? |  | 1. 고로슬래그 시멘트 2. 플라이애시 시멘트 3. 포졸란 시멘트 4. 알루미나 시멘트 해설이 아직 작성되지 않았습니다.해설을 알고 계시다면 오른쪽 해설추가 기능을 이용하여 해설을 작성하여 다른분들과 함께 해설을 나누었으면 합니다.로그인 후 오류 신고 및 해설 작성 하시면 포인트가 제공됩니다.[포인트 모으기 및 사용법] | 4. 알루미나 시멘트 [포인트 모으기 및 사용법] | 정답률 : 알수없음
산업기사 | 건설재료시험산업기사 | 2004년09월05일 | 1과목 : 콘크리트공학 | 14. | 다음 중 시멘트의 비중이 낮아지는 원인에 해당하지 않는 것은? |  | 1. 클링커의 소성이 충분할 때 2. 혼합물이 섞여 있을 때 3. 시멘트가 풍화 되었을 때 4. 저장기간이 길었을 때 해설이 아직 작성되지 않았습니다.해설을 알고 계시다면 오른쪽 해설추가 기능을 이용하여 해설을 작성하여 다른분들과 함께 해설을 나누었으면 합니다.로그인 후 오류 신고 및 해설 작성 하시면 포인트가 제공됩니다.[포인트 모으기 및 사용법] | 1. 클링커의 소성이 충분할 때 [포인트 모으기 및 사용법] | 정답률 : 알수없음
산업기사 | 건설재료시험산업기사 | 2004년09월05일 | 1과목 : 콘크리트공학 | 15. | 콘크리트 시방배합 설계 결과, 굵은 골재량이 1000kg/m3이며, 잔골재량이 700kg/m3 이었다. 이 배합을 골재의 입도에 대한 보정을 수행한 결과, 굵은골재량이 1100kg/m3으로 바뀌었다. 이때 보정된 잔골재량은 얼마인가? |  | 1. 600 kg/m3 2. 640 kg/m3 3. 660 kg/m3 4. 700 kg/m3 해설이 아직 작성되지 않았습니다.해설을 알고 계시다면 오른쪽 해설추가 기능을 이용하여 해설을 작성하여 다른분들과 함께 해설을 나누었으면 합니다.로그인 후 오류 신고 및 해설 작성 하시면 포인트가 제공됩니다.[포인트 모으기 및 사용법] | 1. 600 kg/m3 [포인트 모으기 및 사용법] | 정답률 : 알수없음
산업기사 | 건설재료시험산업기사 | 2004년09월05일 | 1과목 : 콘크리트공학 | 16. | 다음 중 습윤양생에 관한 설명과 거리가 먼 것은? |  | 1. 막양생제를 살포하는 방법 2. 콘크리트에 직접 살수하는 방법 3. 콘크리트 주위에 60 ℃의 증기를 뿜어주는 방법 4. 가마니, 마대, 양생포를 덮고 그 위에 살수하는 방법 해설이 아직 작성되지 않았습니다.해설을 알고 계시다면 오른쪽 해설추가 기능을 이용하여 해설을 작성하여 다른분들과 함께 해설을 나누었으면 합니다.로그인 후 오류 신고 및 해설 작성 하시면 포인트가 제공됩니다.[포인트 모으기 및 사용법] | 3. 콘크리트 주위에 60 ℃의 증기를 뿜어주는 방법 [포인트 모으기 및 사용법] | 정답률 : 50%
산업기사 | 건설재료시험산업기사 | 2004년09월05일 | 1과목 : 콘크리트공학 | 17. | AE콘크리트의 특성에 대한 내용으로 잘못 설명된 것은? |  | 1. 공기량과 거의 같은 용적의 잔골재량을 감소시킬 수 있다. 2. 동일한 슬럼프인 경우 단위수량을 감소시킬 수 있다. 3. 블리딩이 감소하고 수밀성이 증대된다. 4. 같은 물-시멘트비의 경우 압축강도를 증대시킬 수 있다. 해설이 아직 작성되지 않았습니다.해설을 알고 계시다면 오른쪽 해설추가 기능을 이용하여 해설을 작성하여 다른분들과 함께 해설을 나누었으면 합니다.로그인 후 오류 신고 및 해설 작성 하시면 포인트가 제공됩니다.[포인트 모으기 및 사용법] | 4. 같은 물-시멘트비의 경우 압축강도를 증대시킬 수 있다. [포인트 모으기 및 사용법] | 정답률 : 32%
산업기사 | 건설재료시험산업기사 | 2004년09월05일 | 1과목 : 콘크리트공학 | 18. | 일반적인 수중콘크리트의 경우, 콘크리트 표준시방서에 규정된 물-시멘트비와 단위시멘트량의 기준은 각각 얼마인가? |  | 1. 50% 이하, 300kg/m3 이상 2. 40% 이하, 350kg/m3 이상 3. 50% 이하, 370kg/m3 이상 4. 40% 이하, 400kg/m3 이상 해설이 아직 작성되지 않았습니다.해설을 알고 계시다면 오른쪽 해설추가 기능을 이용하여 해설을 작성하여 다른분들과 함께 해설을 나누었으면 합니다.로그인 후 오류 신고 및 해설 작성 하시면 포인트가 제공됩니다.[포인트 모으기 및 사용법] | 3. 50% 이하, 370kg/m3 이상 [포인트 모으기 및 사용법] | 정답률 : 알수없음
산업기사 | 건설재료시험산업기사 | 2004년09월05일 | 1과목 : 콘크리트공학 | 19. | 폴리머 콘크리트(레진 콘크리트)의 성질 중 틀린 것은? |  | 1. 경화시 수축이 작다. 2. 투수성이 작다. 3. 조기에 고강도가 얻어진다. 4. 고열에 취약하다. 해설이 아직 작성되지 않았습니다.해설을 알고 계시다면 오른쪽 해설추가 기능을 이용하여 해설을 작성하여 다른분들과 함께 해설을 나누었으면 합니다.로그인 후 오류 신고 및 해설 작성 하시면 포인트가 제공됩니다.[포인트 모으기 및 사용법] | 1. 경화시 수축이 작다. [포인트 모으기 및 사용법] | 정답률 : 알수없음
산업기사 | 건설재료시험산업기사 | 2004년09월05일 | 1과목 : 콘크리트공학 | 20. | 다음 중 프리스트레스 도입 후에 일어나는 손실이 아닌 것은? |  | 1. 콘크리트의 크리프 2. 콘크리트의 건조수축 3. PS강재와 쉬스 사이의 마찰 4. PS강재의 릴랙세이션 해설이 아직 작성되지 않았습니다.해설을 알고 계시다면 오른쪽 해설추가 기능을 이용하여 해설을 작성하여 다른분들과 함께 해설을 나누었으면 합니다.로그인 후 오류 신고 및 해설 작성 하시면 포인트가 제공됩니다.[포인트 모으기 및 사용법] | 3. PS강재와 쉬스 사이의 마찰 [포인트 모으기 및 사용법] | 정답률 : 34%
산업기사 | 건설재료시험산업기사 | 2004년09월05일 | 2과목 : 건설재료 및 시험 | 21. | 다음 중 포졸란 작용이 있는 혼화재가 아닌 것은? |  | 1. 플라이 애시 2. 규조토 3. 화산재 4. 팽창재 해설이 아직 작성되지 않았습니다.해설을 알고 계시다면 오른쪽 해설추가 기능을 이용하여 해설을 작성하여 다른분들과 함께 해설을 나누었으면 합니다.로그인 후 오류 신고 및 해설 작성 하시면 포인트가 제공됩니다.[포인트 모으기 및 사용법] | 4. 팽창재 [포인트 모으기 및 사용법] | 정답률 : 42%
산업기사 | 건설재료시험산업기사 | 2004년09월05일 | 2과목 : 건설재료 및 시험 | 22. | 다음 혼화재료 중에서 사용량이 비교적 많아 콘크리트의 배합 설계에 고려해야 되는 혼화재료는 어느 것인가? |  | 1. AE제 2. 응결경화촉진제 3. 포졸란(pozzolan) 4. 시멘트의 분산제 해설이 아직 작성되지 않았습니다.해설을 알고 계시다면 오른쪽 해설추가 기능을 이용하여 해설을 작성하여 다른분들과 함께 해설을 나누었으면 합니다.로그인 후 오류 신고 및 해설 작성 하시면 포인트가 제공됩니다.[포인트 모으기 및 사용법] | 3. 포졸란(pozzolan) [포인트 모으기 및 사용법] | 정답률 : 알수없음
산업기사 | 건설재료시험산업기사 | 2004년09월05일 | 2과목 : 건설재료 및 시험 | 23. | 시멘트 콘크리트의 배합설계시 고려해야 할 사항과 거리가 먼 것은? |  | 1. 골재의 입도 2. 단위 시멘트량 3. 물· 시멘트비 4. 마샬안정도값 해설이 아직 작성되지 않았습니다.해설을 알고 계시다면 오른쪽 해설추가 기능을 이용하여 해설을 작성하여 다른분들과 함께 해설을 나누었으면 합니다.로그인 후 오류 신고 및 해설 작성 하시면 포인트가 제공됩니다.[포인트 모으기 및 사용법] | 4. 마샬안정도값 [포인트 모으기 및 사용법] | 정답률 : 82%
산업기사 | 건설재료시험산업기사 | 2004년09월05일 | 2과목 : 건설재료 및 시험 | 24. | 어떤 굵은골재의 단위용적 중량이 1.75t/m3이다. 이 골재의 비중이 2.6이라면 이 골재의 실적율은 약 얼마인가? |  | 1. 73% 2. 64% 3. 70% 4. 67% 해설이 아직 작성되지 않았습니다.해설을 알고 계시다면 오른쪽 해설추가 기능을 이용하여 해설을 작성하여 다른분들과 함께 해설을 나누었으면 합니다.로그인 후 오류 신고 및 해설 작성 하시면 포인트가 제공됩니다.[포인트 모으기 및 사용법] | 4. 67% [포인트 모으기 및 사용법] | 정답률 : 알수없음
산업기사 | 건설재료시험산업기사 | 2004년09월05일 | 2과목 : 건설재료 및 시험 | 25. | 암석의 구조에 관한 다음 설명 중 잘못 이루어진 것은? |  | 1. 절리 - 암석의 종류에 따라 가지는 특유의 균열로 화성암에 많이 존재한다. 2. 석리 - 석재를 조성하는 광물의 조직에 따라 생기는 눈의 모양을 말한다. 3. 석목 - 돌의 무늬를 말하는 것으로 가장 아름다운 암석의 면을 가리킨다. 4. 벽개 - 석재가 잘 갈라지는 면을 말하며 벽개를 갖지 않는 석재의 면을 단구라 한다. 해설이 아직 작성되지 않았습니다.해설을 알고 계시다면 오른쪽 해설추가 기능을 이용하여 해설을 작성하여 다른분들과 함께 해설을 나누었으면 합니다.로그인 후 오류 신고 및 해설 작성 하시면 포인트가 제공됩니다.[포인트 모으기 및 사용법] | 3. 석목 - 돌의 무늬를 말하는 것으로 가장 아름다운 암석의 면을 가리킨다. [포인트 모으기 및 사용법] | 정답률 : 58%
산업기사 | 건설재료시험산업기사 | 2004년09월05일 | 2과목 : 건설재료 및 시험 | 26. | 다음 중 골재시험과 관계없는 것은? |  | 1. 팽창도시험 2. 로스엔젤레스 마모시험 3. 체가름시험 4. 유기불순물시험 해설이 아직 작성되지 않았습니다.해설을 알고 계시다면 오른쪽 해설추가 기능을 이용하여 해설을 작성하여 다른분들과 함께 해설을 나누었으면 합니다.로그인 후 오류 신고 및 해설 작성 하시면 포인트가 제공됩니다.[포인트 모으기 및 사용법] | 1. 팽창도시험 [포인트 모으기 및 사용법] | 정답률 : 37%
산업기사 | 건설재료시험산업기사 | 2004년09월05일 | 2과목 : 건설재료 및 시험 | 27. | 건설공사 품질시험기준 중 콘크리트공사의 철근 및 강재시험에 관한 사항으로 틀린 것은? |  | 1. 제품규격별 100ton마다 실시한다. 2. 용접 이음부위는 500개소 마다 실시 한다. 3. 제조일부터 3개월이 경과 되어 재질의 변화가 있다고 인정되는 때 실시한다. 4. 제조회사별로 실시한다. 해설이 아직 작성되지 않았습니다.해설을 알고 계시다면 오른쪽 해설추가 기능을 이용하여 해설을 작성하여 다른분들과 함께 해설을 나누었으면 합니다.로그인 후 오류 신고 및 해설 작성 하시면 포인트가 제공됩니다.[포인트 모으기 및 사용법] | 3. 제조일부터 3개월이 경과 되어 재질의 변화가 있다고 인정되는 때 실시한다. [포인트 모으기 및 사용법] | 정답률 : 알수없음
산업기사 | 건설재료시험산업기사 | 2004년09월05일 | 2과목 : 건설재료 및 시험 | 28. | 부순돌(입경 5~13mm, 2.5~5mm)모래 석분에 도로 포장용 아스팔트를 알맞게 넣고 가열하여 섞어서 만든 혼합물로 서 빈틈이 없는 아스팔트는 어느 것인가? |  | 1. 매스틱 아스팔트 2. 구스 아스팔트 3. 아스팔트 콘크리트 4. 에멀션화 아스팔트 해설이 아직 작성되지 않았습니다.해설을 알고 계시다면 오른쪽 해설추가 기능을 이용하여 해설을 작성하여 다른분들과 함께 해설을 나누었으면 합니다.로그인 후 오류 신고 및 해설 작성 하시면 포인트가 제공됩니다.[포인트 모으기 및 사용법] | 2. 구스 아스팔트 [포인트 모으기 및 사용법] | 정답률 : 7%
산업기사 | 건설재료시험산업기사 | 2004년09월05일 | 2과목 : 건설재료 및 시험 | 29. | 역청유제에 사용되는 유화제에 해당 되지 않는 것은? |  | 1. 양이온계 유제 2. 음이온계 유제 3. 점토계 유제 4. 네오프렌(neoprene)고무 유제 해설이 아직 작성되지 않았습니다.해설을 알고 계시다면 오른쪽 해설추가 기능을 이용하여 해설을 작성하여 다른분들과 함께 해설을 나누었으면 합니다.로그인 후 오류 신고 및 해설 작성 하시면 포인트가 제공됩니다.[포인트 모으기 및 사용법] | 4. 네오프렌(neoprene)고무 유제 [포인트 모으기 및 사용법] | 정답률 : 알수없음
산업기사 | 건설재료시험산업기사 | 2004년09월05일 | 2과목 : 건설재료 및 시험 | 30. | 목재에 관한 설명으로 옳지 않은 것은? |  | 1. 일반적으로 압축에 대한 탄성계수는 인장의 경우보다 낮다. 2. 목재의 수분이 감소하면 압축강도는 감소한다. 3. 목재의 인장강도는 압축강도에 비해서 크다. 4. 목질건조중량의 60%정도가 셀룰로오즈이다. 해설이 아직 작성되지 않았습니다.해설을 알고 계시다면 오른쪽 해설추가 기능을 이용하여 해설을 작성하여 다른분들과 함께 해설을 나누었으면 합니다.로그인 후 오류 신고 및 해설 작성 하시면 포인트가 제공됩니다.[포인트 모으기 및 사용법] | 2. 목재의 수분이 감소하면 압축강도는 감소한다. [포인트 모으기 및 사용법] | 정답률 : 알수없음
산업기사 | 건설재료시험산업기사 | 2004년09월05일 | 2과목 : 건설재료 및 시험 | 31. | 아스팔트의 성질 중 온도에 따라 반죽질기가 변화되는 성질은? |  | 1. 감온성 2. 밀도 3. 비중 4. 흐름치 해설이 아직 작성되지 않았습니다.해설을 알고 계시다면 오른쪽 해설추가 기능을 이용하여 해설을 작성하여 다른분들과 함께 해설을 나누었으면 합니다.로그인 후 오류 신고 및 해설 작성 하시면 포인트가 제공됩니다.[포인트 모으기 및 사용법] | 1. 감온성 [포인트 모으기 및 사용법] | 정답률 : 46%
산업기사 | 건설재료시험산업기사 | 2004년09월05일 | 2과목 : 건설재료 및 시험 | 32. | 시멘트의 비표면적 시험에 관한 설명중 틀린 것은? |  | 1. 블레인 공기 투과장치를 사용하여 시험할 수 있다. 2. 시멘트의 분말도를 알아보는 시험이다. 3. 시멘트 내의 공기량을 측정하는 시험이다. 4. 표준체에 의한 방법으로도 시험할 수 있다. 해설이 아직 작성되지 않았습니다.해설을 알고 계시다면 오른쪽 해설추가 기능을 이용하여 해설을 작성하여 다른분들과 함께 해설을 나누었으면 합니다.로그인 후 오류 신고 및 해설 작성 하시면 포인트가 제공됩니다.[포인트 모으기 및 사용법] | 3. 시멘트 내의 공기량을 측정하는 시험이다. [포인트 모으기 및 사용법] | 정답률 : 24%
산업기사 | 건설재료시험산업기사 | 2004년09월05일 | 2과목 : 건설재료 및 시험 | 33. | 니트로글리세린을 7~20%, 질산암모늄을 7% 이상 함유하며 목분 3~9%, 나프탈린 0~6%를 섞어서 만든 다이나마이트는 어느 것인가? |  | 1. 규조토 다이나마이트 2. 분말상 다이나마이트 3. 스트레이트 다이나마이트 4. 교질 다이나마이트 해설이 아직 작성되지 않았습니다.해설을 알고 계시다면 오른쪽 해설추가 기능을 이용하여 해설을 작성하여 다른분들과 함께 해설을 나누었으면 합니다.로그인 후 오류 신고 및 해설 작성 하시면 포인트가 제공됩니다.[포인트 모으기 및 사용법] | 2. 분말상 다이나마이트 [포인트 모으기 및 사용법] | 정답률 : 9%
산업기사 | 건설재료시험산업기사 | 2004년09월05일 | 2과목 : 건설재료 및 시험 | 34. | 콘크리트용 혼화제인 AE제에 의해 콘크리트에 연행된 공기에 대한 설명 중 틀린 것은? |  | 1. AE제의 사용량이 과다하여 연행된 공기량이 증가하면 콘크리트의 압축강도는 크게 감소한다. 2. 부순모래를 사용한 콘크리트는 강모래를 사용한 콘크리트에 비해 동일한 공기량을 얻기위한 AE제의 사용량이 증가된다. 3. 적당한 연행공기량은 콘크리트의 동결융해에 대한 저항성을 증가시킨다. 4. 콘크리트의 단위시멘트량이 증가하면 연행공기량은 증가한다. 해설이 아직 작성되지 않았습니다.해설을 알고 계시다면 오른쪽 해설추가 기능을 이용하여 해설을 작성하여 다른분들과 함께 해설을 나누었으면 합니다.로그인 후 오류 신고 및 해설 작성 하시면 포인트가 제공됩니다.[포인트 모으기 및 사용법] | 4. 콘크리트의 단위시멘트량이 증가하면 연행공기량은 증가한다. [포인트 모으기 및 사용법] | 정답률 : 알수없음
산업기사 | 건설재료시험산업기사 | 2004년09월05일 | 2과목 : 건설재료 및 시험 | 35. | 습윤상태의 중량이 200gf 인 모래를 절대 건조시킨 결과 178gf 이 되었다. 전함수량은 얼마인가? |  | 1. 8.8% 2. 9.6% 3. 12.4% 4. 14.2% 해설이 아직 작성되지 않았습니다.해설을 알고 계시다면 오른쪽 해설추가 기능을 이용하여 해설을 작성하여 다른분들과 함께 해설을 나누었으면 합니다.로그인 후 오류 신고 및 해설 작성 하시면 포인트가 제공됩니다.[포인트 모으기 및 사용법] | 3. 12.4% [포인트 모으기 및 사용법] | 정답률 : 알수없음
산업기사 | 건설재료시험산업기사 | 2004년09월05일 | 2과목 : 건설재료 및 시험 | 36. | 다음은 시멘트 혼합물의 응결과 관련된 특성을 열거한 것이다. 틀린 것은? |  | 1. 시멘트의 분말도가 크면 응결이 빨라진다. 2. 알민산3석회(C3S)가 많으면 응결이 빨라진다. 3. 온도가 높으면 응결이 빨라진다. 4. 석고 첨가량이 많으면 응결은 빨라진다. 해설이 아직 작성되지 않았습니다.해설을 알고 계시다면 오른쪽 해설추가 기능을 이용하여 해설을 작성하여 다른분들과 함께 해설을 나누었으면 합니다.로그인 후 오류 신고 및 해설 작성 하시면 포인트가 제공됩니다.[포인트 모으기 및 사용법] | 4. 석고 첨가량이 많으면 응결은 빨라진다. [포인트 모으기 및 사용법] | 정답률 : 알수없음
산업기사 | 건설재료시험산업기사 | 2004년09월05일 | 2과목 : 건설재료 및 시험 | 37. | 건설공사의 품질시험기준에서 노상의 시험종목이 아닌 것은? |  | 1. 비중시험 2. 현장밀도시험 3. 프루프롤링시험 4. 함수량시험 해설이 아직 작성되지 않았습니다.해설을 알고 계시다면 오른쪽 해설추가 기능을 이용하여 해설을 작성하여 다른분들과 함께 해설을 나누었으면 합니다.로그인 후 오류 신고 및 해설 작성 하시면 포인트가 제공됩니다.[포인트 모으기 및 사용법] | 1. 비중시험 [포인트 모으기 및 사용법] | 정답률 : 50%
산업기사 | 건설재료시험산업기사 | 2004년09월05일 | 2과목 : 건설재료 및 시험 | 38. | 스트레이트아스팔트와 비교한 블로운(Blown)아스팔트의 성질에 관한 다음 설명중 틀린 것은? |  | 1. 탄성이 풍부하다. 2. 감온성이 크다. 3. 침입도가 작다. 4. 점도가 높다. 해설이 아직 작성되지 않았습니다.해설을 알고 계시다면 오른쪽 해설추가 기능을 이용하여 해설을 작성하여 다른분들과 함께 해설을 나누었으면 합니다.로그인 후 오류 신고 및 해설 작성 하시면 포인트가 제공됩니다.[포인트 모으기 및 사용법] | 2. 감온성이 크다. [포인트 모으기 및 사용법] | 정답률 : 39%
산업기사 | 건설재료시험산업기사 | 2004년09월05일 | 2과목 : 건설재료 및 시험 | 39. | 파괴에 이를 때까지 높은 응력에 견디며 큰 변형을 일으키는 재료의 성질을 무엇이라고 하는가? |  | 1. 강성 2. 탄성 3. 취성 4. 인성 해설이 아직 작성되지 않았습니다.해설을 알고 계시다면 오른쪽 해설추가 기능을 이용하여 해설을 작성하여 다른분들과 함께 해설을 나누었으면 합니다.로그인 후 오류 신고 및 해설 작성 하시면 포인트가 제공됩니다.[포인트 모으기 및 사용법] | 4. 인성 [포인트 모으기 및 사용법] | 정답률 : 27%
산업기사 | 건설재료시험산업기사 | 2004년09월05일 | 2과목 : 건설재료 및 시험 | 40. | 주철의 주성분이 아닌 것은? |  | 1. 규소(Si) 2. 망간(Mn) 3. 인(P) 4. 질소(N) 해설이 아직 작성되지 않았습니다.해설을 알고 계시다면 오른쪽 해설추가 기능을 이용하여 해설을 작성하여 다른분들과 함께 해설을 나누었으면 합니다.로그인 후 오류 신고 및 해설 작성 하시면 포인트가 제공됩니다.[포인트 모으기 및 사용법] | 4. 질소(N) [포인트 모으기 및 사용법] | 정답률 : 31%
산업기사 | 건설재료시험산업기사 | 2004년09월05일 | 3과목 : 건설시공학 | 41. | 동결 지수가 400℃·day이고 정수C값이 2.0일 때 이 지역의 동결 깊이는? |  | 1. 55cm 2. 60cm 3. 40cm 4. 50cm 해설이 아직 작성되지 않았습니다.해설을 알고 계시다면 오른쪽 해설추가 기능을 이용하여 해설을 작성하여 다른분들과 함께 해설을 나누었으면 합니다.로그인 후 오류 신고 및 해설 작성 하시면 포인트가 제공됩니다.[포인트 모으기 및 사용법] | 3. 40cm [포인트 모으기 및 사용법] | 정답률 : 82%
산업기사 | 건설재료시험산업기사 | 2004년09월05일 | 3과목 : 건설시공학 | 42. | 어느공사를 완성하는데 다음 Net Work와 같은 계획이 수립되었다. 이 공사의 소요 공기는? | R0lGODlhHQGIAHcAACH5BAAAAAAALAAAAAAdAYgAgwAAAB0dHSsrKzk5OUBAQFVVVXJycoCAgI6OjqqqqsDAwMfHx9XV1ePj4////wAAAAj+AB0IHEiwoMGDCBMqXMiwocOHECNKnEixosWLGDNq3Mixo8ePIEOKHEmypMmTKFOqXMmypcuXMGPKnEnzY4OaOHPq3JmzQAGeQIMKbelzqNGjCQ8wQCpxwE+mUIciCAAAQIKoDRlYxcp1ptKBCgAIOCAAwNKuCA0E2Jmg7ckGPhGgheh0oICnDbbOLaj1AE4GBaoKFnCVo9iCBwT7VXmgccoETxHr3TswcFUDMw0ACGCgbYIDgQfc1JiYYAIABxJQHV1ywQDBVQPILQnZ4Om1lMECKEDWLEytkwlqFXAWY+nKT7UWJpmY8EDAh0nWFl61eG4CAAQqh1nWOt/oxgX+EJwcPOTpyKbBm0fPoOzi3A4WAMAscP7LAgG8G5Q/+yLogacNlNdyIeWFXkELcDbSdA6cBsAAnrE212mLbdeShQsd519kAQqUmH4eCSAeX8WdpoBIDIYF22655bVbYLi1ZMAAByEgoUAD9FfRfwKddtNpNC4IwAKSxejAazdyZAB6C3gGGYFzqSgWiCiVVx+UDpAV3nNiCUalYSMSFBZ6FIaEGnwNYblShwZZKR9GBdAnkGabqdkRfwU1UJac9QXpUQN8ogkUgwVZ6cCZRjFg3WlQlnWXZIJGmhBVARSAQAJwHTiQoZU66WlbTWJKUANEqmSZpZABICF+DFQKqYD+oRJ4UwNJJkQrSrWiyFtjvPbq66/ABivsr2WtqOmVB62o7LLMNuvss9AqS9CHh77nYbTYZqvttlVZa15Vl34q7rjkOhmup+EW4BlVglXqarJqDiBAZ26pxECpAsJqLmwBvFaqZrMBgAC+WWbXI6b3HpRrRqPFWi65UxXwZUaJETBxSqAdcKJARcGbrLeDdrsUow0yWxwBYc7Vnm8faXVsTQmkPJ6aAGwclcsOMNArdryN9zJXKINUgJ88yVerlWxiJYCRm+qIwJCC5uiRVhfPNJbHBXXMVVggs2gXAZFq5dGMRqmVZHnyEYyV2dN67QCrkkLYkXNGIbqQiJThPVD+c9eCnBuhGJ2mdsh+ExTY4Fg1EEAApTIw8AIASyrQAj9PBLhQp8lsuKFdFcurYHbCp7lFS0LVKmeFNZDAVJyjRflrm9ko+XgcSYyVZcZWPZfWs9dXe1eqL2nVwmjW1fumtesulMHH18f88c/DGTpS0fdeVfO+b6TuXtUDainxUCUGdfPVW7T9XNUXO2VuoGNffkUFgF83ggHMqiBlgV3q/u/cF8Qgj/jDXvY0Ujnq+U9VDsgUfHQEPf6hzyDu6ZYABfU+ihTwKN0TzAUnCJUKTmSDQ6leYkDDsgAK0IMSAeHyEKSXAEwPKkRroPYoE70ChOl8NJwgCiOiwqDUMEz+rYvK6CS3Q4j0ECjR4w9kmMbBB86wf5KpThPhU8SHHJEn5WuS/KCCOCI6EC1VzOEJv9gVJs4ujGi5CRoZcsWdrBGM2FMXapTHRjHur3mpGh+c9uKeF04RfdcjIPeq4sc/ljGQGWljTwhpSMkFRpEHgWRNLCNASTIlMZY03F7oNEbsySdQ5ttLme7ovkI6JJMykU/hIsVA65myIaiUyRu78pXZfUZ9drOIGZHSpEcOTFILQADuqhI/QSmOmD4Z2oNeeRBMNoaONMGlBgWVuffkEZpCWRmWVjZEhSBAmsTsYk5UI5vCtAVG4oTK01qZwNcwEyiKKyZCMAkR8RGnbbn+3Ak9D7IybOqzhM2s2V60tJBRstE+aQliTDRTOcXVDy2t8uPhXIe2BfyoMPiR3wgzBNCaaAVsC+kLGL2VAALYjkuxdAnvSraixeQzWd0kiN5yQtAeuccgGorKaawjPinuraNMKU81QROmmiJkKltMm04EJqD5BMY7BuLKSgdAI9XEUDZceVOb1GQ0hVzNIY/CSdLEVi2DBIYrAjXNWWbKsZSu6Vica11ebuQgxrGwJwea1Uuf9s6Z5AUhqYJS0piy0vi8CJRSA+yBXNYb7yh0JV8tCFsB5DaePNM0muppRwfLExFZq2dZg423CjsQYRZkAHJC7Wn7yhHV8KZeVsr+KEIq+5IEWLRHAmJXpTqjFrPyRi0xPE8yH0bc4hqXXOyqilPeNR7ZuCZ6xovkgZ4Xs6yNZVjYza52mdUooG6KW+ANL7YUklOWQotXw+xWY+4CAOx0SURVUZ9mwbmbu9DXWBA8y1lnlpCVUreGlUqmgAdM4AIb+MADXtFrdBSY5ahNPi4s160c8qSKtOVerAmm+gLsQR+lZ4sxgZ1P2jKVhJxnVHrE6XSLs1LSVqlbGOXQsgh0Yo2oz61v2421cjnTydrQKAnwDtW4JB6+pUchgPtxzspDt5aATMk5Sy9AN5oR9xwAO/5UCIgiW7CxBMZbYS2Jiy0SWQd5KWuVS1D+ngZQqQdJKC/p7FGcQBw4BDpkNYm0a31A6ZGnSYh1CKVsnDcSzz4bKQFLMsCN4LwQoPLKNjscZpYn8lLAtjcjOzUcjmerOQXoRz0j2efcVinTmAoEATFUyP0SohYiFbokmtEdmyd9WqIFhs9Te+xEadOvTZeMnZuT35AZUt5klWiWFOkOR0kNEbsZuSSJmV7FTEK1MfuHtlyqdI0eqpCokvd5szbJbcTJ0I2sM1UCoHMi51OryJkkAH6xVEieBm98IRpcEFE2QoZD7Bs+liMKKMuxHDW3waxEfLXUGSNN4pi3sfYh0FEWsxX2SChRbjPyO82lXpNqkgAKmT6BnaL+PbK6FKMEcsl9kOzE7SccosidD++RYkhITCvCxiWaxTZHwszBYTvcJPsN3JKSiQBs2pa5LkE2RDzcxAQF2Ce9BrZh/k1tpXfE6mCduKR05qv2jWThMbF2lYREa0G5fD06X4lSY4J1hpCqkQZxIW0eKcu2PxHuJyEZczIXk7xI3VR4x5WoSFIA+di9zjTxdeBlGXOOqC7xi4/U4dGk+Mi/ZPLwqbzlW4L53Gh+8yvpvAlBD8XNf570Ywf96VFvEtHvZfWsJ4nrdxd7OKq+9l2ZPVpgj3uQ6L4rvO+9R34vVeFHhfi3M34HSR985WsE+VFpvvMxAn2oSH/6Fqk+YfHu/pmyu5H5fzSzYCgI/ubprFBPSQ35b4/HFFMdK9pHyvVZkulNXSXIki//8Qb7IMGIBk3xdxTztyb/1V6NkXZcYWp/1HGRkjSasRzRRRm7BHcB6BJJE2Yi9TcDCBRyczxPQxADUCoOpW5CYQB/Z0jFFimgVRAB512d431b935oRVKW0Xg6UV2opxokCBVYQkw7GBQRFXtGhT02uBMMEDS1hx8rh32pVCk/2EQOsoFM6CFlUYQcJEzilYXaknKxsTjtshtOATtbeF9aWIbR8n9TmIZquIYaMWhs+IZwGIdyOId0WId2eId4mId6yIQBAQA7 | 1. 29일 2. 35일 3. 25일 4. 38일 해설이 아직 작성되지 않았습니다.해설을 알고 계시다면 오른쪽 해설추가 기능을 이용하여 해설을 작성하여 다른분들과 함께 해설을 나누었으면 합니다.로그인 후 오류 신고 및 해설 작성 하시면 포인트가 제공됩니다.[포인트 모으기 및 사용법] | 2. 35일 [포인트 모으기 및 사용법] | 정답률 : 50%
산업기사 | 건설재료시험산업기사 | 2004년09월05일 | 3과목 : 건설시공학 | 43. | 댐콘크리트 시공시 수화열의 발열과 콘크리트 수축에 의한 균열을 방지하기 위한 대책 중 옳지 않은 것은? |  | 1. 단위시멘트량을 크게 하고 중용열시멘트 사용 2. 골재를 냉각시키거나 냉각수를 사용 3. 습윤양생하거나 거푸집을 빨리 떼어 방열 4. 콘크리트 타설의 한 층의 높이는 0.4~0.5m을 표준으로 한다. 해설이 아직 작성되지 않았습니다.해설을 알고 계시다면 오른쪽 해설추가 기능을 이용하여 해설을 작성하여 다른분들과 함께 해설을 나누었으면 합니다.로그인 후 오류 신고 및 해설 작성 하시면 포인트가 제공됩니다.[포인트 모으기 및 사용법] | 1. 단위시멘트량을 크게 하고 중용열시멘트 사용 [포인트 모으기 및 사용법] | 정답률 : 39%
산업기사 | 건설재료시험산업기사 | 2004년09월05일 | 3과목 : 건설시공학 | 44. | 지반밑의 수직굴착에 사용하는 이외에 well내의 수중굴착과 자갈, 모래, 흙 등을 파서 덤프트럭에 싣는데 많이 사용하고 특히 자갈의 채취, 모래의 채취 등에 가장 많이 사용하며 버켓은 양개식의 구조로서 와이어 로프를 달아서 조작하는 장비는? |  | 1. 백호우 2. 클램셀 3. 트랙터쇼벨 4. 드래그라인 해설이 아직 작성되지 않았습니다.해설을 알고 계시다면 오른쪽 해설추가 기능을 이용하여 해설을 작성하여 다른분들과 함께 해설을 나누었으면 합니다.로그인 후 오류 신고 및 해설 작성 하시면 포인트가 제공됩니다.[포인트 모으기 및 사용법] | 2. 클램셀 [포인트 모으기 및 사용법] | 정답률 : 24%
산업기사 | 건설재료시험산업기사 | 2004년09월05일 | 3과목 : 건설시공학 | 45. | 뉴매틱 케이슨공법의 장점에 대한 설명으로 틀린 것은? |  | 1. 공정이 빠르고, 공사기간도 확실히 예정할 수 있다. 2. 비교적 정확히 지지력 측정이 가능하다. 3. 인접 지반 침하의 현상을 일으키지 않는다. 4. 소규모의 공사나 깊이가 얕은 경우 경제적인 공법이다. 해설이 아직 작성되지 않았습니다.해설을 알고 계시다면 오른쪽 해설추가 기능을 이용하여 해설을 작성하여 다른분들과 함께 해설을 나누었으면 합니다.로그인 후 오류 신고 및 해설 작성 하시면 포인트가 제공됩니다.[포인트 모으기 및 사용법] | 4. 소규모의 공사나 깊이가 얕은 경우 경제적인 공법이다. [포인트 모으기 및 사용법] | 정답률 : 50%
산업기사 | 건설재료시험산업기사 | 2004년09월05일 | 3과목 : 건설시공학 | 46. | 흙막이 공사에서 어스앵커(Earth Anchor)공법에 대한 설명으로 바르지 않는 것은? |  | 1. 굴착면의 폭이 좁을 때 버팀보 보다 유리하다. 2. 작업공간이 넓게 확보된다. 3. 정착지반이 약할 경우 앵커의 길이가 길어진다. 4. 앵커가 인접대지에 침범하는 경우 민원이 발생될 수 있다. 해설이 아직 작성되지 않았습니다.해설을 알고 계시다면 오른쪽 해설추가 기능을 이용하여 해설을 작성하여 다른분들과 함께 해설을 나누었으면 합니다.로그인 후 오류 신고 및 해설 작성 하시면 포인트가 제공됩니다.[포인트 모으기 및 사용법] | 1. 굴착면의 폭이 좁을 때 버팀보 보다 유리하다. [포인트 모으기 및 사용법] | 정답률 : 58%
산업기사 | 건설재료시험산업기사 | 2004년09월05일 | 3과목 : 건설시공학 | 47. | 콘크리트의 포장의 설계 기준 강도로 사용하는 것은? |  | 1. 압축강도 2. 인장강도 3. 휨강도 4. 전단강도 해설이 아직 작성되지 않았습니다.해설을 알고 계시다면 오른쪽 해설추가 기능을 이용하여 해설을 작성하여 다른분들과 함께 해설을 나누었으면 합니다.로그인 후 오류 신고 및 해설 작성 하시면 포인트가 제공됩니다.[포인트 모으기 및 사용법] | 3. 휨강도 [포인트 모으기 및 사용법] | 정답률 : 28%
산업기사 | 건설재료시험산업기사 | 2004년09월05일 | 3과목 : 건설시공학 | 48. | 수직도갱의 심빼기공으로 특히 물이 많을 때 편리한 공법은? |  | 1. 피라밋컷 2. 노컷 3. 스윙컷 4. 번컷 해설이 아직 작성되지 않았습니다.해설을 알고 계시다면 오른쪽 해설추가 기능을 이용하여 해설을 작성하여 다른분들과 함께 해설을 나누었으면 합니다.로그인 후 오류 신고 및 해설 작성 하시면 포인트가 제공됩니다.[포인트 모으기 및 사용법] | 3. 스윙컷 [포인트 모으기 및 사용법] | 정답률 : 55%
산업기사 | 건설재료시험산업기사 | 2004년09월05일 | 3과목 : 건설시공학 | 49. | 다음 사항 중 배수 불량의 원인으로 틀린 것은? |  | 1. 하천의 수위가 배수로 바닥보다 높을 때 2. 자연배수의 하천경사가 완만하여 배수단면이 부족할 때 3. 배수로 주변 토지의 지반이 낮고, 평탄하며 면적이 클 때 4. 지표의 하층토가 투수성이고, 지하 수위가 낮을 때 해설이 아직 작성되지 않았습니다.해설을 알고 계시다면 오른쪽 해설추가 기능을 이용하여 해설을 작성하여 다른분들과 함께 해설을 나누었으면 합니다.로그인 후 오류 신고 및 해설 작성 하시면 포인트가 제공됩니다.[포인트 모으기 및 사용법] | 4. 지표의 하층토가 투수성이고, 지하 수위가 낮을 때 [포인트 모으기 및 사용법] | 정답률 : 알수없음
산업기사 | 건설재료시험산업기사 | 2004년09월05일 | 3과목 : 건설시공학 | 50. | 포장두께 결정을 위한 지지력 시험으로 적당하지 않는 것은? |  | 1. 평판재하시험 2. 노상토의 지지력비시험 3. 동탄성계수시험 4. 압밀시험 해설이 아직 작성되지 않았습니다.해설을 알고 계시다면 오른쪽 해설추가 기능을 이용하여 해설을 작성하여 다른분들과 함께 해설을 나누었으면 합니다.로그인 후 오류 신고 및 해설 작성 하시면 포인트가 제공됩니다.[포인트 모으기 및 사용법] | 4. 압밀시험 [포인트 모으기 및 사용법] | 정답률 : 10%
산업기사 | 건설재료시험산업기사 | 2004년09월05일 | 3과목 : 건설시공학 | 51. | 시공계획을 수립할 때 시공기면을 결정하는 데 고려사항으로 잘못된 것은? |  | 1. 절토, 성토를 균형시키도록 토공량을 많이 할 것 2. 토취장, 사토장에서의 운반 거리를 짧게 할 것 3. 연약지반, 산사태, 낙석이 있는 지역은 피할 것 4. 비탈면이 고려되는 경우 흙의 안정성을 고려할 것 해설이 아직 작성되지 않았습니다.해설을 알고 계시다면 오른쪽 해설추가 기능을 이용하여 해설을 작성하여 다른분들과 함께 해설을 나누었으면 합니다.로그인 후 오류 신고 및 해설 작성 하시면 포인트가 제공됩니다.[포인트 모으기 및 사용법] | 1. 절토, 성토를 균형시키도록 토공량을 많이 할 것 [포인트 모으기 및 사용법] | 정답률 : 59%
산업기사 | 건설재료시험산업기사 | 2004년09월05일 | 3과목 : 건설시공학 | 52. | 히빙(heaving)의 방지대책에 관한 설명 중 옳지 않은 것은? |  | 1. 기초의 근입 깊이를 짧게 한다. 2. 표토를 제거하여 흙 하중을 작게 한다. 3. 지반을 개량한다. 4. 굴착면에 하중을 가한다. 해설이 아직 작성되지 않았습니다.해설을 알고 계시다면 오른쪽 해설추가 기능을 이용하여 해설을 작성하여 다른분들과 함께 해설을 나누었으면 합니다.로그인 후 오류 신고 및 해설 작성 하시면 포인트가 제공됩니다.[포인트 모으기 및 사용법] | 1. 기초의 근입 깊이를 짧게 한다. [포인트 모으기 및 사용법] | 정답률 : 50%
산업기사 | 건설재료시험산업기사 | 2004년09월05일 | 3과목 : 건설시공학 | 53. | 21,000m3의 모래를 3m3의 덤프트럭으로 운반할 때, 1일 운반 가능횟수가 20회이며, 7일간 전량을 운반하려면 1일 몇 대의 트럭이 소요되는가? |  | 1. 50대/일당 2. 100대/일당 3. 150대/일당 4. 200대/일당 해설이 아직 작성되지 않았습니다.해설을 알고 계시다면 오른쪽 해설추가 기능을 이용하여 해설을 작성하여 다른분들과 함께 해설을 나누었으면 합니다.로그인 후 오류 신고 및 해설 작성 하시면 포인트가 제공됩니다.[포인트 모으기 및 사용법] | 1. 50대/일당 [포인트 모으기 및 사용법] | 정답률 : 63%
산업기사 | 건설재료시험산업기사 | 2004년09월05일 | 3과목 : 건설시공학 | 54. | 댐공사나 항만공사 등에서 건조상태의 작업을 위한 가물막이 시공을 할 때, 가장 단순하고 토사의 입수가 용이하며 수심이 얕을 때 채택하는 가물막이 공법은? |  | 1. 흙댐식 2. 박스(Box)식 3. 케이슨(Caisson)식 4. 널말뚝식 해설이 아직 작성되지 않았습니다.해설을 알고 계시다면 오른쪽 해설추가 기능을 이용하여 해설을 작성하여 다른분들과 함께 해설을 나누었으면 합니다.로그인 후 오류 신고 및 해설 작성 하시면 포인트가 제공됩니다.[포인트 모으기 및 사용법] | 1. 흙댐식 [포인트 모으기 및 사용법] | 정답률 : 알수없음
산업기사 | 건설재료시험산업기사 | 2004년09월05일 | 3과목 : 건설시공학 | 55. | 터널계획 및 설계에 관한 설명 중 잘못된 것은? |  | 1. 터널의 노선선정은 지질이 양호하고, 단층이 없는 곳이 좋다. 2. 터널의 동바리공, 라이닝은 편압이 생기지 않게 좌우대칭인 토압이 되도록 설계해야 한다. 3. 도로, 철도등의 터널 경사도는 가급적 수평으로 하는 것이 좋다. 4. 터널 단면은 지질이 양호할 경우 측벽부는 수직으로 하고 천정은 아치형으로 하는 것이 좋다. 해설이 아직 작성되지 않았습니다.해설을 알고 계시다면 오른쪽 해설추가 기능을 이용하여 해설을 작성하여 다른분들과 함께 해설을 나누었으면 합니다.로그인 후 오류 신고 및 해설 작성 하시면 포인트가 제공됩니다.[포인트 모으기 및 사용법] | 3. 도로, 철도등의 터널 경사도는 가급적 수평으로 하는 것이 좋다. [포인트 모으기 및 사용법] | 정답률 : 39%
산업기사 | 건설재료시험산업기사 | 2004년09월05일 | 3과목 : 건설시공학 | 56. | 다음 데이터의 통계량으로 범위(R)는 얼마인가? | R0lGODlhyQAnAHcAACH5BAAAAAAALAAAAADJACcAgAAAAP///wj+AAMIHEiwoMGDCBMqXMiwocOHECNKnEixosWLGDNq3Mixo8ePIEOKHEmypMmTKFOqXMmypcuXMEkCmEmzps2bOHPq3Mmzp8+fQIMKHUp0IYCYSJOaPKqQqdKnUDc6RTg1qtWrEKsa1Iq1q9eCXAmG/Ur26liBZ8uqTZo27dq3LtsypImWboCjU2sOdGpzb8WqdhtqdStW7EyHgece5HtYsFHFfgvzLXw3MliKjdFabgqYcF3LbifPHQwY8ePTmiVvZir6csKzeTc33ZoVNOTKjsGWzv36Nm6/rXEHl+2aqnHexGen/t17OWrNu30v9s0Y7+rlfRNH5OqZufPbw6nQZpZunbJ02s9LB2edvDt688i/ow7/3nNs7/afH/9enjl7+d7VBl98ASr3W2jJTRdZdPq91xx/B1JGH2wGFtige60hCKCCdSWWX4X74Rfhgu2BWJyFJmJo23ymOYjiiRw+eJde/c2YWXV2uXdiXxvKx6CDHr42HoUufiijeGHVGOOSHOno4nYC/jWeiTDCZSVMcl2pJZYNbunlSVl+KSaYXY5ppkdhnqkmmmWu6eZfbb4pZ5RIEmXnnXjmqeeefN4055+ABirooIQWauihiK4UEAA7 | 1. 2 2. 3 3. 5 4. 6 해설이 아직 작성되지 않았습니다.해설을 알고 계시다면 오른쪽 해설추가 기능을 이용하여 해설을 작성하여 다른분들과 함께 해설을 나누었으면 합니다.로그인 후 오류 신고 및 해설 작성 하시면 포인트가 제공됩니다.[포인트 모으기 및 사용법] | 4. 6 [포인트 모으기 및 사용법] | 정답률 : 알수없음
산업기사 | 건설재료시험산업기사 | 2004년09월05일 | 3과목 : 건설시공학 | 57. | 파이프 또는 와이어의 끝에 붙인 저항체를 지중에 삽입하여 이에 관입, 회전, 인발 등의 힘을 가하여 그 저항치에서 토층의 상태를 알 수 있는 방법은? |  | 1. Boiling 2. Sounding 3. CBR 4. Sampler 해설이 아직 작성되지 않았습니다.해설을 알고 계시다면 오른쪽 해설추가 기능을 이용하여 해설을 작성하여 다른분들과 함께 해설을 나누었으면 합니다.로그인 후 오류 신고 및 해설 작성 하시면 포인트가 제공됩니다.[포인트 모으기 및 사용법] | 2. Sounding [포인트 모으기 및 사용법] | 정답률 : 알수없음
산업기사 | 건설재료시험산업기사 | 2004년09월05일 | 3과목 : 건설시공학 | 58. | 침매(沈埋) 공법에 대한 설명 중 옳지 않은 것은? |  | 1. 지하수면 아래를 굴착하는 공법이다. 2. 단면의 형상은 비교적 자유롭지 못하다. 3. 수심이 얕은 곳은 터널 연장이 짧아도 된다. 4. 수중에 설치하므로 자중은 적다. 해설이 아직 작성되지 않았습니다.해설을 알고 계시다면 오른쪽 해설추가 기능을 이용하여 해설을 작성하여 다른분들과 함께 해설을 나누었으면 합니다.로그인 후 오류 신고 및 해설 작성 하시면 포인트가 제공됩니다.[포인트 모으기 및 사용법] | 2. 단면의 형상은 비교적 자유롭지 못하다. [포인트 모으기 및 사용법] | 정답률 : 19%
산업기사 | 건설재료시험산업기사 | 2004년09월05일 | 3과목 : 건설시공학 | 59. | 성토공법에서 비교적 높이가 낮은 제방에 사용되는 공법으로 공기가 단축되고, 공사비가 저렴 하지만 공사 완료후에 상당한 침하가 생기는 공법은? |  | 1. 수평층쌓기법 2. 전방쌓기법 3. 비계쌓기법 4. 물다짐공법 해설이 아직 작성되지 않았습니다.해설을 알고 계시다면 오른쪽 해설추가 기능을 이용하여 해설을 작성하여 다른분들과 함께 해설을 나누었으면 합니다.로그인 후 오류 신고 및 해설 작성 하시면 포인트가 제공됩니다.[포인트 모으기 및 사용법] | 2. 전방쌓기법 [포인트 모으기 및 사용법] | 정답률 : 알수없음
산업기사 | 건설재료시험산업기사 | 2004년09월05일 | 3과목 : 건설시공학 | 60. | 나무뿌리 뽑기나 굳은땅, 자갈층의 작업에 적당한 도우저는? |  | 1. 레이크도우저 2. 앵글도우저 3. 습지불도우저 4. 틸트도우저 해설이 아직 작성되지 않았습니다.해설을 알고 계시다면 오른쪽 해설추가 기능을 이용하여 해설을 작성하여 다른분들과 함께 해설을 나누었으면 합니다.로그인 후 오류 신고 및 해설 작성 하시면 포인트가 제공됩니다.[포인트 모으기 및 사용법] | 1. 레이크도우저 [포인트 모으기 및 사용법] | 정답률 : 알수없음
산업기사 | 건설재료시험산업기사 | 2004년09월05일 | 4과목 : 토질 및 기초 | 61. | 다음 토질 시험중 도로의 포장 두께를 정하는데 많이 사용되는 것은? |  | 1. 표준관입시험 2. C.B.R 시험 3. 삼축압축시험 4. 다짐시험 해설이 아직 작성되지 않았습니다.해설을 알고 계시다면 오른쪽 해설추가 기능을 이용하여 해설을 작성하여 다른분들과 함께 해설을 나누었으면 합니다.로그인 후 오류 신고 및 해설 작성 하시면 포인트가 제공됩니다.[포인트 모으기 및 사용법] | 2. C.B.R 시험 [포인트 모으기 및 사용법] | 정답률 : 알수없음
산업기사 | 건설재료시험산업기사 | 2004년09월05일 | 4과목 : 토질 및 기초 | 62. | 채취된 시료의 교란정도는 면적비를 계산하여 통상 면적비가 몇 % 이하이면 잉여토의 혼입이 불가능한 것으로 보고 불교란 시료로 간주하는가? |  | 1. 5% 2. 7% 3. 10% 4. 15% 해설이 아직 작성되지 않았습니다.해설을 알고 계시다면 오른쪽 해설추가 기능을 이용하여 해설을 작성하여 다른분들과 함께 해설을 나누었으면 합니다.로그인 후 오류 신고 및 해설 작성 하시면 포인트가 제공됩니다.[포인트 모으기 및 사용법] | 3. 10% [포인트 모으기 및 사용법] | 정답률 : 28%
산업기사 | 건설재료시험산업기사 | 2004년09월05일 | 4과목 : 토질 및 기초 | 63. | 포화된 흙의 함수비가 40%, 비중이 2.71인 경우 건조 단위 중량은 얼마인가? |  | 1. 1.3t/m3 2. 1.5t/m3 3. 1.7t/m3 4. 1.8t/m3 해설이 아직 작성되지 않았습니다.해설을 알고 계시다면 오른쪽 해설추가 기능을 이용하여 해설을 작성하여 다른분들과 함께 해설을 나누었으면 합니다.로그인 후 오류 신고 및 해설 작성 하시면 포인트가 제공됩니다.[포인트 모으기 및 사용법] | 1. 1.3t/m3 [포인트 모으기 및 사용법] | 정답률 : 29%
산업기사 | 건설재료시험산업기사 | 2004년09월05일 | 4과목 : 토질 및 기초 | 64. | 점토지반을 수평면과 63° 의 기울기로 무지보 굴착을 하려한다. 이 흙의 단위중량이 1.8t/m3, 점착력이 2.0t/m2이라고 할때 안전율을 1.5로 하여 굴토깊이를 결정한 것으로 옳은 것은? |  | 1. 4.8m 2. 3.8m 3. 2.4m 4. 1.4m 해설이 아직 작성되지 않았습니다.해설을 알고 계시다면 오른쪽 해설추가 기능을 이용하여 해설을 작성하여 다른분들과 함께 해설을 나누었으면 합니다.로그인 후 오류 신고 및 해설 작성 하시면 포인트가 제공됩니다.[포인트 모으기 및 사용법] | 1. 4.8m [포인트 모으기 및 사용법] | 정답률 : 알수없음
산업기사 | 건설재료시험산업기사 | 2004년09월05일 | 4과목 : 토질 및 기초 | 65. | 연약점토 지반에 성토할 때 다음 공법 중 이용도가 가장 낮은 것은? |  | 1. 치환 공법 2. Pre-loading 공법 3. Sand-drain 공법 4. Soil-Cement 공법 해설이 아직 작성되지 않았습니다.해설을 알고 계시다면 오른쪽 해설추가 기능을 이용하여 해설을 작성하여 다른분들과 함께 해설을 나누었으면 합니다.로그인 후 오류 신고 및 해설 작성 하시면 포인트가 제공됩니다.[포인트 모으기 및 사용법] | 4. Soil-Cement 공법 [포인트 모으기 및 사용법] | 정답률 : 알수없음
산업기사 | 건설재료시험산업기사 | 2004년09월05일 | 4과목 : 토질 및 기초 | 66. | 점토의 예민비(Sensitivity ratio)는 다음 시험중 어떤방법으로 구하는가? |  | 1. 삼축압축시험 2. 일축압축시험 3. 직접전단시험 4. 베인시험 해설이 아직 작성되지 않았습니다.해설을 알고 계시다면 오른쪽 해설추가 기능을 이용하여 해설을 작성하여 다른분들과 함께 해설을 나누었으면 합니다.로그인 후 오류 신고 및 해설 작성 하시면 포인트가 제공됩니다.[포인트 모으기 및 사용법] | 2. 일축압축시험 [포인트 모으기 및 사용법] | 정답률 : 77%
산업기사 | 건설재료시험산업기사 | 2004년09월05일 | 4과목 : 토질 및 기초 | 67. | 다음 설명 중 동상에 대한 대책이 아닌 것은? |  | 1. 실트질 흙으로 치환한다. 2. 배수구를 설치하여 지하수위를 낮춘다. 3. 모관수의 상승을 차단한다. 4. 지표부근에 단열재료를 매립한다. 해설이 아직 작성되지 않았습니다.해설을 알고 계시다면 오른쪽 해설추가 기능을 이용하여 해설을 작성하여 다른분들과 함께 해설을 나누었으면 합니다.로그인 후 오류 신고 및 해설 작성 하시면 포인트가 제공됩니다.[포인트 모으기 및 사용법] | 1. 실트질 흙으로 치환한다. [포인트 모으기 및 사용법] | 정답률 : 50%
산업기사 | 건설재료시험산업기사 | 2004년09월05일 | 4과목 : 토질 및 기초 | 68. | 3층 구조로 구조결합 사이에 불치환성 양이온이 있어서 수축 팽창은 거의 없지만 안정성은 중간 정도의 점토 광물은? |  | 1. Silt 2. illite 3. kaolinite 4. montmorillonite 해설이 아직 작성되지 않았습니다.해설을 알고 계시다면 오른쪽 해설추가 기능을 이용하여 해설을 작성하여 다른분들과 함께 해설을 나누었으면 합니다.로그인 후 오류 신고 및 해설 작성 하시면 포인트가 제공됩니다.[포인트 모으기 및 사용법] | 2. illite [포인트 모으기 및 사용법] | 정답률 : 알수없음
산업기사 | 건설재료시험산업기사 | 2004년09월05일 | 4과목 : 토질 및 기초 | 69. | CBR 시험을 한 결과 관입량이 5.0㎜일 때의 CBR5.0값이 관입량 2.5㎜일 때의 CBR2.5값보다 클 때에는 재시험을 해야하고 재시험을 해도 CBR5.0이 클 때에는 어떤 값을 CBR로 하는가? |  | 1. CBR2.5 2. CBR5.0 3. CBR2.5+CBR5.0/2 4. CBR2.5+CBR5.0 해설이 아직 작성되지 않았습니다.해설을 알고 계시다면 오른쪽 해설추가 기능을 이용하여 해설을 작성하여 다른분들과 함께 해설을 나누었으면 합니다.로그인 후 오류 신고 및 해설 작성 하시면 포인트가 제공됩니다.[포인트 모으기 및 사용법] | 2. CBR5.0 [포인트 모으기 및 사용법] | 정답률 : 25%
산업기사 | 건설재료시험산업기사 | 2004년09월05일 | 4과목 : 토질 및 기초 | 70. | 흙의 다짐에 대한 다음 사항 중 옳지 않은 것은? |  | 1. 최적 함수비로 다질때에 건조밀도는 최대가 된다. 2. 세립토의 함유율이 증가할수록 최적 함수비는 증대된다. 3. 다짐에너지가 클수록 최적 함수비는 커진다. 4. 점성토는 조립토에 비하여 다짐곡선의 모양이 완만하다. 해설이 아직 작성되지 않았습니다.해설을 알고 계시다면 오른쪽 해설추가 기능을 이용하여 해설을 작성하여 다른분들과 함께 해설을 나누었으면 합니다.로그인 후 오류 신고 및 해설 작성 하시면 포인트가 제공됩니다.[포인트 모으기 및 사용법] | 3. 다짐에너지가 클수록 최적 함수비는 커진다. [포인트 모으기 및 사용법] | 정답률 : 알수없음
산업기사 | 건설재료시험산업기사 | 2004년09월05일 | 4과목 : 토질 및 기초 | 71. | 다음중에서 정지토압 Po,주동토압 PA,수동토압 Pp의 크기 순서가 옳은 것은 어느 것인가? |  | 1. Pp ＜ Po ＜ PA 2. Po ＜ PA＜ Pp 3. Po ＜ Pp ＜ PA 4. PA ＜ Po ＜ Pp | 4. PA ＜ Po ＜ Pp | 정답률 : 알수없음 | <문제 해설>수동토압-정지토압-주동토압 순입니다.Pp-Po-Pa[해설작성자 : 철도공학]
산업기사 | 건설재료시험산업기사 | 2004년09월05일 | 4과목 : 토질 및 기초 | 72. | 어떤 시료에 대하여 일축압축 강도 시험을 실시한 결과 파괴강도가 3t/m2 이었다. 이 흙의 점착력은? (단, ø = 0° 인 점성토이다.) |  | 1. 1.0 t/m2 2. 1.5 t/m2 3. 2.0 t/m2 4. 2.5 t/m2 해설이 아직 작성되지 않았습니다.해설을 알고 계시다면 오른쪽 해설추가 기능을 이용하여 해설을 작성하여 다른분들과 함께 해설을 나누었으면 합니다.로그인 후 오류 신고 및 해설 작성 하시면 포인트가 제공됩니다.[포인트 모으기 및 사용법] | 2. 1.5 t/m2 [포인트 모으기 및 사용법] | 정답률 : 46%
산업기사 | 건설재료시험산업기사 | 2004년09월05일 | 4과목 : 토질 및 기초 | 73. | 어느 흙댐에서 동수구배 1.0, 흙의 비중이 2.65, 함수비 45%인 포화토에 있어서 분사현상에 대한 안전율은 얼마인가? |  | 1. 1.33 2. 1.04 3. 0.90 4. 0.75 해설이 아직 작성되지 않았습니다.해설을 알고 계시다면 오른쪽 해설추가 기능을 이용하여 해설을 작성하여 다른분들과 함께 해설을 나누었으면 합니다.로그인 후 오류 신고 및 해설 작성 하시면 포인트가 제공됩니다.[포인트 모으기 및 사용법] | 4. 0.75 [포인트 모으기 및 사용법] | 정답률 : 9%
산업기사 | 건설재료시험산업기사 | 2004년09월05일 | 4과목 : 토질 및 기초 | 74. | 말뚝기초에서 부마찰력(nagative skin friction)에 대한 설명이다. 옳지 않은 것은? |  | 1. 지하수위 저하로 지반이 침하할 때 발생한다. 2. 지반이 압밀진행중인 연약점토 지반인 경우에 발생한다. 3. 발생이 예상되면 대책으로 말뚝주면에 역청으로 코팅하는 것이 좋다. 4. 말뚝 주면에 상방향으로 작용하는 마찰력이다. 해설이 아직 작성되지 않았습니다.해설을 알고 계시다면 오른쪽 해설추가 기능을 이용하여 해설을 작성하여 다른분들과 함께 해설을 나누었으면 합니다.로그인 후 오류 신고 및 해설 작성 하시면 포인트가 제공됩니다.[포인트 모으기 및 사용법] | 4. 말뚝 주면에 상방향으로 작용하는 마찰력이다. [포인트 모으기 및 사용법] | 정답률 : 알수없음
산업기사 | 건설재료시험산업기사 | 2004년09월05일 | 4과목 : 토질 및 기초 | 75. | 점토층이 소정의 압밀도에 도달 소요시간이 단면배수일 경우 4년이 걸렸다면 양면배수 일 때는 몇 년이 걸리겠는가? |  | 1. 1년 2. 2년 3. 4년 4. 16년 해설이 아직 작성되지 않았습니다.해설을 알고 계시다면 오른쪽 해설추가 기능을 이용하여 해설을 작성하여 다른분들과 함께 해설을 나누었으면 합니다.로그인 후 오류 신고 및 해설 작성 하시면 포인트가 제공됩니다.[포인트 모으기 및 사용법] | 1. 1년 [포인트 모으기 및 사용법] | 정답률 : 50%
산업기사 | 건설재료시험산업기사 | 2004년09월05일 | 4과목 : 토질 및 기초 | 76. | 분사현상(quick sand action)에 관한 그림이 아래와 같을 때 수두차 h를 최소 얼마 이상으로 하면 모래시료에 분사 현상이 발생하겠는가? (단, 모래의 비중 2.60, 공극율 50%) | R0lGODlhngCyAHcAACH5BAAAAAAALAAAAACeALIAgwAAAB0dHSsrKzk5OUBAQFVVVXJycoCAgI6OjqqqqsDAwMfHx9XV1ePj4////wAAAAj+AB0IHEiwoMGDCBMqXMiwocOHECNKnEixosWLGDNq3Mixo8ePIEOKHEmypMmTKFOqXMmypUuRDBLIlPmypk2DCQAUKCATQQEBAxDcHEp0IAMBABIUXWozQQChTKO2/NlAqtWUBA5c3WoyQFWuYEE6BbAgrNmNSJNaPMDg7NUGAAQMHAAAANSJCHS6tZoTwEC4egsWqEsYgFacgfcy7UtwcAGDBQ47EPD4YM7KipcyHpjXAOTDBwIkvJw5amIHOZUWRCB3gVqEpEsvBUCgIFvEDArUHn1atk3XfhtSDqAadm/fL4HvXM68edrm0OkGgE69+vLiyDHWPcC9u/fv4MP+DxYQvjz38d6zbzQ80Lp75m1jPwwAYIB6j4ln6t/Pf79A+Q3lhJRn960nl0ELQAfUAIMxuFNBADJkQAChvVagdsFpFOFChh3AkwIXYgSYQ/3NRNCGCgnlYYgaxdVQAzsh0JOHO32F2nEMrciidpJlhOJCOu5oEXsRGbBcWSfiCCRmQlJEpIZKKhRkkxPVxdGPUjJJJUQ59YgRlglNueVDm0GpZUNijhngkz5GGeaZai5UZptwLhknRA3QN4CNF9FVZ5Z3QsQAYSBedEBdf74ZaJGI8gnRAmkJ4CiaiS56EKQAUBhRAnRlih1EaVrKUF8HMnQUYV5GFKqoC2GqaUL+DVQIgAGTqlopq7DRFwCSBDFgQF3EabQqrgwRUFehAg26HUfDEisnfQV89eueHTHAq7MRDZYhmNim5NhA3HZ70q+YhStuSTkReOOtENF6rkSpgeumRD69u6mF5pLJrr3yFpcviY8tUCu/EOI776Z6skkwYv4ezCUAIA62MG8N70uifQ5IPLFlBlscYGUab1xwxVeCnKHI/crr8agmozyyyhzVm7Fd14oc738OP/SgA4eW6vLN63LUQM0up4zzyg4NbHPHHjU7MdD/PuT0wlDnDCrS3VaNtZ1FJ0lyR1MTrHXTWzs7NthlE3s2s2njuvZGYfP7trBtszp3RnHbezf+Rnm/u7ehdYv691pbH/BpR4URCq9Ig1fUt1FWhrTTTAOIFhFSRG/UOEWP42w5SHklC4DSCdV1uOZMo+0Asg9ZPVFObWVVpYUebR7RUzSe7JDrEwlggGukh0l7R7bjGddOqTLEu0QMBDBA8mgOf2XqG40HsUTLSxSyRIeeDuXXF+n3q04lli9Tfebzt0D6JQ7GPn+GG4CU922CX1Fuy3Xq4HvQZVqAkcyR0XI85BMZ+YR/1QFgjJZjQBnp5yfSQ5398GYs6HEITgzwUga7ExnzlMdYaamLAEJYmB51LyTFewhckBKAtkREL9sDGmoM9z7+mK6GBdjVQE4oFuplZAD+z0Me9h6TAHXRK3FITGLijMgpXvHwIykkUQa35rBDbSQ3rEOIsiL4PZiprkp1aoALHTChhcTkLzSiTl4Ok5taAYeL9fMi25xUJ/cp5FeqwZxAHFMiB9gIKXwywF2eWDsf0o2OBNFRAnaTkKMk0igWVB5mCEk8Q+KNikzK4UfGRxjSCWyHcPySJfmGyYXEik8yOgklpzfBSyJSIXYcSPY4F8rwjRJwr4RVAvj0yYMY6VJjxJkR/bjLRNbSIlGUGiZXOZHpHCRyBHFXNGdlTPqJspWkpKMCBBDM22gui2EySmSOWZFkOqRzAjmODA3gvdAEjyK/mh8Kb0m4XBKET4P+ugtqooWaYYJLaTnJnG3ISRFzUsqeD5GfQGXpT3F+JTIIYWYXj0Y2hK5kUIwcqDVtiU1cgtEB1DwRSngFlGrOs6P1/Kg0BfKrSB5Ek6N55//AJc8eotRxpTRIBkWaIwtKtHSmO6kc4ZbT9UWUdr9a6EHaGBHWEPR19LTIOxESGPoI9FMJ4Kct9WmQn15zqDUJDAPA+ZCxoqlgkfQqR8H6kuw1QCZGmg5ZTmQAzyBANK5J3gKCaVKbstUlbp1VcV5jpAOELifpTB40hwbKjSIzqirJ3qCCKT2/IBakyUsAskKm1sfeNLJ/aiLH/pLUgaxPYoiF3ajU1dlyQpYgCYr+i7oaAJRXgSsBvPKVjIzEV5AGbHhMRVBhAsDOuRCnmJeJJWqUKpDWFvS14NrNa6wItEMdQAAKOFRckDJOvurlKGTNkZZ4kqR0EmRei3wqvKBrkGA5wL0hBWlb9uqAvLzVssOzmgx5pqUBYCeriR3ISqkaVL9SVF91KYtrZFkZThXsRgLLr8Vyw1fKFESwMjkAEM0LKwQpt5CfLUh2Z7ZPWapmZ+3xixVB+qnsKVEv2u3ggy5L1TM5F6ohpqrhMENYjIkxY3LRWKYuDCcHK4QmsM3cW/3I1YIEpSALuPF6c7xHcInGKThDUp4MFywDaKW4yyUyMU8UOIUE1zgFhiL+ezNWm0O5kDZHySgDjOXY8z7GumbWoM9UFco4q/deDWsyrGjEqwQVQNBD9GOlPnxXZApkAf49ap2f27BJmyRnS+YN0QTwOYQkKJhZrYqUAW00joz4oxlRAAB666JsqWXUD2tYQz2aaMv0diIMmFRW6ZdpWJPJYIhOaa0NAk0ItXAiSAqoYCxHX579OdbymrWwX1inZjvANar59HotSF6QBsfXJFqzMi261MC5FFyFAveaqHy1VybgAFOV07OFZ+kpR7uiqB4Mcy1zLV8F8nQwunVf1VxpfA87vGYu9jMnKS+XqntUBpM2Tsk9EOICaaO8ko9jHy5vdo8b1QgBc0H+vDyRtwaPsc2dd7gL/sVhQ0ThGXEhZ1W+7r/SmtonmiqS4aYWBLCW5hCXtcFxLrqGLmDfMyOaE7Xaq9Nx/MgGOzf3qEieHd56e/Qu2G6MxVeBO7vepD7wHGc3Ok//53C4fVG3r92YKD2dYqUmqpMGIHBAJiQAnaaIvwvyqrcbh+Vs87pCTnNGgZxai4If0reBvpC8AJ5vSTkU3V0+GIFbS05jTBDYH+1Cv3Ps8Rjh5LNPg3Lh5h2tf5m8QPIkAKIZyVF4rynB454REWItZ3N2OIdWbRDZNzctm/+10DlCn7JjD2MhR/6lZtJbLSNkaD3hSX/SDGJ5BbuszCn+/hD+OLkXe9/7RiTh98fPeKiDfiLZ9aD60yN+8nsfM1tMIvJG2J3tlIdxBgv+VuQDHK5UTf9XASAwtxj5FyICqDtRYVD+dxoDqBkFeCEHuIAeFxY5oXwNWBQKuH+tlk4ISIDDVyARqIHnhxwhGIDiRoEb6G0SaH0GOGSy1IEOGGgh0n8vyBVPFDUoeDIXSBRVI3GZkROdtoND4Xg2JxtzIoQ3cYOzZII6CINFQYSe42U1lAA+kWH7cWjcl4VZ+GLn5YREAYX15X5iOIZkKIaVAxST04Vc8WHp9x2a5UKJFxZIaBMfFidzWBODcX1CcocvUYdjMidSkYfldG1wOIWG+D4zByBIWlh8a1iGjviIkEiGZTYSczZ+SJEV30Ee67eJ5fFu3AGAXROKojiKpFiKpniKXBEQADs= | 1. 6㎝ 2. 12㎝ 3. 24㎝ 4. 30㎝ 해설이 아직 작성되지 않았습니다.해설을 알고 계시다면 오른쪽 해설추가 기능을 이용하여 해설을 작성하여 다른분들과 함께 해설을 나누었으면 합니다.로그인 후 오류 신고 및 해설 작성 하시면 포인트가 제공됩니다.[포인트 모으기 및 사용법] | 3. 24㎝ [포인트 모으기 및 사용법] | 정답률 : 46%
산업기사 | 건설재료시험산업기사 | 2004년09월05일 | 4과목 : 토질 및 기초 | 77. | 건조한 흙의 직접 전단시험 결과 수직응력이 4㎏/cm2 일 때 전단저항은 3㎏/cm2이고 점착력은 0.5㎏/cm2 이었다. 이 흙의 내부마찰각은? |  | 1. 30.2° 2. 32° 3. 36.8° 4. 41.2° 해설이 아직 작성되지 않았습니다.해설을 알고 계시다면 오른쪽 해설추가 기능을 이용하여 해설을 작성하여 다른분들과 함께 해설을 나누었으면 합니다.로그인 후 오류 신고 및 해설 작성 하시면 포인트가 제공됩니다.[포인트 모으기 및 사용법] | 2. 32° [포인트 모으기 및 사용법] | 정답률 : 14%
산업기사 | 건설재료시험산업기사 | 2004년09월05일 | 4과목 : 토질 및 기초 | 78. | 흙의 모관현상에 관한 다음 설명중 옳지 않은 것은? |  | 1. 모래와 같은 조립토에서는 모관 상승속도가 빠르다. 2. 점토와 같은 세립토에서는 모관 상승고는 매우 낮다. 3. 모관상승 부분의 압력은 부압(負壓)이 된다. 4. 모관고는 공극비에 반비례한다. 해설이 아직 작성되지 않았습니다.해설을 알고 계시다면 오른쪽 해설추가 기능을 이용하여 해설을 작성하여 다른분들과 함께 해설을 나누었으면 합니다.로그인 후 오류 신고 및 해설 작성 하시면 포인트가 제공됩니다.[포인트 모으기 및 사용법] | 2. 점토와 같은 세립토에서는 모관 상승고는 매우 낮다. [포인트 모으기 및 사용법] | 정답률 : 25%
산업기사 | 건설재료시험산업기사 | 2004년09월05일 | 4과목 : 토질 및 기초 | 79. | 다음 상대밀도에 대한 설명으로 옳은 것은? |  | 1. 주로 점토와 같은 세립토에 사용된다. 2. 60%정도이면 느슨한 상태이다. 3. 보통 진동 다짐에 의하여 emax, 건조모래를 가만히 유입함으로서 emin을 측정한다. 4. 흙의 조밀 또는 느슨한 상태를 알려할 때 공극비만으로는 명확하지 못하므로 상대밀도를 사용한다. 해설이 아직 작성되지 않았습니다.해설을 알고 계시다면 오른쪽 해설추가 기능을 이용하여 해설을 작성하여 다른분들과 함께 해설을 나누었으면 합니다.로그인 후 오류 신고 및 해설 작성 하시면 포인트가 제공됩니다.[포인트 모으기 및 사용법] | 4. 흙의 조밀 또는 느슨한 상태를 알려할 때 공극비만으로는 명확하지 못하므로 상대밀도를 사용한다. [포인트 모으기 및 사용법] | 정답률 : 42%
산업기사 | 건설재료시험산업기사 | 2004년09월05일 | 4과목 : 토질 및 기초 | 80. | 다음 중 직접기초에 속하는 것은? |  | 1. 후팅기초 2. 말뚝기초 3. 피어기초 4. 케이슨기초 해설이 아직 작성되지 않았습니다.해설을 알고 계시다면 오른쪽 해설추가 기능을 이용하여 해설을 작성하여 다른분들과 함께 해설을 나누었으면 합니다.로그인 후 오류 신고 및 해설 작성 하시면 포인트가 제공됩니다.[포인트 모으기 및 사용법] | 1. 후팅기초 [포인트 모으기 및 사용법] | 정답률 : 알수없음
산업기사 | 건설재료시험산업기사 | 2004년05월23일 | 1과목 : 콘크리트공학 | 1. | 콘크리트 공시체 제작을 위해 강제 몰드(mold)를 제작할 때 몰드의 접촉부에 그리이스(grease) 등을 엷게 바르는 이유는? |  | 1. 누수의 방지 2. 공시체 표면의 청결 유지 3. 공기함유량의 감소 4. 캐핑(capping)작업의 용이 해설이 아직 작성되지 않았습니다.해설을 알고 계시다면 오른쪽 해설추가 기능을 이용하여 해설을 작성하여 다른분들과 함께 해설을 나누었으면 합니다.로그인 후 오류 신고 및 해설 작성 하시면 포인트가 제공됩니다.[포인트 모으기 및 사용법] | 1. 누수의 방지 [포인트 모으기 및 사용법] | 정답률 : 62%
산업기사 | 건설재료시험산업기사 | 2004년05월23일 | 1과목 : 콘크리트공학 | 2. | 고강도콘크리트의 배합시에 요구되는 다음 사항 중 잘못 설명된 것은? |  | 1. 단위수량은 소요의 워커빌리티를 얻을 수 있는 범위내에서 가능한 작게 하여야 한다. 2. AE제를 사용하지 않는 것을 원칙으로 한다. 3. 실리카흄(silica fume) 등의 혼화재를 사용한다. 4. 잔골재율은 가능한 크게 하도록 한다. 해설이 아직 작성되지 않았습니다.해설을 알고 계시다면 오른쪽 해설추가 기능을 이용하여 해설을 작성하여 다른분들과 함께 해설을 나누었으면 합니다.로그인 후 오류 신고 및 해설 작성 하시면 포인트가 제공됩니다.[포인트 모으기 및 사용법] | 4. 잔골재율은 가능한 크게 하도록 한다. [포인트 모으기 및 사용법] | 정답률 : 54%
산업기사 | 건설재료시험산업기사 | 2004년05월23일 | 1과목 : 콘크리트공학 | 3. | 콘크리트의 양생시 주의할 사항으로 잘못된 것은? |  | 1. 표면을 충분한 습윤 상태로 유지해야 한다. 2. 적당한 온도를 유지해 주어야 한다. 3. 습윤과 건조를 반복시켜야 콘크리트의 건조수축을 줄일 수 있다. 4. 충격이나 하중으로부터 보호해 주어야 한다. 해설이 아직 작성되지 않았습니다.해설을 알고 계시다면 오른쪽 해설추가 기능을 이용하여 해설을 작성하여 다른분들과 함께 해설을 나누었으면 합니다.로그인 후 오류 신고 및 해설 작성 하시면 포인트가 제공됩니다.[포인트 모으기 및 사용법] | 3. 습윤과 건조를 반복시켜야 콘크리트의 건조수축을 줄일 수 있다. [포인트 모으기 및 사용법] | 정답률 : 70%
산업기사 | 건설재료시험산업기사 | 2004년05월23일 | 1과목 : 콘크리트공학 | 4. | 하중에 의하여 콘크리트에 일어나는 인장응력을 상쇄하기 위하여 미리 압축응력을 준 콘크리트를 무엇이라고 하는가? |  | 1. 철근 콘크리트 2. PS 콘크리트 3. 프리팩트 콘크리트 4. 레디 믹스트 콘크리트 해설이 아직 작성되지 않았습니다.해설을 알고 계시다면 오른쪽 해설추가 기능을 이용하여 해설을 작성하여 다른분들과 함께 해설을 나누었으면 합니다.로그인 후 오류 신고 및 해설 작성 하시면 포인트가 제공됩니다.[포인트 모으기 및 사용법] | 2. PS 콘크리트 [포인트 모으기 및 사용법] | 정답률 : 알수없음
산업기사 | 건설재료시험산업기사 | 2004년05월23일 | 1과목 : 콘크리트공학 | 5. | 반죽 질기 여하에 따르는 작업의 난이 정도 및 재료 분리에 저항하는 정도를 나타내는 굳지 않은 콘크리트의 성질은 어느 것인가? |  | 1. 성형성 2. 트래피커빌리티 3. 피니셔빌리티 4. 워커빌리티 해설이 아직 작성되지 않았습니다.해설을 알고 계시다면 오른쪽 해설추가 기능을 이용하여 해설을 작성하여 다른분들과 함께 해설을 나누었으면 합니다.로그인 후 오류 신고 및 해설 작성 하시면 포인트가 제공됩니다.[포인트 모으기 및 사용법] | 4. 워커빌리티 [포인트 모으기 및 사용법] | 정답률 : 58%
산업기사 | 건설재료시험산업기사 | 2004년05월23일 | 1과목 : 콘크리트공학 | 6. | 다음의 콘크리트 크리프 설명 중 옳은 것은? |  | 1. 온도가 높을수록 크리프량이 적다. 2. 재하할 때 재령이 짧을수록 크리프량이 적다. 3. 물-시멘트 비가 클수록 크리프량이 많다. 4. 진동기 다짐을 한 콘크리트는 크리프량이 많다. 해설이 아직 작성되지 않았습니다.해설을 알고 계시다면 오른쪽 해설추가 기능을 이용하여 해설을 작성하여 다른분들과 함께 해설을 나누었으면 합니다.로그인 후 오류 신고 및 해설 작성 하시면 포인트가 제공됩니다.[포인트 모으기 및 사용법] | 3. 물-시멘트 비가 클수록 크리프량이 많다. [포인트 모으기 및 사용법] | 정답률 : 48%
산업기사 | 건설재료시험산업기사 | 2004년05월23일 | 1과목 : 콘크리트공학 | 7. | 콘크리트를 배합설계 할 때 물-시멘트비를 정하는 기준이 아닌 것은? |  | 1. 단위시멘트량 2. 압축강도 3. 내동해성 4. 수밀성 해설이 아직 작성되지 않았습니다.해설을 알고 계시다면 오른쪽 해설추가 기능을 이용하여 해설을 작성하여 다른분들과 함께 해설을 나누었으면 합니다.로그인 후 오류 신고 및 해설 작성 하시면 포인트가 제공됩니다.[포인트 모으기 및 사용법] | 1. 단위시멘트량 [포인트 모으기 및 사용법] | 정답률 : 알수없음
산업기사 | 건설재료시험산업기사 | 2004년05월23일 | 1과목 : 콘크리트공학 | 8. | 다음 중 콘크리트의 비파괴시험방법에 속하지 않는 것은? |  | 1. 리몰딩시험법 2. 반발경도법 3. 초음파속도법 4. 충격공진법 해설이 아직 작성되지 않았습니다.해설을 알고 계시다면 오른쪽 해설추가 기능을 이용하여 해설을 작성하여 다른분들과 함께 해설을 나누었으면 합니다.로그인 후 오류 신고 및 해설 작성 하시면 포인트가 제공됩니다.[포인트 모으기 및 사용법] | 1. 리몰딩시험법 [포인트 모으기 및 사용법] | 정답률 : 알수없음
산업기사 | 건설재료시험산업기사 | 2004년05월23일 | 1과목 : 콘크리트공학 | 9. | 한중콘크리트에 대한 설명중 틀린 것은? |  | 1. 한중콘크리트의 적용기간은 하루의 평균기온이 4℃이하로 예상되는 기간이다. 2. 치기를 할 때의 콘크리트 온도는 20℃ 이상이어야 한다. 3. 가열한 재료를 사용하여 혼합할 때는 먼저 물과 골재를 믹서에 투입한다. 4. 시멘트는 가열하지 않는다. 해설이 아직 작성되지 않았습니다.해설을 알고 계시다면 오른쪽 해설추가 기능을 이용하여 해설을 작성하여 다른분들과 함께 해설을 나누었으면 합니다.로그인 후 오류 신고 및 해설 작성 하시면 포인트가 제공됩니다.[포인트 모으기 및 사용법] | 2. 치기를 할 때의 콘크리트 온도는 20℃ 이상이어야 한다. [포인트 모으기 및 사용법] | 정답률 : 65%
산업기사 | 건설재료시험산업기사 | 2004년05월23일 | 1과목 : 콘크리트공학 | 10. | 콘크리트의 중성화에 관한 설명으로 옳은 것은? |  | 1. 콘크리트의 중성화는 대기중의 탄산가스에 의해 콘크리트 중의 탄산칼슘이 수산화칼슘으로 변하는 것을 말한다. 2. 콘크리트의 표면에 타일을 붙이는 경우에도 중성화속도는 거의 변하지 않는다. 3. 중성화 깊이는 대기에 접한 기간의 대략 2승에 비례한다. 4. 현장에서 친 콘크리트 벽의 중성화 속도는 일반적으로 실내로 향한 면이 실외로 향한 면에 비하여 빠르다. 해설이 아직 작성되지 않았습니다.해설을 알고 계시다면 오른쪽 해설추가 기능을 이용하여 해설을 작성하여 다른분들과 함께 해설을 나누었으면 합니다.로그인 후 오류 신고 및 해설 작성 하시면 포인트가 제공됩니다.[포인트 모으기 및 사용법] | 4. 현장에서 친 콘크리트 벽의 중성화 속도는 일반적으로 실내로 향한 면이 실외로 향한 면에 비하여 빠르다. [포인트 모으기 및 사용법] | 정답률 : 알수없음
산업기사 | 건설재료시험산업기사 | 2004년05월23일 | 1과목 : 콘크리트공학 | 11. | 콘크리트의 수축균열을 방지하기 위한 대책으로 옳지 않은 것은? |  | 1. 단위수량을 적게 사용한다. 2. 분말도가 높은 시멘트를 사용한다. 3. 양생을 충분히 한다. 4. 철근을 많이 사용한다. 해설이 아직 작성되지 않았습니다.해설을 알고 계시다면 오른쪽 해설추가 기능을 이용하여 해설을 작성하여 다른분들과 함께 해설을 나누었으면 합니다.로그인 후 오류 신고 및 해설 작성 하시면 포인트가 제공됩니다.[포인트 모으기 및 사용법] | 2. 분말도가 높은 시멘트를 사용한다. [포인트 모으기 및 사용법] | 정답률 : 알수없음
산업기사 | 건설재료시험산업기사 | 2004년05월23일 | 1과목 : 콘크리트공학 | 12. | 수밀성이 좋은 콘크리트를 만들기 위한 조치로서 적당하지 않는 것은? |  | 1. 물-시멘트비를 증가시켜 콘크리트의 밀도를 촘촘하게 한다. 2. 습윤양생을 실시하여 건조수축을 줄여 공극이 서로 연결되지 않게 한다. 3. 좋은 품질의 AE제나 감수제를 사용한다. 4. 블리딩을 작게 한다. 해설이 아직 작성되지 않았습니다.해설을 알고 계시다면 오른쪽 해설추가 기능을 이용하여 해설을 작성하여 다른분들과 함께 해설을 나누었으면 합니다.로그인 후 오류 신고 및 해설 작성 하시면 포인트가 제공됩니다.[포인트 모으기 및 사용법] | 1. 물-시멘트비를 증가시켜 콘크리트의 밀도를 촘촘하게 한다. [포인트 모으기 및 사용법] | 정답률 : 40%
산업기사 | 건설재료시험산업기사 | 2004년05월23일 | 1과목 : 콘크리트공학 | 13. | 긴급 보수가 필요한 경우 다음 중 적당한 시멘트의 종류는? |  | 1. 알루미나 시멘트 2. 실리카 시멘트 3. 고로시멘트 4. 중용열 포틀랜드 시멘트 해설이 아직 작성되지 않았습니다.해설을 알고 계시다면 오른쪽 해설추가 기능을 이용하여 해설을 작성하여 다른분들과 함께 해설을 나누었으면 합니다.로그인 후 오류 신고 및 해설 작성 하시면 포인트가 제공됩니다.[포인트 모으기 및 사용법] | 1. 알루미나 시멘트 [포인트 모으기 및 사용법] | 정답률 : 60%
산업기사 | 건설재료시험산업기사 | 2004년05월23일 | 1과목 : 콘크리트공학 | 14. | 진동다짐을 할 때 진동기를 아래층 콘크리트 속에 얼마정도 찔러 넣어야 하는가? |  | 1. 5cm 2. 10cm 3. 15cm 4. 20cm 해설이 아직 작성되지 않았습니다.해설을 알고 계시다면 오른쪽 해설추가 기능을 이용하여 해설을 작성하여 다른분들과 함께 해설을 나누었으면 합니다.로그인 후 오류 신고 및 해설 작성 하시면 포인트가 제공됩니다.[포인트 모으기 및 사용법] | 2. 10cm [포인트 모으기 및 사용법] | 정답률 : 39%
산업기사 | 건설재료시험산업기사 | 2004년05월23일 | 1과목 : 콘크리트공학 | 15. | 육상이나 해상의 공기 중에서 시공하는 해양콘크리트에 대한 설명 중 틀린 것은? |  | 1. 시멘트는 해수의 작용에 내구적인 고로슬래그시멘트, 플라이애시시멘트 등의 혼합시멘트가 좋다. 2. 콘크리트가 충분히 경화되기 전에 직접 해수에 닿지 않도록 보호해야 한다. 3. 해양구조물에서는 시공이음부를 둘 경우 성능 저하가 생기기 쉬우므로 가능한 피해야 한다. 4. 해양콘크리트 제조시 건조수축 및 온도응력을 피하기 위하여 단위시멘트량을 가능한 작게 한다. 해설이 아직 작성되지 않았습니다.해설을 알고 계시다면 오른쪽 해설추가 기능을 이용하여 해설을 작성하여 다른분들과 함께 해설을 나누었으면 합니다.로그인 후 오류 신고 및 해설 작성 하시면 포인트가 제공됩니다.[포인트 모으기 및 사용법] | 4. 해양콘크리트 제조시 건조수축 및 온도응력을 피하기 위하여 단위시멘트량을 가능한 작게 한다. [포인트 모으기 및 사용법] | 정답률 : 알수없음
산업기사 | 건설재료시험산업기사 | 2004년05월23일 | 1과목 : 콘크리트공학 | 16. | 콘크리트 1m3를 만드는데 필요한 골재의 절대용적이 0.65m3이며, 잔골재율(S/a)이 40%일 때 단위 굵은골재량은 얼마인가? (단, 굵은골재의 비중 2.65) |  | 1. 650 kg/m3 2. 689 kg/m3 3. 1,034kg/m3 4. 1,590 kg/m3 해설이 아직 작성되지 않았습니다.해설을 알고 계시다면 오른쪽 해설추가 기능을 이용하여 해설을 작성하여 다른분들과 함께 해설을 나누었으면 합니다.로그인 후 오류 신고 및 해설 작성 하시면 포인트가 제공됩니다.[포인트 모으기 및 사용법] | 3. 1,034kg/m3 [포인트 모으기 및 사용법] | 정답률 : 알수없음
산업기사 | 건설재료시험산업기사 | 2004년05월23일 | 1과목 : 콘크리트공학 | 17. | 외기온도가 25℃를 넘을 때 양질의 지연제 등을 사용하지 않는다면 일반적으로 비비기로부터 치기가 끝날 때까지의 시간은 얼마로 제한되는가? |  | 1. 30 분 2. 60 분 3. 90 분 4. 120 분 해설이 아직 작성되지 않았습니다.해설을 알고 계시다면 오른쪽 해설추가 기능을 이용하여 해설을 작성하여 다른분들과 함께 해설을 나누었으면 합니다.로그인 후 오류 신고 및 해설 작성 하시면 포인트가 제공됩니다.[포인트 모으기 및 사용법] | 3. 90 분 [포인트 모으기 및 사용법] | 정답률 : 알수없음
산업기사 | 건설재료시험산업기사 | 2004년05월23일 | 1과목 : 콘크리트공학 | 18. | 표면건조포화상태와 공기중 건조상태의 함수량의 차이를 나타내는 용어는? |  | 1. 흡수량 2. 유효흡수량 3. 표면수량 4. 절대흡수량 해설이 아직 작성되지 않았습니다.해설을 알고 계시다면 오른쪽 해설추가 기능을 이용하여 해설을 작성하여 다른분들과 함께 해설을 나누었으면 합니다.로그인 후 오류 신고 및 해설 작성 하시면 포인트가 제공됩니다.[포인트 모으기 및 사용법] | 2. 유효흡수량 [포인트 모으기 및 사용법] | 정답률 : 37%
산업기사 | 건설재료시험산업기사 | 2004년05월23일 | 1과목 : 콘크리트공학 | 19. | 다음 중 공사 후에 시행하는 콘크리트의 품질관리 항목으로 적절한 것은? |  | 1. 입도 시험 2. 공기량 시험 3. 반발경도 시험 4. 로스앤젤레스 시험 해설이 아직 작성되지 않았습니다.해설을 알고 계시다면 오른쪽 해설추가 기능을 이용하여 해설을 작성하여 다른분들과 함께 해설을 나누었으면 합니다.로그인 후 오류 신고 및 해설 작성 하시면 포인트가 제공됩니다.[포인트 모으기 및 사용법] | 3. 반발경도 시험 [포인트 모으기 및 사용법] | 정답률 : 42%
산업기사 | 건설재료시험산업기사 | 2004년05월23일 | 1과목 : 콘크리트공학 | 20. | 매스콘크리트의 온도균열 제어대책으로 거리가 먼 것은? |  | 1. 파이프 쿨링(pipe-cooling) 2. 블록분할과 콘크리트 치기의 시간간격의 적절한 선정 3. 프리웨팅(pre-wetting) 4. 프리쿨링(pre-cooling) 해설이 아직 작성되지 않았습니다.해설을 알고 계시다면 오른쪽 해설추가 기능을 이용하여 해설을 작성하여 다른분들과 함께 해설을 나누었으면 합니다.로그인 후 오류 신고 및 해설 작성 하시면 포인트가 제공됩니다.[포인트 모으기 및 사용법] | 3. 프리웨팅(pre-wetting) [포인트 모으기 및 사용법] | 정답률 : 알수없음
산업기사 | 건설재료시험산업기사 | 2004년05월23일 | 2과목 : 건설재료 및 시험 | 21. | 다음 중에서 폭발력이 가장 강하고 수중에서도 폭발할 수 있는 다이너마이트(dynamite)는 어느 것인가? |  | 1. 규조토 다이너마이트 2. 교질 다이너마이트 3. 스트레이트 다이너마이트 4. 분상 다이너마이트 해설이 아직 작성되지 않았습니다.해설을 알고 계시다면 오른쪽 해설추가 기능을 이용하여 해설을 작성하여 다른분들과 함께 해설을 나누었으면 합니다.로그인 후 오류 신고 및 해설 작성 하시면 포인트가 제공됩니다.[포인트 모으기 및 사용법] | 2. 교질 다이너마이트 [포인트 모으기 및 사용법] | 정답률 : 67%
산업기사 | 건설재료시험산업기사 | 2004년05월23일 | 2과목 : 건설재료 및 시험 | 22. | 건설공사에 사용되는 그라우트(grout)용 혼화제로써 필요한 성질을 나열한 것 중 옳지 않은 것은? |  | 1. 그라우트를 수축시켜야 한다. 2. 블리딩(bleeding)이 없어야 한다. 3. 재료의 분리가 없어야 한다. 4. 그라우트 주입이 쉬워야 한다. 해설이 아직 작성되지 않았습니다.해설을 알고 계시다면 오른쪽 해설추가 기능을 이용하여 해설을 작성하여 다른분들과 함께 해설을 나누었으면 합니다.로그인 후 오류 신고 및 해설 작성 하시면 포인트가 제공됩니다.[포인트 모으기 및 사용법] | 1. 그라우트를 수축시켜야 한다. [포인트 모으기 및 사용법] | 정답률 : 알수없음
산업기사 | 건설재료시험산업기사 | 2004년05월23일 | 2과목 : 건설재료 및 시험 | 23. | 다음 설명중 플라스틱 재료의 일반적 성질이 아닌 것은? |  | 1. 소성, 가공성이 좋다. 2. 전기 절연성이 크다. 3. 접착력이 작으며 전성이 있다. 4. 내산성과 내알칼리성이 있다. 해설이 아직 작성되지 않았습니다.해설을 알고 계시다면 오른쪽 해설추가 기능을 이용하여 해설을 작성하여 다른분들과 함께 해설을 나누었으면 합니다.로그인 후 오류 신고 및 해설 작성 하시면 포인트가 제공됩니다.[포인트 모으기 및 사용법] | 3. 접착력이 작으며 전성이 있다. [포인트 모으기 및 사용법] | 정답률 : 알수없음
산업기사 | 건설재료시험산업기사 | 2004년05월23일 | 2과목 : 건설재료 및 시험 | 24. | 건설공사 품질시험기준중 되메우기 및 구조물 뒷채움의 입도시험의 시험빈도는? |  | 1. 500m3 마다 2. 400m3 마다 3. 필요시 4. 토질변화시마다 해설이 아직 작성되지 않았습니다.해설을 알고 계시다면 오른쪽 해설추가 기능을 이용하여 해설을 작성하여 다른분들과 함께 해설을 나누었으면 합니다.로그인 후 오류 신고 및 해설 작성 하시면 포인트가 제공됩니다.[포인트 모으기 및 사용법] | 4. 토질변화시마다 [포인트 모으기 및 사용법] | 정답률 : 47%
산업기사 | 건설재료시험산업기사 | 2004년05월23일 | 2과목 : 건설재료 및 시험 | 25. | 골재의 취급과 저장에 대한 설명 중 옳지 않은 것은? |  | 1. 표면수가 균등하게 되도록 저장 하여야 한다. 2. 굵은골재를 취급할 때에는 대소알을 분리하여야 한다. 3. 여름철에는 직사광선을 피할 수 있는 시설을 하여야 한다. 4. 종류가 다른 골재는 각각 구분하여 따로 따로 저장하여야 한다. 해설이 아직 작성되지 않았습니다.해설을 알고 계시다면 오른쪽 해설추가 기능을 이용하여 해설을 작성하여 다른분들과 함께 해설을 나누었으면 합니다.로그인 후 오류 신고 및 해설 작성 하시면 포인트가 제공됩니다.[포인트 모으기 및 사용법] | 2. 굵은골재를 취급할 때에는 대소알을 분리하여야 한다. [포인트 모으기 및 사용법] | 정답률 : 50%
산업기사 | 건설재료시험산업기사 | 2004년05월23일 | 2과목 : 건설재료 및 시험 | 26. | 조립률이 3.20의 잔골재와 2.50의 굵은 골재를 중량이 1:2의 비율로 혼합하였다. 이 골재의 조립률은? |  | 1. 2.50 2. 2.73 3. 3.50 4. 1.90 해설이 아직 작성되지 않았습니다.해설을 알고 계시다면 오른쪽 해설추가 기능을 이용하여 해설을 작성하여 다른분들과 함께 해설을 나누었으면 합니다.로그인 후 오류 신고 및 해설 작성 하시면 포인트가 제공됩니다.[포인트 모으기 및 사용법] | 2. 2.73 [포인트 모으기 및 사용법] | 정답률 : 알수없음
산업기사 | 건설재료시험산업기사 | 2004년05월23일 | 2과목 : 건설재료 및 시험 | 27. | 화강암의 특징으로 옳지 않은 것은? |  | 1. 조직이 균일하고 내구성 및 강도가 크다. 2. 외관이 아름답기 때문에 장식재로 쓸 수 있다. 3. 내화성이 우수하여 고열을 받는 곳에 적당하다. 4. 경도 및 자중이 커서 가공 및 시공이 곤란하다. 해설이 아직 작성되지 않았습니다.해설을 알고 계시다면 오른쪽 해설추가 기능을 이용하여 해설을 작성하여 다른분들과 함께 해설을 나누었으면 합니다.로그인 후 오류 신고 및 해설 작성 하시면 포인트가 제공됩니다.[포인트 모으기 및 사용법] | 3. 내화성이 우수하여 고열을 받는 곳에 적당하다. [포인트 모으기 및 사용법] | 정답률 : 40%
산업기사 | 건설재료시험산업기사 | 2004년05월23일 | 2과목 : 건설재료 및 시험 | 28. | 르샤틀리에 비중병의 0.7mL까지 광유를 주입하고 시멘트 64g을 가하여 눈금 21.9mL증가되었을 때 이 시멘트의 비중은? |  | 1. 3.01 2. 3.02 3. 3.03 4. 3.04 해설이 아직 작성되지 않았습니다.해설을 알고 계시다면 오른쪽 해설추가 기능을 이용하여 해설을 작성하여 다른분들과 함께 해설을 나누었으면 합니다.로그인 후 오류 신고 및 해설 작성 하시면 포인트가 제공됩니다.[포인트 모으기 및 사용법] | 2. 3.02 [포인트 모으기 및 사용법] | 정답률 : 55%
산업기사 | 건설재료시험산업기사 | 2004년05월23일 | 2과목 : 건설재료 및 시험 | 29. | 다음 중 강재의 경도시험 방법에 속하지 않는 것은? |  | 1. 비커스(vicker's) 2. 로크웰 (rockwell) 3. 아이조드 (izod) 4. 쇼어 (shore) 해설이 아직 작성되지 않았습니다.해설을 알고 계시다면 오른쪽 해설추가 기능을 이용하여 해설을 작성하여 다른분들과 함께 해설을 나누었으면 합니다.로그인 후 오류 신고 및 해설 작성 하시면 포인트가 제공됩니다.[포인트 모으기 및 사용법] | 3. 아이조드 (izod) [포인트 모으기 및 사용법] | 정답률 : 37%
산업기사 | 건설재료시험산업기사 | 2004년05월23일 | 2과목 : 건설재료 및 시험 | 30. | 철근 콘크리트용 굵은골재의 최대치수에 관한 설명으로 틀린 것은? |  | 1. 일반적인 경우는 20mm 또는 25mm가 표준이다. 2. 단면이 큰 경우는 40mm가 표준이다. 3. 철근 최소 수평 순간격의 4/5를 넘어서는 안된다. 4. 부재최소치수의 1/5을 넘어서는 안된다. 해설이 아직 작성되지 않았습니다.해설을 알고 계시다면 오른쪽 해설추가 기능을 이용하여 해설을 작성하여 다른분들과 함께 해설을 나누었으면 합니다.로그인 후 오류 신고 및 해설 작성 하시면 포인트가 제공됩니다.[포인트 모으기 및 사용법] | 3. 철근 최소 수평 순간격의 4/5를 넘어서는 안된다. [포인트 모으기 및 사용법] | 정답률 : 알수없음
산업기사 | 건설재료시험산업기사 | 2004년05월23일 | 2과목 : 건설재료 및 시험 | 31. | 다음 재료의 기계적 성질 중 외력을 받을 때 변형 유발 정도를 표현하는 성질에 대한 용어는? |  | 1. 강성 2. 연성 3. 인성 4. 취성 해설이 아직 작성되지 않았습니다.해설을 알고 계시다면 오른쪽 해설추가 기능을 이용하여 해설을 작성하여 다른분들과 함께 해설을 나누었으면 합니다.로그인 후 오류 신고 및 해설 작성 하시면 포인트가 제공됩니다.[포인트 모으기 및 사용법] | 1. 강성 [포인트 모으기 및 사용법] | 정답률 : 39%
산업기사 | 건설재료시험산업기사 | 2004년05월23일 | 2과목 : 건설재료 및 시험 | 32. | 토목분야의 건설공사 품질시험기준 중 아스팔트 포장의 혼합물 포설시에 혼합물의 밀도 및 두께시험은 포설 1층당 몇 아르 마다 실시하는가? |  | 1. 5 아르 2. 30 아르 3. 50 아르 4. 100 아르 해설이 아직 작성되지 않았습니다.해설을 알고 계시다면 오른쪽 해설추가 기능을 이용하여 해설을 작성하여 다른분들과 함께 해설을 나누었으면 합니다.로그인 후 오류 신고 및 해설 작성 하시면 포인트가 제공됩니다.[포인트 모으기 및 사용법] | 2. 30 아르 [포인트 모으기 및 사용법] | 정답률 : 알수없음
산업기사 | 건설재료시험산업기사 | 2004년05월23일 | 2과목 : 건설재료 및 시험 | 33. | 강철의 지나친 취성과 경도를 줄이고 적당한 인성을 주기위하여 변태온도 이하로 다시 가열하여 서서히 냉각하는 열처리를 무엇이라 하는가? |  | 1. 불림 2. 풀림 3. 뜨임 4. 담금질 해설이 아직 작성되지 않았습니다.해설을 알고 계시다면 오른쪽 해설추가 기능을 이용하여 해설을 작성하여 다른분들과 함께 해설을 나누었으면 합니다.로그인 후 오류 신고 및 해설 작성 하시면 포인트가 제공됩니다.[포인트 모으기 및 사용법] | 3. 뜨임 [포인트 모으기 및 사용법] | 정답률 : 20%
산업기사 | 건설재료시험산업기사 | 2004년05월23일 | 2과목 : 건설재료 및 시험 | 34. | Asphalt 침입도 시험시의 표준온도는 얼마인가? |  | 1. 20℃ 2. 23℃ 3. 18℃ 4. 25℃ 해설이 아직 작성되지 않았습니다.해설을 알고 계시다면 오른쪽 해설추가 기능을 이용하여 해설을 작성하여 다른분들과 함께 해설을 나누었으면 합니다.로그인 후 오류 신고 및 해설 작성 하시면 포인트가 제공됩니다.[포인트 모으기 및 사용법] | 4. 25℃ [포인트 모으기 및 사용법] | 정답률 : 28%
산업기사 | 건설재료시험산업기사 | 2004년05월23일 | 2과목 : 건설재료 및 시험 | 35. | 포졸란(pozzolan)을 사용한 콘크리트의 특징이 아닌 것은? |  | 1. 워커빌리티가 좋다. 2. 수밀성이 크다. 3. 발열량이 적다. 4. 건조수축이 작다. 해설이 아직 작성되지 않았습니다.해설을 알고 계시다면 오른쪽 해설추가 기능을 이용하여 해설을 작성하여 다른분들과 함께 해설을 나누었으면 합니다.로그인 후 오류 신고 및 해설 작성 하시면 포인트가 제공됩니다.[포인트 모으기 및 사용법] | 4. 건조수축이 작다. [포인트 모으기 및 사용법] | 정답률 : 알수없음
산업기사 | 건설재료시험산업기사 | 2004년05월23일 | 2과목 : 건설재료 및 시험 | 36. | 시멘트의 비중이 낮아지는 원인으로 맞지 않는 것은? |  | 1. 시멘트 클링커 소성이 불충분하였을 때 2. 시멘트의 저장기간이 길어 풍화되었을 때 3. 분쇄한 클링커의 강열감량이 낮았을 때 4. 고로슬래그, 포졸란 등 광물질 재료의 혼합비율이 높을 때 해설이 아직 작성되지 않았습니다.해설을 알고 계시다면 오른쪽 해설추가 기능을 이용하여 해설을 작성하여 다른분들과 함께 해설을 나누었으면 합니다.로그인 후 오류 신고 및 해설 작성 하시면 포인트가 제공됩니다.[포인트 모으기 및 사용법] | 3. 분쇄한 클링커의 강열감량이 낮았을 때 [포인트 모으기 및 사용법] | 정답률 : 24%
산업기사 | 건설재료시험산업기사 | 2004년05월23일 | 2과목 : 건설재료 및 시험 | 37. | 다음중 포틀랜드 시멘트의 주성분으로 짝지워진 것은 어느 것인가? |  | 1. CaSO4, SiO2, Fe2O3, MgO 2. CaSO4, SiO2, Fe2O3, Al2O3 3. CaO, SiO2, Fe2O3, MgO 4. CaO, SiO2, Fe2O3, Al2O3 해설이 아직 작성되지 않았습니다.해설을 알고 계시다면 오른쪽 해설추가 기능을 이용하여 해설을 작성하여 다른분들과 함께 해설을 나누었으면 합니다.로그인 후 오류 신고 및 해설 작성 하시면 포인트가 제공됩니다.[포인트 모으기 및 사용법] | 4. CaO, SiO2, Fe2O3, Al2O3 [포인트 모으기 및 사용법] | 정답률 : 0%
산업기사 | 건설재료시험산업기사 | 2004년05월23일 | 2과목 : 건설재료 및 시험 | 38. | 고무화 아스팔트는 스트레이트 아스팔트에 비해 잇점이 있다. 잇점에 대한 설명 중 틀린 것은? |  | 1. 탄성 및 충격저항이 크다. 2. 감온성이 크다. 3. 마찰계수와 내후성이 크다. 4. 부착력과 응집력이 크다. 해설이 아직 작성되지 않았습니다.해설을 알고 계시다면 오른쪽 해설추가 기능을 이용하여 해설을 작성하여 다른분들과 함께 해설을 나누었으면 합니다.로그인 후 오류 신고 및 해설 작성 하시면 포인트가 제공됩니다.[포인트 모으기 및 사용법] | 2. 감온성이 크다. [포인트 모으기 및 사용법] | 정답률 : 31%
산업기사 | 건설재료시험산업기사 | 2004년05월23일 | 2과목 : 건설재료 및 시험 | 39. | 콘크리트용 혼화재인 실리카흄에 대한 설명으로 틀린 것은? |  | 1. 평균입경이 0.02∼0.54㎛인 구형의 초미립자로서 시멘트 수화물과 강력한 포졸란반응을 한다. 2. 비중이 보통시멘트보다 약간 작은 2.1∼2.2 정도이며 비표면적은 보통시멘트의 70∼80배 정도이다. 3. 실리카흄은 초기수화반응이 크게 일어나므로 반드시 응결지연제와 같이 사용해야 하며 고강도콘크리트에 주로 사용한다. 4. 실리카흄은 시멘트경화체의 공극충전효과와 포졸란 반응으로 강도증진효과가 우수하다. 해설이 아직 작성되지 않았습니다.해설을 알고 계시다면 오른쪽 해설추가 기능을 이용하여 해설을 작성하여 다른분들과 함께 해설을 나누었으면 합니다.로그인 후 오류 신고 및 해설 작성 하시면 포인트가 제공됩니다.[포인트 모으기 및 사용법] | 3. 실리카흄은 초기수화반응이 크게 일어나므로 반드시 응결지연제와 같이 사용해야 하며 고강도콘크리트에 주로 사용한다. [포인트 모으기 및 사용법] | 정답률 : 37%
산업기사 | 건설재료시험산업기사 | 2004년05월23일 | 2과목 : 건설재료 및 시험 | 40. | 아스팔트의 물리적 성질에 대한 설명으로 옳은 것은? |  | 1. 시료의 양단을 잡아당겨 시료가 끊어질 때까지의 늘어난 길이로 아스팔트의 강성을 측정한다. 2. 온도 변화에 따라 아스팔트의 컨시스턴시가 변화하기 쉬운 정도를 신도라 한다. 3. 아스팔트를 가열하여 불을 가까이 하는 순간에 불이 붙을 때의 온도를 연소점이라 한다. 4. 아스팔트의 컨시스턴시와 교착력을 나타내는 성질을 점도라 한다. 해설이 아직 작성되지 않았습니다.해설을 알고 계시다면 오른쪽 해설추가 기능을 이용하여 해설을 작성하여 다른분들과 함께 해설을 나누었으면 합니다.로그인 후 오류 신고 및 해설 작성 하시면 포인트가 제공됩니다.[포인트 모으기 및 사용법] | 3. 아스팔트를 가열하여 불을 가까이 하는 순간에 불이 붙을 때의 온도를 연소점이라 한다. [포인트 모으기 및 사용법] | 정답률 : 알수없음
산업기사 | 건설재료시험산업기사 | 2004년05월23일 | 3과목 : 건설시공학 | 41. | 기설(旣設)구조물에 대하여 기초부분을 신설, 개축, 또는 보강하는 공법으로서 고층건물의 시가지등에서 지하철을 건설하면서 이용되는 공법은? |  | 1. 언더피닝 공법 2. 웰포인트 공법 3. 프리로딩 공법 4. 샌드드레인 공법 해설이 아직 작성되지 않았습니다.해설을 알고 계시다면 오른쪽 해설추가 기능을 이용하여 해설을 작성하여 다른분들과 함께 해설을 나누었으면 합니다.로그인 후 오류 신고 및 해설 작성 하시면 포인트가 제공됩니다.[포인트 모으기 및 사용법] | 1. 언더피닝 공법 [포인트 모으기 및 사용법] | 정답률 : 알수없음
산업기사 | 건설재료시험산업기사 | 2004년05월23일 | 3과목 : 건설시공학 | 42. | 역청계 포장의 유지수선으로 포장의 표층뿐만 아니라 필요에 따라서는 기층, 보조기층을 절취하고 아스팔트 혼합물로 채우는 방법은? |  | 1. 표면처리 2. 패칭(Patching) 3. 덧씌우기 4. 파상고르기 해설이 아직 작성되지 않았습니다.해설을 알고 계시다면 오른쪽 해설추가 기능을 이용하여 해설을 작성하여 다른분들과 함께 해설을 나누었으면 합니다.로그인 후 오류 신고 및 해설 작성 하시면 포인트가 제공됩니다.[포인트 모으기 및 사용법] | 2. 패칭(Patching) [포인트 모으기 및 사용법] | 정답률 : 55%
산업기사 | 건설재료시험산업기사 | 2004년05월23일 | 3과목 : 건설시공학 | 43. | Shield 공법의 합당한 지질은? |  | 1. 연약 지반 2. 보통 흙 3. 풍화암 4. 경암 해설이 아직 작성되지 않았습니다.해설을 알고 계시다면 오른쪽 해설추가 기능을 이용하여 해설을 작성하여 다른분들과 함께 해설을 나누었으면 합니다.로그인 후 오류 신고 및 해설 작성 하시면 포인트가 제공됩니다.[포인트 모으기 및 사용법] | 1. 연약 지반 [포인트 모으기 및 사용법] | 정답률 : 알수없음
산업기사 | 건설재료시험산업기사 | 2004년05월23일 | 3과목 : 건설시공학 | 44. | 부벽식 댐에 대한 설명 중 틀린 것은? |  | 1. 지반이 비교적 연약한 곳에 유리하다. 2. 댐 재료가 얻기 힘들 때 좋다. 3. 지지력은 중력댐보다 크다. 4. 강성이 약하고 지진에 대한 저항이 적다. 해설이 아직 작성되지 않았습니다.해설을 알고 계시다면 오른쪽 해설추가 기능을 이용하여 해설을 작성하여 다른분들과 함께 해설을 나누었으면 합니다.로그인 후 오류 신고 및 해설 작성 하시면 포인트가 제공됩니다.[포인트 모으기 및 사용법] | 3. 지지력은 중력댐보다 크다. [포인트 모으기 및 사용법] | 정답률 : 27%
산업기사 | 건설재료시험산업기사 | 2004년05월23일 | 3과목 : 건설시공학 | 45. | 다음중 교각의 세굴방지 공법이 아닌 것은? |  | 1. 사석공(捨石工) 2. 이불망태공 3. 수제공(水制工) 4. 침매공(沈埋工) 해설이 아직 작성되지 않았습니다.해설을 알고 계시다면 오른쪽 해설추가 기능을 이용하여 해설을 작성하여 다른분들과 함께 해설을 나누었으면 합니다.로그인 후 오류 신고 및 해설 작성 하시면 포인트가 제공됩니다.[포인트 모으기 및 사용법] | 4. 침매공(沈埋工) [포인트 모으기 및 사용법] | 정답률 : 42%
산업기사 | 건설재료시험산업기사 | 2004년05월23일 | 3과목 : 건설시공학 | 46. | 다음과 같은 공정표에서 주공정(CP)을 옳게 나타낸 것은? | R0lGODlh+ABTAHcAACH5BAAAAAAALAAAAAD4AFMAggAAAEBAQICAgMDAwP///wAAAAAAAAAAAAj+AAkIHEiwoMGDCBMqXMiwocOHECNKnEixosWLGDNq3Mixo8ePIEOKHEmypMmTKFOqXMmypcuXMGPKnElSAAAAAmjq3MnTo82eQIMKhXgTwNCjSJHiFBAgqdOnPHNCnUpV5QCBRqtq3QqSqc2mXMOK1Zh1rNmzaNOqXcsW6QABcOPKnfs27tWcVwXmNbi3rd+TNufCDXCTcNGlhxMrXsy4sePHkBcL6Ps3KNyPZWXeHKg4cOWjlz8nxClaKOnSB0+j5ql6NWewrnWGjo1VKu2Zs2m3vg0zd+zdvF36dg08OMviqJEbTzl8tfLlgG3rlg59ZfPk1Kszz+6cu3aDzyn+Xi8d/nsArx3PBy9fnf3E8Q0za3VvfEBR7xbhLySs0z7+0f+JZ1iAUPlHAH8c6ZeQTfLBRBiBBX0VknpnkfZTghAaFFiDLuFEH4OHYYaWfXdxaBGFEYFlonVG0WffYbBtBABlL60oUVE+ZUgQiPSNlFWPien4kI0o8XgfjQ+9haRDbx0WV496DQYlQXXBteSQIRKFY0cK1nTTZAPB9aVVX811X37i3QdijBTNmGJjYFZEJEP2PbhURFumNuVFeYY5Zkpn+vknYE4KOueCFjn2kIQJvXjSi/g9iBJhbArK3JeUMQVApSQVJt2Lhx7o5o7ghRrRAJluumOcAhF2ZUf+gx7EIKGjyronRXUueNOrWMm3WUG/cjlosARkKdCsHhGLbK+teVYSsQhBK5KzCC2bEIJ+ariUYGDGKRWBhn257IUoFsspRkWpRy2JB+5loE+bSuUosJnZB5KkehEbLkHSgpeatpEFDBmwx2YmcMBGdhZmmNL1i26I1DJL8Ecg5nQhZ3oyBFyDgXHr8ceCMcYXU/R+qSalB0NG48XMpuxyoPli22vHX8Ub71zngZwwtHcCG+DGBsm8UcW1DfQWp6ome3JxAfSVNAE0vgU1w1FPNhmMmvrMcrHb6uy1mYqxiZjTAUZcbKkU+1rW1gULieXaqq1tm9lkbUktjw2DlBj+Ade1NiejC/N7q0T4MhjXQEIP3Veu+YpJkKsUxwh4XfhCbSqeT7NsW9yH9kmv2/k5XPDlfAYLs+ciScvy4DeWtdnqoXoaYVG8Cluctc8iN+9Ju+pa+0aQH4teq08ztLOxj3r6ZGEqVTy34SlBqiGlKEFategK7c31cYtx/xjoGd3XIvImkQ89WeB79HtIagr2bvSaOpm+RaAyxurDt2kP3vxiEd0rZvzjipGQxLqwFMpHAdyKwvZHGx6diyOkUwvdMNZAxfgogmiZIFZ406QExic4bOOXBwVYPgyeJYRtW08JeYPCot2mhbAyoVlgKMMKrfCFtWIgb2qoJRbaqIDnYuEhlnyYvREqsHxGfE9mYNiVFb2PJdRJ4pDKBxNfNW9FGjQJtVDXqRu2hE1SbEgLbbK+e52GNOXq1ANhFcaIRPGKvqsRXrIiNUJR8SXUAaIbsShEdBVMeMzxIhQLkkYvxbFDcwzcSdYIwT6iaVWX0lUbiSIVC00yWo7UWCY1UsahOTGHKzmNV0B5wRK+7JSMCVdhHiSXrn3tlXFJnNFuxrev3WVqVDOaeFSixyKdjTOoDGYwdSXMYhozZTnBkYcuSZu9dIlhsIymNAWTM694rTDpOp79vsPNbnrzm+AMpzjHSc5yciUgADs= | 1. 1-3-5 , 21일 2. 1-3-4-5 , 22일 3. 1-2-3-4-5 , 21일 4. 1-2-4-5 , 18일 해설이 아직 작성되지 않았습니다.해설을 알고 계시다면 오른쪽 해설추가 기능을 이용하여 해설을 작성하여 다른분들과 함께 해설을 나누었으면 합니다.로그인 후 오류 신고 및 해설 작성 하시면 포인트가 제공됩니다.[포인트 모으기 및 사용법] | 2. 1-3-4-5 , 22일 [포인트 모으기 및 사용법] | 정답률 : 알수없음
산업기사 | 건설재료시험산업기사 | 2004년05월23일 | 3과목 : 건설시공학 | 47. | 히빙방지 대책으로 다음에서 틀린 것은? |  | 1. 표토를 깍아내어 위의 흙하중을 작게한다. 2. 굴착면에 하중을 가해준다. 3. 지반개량을 한다. 4. 흙막이 벽의 관입깊이를 작게한다. 해설이 아직 작성되지 않았습니다.해설을 알고 계시다면 오른쪽 해설추가 기능을 이용하여 해설을 작성하여 다른분들과 함께 해설을 나누었으면 합니다.로그인 후 오류 신고 및 해설 작성 하시면 포인트가 제공됩니다.[포인트 모으기 및 사용법] | 4. 흙막이 벽의 관입깊이를 작게한다. [포인트 모으기 및 사용법] | 정답률 : 37%
산업기사 | 건설재료시험산업기사 | 2004년05월23일 | 3과목 : 건설시공학 | 48. | 성토와 구조물 접속부의 뒤채움 재료가 갖추어야 할 조건 중 옳지 않은 것은? |  | 1. 다짐이 양호해야 한다. 2. 투수성이 좋아야 한다. 3. 압축성이어야 한다. 4. 물의 침입에 의한 강도감소가 적은 재료라야 한다. 해설이 아직 작성되지 않았습니다.해설을 알고 계시다면 오른쪽 해설추가 기능을 이용하여 해설을 작성하여 다른분들과 함께 해설을 나누었으면 합니다.로그인 후 오류 신고 및 해설 작성 하시면 포인트가 제공됩니다.[포인트 모으기 및 사용법] | 3. 압축성이어야 한다. [포인트 모으기 및 사용법] | 정답률 : 37%
산업기사 | 건설재료시험산업기사 | 2004년05월23일 | 3과목 : 건설시공학 | 49. | 본바닥 토량이 800m3이고, 덤프트럭(6m3적재량)1대로 운반하면 운반 소요 일수는? (단, 1대 1일 운반 횟수 10회, 토량변화율 (L)은 1.20) |  | 1. 10일 2. 16일 3. 19일 4. 20일 해설이 아직 작성되지 않았습니다.해설을 알고 계시다면 오른쪽 해설추가 기능을 이용하여 해설을 작성하여 다른분들과 함께 해설을 나누었으면 합니다.로그인 후 오류 신고 및 해설 작성 하시면 포인트가 제공됩니다.[포인트 모으기 및 사용법] | 2. 16일 [포인트 모으기 및 사용법] | 정답률 : 50%
산업기사 | 건설재료시험산업기사 | 2004년05월23일 | 3과목 : 건설시공학 | 50. | 수평층 쌓기에 대한 설명 중 옳지 않은 것은? |  | 1. 수평층 쌓기에는 후층쌓기와 박층쌓기가 있다. 2. 이 공법은 공사 중 압축이 적어 완성후에도 침하가 크다. 3. 저수지의 흙댐, 옹벽, 교대 등의 뒷채움 흙에 많이 사용하는 공법이다. 4. 공사 기간이 길어지고 공사비가 많이 드는 결점이 있다. 해설이 아직 작성되지 않았습니다.해설을 알고 계시다면 오른쪽 해설추가 기능을 이용하여 해설을 작성하여 다른분들과 함께 해설을 나누었으면 합니다.로그인 후 오류 신고 및 해설 작성 하시면 포인트가 제공됩니다.[포인트 모으기 및 사용법] | 2. 이 공법은 공사 중 압축이 적어 완성후에도 침하가 크다. [포인트 모으기 및 사용법] | 정답률 : 34%
산업기사 | 건설재료시험산업기사 | 2004년05월23일 | 3과목 : 건설시공학 | 51. | 용수, 배수, 운하등 성질이 다른 수로가 교차하지만 합류시킬 수 없을 때 또는 수로교로서는 안될 때 일반적으로 사용되는 관거는? |  | 1. 함거 2. 관암거 3. 다공관거 4. 사이펀관거 해설이 아직 작성되지 않았습니다.해설을 알고 계시다면 오른쪽 해설추가 기능을 이용하여 해설을 작성하여 다른분들과 함께 해설을 나누었으면 합니다.로그인 후 오류 신고 및 해설 작성 하시면 포인트가 제공됩니다.[포인트 모으기 및 사용법] | 4. 사이펀관거 [포인트 모으기 및 사용법] | 정답률 : 77%
산업기사 | 건설재료시험산업기사 | 2004년05월23일 | 3과목 : 건설시공학 | 52. | 다짐 유효깊이가 크고 흙덩어리를 분쇄하여 토립자를 이동 혼합하는 효과에 있어서 함수비의 조절도 되고 함수비가 높은 점토질의 다짐에 대단히 유리한 다짐 기계는? |  | 1. 진동롤러 2. 탬핑롤러 3. 탬퍼 4. 로드롤러 해설이 아직 작성되지 않았습니다.해설을 알고 계시다면 오른쪽 해설추가 기능을 이용하여 해설을 작성하여 다른분들과 함께 해설을 나누었으면 합니다.로그인 후 오류 신고 및 해설 작성 하시면 포인트가 제공됩니다.[포인트 모으기 및 사용법] | 2. 탬핑롤러 [포인트 모으기 및 사용법] | 정답률 : 54%
산업기사 | 건설재료시험산업기사 | 2004년05월23일 | 3과목 : 건설시공학 | 53. | 흙막이 구조물 등의 계측에서 계측 위치를 선정할 때의 위치선정이 잘못된 것은? |  | 1. 중요한 구조물이 인접하여 있는위치 2. 지하수위의 상승, 하강이 빈번하지 않은 위치 3. 공사에 의한 계측기의 훼손이 적은 위치 4. 흙막이 구조물이나 지반 조건이 특수한 위치 해설이 아직 작성되지 않았습니다.해설을 알고 계시다면 오른쪽 해설추가 기능을 이용하여 해설을 작성하여 다른분들과 함께 해설을 나누었으면 합니다.로그인 후 오류 신고 및 해설 작성 하시면 포인트가 제공됩니다.[포인트 모으기 및 사용법] | 2. 지하수위의 상승, 하강이 빈번하지 않은 위치 [포인트 모으기 및 사용법] | 정답률 : 알수없음
산업기사 | 건설재료시험산업기사 | 2004년05월23일 | 3과목 : 건설시공학 | 54. | 댐축조 공사에서 계획저수량 이상의 유입되는 홍수량을 안전하게 방류할 수 있도록 설치하는 것을 무엇이라 하는가? |  | 1. 검사랑 2. 여수로 3. 취수로 4. 조절부 해설이 아직 작성되지 않았습니다.해설을 알고 계시다면 오른쪽 해설추가 기능을 이용하여 해설을 작성하여 다른분들과 함께 해설을 나누었으면 합니다.로그인 후 오류 신고 및 해설 작성 하시면 포인트가 제공됩니다.[포인트 모으기 및 사용법] | 2. 여수로 [포인트 모으기 및 사용법] | 정답률 : 알수없음
산업기사 | 건설재료시험산업기사 | 2004년05월23일 | 3과목 : 건설시공학 | 55. | 옹벽의 시공에 관한 다음 설명중 옳은 것은? |  | 1. 기초는 견고한 지반이 아니어도 된다. 2. 뒤채움 돌은 다짐을 할 필요가 없다. 3. 수발공은 메워지지 않게 해야 한다. 4. 배면에는 지표수가 잘 침투하도록 하여야 한다. 해설이 아직 작성되지 않았습니다.해설을 알고 계시다면 오른쪽 해설추가 기능을 이용하여 해설을 작성하여 다른분들과 함께 해설을 나누었으면 합니다.로그인 후 오류 신고 및 해설 작성 하시면 포인트가 제공됩니다.[포인트 모으기 및 사용법] | 3. 수발공은 메워지지 않게 해야 한다. [포인트 모으기 및 사용법] | 정답률 : 37%
산업기사 | 건설재료시험산업기사 | 2004년05월23일 | 3과목 : 건설시공학 | 56. | 다음 용어중 토목공사의 끝손질면으로 토공의 균형을 이루도록하여 정하는 면은? |  | 1. 법면경사 2. 천단 3. 시공기면 4. 토공정규 해설이 아직 작성되지 않았습니다.해설을 알고 계시다면 오른쪽 해설추가 기능을 이용하여 해설을 작성하여 다른분들과 함께 해설을 나누었으면 합니다.로그인 후 오류 신고 및 해설 작성 하시면 포인트가 제공됩니다.[포인트 모으기 및 사용법] | 3. 시공기면 [포인트 모으기 및 사용법] | 정답률 : 67%
산업기사 | 건설재료시험산업기사 | 2004년05월23일 | 3과목 : 건설시공학 | 57. | 여러대의 착암기를 대차위에 장치하여 자유로이 상하 좌우로 이동시켜 임의의 위치에 고정시키면서 굴착작업을 편리하고 능률적으로 할 수 있게 한 장비는? |  | 1. 드리프터(drifter) 2. 스토퍼(stoper) 3. 씽커(sinker) 4. 점보드릴(jumbo drill) 해설이 아직 작성되지 않았습니다.해설을 알고 계시다면 오른쪽 해설추가 기능을 이용하여 해설을 작성하여 다른분들과 함께 해설을 나누었으면 합니다.로그인 후 오류 신고 및 해설 작성 하시면 포인트가 제공됩니다.[포인트 모으기 및 사용법] | 4. 점보드릴(jumbo drill) [포인트 모으기 및 사용법] | 정답률 : 27%
산업기사 | 건설재료시험산업기사 | 2004년05월23일 | 3과목 : 건설시공학 | 58. | 다음 중 연약 지반 개량 공법이 아닌 것은? |  | 1. 샌드 드레인 공법(Sand Drain) 2. 부사 공법(Sand mat) 3. 페이퍼 드레인 공법(Paper Drain) 4. 텍솔 공법(Texsol) 해설이 아직 작성되지 않았습니다.해설을 알고 계시다면 오른쪽 해설추가 기능을 이용하여 해설을 작성하여 다른분들과 함께 해설을 나누었으면 합니다.로그인 후 오류 신고 및 해설 작성 하시면 포인트가 제공됩니다.[포인트 모으기 및 사용법] | 4. 텍솔 공법(Texsol) [포인트 모으기 및 사용법] | 정답률 : 19%
산업기사 | 건설재료시험산업기사 | 2004년05월23일 | 3과목 : 건설시공학 | 59. | 교통하중이나 포장 등 상부하중을 최종적으로 지지하는 포장의 기초부분을 무엇이라 하는가? |  | 1. 보조기층 2. 동상방지층 3. 중간층 4. 노상층 해설이 아직 작성되지 않았습니다.해설을 알고 계시다면 오른쪽 해설추가 기능을 이용하여 해설을 작성하여 다른분들과 함께 해설을 나누었으면 합니다.로그인 후 오류 신고 및 해설 작성 하시면 포인트가 제공됩니다.[포인트 모으기 및 사용법] | 4. 노상층 [포인트 모으기 및 사용법] | 정답률 : 42%
산업기사 | 건설재료시험산업기사 | 2004년05월23일 | 3과목 : 건설시공학 | 60. | 토공의 굴착작업에 사용하는 기계로서 적당하지 않은 기계는? |  | 1. 스태빌라이저(Stabilizer) 2. 백호우(Back Hoe) 3. 트렌처(Trencher) 4. 크램셀(Clam Shell) 해설이 아직 작성되지 않았습니다.해설을 알고 계시다면 오른쪽 해설추가 기능을 이용하여 해설을 작성하여 다른분들과 함께 해설을 나누었으면 합니다.로그인 후 오류 신고 및 해설 작성 하시면 포인트가 제공됩니다.[포인트 모으기 및 사용법] | 1. 스태빌라이저(Stabilizer) [포인트 모으기 및 사용법] | 정답률 : 29%
산업기사 | 건설재료시험산업기사 | 2004년05월23일 | 4과목 : 토질 및 기초 | 61. | 모래의 내부마찰각 ø와 N치와의 관계를 나타낸 Dunham의 식 ø= 12N +C에서 상수C의 값이 제일 큰 경우는? |  | 1. 토립자가 모나고 입도분포가 좋을 때 2. 토립자가 모나고 균일한 입경일 때 3. 토립자가 둥글고 입도분포가 좋을 때 4. 토립자가 둥글고 균일한 입경일 때 해설이 아직 작성되지 않았습니다.해설을 알고 계시다면 오른쪽 해설추가 기능을 이용하여 해설을 작성하여 다른분들과 함께 해설을 나누었으면 합니다.로그인 후 오류 신고 및 해설 작성 하시면 포인트가 제공됩니다.[포인트 모으기 및 사용법] | 1. 토립자가 모나고 입도분포가 좋을 때 [포인트 모으기 및 사용법] | 정답률 : 알수없음
산업기사 | 건설재료시험산업기사 | 2004년05월23일 | 4과목 : 토질 및 기초 | 62. | 지표가 수평인 곳에 높이 5m의 연직옹벽이 있다. 흙의 단위중량이 1.7t/m3, 내부마찰각 30° 이고 점착력이 없을 때 옹벽에 작용하는 주동토압은 얼마인가? |  | 1. 4.25 t/m 2. 5.64 t/m 3. 6.75 t/m 4. 7.08 t/m 해설이 아직 작성되지 않았습니다.해설을 알고 계시다면 오른쪽 해설추가 기능을 이용하여 해설을 작성하여 다른분들과 함께 해설을 나누었으면 합니다.로그인 후 오류 신고 및 해설 작성 하시면 포인트가 제공됩니다.[포인트 모으기 및 사용법] | 4. 7.08 t/m [포인트 모으기 및 사용법] | 정답률 : 22%
산업기사 | 건설재료시험산업기사 | 2004년05월23일 | 4과목 : 토질 및 기초 | 63. | 일반적인 기초의 필요조건으로 거리가 먼 것은? |  | 1. 동해를 받지 않는 최소한의 근입깊이를 가질 것 2. 지지력에 대해 안정할 것 3. 침하가 전혀 발생하지 않을 것 4. 사용성, 경제성이 좋을 것 해설이 아직 작성되지 않았습니다.해설을 알고 계시다면 오른쪽 해설추가 기능을 이용하여 해설을 작성하여 다른분들과 함께 해설을 나누었으면 합니다.로그인 후 오류 신고 및 해설 작성 하시면 포인트가 제공됩니다.[포인트 모으기 및 사용법] | 3. 침하가 전혀 발생하지 않을 것 [포인트 모으기 및 사용법] | 정답률 : 74%
산업기사 | 건설재료시험산업기사 | 2004년05월23일 | 4과목 : 토질 및 기초 | 64. | 50t의 집중하중이 지표면에 작용할때 3m 떨어진 점의 지하 5m 위치에서의 연직응력은 얼마인가? (단, 영향계수는 0.2214라고 한다.) |  | 1. 0.392t/m2 2. 0.443t/m2 3. 0.526t/m2 4. 0.610t/m2 해설이 아직 작성되지 않았습니다.해설을 알고 계시다면 오른쪽 해설추가 기능을 이용하여 해설을 작성하여 다른분들과 함께 해설을 나누었으면 합니다.로그인 후 오류 신고 및 해설 작성 하시면 포인트가 제공됩니다.[포인트 모으기 및 사용법] | 2. 0.443t/m2 [포인트 모으기 및 사용법] | 정답률 : 55%
산업기사 | 건설재료시험산업기사 | 2004년05월23일 | 4과목 : 토질 및 기초 | 65. | 다음 중 동상(凍上)이 일어나기 쉬운 지반 조건인 것은? |  | 1. 지하수위 바로위에 불투수성 점성토지반이 존재한다. 2. 모래질 지반으로 지하수위가 지표면에서 10m이상 멀다. 3. 실트질 지반으로 지하수위가 지표면과 가깝다. 4. 실트질 모래지반으로 지반의 지지력이 상당히 높다. 해설이 아직 작성되지 않았습니다.해설을 알고 계시다면 오른쪽 해설추가 기능을 이용하여 해설을 작성하여 다른분들과 함께 해설을 나누었으면 합니다.로그인 후 오류 신고 및 해설 작성 하시면 포인트가 제공됩니다.[포인트 모으기 및 사용법] | 3. 실트질 지반으로 지하수위가 지표면과 가깝다. [포인트 모으기 및 사용법] | 정답률 : 알수없음
산업기사 | 건설재료시험산업기사 | 2004년05월23일 | 4과목 : 토질 및 기초 | 66. | 다음 전단 시험법 가운데 간극수압을 측정하여 유효 응력으로 정리하면 압밀배수 시험(CD-test)과 거의 같은 전단 상수를 얻을 수 있는 시험법은? |  | 1. 비압밀 비배수시험(UU-test) 2. 직접전단시험 3. 압밀 비배수시험(CU-test) 4. 일축압축시험(qu-test) 해설이 아직 작성되지 않았습니다.해설을 알고 계시다면 오른쪽 해설추가 기능을 이용하여 해설을 작성하여 다른분들과 함께 해설을 나누었으면 합니다.로그인 후 오류 신고 및 해설 작성 하시면 포인트가 제공됩니다.[포인트 모으기 및 사용법] | 3. 압밀 비배수시험(CU-test) [포인트 모으기 및 사용법] | 정답률 : 62%
산업기사 | 건설재료시험산업기사 | 2004년05월23일 | 4과목 : 토질 및 기초 | 67. | 어떤 점토시료를 일축압축 시험한 결과 수평면과 파괴면이 이루는 각이 48°였다. 점토시료의 내부마찰각은? |  | 1. 3° 2. 18° 3. 30° 4. 6° 해설이 아직 작성되지 않았습니다.해설을 알고 계시다면 오른쪽 해설추가 기능을 이용하여 해설을 작성하여 다른분들과 함께 해설을 나누었으면 합니다.로그인 후 오류 신고 및 해설 작성 하시면 포인트가 제공됩니다.[포인트 모으기 및 사용법] | 4. 6° [포인트 모으기 및 사용법] | 정답률 : 알수없음
산업기사 | 건설재료시험산업기사 | 2004년05월23일 | 4과목 : 토질 및 기초 | 68. | 흙의 다짐에서 다짐 에너지를 증가시키면 어떤 변화가 생기는가? |  | 1. 최적 함수비는 증가하고,최대 건조밀도는 감소한다. 2. 최적 함수비와 최대 건조밀도는 증가한다. 3. 최적 함수비는 감소하고,최대 건조밀도는 증가한다. 4. 최적 함수비와 최대 건조밀도는 감소한다. 해설이 아직 작성되지 않았습니다.해설을 알고 계시다면 오른쪽 해설추가 기능을 이용하여 해설을 작성하여 다른분들과 함께 해설을 나누었으면 합니다.로그인 후 오류 신고 및 해설 작성 하시면 포인트가 제공됩니다.[포인트 모으기 및 사용법] | 3. 최적 함수비는 감소하고,최대 건조밀도는 증가한다. [포인트 모으기 및 사용법] | 정답률 : 30%
산업기사 | 건설재료시험산업기사 | 2004년05월23일 | 4과목 : 토질 및 기초 | 69. | 양면배수 조건으로 압밀도 100%에 도달하는데 1년이 걸렸다. 일면배수일 경우 몇 년 걸리겠는가? |  | 1. 0.25년 2. 1년 3. 2년 4. 4년 해설이 아직 작성되지 않았습니다.해설을 알고 계시다면 오른쪽 해설추가 기능을 이용하여 해설을 작성하여 다른분들과 함께 해설을 나누었으면 합니다.로그인 후 오류 신고 및 해설 작성 하시면 포인트가 제공됩니다.[포인트 모으기 및 사용법] | 4. 4년 [포인트 모으기 및 사용법] | 정답률 : 알수없음
산업기사 | 건설재료시험산업기사 | 2004년05월23일 | 4과목 : 토질 및 기초 | 70. | 말뚝의 지지력을 결정하기 위해 엔지니어링 뉴스 공식을 사용할 때 안전율은? |  | 1. 1 2. 2 3. 3 4. 6 해설이 아직 작성되지 않았습니다.해설을 알고 계시다면 오른쪽 해설추가 기능을 이용하여 해설을 작성하여 다른분들과 함께 해설을 나누었으면 합니다.로그인 후 오류 신고 및 해설 작성 하시면 포인트가 제공됩니다.[포인트 모으기 및 사용법] | 4. 6 [포인트 모으기 및 사용법] | 정답률 : 16%
산업기사 | 건설재료시험산업기사 | 2004년05월23일 | 4과목 : 토질 및 기초 | 71. | 다음중 직접 기초라고 할수없는 기초는? |  | 1. 독립기초 2. 복합기초 3. 전면기초 4. 말뚝기초 해설이 아직 작성되지 않았습니다.해설을 알고 계시다면 오른쪽 해설추가 기능을 이용하여 해설을 작성하여 다른분들과 함께 해설을 나누었으면 합니다.로그인 후 오류 신고 및 해설 작성 하시면 포인트가 제공됩니다.[포인트 모으기 및 사용법] | 4. 말뚝기초 [포인트 모으기 및 사용법] | 정답률 : 15%
산업기사 | 건설재료시험산업기사 | 2004년05월23일 | 4과목 : 토질 및 기초 | 72. | 다음 그림과 같이 필터를 설치하여 만든 제방 100m길이당 침투 수량을 구하면? (단, 흙 댐의 투수계수는 0.085㎝/sec이다.) | R0lGODlh8QB6AHcAACH5BAAAAAAALAAAAADxAHoAgwAAAB0dHSsrKzk5OUBAQFVVVXJycoCAgI6OjqqqqsDAwMfHx9XV1ePj4////wAAAAj+AB0IHEiwoMGDCBMqXMiwocOHECNKnEixosWLGDNq3Mixo8ePIEOKHEmypMmTKFOqXMmypcuXMGPKnEmzps2bGQ8A2Mmz504CCXAKHVqzAYAACBIoXbq0gAEBABoQnUpVZYMAAqQyHFCgqtevIBkE6OpwAYCgYNO+1OmzJwOODAAIiKhTrV2WCQbsLMC3QICdaDNezRpxsNa7iE3qHCB1AdYFG6+SlWh2cuLLIhPIVSC3o4C5FTkHxkzaYoMEC1A35ZmUqevXSg+07ttXQIDDFP2WJmmAtm/afwEUgBq8rfHjyJMj5/q7uXPfes9iHLxbZGrY2LMzhUywgHSiYv/+Gshodnx1tYA9HljP/sDFzp1zAnh7Huzejo759uQ+EatUnbhZVMAA9dkn3FC6DQQAAhpdZV6BU2l24Eft0SeRThY6wNdGmikAYYQ8fSThfRcCwJ9AmgVokX8fIhiiTd6dOBBSkQFAYIs4ebdTSAyM9pBOHh40HEei4XhTdAC495EBO93okE4+EmRWlBYZEECGRsbUk5IxeUclQXqpaNEAhGUZk1E8WeaSX1geVB5HRqlpZksCELBTkGvN51B8GxU5p5YyQflQXDJiZOWfgMLE5JcHNQCVkxtxhehLAMAUF54NeQcVphldOmlLlbokFqONdoaVR96J+SlJoeL13UP+A1zpgFkMwmnbqioF0FICskLk5UAAehTAg7iWJKdJcR2rEGegDSSAshZ1WKxJBRRKklixQqTZbQWlimpU07KqkmZBjVXWToU6BmmDt4YrUqsnJSmQTlwqtClCcRHwkbzuggStv5bpZO1Aji6oEAITcoQAt/2iepKjci7cpkBXJZyQwB5J2nBH/8IZQL3dgVtQxSAXFJiVE5vG78YadbyRACUPFFezAnH2KkNx6ckRhixrtC7AC4k1WcGkHqSZy4W12/N7I0Hc0FVBSVhrRGIRq5G5S1skQMoa1fmQZmxxChHPcAEgdtYPIV3RhhBFV/RWvW7E5MBoL6S2RE5ry9P+2wtVrGpFtv3d4mgJnG2QAuvJfEBgd0fkteNmA3nRzB7B/KmJAxUQc0FMxtrViNySdV1QqQm+UG8S/eoAkwWYbrfBHKU4KeYCDVBvAn1NvcBbmjmQwHhGBUXWcXwbxGvqABDLgF9Tl7hyy7oiaqNSZt3eV5SHDmQWZK07YLBODA54IcNpWzwQrwJYvacBejXeEItztrW5Qd7V+6xABQQlXV2+w9sQ2T/aScoSYKf5IaR3Dihg2QxYHxOdBmwOyUv0HHAAhuXPe5DhHwIjGDeHxKWDRsPK3QbAuJthJFhmgtfziuO//kWNdhrSXwZDhYCfXYx85xLZQhbgF74tYF3+rHNd2mwIIZ1573btyZyH6kIvB9Dngnri3wFophAAPgQqDCxIshgigChpaiP5MlMA+PM8hDQpeavrifB8xB+6EYRXXEsI6/CmF/WdT1kVDEDxGIKwPe7GjQTDHRu5c8GK8EqIBTELEf93lCiJRSENYBKNMOIXRPaskBM5ZH90SBGEDYA/sguadwoQR4eIr24JwSTVjAgRBWYEi040mwd5ksWgmRCVmfMjwfQ4EYRNcDqs46VD2NeAPB7AkgZBGS7pp0snCrMw6OpIdJq3kEk2IDoGQCaYyrRM/OkyLrUUUhlPCACglJORWEoAVG6JM/PhUpUMuUo4DaIT9zFkjg7+QIBt3KjIRunIjgvBWDdj+BAHUWRbsbONj3g1gIkZJiE9ySZElNlNeNprJ/MkSHo0wpaJMQAqpCzIZxSimbmwJaOPW6ZFG/WsSAoHmUzKaEDdqUUmdXFWUCGVdyaIsOk1RDPURNtKR/YxmcX0XPZMJewYwkMbbfSArHTAA8XDEBSicqgye+b5bBNUgwQAhwJi5w2/aqOBGWWR2xrj6cC6NKzGcn6aMlwCx3lQuiZknfS5l0FyqlQG6ERf9pLpp9yqsYQsQJIGwJJZfnkRrDWEAXo5ZsiWqiGaDoRMAukc3ch1VUaxrSE/TB5/9NLViQQugkcR0/J20sWd/u2HBIH+7EsRMre6DXWKzutKGOVTPE/NlCdxvGlBMApRKrKMhAepoDYHsjCnlvIhpzLlHnmi1hAa7alanOTSbjmc5XZrL800CMKeKxAEqM1RnzyAXmyHG6MM7IMJ0Qx5B+ujz1bEKHr0y7Dma5C4lNZ4jE0IdQjGJOLK82I7+a+3LjkaAhh3Ik3E314Ea6dZFg8qCNGRXP4ll5Hii08be2Z3M6KXEy3gAP8s3psy9WBxMqrAaKTtgszCTS2KtVjI1VBSS6Wsnk4PkGH6qdp6SNIB6SioZgEXUOPLSXddELccleXr5LI5cDpkaw2BShx3S0DhKMBCIBbgXXf8ofxp8mqLNJ7+joxsAO5kr6ouY+iWzeeY1MZyNGL5b/U2xpUaX4RWeMtLT9r3Uz8n07Lni7E4ESanvBzsxpOKFX8bki2MCLpJCOAaCA1ilBYnmoF6MXRlFFJJd/lJI5wRLEIsh2KeCPeOVW2hQexKkHUaV0LBJfNuJBRepQIStfw5TW+axBcrGYApKArMWU/nMr/s7qsZstL9DAtpI8Gx2hDpJ0ZWHF/1joUvLNyJAdQLw+QG2GSnlapcDjMsDD6615iJy1uwXT54h4y8iSMIW4zDZFLlLEOjrFkUi+bgT41KIPR2yF+8m8iEsxVFC0ATdfmSFK0UNrm3LBhkbESxJmcXoB/iLML+7U0QhKmafmmObcpHrT3cRSeySjnIX74kNCYdZgAgF8j25vRRTCWcId7RSMLzrdSF9MS4kkulXiUMdE+fB7LU/LlC4pLzAAoxeJCMLkIq6DtJVoti7SapOy/eKMd+iOUaZbhIPY43RKN7rQqZkpRAmpeUV5DjBUEYQzRTdbsEu6izJg/eLyJyoDPQ7AYhO9ixS79GmhBhvxZogSx3EFkjj+RM39NM57fByov5ukHCcMj45uH62He40wHxitQGW4VEM8MgP9pfYvbMRRHkL0gzyslv8sC8qVk49rZ96otngP/279wK+ttfJKymU3Z8gpVhu3gpi5h6nnPVPbGI6g3+aXkhkaqeF4OWZgArEMq7sCCpLv9cEm6nSQslAer9l4a7z1Tqr+1u9K+s8v+rF8LN9vS1cyWl5hTQpWszoU4do2FkVmkZoV22VE3QEhdM9jMnhhTIJ3FacTznYnxUcWAL4WMnt2SC92vzknNGkTKOAlBoUloIw3+K5gA51hBM4n41MW0LMSJyZXRRxX0PAWnq1G9b93n0dCfJdQDtlzkEwF87YheltncvQhmDR0kpp1GkYl5FhxB6gXwOoEdHcyJxIRWxohVx8jVuhxOO8nBushNauBCkFSmsl39aNVxfIiEDkyAMYFP5k4IUE3Tl93OC8hVaBhEkskr5FxEJ13n+lcdkH3Z9/WUxfqVGGqUzjGcvTgcjm6aDSdVHG/GHhid2CaF4KCKEJkNTEkdCUrEtkFFg4URjQ7E8fWEjfKEdrwFesggbM1eLuKgU3nFsuPgx2tEbpxFxv7MUX7VTsagUBcYUBsCLCYAwzOgawlFD4LVOTrUXz+EbxOYci2NevaE510gbmEdByjGO5FiO5niO6Hgc1JiO7NiO7viOW5IRuPON9FiPzmGN9ugcSPIXX8UcfDEAAFmPZOKPzZEUKOYcz1IArWFeComMxcYX2zg9S/FAS2Fei1OLNLgqB9B3WXI0A/WRezIZMec7H4NJPBQg1JNMjLI7jaIqqQGSIELEFmwBWGsmM6zEFmqSMyWTMztIVzazezBpEhMiADhHOzqxaRtZWdQnIepjJXoxhLLGE1MYlC4xIbCoQq+nczuCdhE3K5rzRtwjbeeDAIlFgDIDGT0SjlQZEhNiJ1KGcIwYiscyHGLDGbrFJ2yBdJO4ljaRMAkQIAvQVX/peS2kE+bRAIdxlAEicSTIl1U5lbCyEyoymEYjJk2icyPpmDQBj5zpjmqnmR6BOO0xmuwhV0HhV4sDmqq5mqzZmq75mrAZmzAZEAA7 | 1. 783.36m3/day 2. 78336m3/day 3. 940.03m3/day 4. 94003m3/day 해설이 아직 작성되지 않았습니다.해설을 알고 계시다면 오른쪽 해설추가 기능을 이용하여 해설을 작성하여 다른분들과 함께 해설을 나누었으면 합니다.로그인 후 오류 신고 및 해설 작성 하시면 포인트가 제공됩니다.[포인트 모으기 및 사용법] | 2. 78336m3/day [포인트 모으기 및 사용법] | 정답률 : 24%
산업기사 | 건설재료시험산업기사 | 2004년05월23일 | 4과목 : 토질 및 기초 | 73. | 여러종류의 흙을 같은 조건으로 다짐시험을 하였다. 일반적으로 최적 함수비가 가장 작은 흙은? |  | 1. GW 2. ML 3. SW 4. CH 해설이 아직 작성되지 않았습니다.해설을 알고 계시다면 오른쪽 해설추가 기능을 이용하여 해설을 작성하여 다른분들과 함께 해설을 나누었으면 합니다.로그인 후 오류 신고 및 해설 작성 하시면 포인트가 제공됩니다.[포인트 모으기 및 사용법] | 1. GW [포인트 모으기 및 사용법] | 정답률 : 54%
산업기사 | 건설재료시험산업기사 | 2004년05월23일 | 4과목 : 토질 및 기초 | 74. | 연약지반 개량공법으로 압밀의 원리를 이용한 공법이 아닌 것은? |  | 1. 프리로딩 공법 2. 바이브로 플로테이션 공법 3. 대기압 공법 4. 페이퍼 드레인 공법 해설이 아직 작성되지 않았습니다.해설을 알고 계시다면 오른쪽 해설추가 기능을 이용하여 해설을 작성하여 다른분들과 함께 해설을 나누었으면 합니다.로그인 후 오류 신고 및 해설 작성 하시면 포인트가 제공됩니다.[포인트 모으기 및 사용법] | 2. 바이브로 플로테이션 공법 [포인트 모으기 및 사용법] | 정답률 : 34%
산업기사 | 건설재료시험산업기사 | 2004년05월23일 | 4과목 : 토질 및 기초 | 75. | 어떤 흙의 간극비(e)가 0.52 이고, 흙속에 흐르는 물의 이론 침투속도(v)가 0.214 cm/sec 일 때 실제의 침투유속(Vs)은? |  | 1. 0.424 cm/sec 2. 0.525 cm/sec 3. 0.626 cm/sec 4. 0.727 cm/sec 해설이 아직 작성되지 않았습니다.해설을 알고 계시다면 오른쪽 해설추가 기능을 이용하여 해설을 작성하여 다른분들과 함께 해설을 나누었으면 합니다.로그인 후 오류 신고 및 해설 작성 하시면 포인트가 제공됩니다.[포인트 모으기 및 사용법] | 3. 0.626 cm/sec [포인트 모으기 및 사용법] | 정답률 : 9%
산업기사 | 건설재료시험산업기사 | 2004년05월23일 | 4과목 : 토질 및 기초 | 76. | 어떤 시료가 조밀한 상태에 있는가, 느슨한 상태에 있는가를 나타내는데 쓰이며, 주로 모래와 같은 조립토에서 사용되는 것은? |  | 1. 상대밀도 2. 건조밀도 3. 포화밀도 4. 수중밀도 해설이 아직 작성되지 않았습니다.해설을 알고 계시다면 오른쪽 해설추가 기능을 이용하여 해설을 작성하여 다른분들과 함께 해설을 나누었으면 합니다.로그인 후 오류 신고 및 해설 작성 하시면 포인트가 제공됩니다.[포인트 모으기 및 사용법] | 1. 상대밀도 [포인트 모으기 및 사용법] | 정답률 : 59%
산업기사 | 건설재료시험산업기사 | 2004년05월23일 | 4과목 : 토질 및 기초 | 77. | 지름 30cm인 재하판으로 측정한 지지력계수 K30=6.6kg/cm3일 때 지름 75cm인 재하판의 지지력계수 K75은? |  | 1. 3.0kg/cm3 2. 3.5kg/cm3 3. 4.0kg/cm3 4. 4.5kg/cm3 해설이 아직 작성되지 않았습니다.해설을 알고 계시다면 오른쪽 해설추가 기능을 이용하여 해설을 작성하여 다른분들과 함께 해설을 나누었으면 합니다.로그인 후 오류 신고 및 해설 작성 하시면 포인트가 제공됩니다.[포인트 모으기 및 사용법] | 1. 3.0kg/cm3 [포인트 모으기 및 사용법] | 정답률 : 38%
산업기사 | 건설재료시험산업기사 | 2004년05월23일 | 4과목 : 토질 및 기초 | 78. | 흙의 연경도(consistency)에 관한 다음 설명 중 옳지 않은 것은? |  | 1. 소성지수는 액성한계와 소성한계의 차로서 표시된다. 2. 유동지수는 유동곡선의 기울기이다. 3. 수축한계를 지나서도 수축이 계속되는 것이 보통이다. 4. 어떤 흙의 함수비가 소성한계보다 높으면 그 흙은 소성상태 또는 액성상태에 있다고 할 수 있다. 해설이 아직 작성되지 않았습니다.해설을 알고 계시다면 오른쪽 해설추가 기능을 이용하여 해설을 작성하여 다른분들과 함께 해설을 나누었으면 합니다.로그인 후 오류 신고 및 해설 작성 하시면 포인트가 제공됩니다.[포인트 모으기 및 사용법] | 3. 수축한계를 지나서도 수축이 계속되는 것이 보통이다. [포인트 모으기 및 사용법] | 정답률 : 50%
산업기사 | 건설재료시험산업기사 | 2004년05월23일 | 4과목 : 토질 및 기초 | 79. | 어떤 흙의 전단실험결과 C=1.8kg/cm2, ø=35°, 토립자에 작용하는 수직응력 σ =3.6kg/cm2 일 때 전단강도는? |  | 1. 4.89kg/cm2 2. 4.32kg/cm2 3. 6.33kg/cm2 4. 3.86kg/cm2 해설이 아직 작성되지 않았습니다.해설을 알고 계시다면 오른쪽 해설추가 기능을 이용하여 해설을 작성하여 다른분들과 함께 해설을 나누었으면 합니다.로그인 후 오류 신고 및 해설 작성 하시면 포인트가 제공됩니다.[포인트 모으기 및 사용법] | 2. 4.32kg/cm2 [포인트 모으기 및 사용법] | 정답률 : 65%
산업기사 | 건설재료시험산업기사 | 2004년05월23일 | 4과목 : 토질 및 기초 | 80. | 그림에서 수두차 h를 최소 얼마 이상으로 하면 모래시료에 분사현상이 발생하겠는가? | R0lGODlhqQCVAHcAACH5BAAAAAAALAAAAACpAJUAgwAAAB0dHSsrKzk5OUBAQFVVVXJycoCAgI6OjqqqqsDAwMfHx9XV1ePj4////wAAAAj+AB0IHEiwoMGDCBMqXMiwocOHECNKnEixosWLGDNq3Mixo8ePIEOKHEmypMmTKFOqXMmypcuXMGPKnCkyQYGbAW4uoMmzp8ABABIINQBgp8+jMRMAGFiAANKnLxsUdSCVAdSrLAEccGATq9eUCQI4KIDgq1mTAwoAaHC2rUi1S1NaZXCg7la3LgHo3ctXb1q4AQAABRAYqICcNxMrTgwU8WLFRvGu1EvA7gEFej8qTSD5qF4Bih1k9qjUQGefeg/ABYA5bscDAAqc7qn2rgEDDEZ3VDtgNk/Yd28qdc1xsG+awAvq5rhXwXGZyQku37j37vOX0QdO1wi7gPPr2LX+KifOnDP48NYFbtcY9Dz68SDbu2+ZXT156ubnr6wv+j77/PqlxN96GckXoIDiSedfgQAeaNKAC2L0nYMoQcjRAgZSWGGC2kVIEYcanmQhc+mFWNKIGxWwlQINmggSiuwdJsAAArg4EowFtreZjSHhiBFrAsHGY48g9seRUkx5OKRF/AmgZERICqTWkh/xFxhHCPQm5VpUvlYkUBzdNBBRpnW5EX9TbpSAVWa+WGSaHgnQYptMvvnkh3PSSRGad06UoZ51lghnRwTkaZEAE9rI54uG7kngbI0GaSejXvZ5FmyRLvpRoZW6h+lCmu72GUe5WVrRYoGVSWSmk3oEl1P+zJlKkYoDKcXmqqC22hFRRf5Y4kcIuJYWSZ8qFOqRekUqUWwlCVBWA2IR+6dBx25Uqke9VlljXSdOW1C11MnaULYfIaZsRsUmBG6M2P7qJgC3ipQuQrkJKq5CCwhl0wD69uvvvwD3C5ucARdssAEqPlbAYH8p7PDDEMPFqr1HJkbYAQZnHDAABGvs8ccANxCvA/nWqayuHTGbsrsCtdbXyzDHLPPMNO8l20BszosQymqqzFyNAq1JEAMgD/fxAQb4SxXRVBlwAFsQKbWtt8pRTNqjFQEAa2sMJWCZZal9zYACW3ldV9hfp602ywMh6oDOB/GsEa/tjjnyQfkiHPH+3g8jrViwsd10q6FwGyR3RnAlWiDbM2lNLbmFV13QoBsNxrifl0uEYc2cc0nyQQwUcLekJ1ud8qgkqks1VJFLZ/prmS97F7cEKQD0QZUN7fO3a9d1bkSta/c6RxhjezNhD0l1s0ANCKDq5AADZUBkZ64u/OT3NlT8yi2PLhJd9B7g/UIECBC8esOf+TtE5GpGFdKNlvZtnvkddr5o6XNXFvclldaAvgu5G/IeB6D72Wl8TFpeuLomkRbRBYFM+pb10Ic96p1Jgey5HOUY4iQI3miC+MOeByeiGmwRR3wFIZtB6MIyFbrEgPZaH0RKeLqBYOh5B2keYgIgAKghB4T+dpLhQ2iYOog46S65ESJBBqY46cgmN+azi7GAGMMqYbBAt2uIUtKTAAs+pAByCtb+CqIUoxBGOC1KANR2tJAggsSLPzLVAaIFOgA2RHRBouNApKKq3RUEQzdjo0Lc6BWsBWkgRMSZczjmpCKx8DIFyc0V1cKm4ehldChUT+mwp8SWGLJeQdKSJdOiPIEgQABGQcBiGqQWHwqkVAN4VvFUyRAqcvIrhnzbQDAzISFJSmsjlFQTCcAXMl7RcJskiFo6KZAF3ORpzBMKQhqAAPPky5W19E9OEAJGo4CJIDbRoypvopflMSAA5gldARpwQwYoz4cDKFMBcKidZCaJmWH+UWMBxAIt5/0JNtIL3WH0kpPAGCozNvGhNBFiE7VciSu34tA1DSIVLfUnNkopC4YOM0/CQA00O7PnlvCZs6UcAGjl0534VAYbq1zSjwoaCwgNkqbaUHAhq4HXXjhDzPLVyGyxE41IZcrMWgHANAHYny8FQhRX8pEr8BLNMe1DlU4SRSA8DABQLIqvfjmAAU6zIcaw6RBbKnOmCcGMU5a61BCCM6opFaThsmeQom7EhUKtZRUpAkhJMUWBbwIas5qakFzOxCbjc1I99XpLitAIar7E0BgdsM2kUXBHwyqspRAQVJDY5HdmvSdFtrjLqAoAVjhDnS/T5DjNPkSxhRz+6jIpwiuOFcAmfhmdGl+ZHzaVzLUG4ZdBFgDBBZA1K7JFq0MS0MQFGq6zryQmMEnCokGeDIOzLSRdh8bDLi4sebhJCK8GEC+shXakuNxuh+oCl4PUZWSwWVBLHXDa2jUoPUDEoFzDZEKMKKVh25OKbeeJzQV803A32yBBgpUfIGYRqnZVyFQtYtiF7LdWQhmnF8F4EDYqGJzSORlqg6bciEw4a+qFMEKkq6JMKtNdHjYVEMlzYY2c+EMpHksADrCABbSVITsOmpNMw8b2xe1kNC4xRG7sJ9dEKokM5YsME7QaCDOAmBGZMRmV/MX+0tfIRJlsBplKUEkZ9Fv0DHH+Nrcc4YQweVlxYdpF4EhGC+92IYex7prf2mZuejkjmGEcaUmiZT6D5M1Z9g87JRI6OjMPjx4JjA8LbdQ+HwTR7PPPh5FCycW2McmWpumfwZnmXZWoxsti8nRQjZEH5+giufPTiFVML5jGTdWgvhrHHN1kizx1IryeprPGhWs2e2RznmNPjhGygAAE0yLfVQ6TYVvpj+ylhuCErkKU0tyGVJeMv0qptPdcbRNiuqzk0QscEwoSBJT3PuomNrlJHOolGrnX4Ow2f7iznG8PrdsInjetvaTtbAYbxBZRpQPdbS1bw8fQHsnNs9HdML5ZfDHhdUCW3HnxjjOmnAyh3KD+ld25kifroiZPeTHPqnKVZ27VDh9t0YrGFs4GTOEzB1h8sXfbnBdtXEk+N4Wmk12XPNSoQncQ0bnsqqADykhnrfesnA6opUt9IkcncdIPZHWYUFvrT+/6S0Qe8yGJ3SVk33qAzt6StIedPEVvO9X1xHaWuL3qcGd6Rw4Mdrw3Fu1zp1PdV3J3uuf96hIpvOAPDxPFt2nwKnG8mSCfErK72i23YtMjLeOc3p2N8WNPcstHT/rSl556cbe76E2v8p425aTVqYznZ9+7FtPeMn+Xe10PbqbUE37ZNvJ95IHvIuGnBCjHffql9R4rxF9l87dPG8hfErOF2UwxWnVYWgYt8JdGsv774I9ZqVEyTo+bv+N6Q1jSMmxzn7vfYxNXvvznT//62//++M8/hQICADs= | 1. 16.5cm 2. 17.0㎝ 3. 17.4㎝ 4. 18.0㎝ 해설이 아직 작성되지 않았습니다.해설을 알고 계시다면 오른쪽 해설추가 기능을 이용하여 해설을 작성하여 다른분들과 함께 해설을 나누었으면 합니다.로그인 후 오류 신고 및 해설 작성 하시면 포인트가 제공됩니다.[포인트 모으기 및 사용법] | 1. 16.5cm [포인트 모으기 및 사용법] | 정답률 : 24%
산업기사 | 건설재료시험산업기사 | 2004년03월07일 | 1과목 : 콘크리트공학 | 1. | 고강도 콘크리트에서의 양생방법으로 틀린 것은? |  | 1. 건조양생시켜 강도가 빨리 발현되도록 한다. 2. 경화 때까지 진동을 주지 않는다. 3. 경화 때까지 직사광선을 피한다. 4. 부재 두께가 0.8m이상이면 매스콘크리트의 양생방법을 따른다. 해설이 아직 작성되지 않았습니다.해설을 알고 계시다면 오른쪽 해설추가 기능을 이용하여 해설을 작성하여 다른분들과 함께 해설을 나누었으면 합니다.로그인 후 오류 신고 및 해설 작성 하시면 포인트가 제공됩니다.[포인트 모으기 및 사용법] | 1. 건조양생시켜 강도가 빨리 발현되도록 한다. [포인트 모으기 및 사용법] | 정답률 : 86%
산업기사 | 건설재료시험산업기사 | 2004년03월07일 | 1과목 : 콘크리트공학 | 2. | 다음 중에서 강섬유보강콘크리트로 제조했을 때 가장 효과가 적다고 예상되는 구조물은? |  | 1. 도로의 포장 2. 공항의 활주로 3. 터널 및 수로의 라이닝(lining) 4. 댐의 차수면 해설이 아직 작성되지 않았습니다.해설을 알고 계시다면 오른쪽 해설추가 기능을 이용하여 해설을 작성하여 다른분들과 함께 해설을 나누었으면 합니다.로그인 후 오류 신고 및 해설 작성 하시면 포인트가 제공됩니다.[포인트 모으기 및 사용법] | 4. 댐의 차수면 [포인트 모으기 및 사용법] | 정답률 : 39%
산업기사 | 건설재료시험산업기사 | 2004년03월07일 | 1과목 : 콘크리트공학 | 3. | 콘크리트 구조물의 유지관리를 위한 콘크리트 강도 검사법이 아닌 것은? |  | 1. 슈미트 해머법 2. 중성화 측정법 3. 코아 공시체 강도에 의한 방법 4. 초음파 검사법 해설이 아직 작성되지 않았습니다.해설을 알고 계시다면 오른쪽 해설추가 기능을 이용하여 해설을 작성하여 다른분들과 함께 해설을 나누었으면 합니다.로그인 후 오류 신고 및 해설 작성 하시면 포인트가 제공됩니다.[포인트 모으기 및 사용법] | 2. 중성화 측정법 [포인트 모으기 및 사용법] | 정답률 : 54%
산업기사 | 건설재료시험산업기사 | 2004년03월07일 | 1과목 : 콘크리트공학 | 4. | 국내의 레디믹스트 콘크리트 운반차량으로 가장 많이 사용되는 것은? |  | 1. 트럭믹서 2. 덤프트럭 3. 콘크리트 펌프카 4. 에지테이터 트럭 해설이 아직 작성되지 않았습니다.해설을 알고 계시다면 오른쪽 해설추가 기능을 이용하여 해설을 작성하여 다른분들과 함께 해설을 나누었으면 합니다.로그인 후 오류 신고 및 해설 작성 하시면 포인트가 제공됩니다.[포인트 모으기 및 사용법] | 4. 에지테이터 트럭 [포인트 모으기 및 사용법] | 정답률 : 80%
산업기사 | 건설재료시험산업기사 | 2004년03월07일 | 1과목 : 콘크리트공학 | 5. | 다음 중 굳지 않은 콘크리트의 워커빌리티 측정방법이 아닌 것은? |  | 1. 구관입 시험 2. 비비 시험 3. 콘 관입 시험 4. 리몰딩 시험 해설이 아직 작성되지 않았습니다.해설을 알고 계시다면 오른쪽 해설추가 기능을 이용하여 해설을 작성하여 다른분들과 함께 해설을 나누었으면 합니다.로그인 후 오류 신고 및 해설 작성 하시면 포인트가 제공됩니다.[포인트 모으기 및 사용법] | 3. 콘 관입 시험 [포인트 모으기 및 사용법] | 정답률 : 50%
산업기사 | 건설재료시험산업기사 | 2004년03월07일 | 1과목 : 콘크리트공학 | 6. | 일반적인 수중콘크리트에 관한 설명 중 틀린 것은? |  | 1. 트레미는 콘크리트를 치는 동안 수평 이동시켜서는 안 된다. 2. 수중콘크리트의 물-시멘트비는 50% 이하가 표준이다. 3. 수중콘크리트의 슬럼프는 5∼8cm의 된반죽으로 해야한다. 4. 수중콘크리트의 단위시멘트량은 370kg/m3 이상이어야한다. 해설이 아직 작성되지 않았습니다.해설을 알고 계시다면 오른쪽 해설추가 기능을 이용하여 해설을 작성하여 다른분들과 함께 해설을 나누었으면 합니다.로그인 후 오류 신고 및 해설 작성 하시면 포인트가 제공됩니다.[포인트 모으기 및 사용법] | 3. 수중콘크리트의 슬럼프는 5∼8cm의 된반죽으로 해야한다. [포인트 모으기 및 사용법] | 정답률 : 31%
산업기사 | 건설재료시험산업기사 | 2004년03월07일 | 1과목 : 콘크리트공학 | 7. | 경량골재콘크리트의 배합에 대해 맞지 않는 것은? |  | 1. 경량골재콘크리트는 AE콘크리트로 하는 것을 원칙으로 한다. 2. 경량골재콘크리트의 공기량은 보통골재를 사용한 콘크리트 보다 2% 작게 해야 한다. 3. 슬럼프는 일반적인 경우 대체로 5∼18㎝를 표준으로 한다. 4. 콘크리트의 수밀성을 기준으로 물-시멘트비를 정할 경우에는 55% 이하를 표준으로 한다. 해설이 아직 작성되지 않았습니다.해설을 알고 계시다면 오른쪽 해설추가 기능을 이용하여 해설을 작성하여 다른분들과 함께 해설을 나누었으면 합니다.로그인 후 오류 신고 및 해설 작성 하시면 포인트가 제공됩니다.[포인트 모으기 및 사용법] | 2. 경량골재콘크리트의 공기량은 보통골재를 사용한 콘크리트 보다 2% 작게 해야 한다. [포인트 모으기 및 사용법] | 정답률 : 54%
산업기사 | 건설재료시험산업기사 | 2004년03월07일 | 1과목 : 콘크리트공학 | 8. | 다음은 잔골재의 비중시험결과이다. 이때 표면건조포화상태의 비중은 얼마인가? | R0lGODlhFQFiAHcAACH5BAAAAAAALAAAAAAVAWIAgAAAAP///wj+AAMIHEiwoMGDCBMqXMiwocOHECNKnEixosWLGDNq3Mixo8ePIEOKHEmypMmTKFOqXMmypcuXMGPKnEmzps2bOHM+BMCzp8+fQIMKHUq0qNGjSJMqXcq0qdOnUI0yBKCzqtWrGaku1Iq1q9evB7kmFAu2rFmdZMOeXcu2ZlqDb9vKnVsyLkG7dPPq1YhXYN+9gAPvnHpR6NagA4H6RfjWcOKeiRU6DuBz8V/GPO9mfnxZ8F3CFtNe1oqXNGOHXMWaHgu3NeXXElMvni3bM2rQFSdjVqwWtmvcqmefLijasuThn4lHtt3wb+fQuYV/Hr2c9nHl2KmWRl69emrIzLH+X5ccl2hyv0PRV/btnThizrV3/4QL+bnmzZTB+17NPnz/3mPpx5p7Ao53H3ruGQhgdK/Z195+wvHnoFzOHYYfgfOdp16G/3UIUV8TiqfdRLWVuFx8/nmoIWYfijdghyF2xx2GvEWooocmWqfjjYFVGNp7AdbY2EbpNbfgiC+KaCOEG6Yo44IkxkbefN85Zl6SCvaHZGwXCligdP75mBuQ8q2HpUedVRgjRSiGiZuTe30Znphw1ikYnXbmmReeevbJFp9+BgoWoIIWehWhhiaKE6KKNjoTo4N1p5uZpQHJW5XgqUYmfWTqV5x39UlH6ZQcrrflTpR2eaGUW2W14m/+wfEIG1marnrijET+xuSOsW7nonUTfjrrk5FmGSWx5/UKGq3JlQcmsgDWWhmz8Skr6rOvfnrqr0/mKOuZujIoqqXNLusifxiqlSa0Mq4W6q3X3ijsrXY5q+SuZraqL3n7sgeip+ZqmO+DyRr5LMCS7veutOzq1mSwCA/L6239hiWncfG2GGSpGc6rKbf3CXliZkOOayvIEZkWLLwSt7xuxZzWu2t+NeLqGnXqoexgyS2/iS6UrDYIHZPevmxsgsj9HOvR5b4JNLZHR7xhl02DOzWHEMqsb9FLOv20xj37GzLWw8379dk2Z/wfihI6DG5wWsO6ZLUXh4u201temTb+zeQyzXfNY3es2NKgkgw1u9kqF6KXqvIMs90YrXl4c51uShKtZFe9N8rTndSm1a86KjpIdUPO+eiorwRp6qzX5XXrsJu0euy0czR77bgX9nruvLv6eO/Aiws6apYfGfjJNHrasc2TSh1zqptti2qV8DWGPEy3n4nz5N+Gnd3mBbMMtLbdK/m5sJKHlH2ZpSfs99XI/4w4wd4n/r2vcuN/N0vrs2l89QWSnPyEBhzN2Y18+itY3JLWPtf9TjPsy5fjCDejK11Kbsdj2OTcNq1jNehL5cHP51QCqYGNT4Izq1QDiZUpzL0vfcOKUQfBBKKutaSEF3NYcdi2KdH07XT+BhteEKWXshQGrHzq2x0Ei0VD8YkNiDac3/tUpLesTTFvofse9xw4RQtl7l7MkuJkHFcYtzGvc1aTDduSBh/sKZFiTCTg376YRfgpzEpFAl+3FMcmEa6KcHKCYeTeSDnABXFMhoSi7g55GkHCMVpufGDwbLPCyxFykpiU5BYzyUnT1bGToISiI0MZu/6RMnimPGXvUqnK3LGylbV7pcAyGLKGkSp6tNwY9FQmPMaNkkKXPGQN45XA69gLZgjs44NGmCdZuu9F1tKjE8V4QIztTYQs++WfgumzXD6xmBtTl9eSmUZ8dc2EbtJkfvpFwZg1rHjnQxwH31XEas1NioC2weH1sIjPT9YRkGEcGhG3Vkui9VMv+pQZDxPpz279UZpDROKOqiahZl5yn05spycViaOp5NGKbzNhRWfmJGd6S20fNdZzdmY8cBJspHyzqDoVlLeUck5vKixeNdHoQZodaKOeceb+ZqrLSl5UokND6lyECkuPatMrTG0q6qIqVdFRtaqNuipWE6XVrRaqq14NFFjD2ifnROWsaE2rWtfK1ra61Slkjatc50rXutr1rnjNq17DExAAOw== | 1. 2.54 2. 2.68 3. 2.59 4. 2.51 해설이 아직 작성되지 않았습니다.해설을 알고 계시다면 오른쪽 해설추가 기능을 이용하여 해설을 작성하여 다른분들과 함께 해설을 나누었으면 합니다.로그인 후 오류 신고 및 해설 작성 하시면 포인트가 제공됩니다.[포인트 모으기 및 사용법] | 3. 2.59 [포인트 모으기 및 사용법] | 정답률 : 20%
산업기사 | 건설재료시험산업기사 | 2004년03월07일 | 1과목 : 콘크리트공학 | 9. | 하루평균기온이 최소 몇 ℃를 초과하는 것이 예상되는 경우 서중콘크리트로서 시공을 실시하여야 하는가? |  | 1. 25℃ 2. 30℃ 3. 33℃ 4. 35℃ 해설이 아직 작성되지 않았습니다.해설을 알고 계시다면 오른쪽 해설추가 기능을 이용하여 해설을 작성하여 다른분들과 함께 해설을 나누었으면 합니다.로그인 후 오류 신고 및 해설 작성 하시면 포인트가 제공됩니다.[포인트 모으기 및 사용법] | 1. 25℃ [포인트 모으기 및 사용법] | 정답률 : 87%
산업기사 | 건설재료시험산업기사 | 2004년03월07일 | 1과목 : 콘크리트공학 | 10. | 다음중 숏크리트(Shotcrete)의 장점으로 잘못된 것은? |  | 1. 거푸집이 불필요하고 급속시공이 가능하다. 2. 윗쪽, 옆을 포함한 임의 방향으로 시공이 가능하다. 3. 급결제의 첨가로 조기에 강도를 발현시킬 수 있다. 4. 일반콘크리트에 비해 수밀성이 높은 콘크리트를 얻을 수 있다. 해설이 아직 작성되지 않았습니다.해설을 알고 계시다면 오른쪽 해설추가 기능을 이용하여 해설을 작성하여 다른분들과 함께 해설을 나누었으면 합니다.로그인 후 오류 신고 및 해설 작성 하시면 포인트가 제공됩니다.[포인트 모으기 및 사용법] | 4. 일반콘크리트에 비해 수밀성이 높은 콘크리트를 얻을 수 있다. [포인트 모으기 및 사용법] | 정답률 : 알수없음
산업기사 | 건설재료시험산업기사 | 2004년03월07일 | 1과목 : 콘크리트공학 | 11. | 콘크리트의 건조수축(shrinkage)에 대한 설명 중 틀린 것은? |  | 1. 수중에서의 건조수축 변형률은 0이다. 2. 건조수축량은 콘크리트가 바람에 노출될 때 커진다. 3. 습윤양생은 건조될 수 있는 수분량의 증가를 의미하며, 이 경우의 건조수축은 증가한다. 4. 콘크리트는 공기 중에서 경화하면 자유수 및 겔(gel)중의 수분의 증발로 체적이 수축하는데 이를 콘크리트의 건조수축이라 한다. 해설이 아직 작성되지 않았습니다.해설을 알고 계시다면 오른쪽 해설추가 기능을 이용하여 해설을 작성하여 다른분들과 함께 해설을 나누었으면 합니다.로그인 후 오류 신고 및 해설 작성 하시면 포인트가 제공됩니다.[포인트 모으기 및 사용법] | 3. 습윤양생은 건조될 수 있는 수분량의 증가를 의미하며, 이 경우의 건조수축은 증가한다. [포인트 모으기 및 사용법] | 정답률 : 알수없음
산업기사 | 건설재료시험산업기사 | 2004년03월07일 | 1과목 : 콘크리트공학 | 12. | 철근과 콘크리트의 비슷한 열팽창계수는 철근콘크리트의 주된 성립이유의 하나로 두 재료가 일체가 되어 온도변화에 저항할 수 있게 한다. 이 두 재료의 열팽창계수는 어느 정도인가? |  | 1. (1.0∼1.3)×10-3/℃ 2. (1.0∼1.3)×10-4/℃ 3. (1.0∼1.3)×10-5/℃ 4. (1.0∼1.3)×10-6/℃ 해설이 아직 작성되지 않았습니다.해설을 알고 계시다면 오른쪽 해설추가 기능을 이용하여 해설을 작성하여 다른분들과 함께 해설을 나누었으면 합니다.로그인 후 오류 신고 및 해설 작성 하시면 포인트가 제공됩니다.[포인트 모으기 및 사용법] | 3. (1.0∼1.3)×10-5/℃ [포인트 모으기 및 사용법] | 정답률 : 22%
산업기사 | 건설재료시험산업기사 | 2004년03월07일 | 1과목 : 콘크리트공학 | 13. | 굵은골재의 최대치수, 잔골재율, 잔골재의 입도, 반죽질기 등에 따르는 마무리하기 쉬운 정도를 나타내는 굳지 않은 콘크리트의 성질은? |  | 1. 성형성(plasticity) 2. 내구성(durability) 3. 워커빌리티(workability) 4. 피니셔빌리티(finishability) 해설이 아직 작성되지 않았습니다.해설을 알고 계시다면 오른쪽 해설추가 기능을 이용하여 해설을 작성하여 다른분들과 함께 해설을 나누었으면 합니다.로그인 후 오류 신고 및 해설 작성 하시면 포인트가 제공됩니다.[포인트 모으기 및 사용법] | 4. 피니셔빌리티(finishability) [포인트 모으기 및 사용법] | 정답률 : 알수없음
산업기사 | 건설재료시험산업기사 | 2004년03월07일 | 1과목 : 콘크리트공학 | 14. | 해수를 혼합수로 사용할 때 콘크리트에 미치는 영향으로 틀린 것은? |  | 1. 철근과 PC강재를 부식시킨다. 2. 응결이 늦어진다. 3. 초기강도가 크다. 4. 장기강도가 작다. 해설이 아직 작성되지 않았습니다.해설을 알고 계시다면 오른쪽 해설추가 기능을 이용하여 해설을 작성하여 다른분들과 함께 해설을 나누었으면 합니다.로그인 후 오류 신고 및 해설 작성 하시면 포인트가 제공됩니다.[포인트 모으기 및 사용법] | 2. 응결이 늦어진다. [포인트 모으기 및 사용법] | 정답률 : 40%
산업기사 | 건설재료시험산업기사 | 2004년03월07일 | 1과목 : 콘크리트공학 | 15. | 다음 중 콘크리트 압축강도에 영향을 미치는 요인에 속하지 않는 것은? |  | 1. 재하속도 2. 공시체 가압면의 표면상태 3. 공시체의 크기와 모양 4. 공시체에 남아있는 표면수 해설이 아직 작성되지 않았습니다.해설을 알고 계시다면 오른쪽 해설추가 기능을 이용하여 해설을 작성하여 다른분들과 함께 해설을 나누었으면 합니다.로그인 후 오류 신고 및 해설 작성 하시면 포인트가 제공됩니다.[포인트 모으기 및 사용법] | 4. 공시체에 남아있는 표면수 [포인트 모으기 및 사용법] | 정답률 : 34%
산업기사 | 건설재료시험산업기사 | 2004년03월07일 | 1과목 : 콘크리트공학 | 16. | 콘크리트의 온도균열에 대한 시공상의 대책으로 잘못된 것은? |  | 1. 단위시멘트량을 많게 한다. 2. 1회의 타설높이를 낮게 한다. 3. 수축줄눈을 설치한다. 4. 수화열이 낮은 시멘트를 사용한다. 해설이 아직 작성되지 않았습니다.해설을 알고 계시다면 오른쪽 해설추가 기능을 이용하여 해설을 작성하여 다른분들과 함께 해설을 나누었으면 합니다.로그인 후 오류 신고 및 해설 작성 하시면 포인트가 제공됩니다.[포인트 모으기 및 사용법] | 1. 단위시멘트량을 많게 한다. [포인트 모으기 및 사용법] | 정답률 : 70%
산업기사 | 건설재료시험산업기사 | 2004년03월07일 | 1과목 : 콘크리트공학 | 17. | 콘크리트 시험배합설계에서 단위골재량의 절대용적이 0.688m3이고, 잔골재율이 36%, 굵은골재의 비중이 2.65이면 단위굵은골재량은 얼마인가? |  | 1. 1,167 kg/m3 2. 1,025 kg/m3 3. 987 kg/m3 4. 656 kg/m3 해설이 아직 작성되지 않았습니다.해설을 알고 계시다면 오른쪽 해설추가 기능을 이용하여 해설을 작성하여 다른분들과 함께 해설을 나누었으면 합니다.로그인 후 오류 신고 및 해설 작성 하시면 포인트가 제공됩니다.[포인트 모으기 및 사용법] | 1. 1,167 kg/m3 [포인트 모으기 및 사용법] | 정답률 : 36%
산업기사 | 건설재료시험산업기사 | 2004년03월07일 | 1과목 : 콘크리트공학 | 18. | 일반 프리팩트 콘크리트의 특성으로 잘못 설명된 것은? |  | 1. 일반적으로 초기강도가 보통콘크리트보다 크다. 2. 보통 블리딩 및 레이턴스가 적다. 3. 수축률은 보통콘크리트의 1/2 이하이다. 4. 동결 융해에 대한 저항성이 크다. 해설이 아직 작성되지 않았습니다.해설을 알고 계시다면 오른쪽 해설추가 기능을 이용하여 해설을 작성하여 다른분들과 함께 해설을 나누었으면 합니다.로그인 후 오류 신고 및 해설 작성 하시면 포인트가 제공됩니다.[포인트 모으기 및 사용법] | 1. 일반적으로 초기강도가 보통콘크리트보다 크다. [포인트 모으기 및 사용법] | 정답률 : 22%
산업기사 | 건설재료시험산업기사 | 2004년03월07일 | 1과목 : 콘크리트공학 | 19. | 콘크리트 말뚝(pile)과 콘크리트 전주(pole)를 만들 때 사용하는 다짐방법은? |  | 1. 봉다짐 2. 내부진동다짐 3. 원심력다짐 4. 외부진동다짐 해설이 아직 작성되지 않았습니다.해설을 알고 계시다면 오른쪽 해설추가 기능을 이용하여 해설을 작성하여 다른분들과 함께 해설을 나누었으면 합니다.로그인 후 오류 신고 및 해설 작성 하시면 포인트가 제공됩니다.[포인트 모으기 및 사용법] | 3. 원심력다짐 [포인트 모으기 및 사용법] | 정답률 : 17%
산업기사 | 건설재료시험산업기사 | 2004년03월07일 | 1과목 : 콘크리트공학 | 20. | PS강재를 긴장 정착할 때 즉시 발생하는 프리스트레스 손실원인에 해당하는 것은? |  | 1. PS강재의 릴랙세이션 2. 정착장치의 활동 3. 콘크리트의 건조수축 4. 콘크리트의 크리프 해설이 아직 작성되지 않았습니다.해설을 알고 계시다면 오른쪽 해설추가 기능을 이용하여 해설을 작성하여 다른분들과 함께 해설을 나누었으면 합니다.로그인 후 오류 신고 및 해설 작성 하시면 포인트가 제공됩니다.[포인트 모으기 및 사용법] | 2. 정착장치의 활동 [포인트 모으기 및 사용법] | 정답률 : 50%
산업기사 | 건설재료시험산업기사 | 2004년03월07일 | 2과목 : 건설재료 및 시험 | 21. | 다음 중 폭약으로 카알릿(carlit)를 사용할 수 없는 경우는 어느 것인가? |  | 1. 암석, 경질토사 절취용 2. 채석장에서 큰돌의 채취용 3. 용수가 있는 터널공사의 발파용 4. 갱외(坑外)의 암석절취용 해설이 아직 작성되지 않았습니다.해설을 알고 계시다면 오른쪽 해설추가 기능을 이용하여 해설을 작성하여 다른분들과 함께 해설을 나누었으면 합니다.로그인 후 오류 신고 및 해설 작성 하시면 포인트가 제공됩니다.[포인트 모으기 및 사용법] | 3. 용수가 있는 터널공사의 발파용 [포인트 모으기 및 사용법] | 정답률 : 62%
산업기사 | 건설재료시험산업기사 | 2004년03월07일 | 2과목 : 건설재료 및 시험 | 22. | 금속재료의 경도 측정방법이 아닌 것은? |  | 1. 브리넬 시험기에 의한 방법 2. 쇼어 시험기에 의한 방법 3. 긋기 시험에 의한 방법 4. 앵글러 시험기에 의한 방법 해설이 아직 작성되지 않았습니다.해설을 알고 계시다면 오른쪽 해설추가 기능을 이용하여 해설을 작성하여 다른분들과 함께 해설을 나누었으면 합니다.로그인 후 오류 신고 및 해설 작성 하시면 포인트가 제공됩니다.[포인트 모으기 및 사용법] | 4. 앵글러 시험기에 의한 방법 [포인트 모으기 및 사용법] | 정답률 : 38%
산업기사 | 건설재료시험산업기사 | 2004년03월07일 | 2과목 : 건설재료 및 시험 | 23. | 금속재료의 특징에 대한 설명으로 틀린 것은? |  | 1. 전성과 연성이 크다. 2. 광택이 좋다. 3. 전기, 열전도율이 크다. 4. 내산성과 내알칼리성이 크다. 해설이 아직 작성되지 않았습니다.해설을 알고 계시다면 오른쪽 해설추가 기능을 이용하여 해설을 작성하여 다른분들과 함께 해설을 나누었으면 합니다.로그인 후 오류 신고 및 해설 작성 하시면 포인트가 제공됩니다.[포인트 모으기 및 사용법] | 4. 내산성과 내알칼리성이 크다. [포인트 모으기 및 사용법] | 정답률 : 67%
산업기사 | 건설재료시험산업기사 | 2004년03월07일 | 2과목 : 건설재료 및 시험 | 24. | 안산암에 대한 설명으로 부적당한 것은? |  | 1. 내구력 및 내화력이 크다. 2. 큰 석재를 얻기가 용이하고 가공이 쉽다. 3. 절리가 있으므로 채석하기가 용이하다. 4. 화성암석에 속하며 강도가 크다. 해설이 아직 작성되지 않았습니다.해설을 알고 계시다면 오른쪽 해설추가 기능을 이용하여 해설을 작성하여 다른분들과 함께 해설을 나누었으면 합니다.로그인 후 오류 신고 및 해설 작성 하시면 포인트가 제공됩니다.[포인트 모으기 및 사용법] | 2. 큰 석재를 얻기가 용이하고 가공이 쉽다. [포인트 모으기 및 사용법] | 정답률 : 44%
산업기사 | 건설재료시험산업기사 | 2004년03월07일 | 2과목 : 건설재료 및 시험 | 25. | 포틀랜드시멘트의 클링커 화합물의 특성에 대한 설명 중 틀린 것은? |  | 1. C3S는 수화에 의한 발열이 C2S보다 크다. 2. C3A는 수화속도가 대단히 빠르고 발열량이 크며 건조 수축도 크다. 3. C4AF는 수화열이 적고 수축도 적으며 강도도 작다. 4. C2S는 화학저항성은 작고 건조수축이 크다. 해설이 아직 작성되지 않았습니다.해설을 알고 계시다면 오른쪽 해설추가 기능을 이용하여 해설을 작성하여 다른분들과 함께 해설을 나누었으면 합니다.로그인 후 오류 신고 및 해설 작성 하시면 포인트가 제공됩니다.[포인트 모으기 및 사용법] | 4. C2S는 화학저항성은 작고 건조수축이 크다. [포인트 모으기 및 사용법] | 정답률 : 0%
산업기사 | 건설재료시험산업기사 | 2004년03월07일 | 2과목 : 건설재료 및 시험 | 26. | 토목분야의 품질시험기준 중 시멘트의 시험(KS에 규정된 시험종목)은 제조일로 부터 몇 개월이 경과 되어 재질의 변화가 있다고 인정되는 때 반드시 실험을 실시한 후 사용해야 하는가? |  | 1. 1개월 2. 2개월 3. 3개월 4. 5개월 해설이 아직 작성되지 않았습니다.해설을 알고 계시다면 오른쪽 해설추가 기능을 이용하여 해설을 작성하여 다른분들과 함께 해설을 나누었으면 합니다.로그인 후 오류 신고 및 해설 작성 하시면 포인트가 제공됩니다.[포인트 모으기 및 사용법] | 3. 3개월 [포인트 모으기 및 사용법] | 정답률 : 36%
산업기사 | 건설재료시험산업기사 | 2004년03월07일 | 2과목 : 건설재료 및 시험 | 27. | 다음 중 석유아스팔트의 종류가 아닌 것은? |  | 1. 록(Rock)아스팔트 2. 블라운(blown)아스팔트 3. 용제추출(Propane)아스팔트 4. 스트레이트(Straight)아스팔트 해설이 아직 작성되지 않았습니다.해설을 알고 계시다면 오른쪽 해설추가 기능을 이용하여 해설을 작성하여 다른분들과 함께 해설을 나누었으면 합니다.로그인 후 오류 신고 및 해설 작성 하시면 포인트가 제공됩니다.[포인트 모으기 및 사용법] | 1. 록(Rock)아스팔트 [포인트 모으기 및 사용법] | 정답률 : 58%
산업기사 | 건설재료시험산업기사 | 2004년03월07일 | 2과목 : 건설재료 및 시험 | 28. | 니트로글리세린을 주성분으로 하여 이것을 여러 가지의 고체에 흡수시킨 폭약은 다음 중 어느 것인가? |  | 1. 칼릿 2. 흑색화약 3. 다이너마이트 4. 질산암모늄계폭약 해설이 아직 작성되지 않았습니다.해설을 알고 계시다면 오른쪽 해설추가 기능을 이용하여 해설을 작성하여 다른분들과 함께 해설을 나누었으면 합니다.로그인 후 오류 신고 및 해설 작성 하시면 포인트가 제공됩니다.[포인트 모으기 및 사용법] | 3. 다이너마이트 [포인트 모으기 및 사용법] | 정답률 : 46%
산업기사 | 건설재료시험산업기사 | 2004년03월07일 | 2과목 : 건설재료 및 시험 | 29. | 시멘트의 응결에 관한 다음 설명중 옳지 않은 것은? |  | 1. 풍화된 시멘트는 응결이 느리다. 2. 물의 양이 많으면 응결이 느리다. 3. 온도가 높으면 응결이 빠르다. 4. 분말도가 높으면 응결이 느리다. 해설이 아직 작성되지 않았습니다.해설을 알고 계시다면 오른쪽 해설추가 기능을 이용하여 해설을 작성하여 다른분들과 함께 해설을 나누었으면 합니다.로그인 후 오류 신고 및 해설 작성 하시면 포인트가 제공됩니다.[포인트 모으기 및 사용법] | 4. 분말도가 높으면 응결이 느리다. [포인트 모으기 및 사용법] | 정답률 : 58%
산업기사 | 건설재료시험산업기사 | 2004년03월07일 | 2과목 : 건설재료 및 시험 | 30. | 다음중 비중이 큰 골재를 사용한 콘크리트의 일반적인 성질에 대한 설명으로 잘못된 것은? |  | 1. 강도가 커진다. 2. 동결에 의한 손실이 작아진다. 3. 내구성이 높아진다. 4. 흡수성이 커진다. 해설이 아직 작성되지 않았습니다.해설을 알고 계시다면 오른쪽 해설추가 기능을 이용하여 해설을 작성하여 다른분들과 함께 해설을 나누었으면 합니다.로그인 후 오류 신고 및 해설 작성 하시면 포인트가 제공됩니다.[포인트 모으기 및 사용법] | 4. 흡수성이 커진다. [포인트 모으기 및 사용법] | 정답률 : 43%
산업기사 | 건설재료시험산업기사 | 2004년03월07일 | 2과목 : 건설재료 및 시험 | 31. | 콘크리트 응력-변형률 곡선에서 탄성계수로 많이 쓰이는 계수는? |  | 1. 초기접선계수 2. 접선계수 3. 할선계수 4. 크리프계수 해설이 아직 작성되지 않았습니다.해설을 알고 계시다면 오른쪽 해설추가 기능을 이용하여 해설을 작성하여 다른분들과 함께 해설을 나누었으면 합니다.로그인 후 오류 신고 및 해설 작성 하시면 포인트가 제공됩니다.[포인트 모으기 및 사용법] | 3. 할선계수 [포인트 모으기 및 사용법] | 정답률 : 6%
산업기사 | 건설재료시험산업기사 | 2004년03월07일 | 2과목 : 건설재료 및 시험 | 32. | 건설공사 품질시험기준 중 노상의 현장밀도시험은 폭이 넓은 광활한 지역의 성토작업시 몇 m3마다 하여야 하는가? |  | 1. 5000m3 2. 3000m3 3. 2000m3 4. 1000m3 해설이 아직 작성되지 않았습니다.해설을 알고 계시다면 오른쪽 해설추가 기능을 이용하여 해설을 작성하여 다른분들과 함께 해설을 나누었으면 합니다.로그인 후 오류 신고 및 해설 작성 하시면 포인트가 제공됩니다.[포인트 모으기 및 사용법] | 4. 1000m3 [포인트 모으기 및 사용법] | 정답률 : 43%
산업기사 | 건설재료시험산업기사 | 2004년03월07일 | 2과목 : 건설재료 및 시험 | 33. | 도로의 표층공사에서 사용되는 가열 아스팔트 혼합물의 안정도 시험은 다음의 어느 방법으로 판정해야 하는가? |  | 1. 마아샬(marshall)시험 2. 클리블랜드 개방식(cleveland and open cup)시험 3. 엥글러(engler)시험 4. 레드우드(red wood)시험 해설이 아직 작성되지 않았습니다.해설을 알고 계시다면 오른쪽 해설추가 기능을 이용하여 해설을 작성하여 다른분들과 함께 해설을 나누었으면 합니다.로그인 후 오류 신고 및 해설 작성 하시면 포인트가 제공됩니다.[포인트 모으기 및 사용법] | 1. 마아샬(marshall)시험 [포인트 모으기 및 사용법] | 정답률 : 47%
산업기사 | 건설재료시험산업기사 | 2004년03월07일 | 2과목 : 건설재료 및 시험 | 34. | 다음 중 채석이나 석재의 가공시 이용되는 일정한 방향의 깨지기 쉬운 면을 무엇이라 하는가? |  | 1. 층리 2. 편리 3. 석목 4. 선상구조 해설이 아직 작성되지 않았습니다.해설을 알고 계시다면 오른쪽 해설추가 기능을 이용하여 해설을 작성하여 다른분들과 함께 해설을 나누었으면 합니다.로그인 후 오류 신고 및 해설 작성 하시면 포인트가 제공됩니다.[포인트 모으기 및 사용법] | 3. 석목 [포인트 모으기 및 사용법] | 정답률 : 56%
산업기사 | 건설재료시험산업기사 | 2004년03월07일 | 2과목 : 건설재료 및 시험 | 35. | 비중이 2.60 이고 단위중량이 1,690kg/m3인 잔골재의 공극률은 얼마인가? |  | 1. 35% 2. 45% 3. 55% 4. 65% 해설이 아직 작성되지 않았습니다.해설을 알고 계시다면 오른쪽 해설추가 기능을 이용하여 해설을 작성하여 다른분들과 함께 해설을 나누었으면 합니다.로그인 후 오류 신고 및 해설 작성 하시면 포인트가 제공됩니다.[포인트 모으기 및 사용법] | 1. 35% [포인트 모으기 및 사용법] | 정답률 : 16%
산업기사 | 건설재료시험산업기사 | 2004년03월07일 | 2과목 : 건설재료 및 시험 | 36. | 콘크리트용 골재로서 요구되는 일반적인 성질이 아닌 것은? |  | 1. 콘크리트 강도를 확보하기 위한 강도를 소유하는 것 2. 기상조건과 사용조건에 대해 내구성이 있는 것 3. 될 수 있으면 중량이 클 것 4. 콘크리트의 성질에 악영향을 끼치는 유해물질을 포함하지 않을 것 해설이 아직 작성되지 않았습니다.해설을 알고 계시다면 오른쪽 해설추가 기능을 이용하여 해설을 작성하여 다른분들과 함께 해설을 나누었으면 합니다.로그인 후 오류 신고 및 해설 작성 하시면 포인트가 제공됩니다.[포인트 모으기 및 사용법] | 3. 될 수 있으면 중량이 클 것 [포인트 모으기 및 사용법] | 정답률 : 59%
산업기사 | 건설재료시험산업기사 | 2004년03월07일 | 2과목 : 건설재료 및 시험 | 37. | 아스팔트의 침입도 시험에서 멈춤단추를 눌러서 표준침을 낙하 시켜 5초 동안에 20mm 관입했다. 침입도는 얼마인가? |  | 1. 100 2. 150 3. 200 4. 250 해설이 아직 작성되지 않았습니다.해설을 알고 계시다면 오른쪽 해설추가 기능을 이용하여 해설을 작성하여 다른분들과 함께 해설을 나누었으면 합니다.로그인 후 오류 신고 및 해설 작성 하시면 포인트가 제공됩니다.[포인트 모으기 및 사용법] | 3. 200 [포인트 모으기 및 사용법] | 정답률 : 30%
산업기사 | 건설재료시험산업기사 | 2004년03월07일 | 2과목 : 건설재료 및 시험 | 38. | 조강 포틀랜드 시멘트에 대한 다음 설명 중 옳은 것은? |  | 1. 건조 수축이 적어 균열이 생기지 않는다. 2. 재령 6개월 이후의 강도는 보통 포틀랜드 시멘트와 비슷하다. 3. 발열량이 적어 매스 콘크리트에 적합하다. 4. 재령 28일의 강도는 보통 포틀랜드 시멘트의 약 2배 정도 된다. 해설이 아직 작성되지 않았습니다.해설을 알고 계시다면 오른쪽 해설추가 기능을 이용하여 해설을 작성하여 다른분들과 함께 해설을 나누었으면 합니다.로그인 후 오류 신고 및 해설 작성 하시면 포인트가 제공됩니다.[포인트 모으기 및 사용법] | 2. 재령 6개월 이후의 강도는 보통 포틀랜드 시멘트와 비슷하다. [포인트 모으기 및 사용법] | 정답률 : 29%
산업기사 | 건설재료시험산업기사 | 2004년03월07일 | 2과목 : 건설재료 및 시험 | 39. | 포졸란 반응(Pozzolanic reaction)의 효과에 대한 설명으로 잘못된 것은? |  | 1. 강도와 수밀성이 증대된다. 2. 해수에 대한 화학 저항성이 향상된다. 3. 재료분리가 적고 워커빌리티가 좋아진다. 4. 단위시멘트량이 증가되어 수화열이 커진다. 해설이 아직 작성되지 않았습니다.해설을 알고 계시다면 오른쪽 해설추가 기능을 이용하여 해설을 작성하여 다른분들과 함께 해설을 나누었으면 합니다.로그인 후 오류 신고 및 해설 작성 하시면 포인트가 제공됩니다.[포인트 모으기 및 사용법] | 4. 단위시멘트량이 증가되어 수화열이 커진다. [포인트 모으기 및 사용법] | 정답률 : 알수없음
산업기사 | 건설재료시험산업기사 | 2004년03월07일 | 2과목 : 건설재료 및 시험 | 40. | 다음중 골재의 조립율 계산에 필요로 하지 않는 체는? |  | 1. 0.15mm 2. 0.3mm 3. 2.0mm 4. 0.6mm 해설이 아직 작성되지 않았습니다.해설을 알고 계시다면 오른쪽 해설추가 기능을 이용하여 해설을 작성하여 다른분들과 함께 해설을 나누었으면 합니다.로그인 후 오류 신고 및 해설 작성 하시면 포인트가 제공됩니다.[포인트 모으기 및 사용법] | 3. 2.0mm [포인트 모으기 및 사용법] | 정답률 : 73%
산업기사 | 건설재료시험산업기사 | 2004년03월07일 | 3과목 : 건설시공학 | 41. | 두꺼운 연약 지반의 처리공법중 점성토로서 압밀 속도가 극히 늦을 경우에 가장 적당한 공법은? |  | 1. Vibroflotation 공법 2. 제거 치환 공법 3. Vertical drain 공법 4. 압성토 공법 해설이 아직 작성되지 않았습니다.해설을 알고 계시다면 오른쪽 해설추가 기능을 이용하여 해설을 작성하여 다른분들과 함께 해설을 나누었으면 합니다.로그인 후 오류 신고 및 해설 작성 하시면 포인트가 제공됩니다.[포인트 모으기 및 사용법] | 3. Vertical drain 공법 [포인트 모으기 및 사용법] | 정답률 : 34%
산업기사 | 건설재료시험산업기사 | 2004년03월07일 | 3과목 : 건설시공학 | 42. | 안정된 자연 비탈면과 본바닥이 이루는 각(ø)을 무엇이 라 하는가? |  | 1. 시공경사각 2. 경사비탈각 3. 비탈면각 4. 흙의 안식각 해설이 아직 작성되지 않았습니다.해설을 알고 계시다면 오른쪽 해설추가 기능을 이용하여 해설을 작성하여 다른분들과 함께 해설을 나누었으면 합니다.로그인 후 오류 신고 및 해설 작성 하시면 포인트가 제공됩니다.[포인트 모으기 및 사용법] | 4. 흙의 안식각 [포인트 모으기 및 사용법] | 정답률 : 47%
산업기사 | 건설재료시험산업기사 | 2004년03월07일 | 3과목 : 건설시공학 | 43. | 콘크리트 압축강도 시험에서 10개의 공시체를 측정하여 평균값이 300kg/cm2, 표준편차 15kg/cm2 일 때의 변동 계수는? |  | 1. 5% 2. 8% 3. 10% 4. 15% 해설이 아직 작성되지 않았습니다.해설을 알고 계시다면 오른쪽 해설추가 기능을 이용하여 해설을 작성하여 다른분들과 함께 해설을 나누었으면 합니다.로그인 후 오류 신고 및 해설 작성 하시면 포인트가 제공됩니다.[포인트 모으기 및 사용법] | 1. 5% [포인트 모으기 및 사용법] | 정답률 : 39%
산업기사 | 건설재료시험산업기사 | 2004년03월07일 | 3과목 : 건설시공학 | 44. | 18,000m3의 자갈을 3m3의 덤프트럭으로 운반할 때 1일 운반가능 횟수가 10회이며, 6일간 전량을 운반하려면, 1일 몇 대의 트럭이 소요되는가? |  | 1. 100대 2. 150대 3. 200대 4. 250대 해설이 아직 작성되지 않았습니다.해설을 알고 계시다면 오른쪽 해설추가 기능을 이용하여 해설을 작성하여 다른분들과 함께 해설을 나누었으면 합니다.로그인 후 오류 신고 및 해설 작성 하시면 포인트가 제공됩니다.[포인트 모으기 및 사용법] | 1. 100대 [포인트 모으기 및 사용법] | 정답률 : 72%
산업기사 | 건설재료시험산업기사 | 2004년03월07일 | 3과목 : 건설시공학 | 45. | 쇼벨계 굴착기계에 속하지 않는 장비는? |  | 1. 파워쇼벨(power shovel) 2. 백호우(back hoe) 3. 크램셀(cram shell) 4. 그레이더(grader) 해설이 아직 작성되지 않았습니다.해설을 알고 계시다면 오른쪽 해설추가 기능을 이용하여 해설을 작성하여 다른분들과 함께 해설을 나누었으면 합니다.로그인 후 오류 신고 및 해설 작성 하시면 포인트가 제공됩니다.[포인트 모으기 및 사용법] | 4. 그레이더(grader) [포인트 모으기 및 사용법] | 정답률 : 34%
산업기사 | 건설재료시험산업기사 | 2004년03월07일 | 3과목 : 건설시공학 | 46. | 공사관리 혹은 시공의 3원칙에 해당되지 않는 것은 다음 중 어느 것인가? |  | 1. 공사기간은 짧게 2. 공사비는 적게 3. 품질은 양호하게 4. 장비는 대형화 해설이 아직 작성되지 않았습니다.해설을 알고 계시다면 오른쪽 해설추가 기능을 이용하여 해설을 작성하여 다른분들과 함께 해설을 나누었으면 합니다.로그인 후 오류 신고 및 해설 작성 하시면 포인트가 제공됩니다.[포인트 모으기 및 사용법] | 4. 장비는 대형화 [포인트 모으기 및 사용법] | 정답률 : 54%
산업기사 | 건설재료시험산업기사 | 2004년03월07일 | 3과목 : 건설시공학 | 47. | 위아래 슬래브와 측벽을 가진 4각형 라멘구조이고 통수량에 따라 여러개의 문을 갖게 되며 도로, 철도와 같이 동하중이 작용하는 배수거에 대단히 유리한 구조물은? |  | 1. 다공관거 2. 관거 3. 사이펀관거 4. 함거 해설이 아직 작성되지 않았습니다.해설을 알고 계시다면 오른쪽 해설추가 기능을 이용하여 해설을 작성하여 다른분들과 함께 해설을 나누었으면 합니다.로그인 후 오류 신고 및 해설 작성 하시면 포인트가 제공됩니다.[포인트 모으기 및 사용법] | 4. 함거 [포인트 모으기 및 사용법] | 정답률 : 22%
산업기사 | 건설재료시험산업기사 | 2004년03월07일 | 3과목 : 건설시공학 | 48. | 샌드 드레인 공법(sand drain)의 목적으로서 가장 적당한 것은? |  | 1. 공극 수압 증대 2. 압밀 침하 촉진 3. 전단 강도 증대 4. 투수계수 감소 해설이 아직 작성되지 않았습니다.해설을 알고 계시다면 오른쪽 해설추가 기능을 이용하여 해설을 작성하여 다른분들과 함께 해설을 나누었으면 합니다.로그인 후 오류 신고 및 해설 작성 하시면 포인트가 제공됩니다.[포인트 모으기 및 사용법] | 2. 압밀 침하 촉진 [포인트 모으기 및 사용법] | 정답률 : 40%
산업기사 | 건설재료시험산업기사 | 2004년03월07일 | 3과목 : 건설시공학 | 49. | 노선의 중심선에 맞추어 터널단면 중 제일 먼저 굴착하는 도갱(Heading)의 주역할로 옳지 않는 것은? |  | 1. 지질의 확인 2. 용수처리 3. 버력의 운반로 4. 막장의 자립성 확보 해설이 아직 작성되지 않았습니다.해설을 알고 계시다면 오른쪽 해설추가 기능을 이용하여 해설을 작성하여 다른분들과 함께 해설을 나누었으면 합니다.로그인 후 오류 신고 및 해설 작성 하시면 포인트가 제공됩니다.[포인트 모으기 및 사용법] | 4. 막장의 자립성 확보 [포인트 모으기 및 사용법] | 정답률 : 20%
산업기사 | 건설재료시험산업기사 | 2004년03월07일 | 3과목 : 건설시공학 | 50. | 쌓기재료로서 부적당한 것은? |  | 1. 쌓기의 비탈안정에 필요한 전단강도를 가진 재료 2. 쌓기의 압축침하가 큰 재료 3. 완성후 재하중에 대한 충분한 지지력을 가진 재료 4. 투수성이 낮은 재료 해설이 아직 작성되지 않았습니다.해설을 알고 계시다면 오른쪽 해설추가 기능을 이용하여 해설을 작성하여 다른분들과 함께 해설을 나누었으면 합니다.로그인 후 오류 신고 및 해설 작성 하시면 포인트가 제공됩니다.[포인트 모으기 및 사용법] | 2. 쌓기의 압축침하가 큰 재료 [포인트 모으기 및 사용법] | 정답률 : 47%
산업기사 | 건설재료시험산업기사 | 2004년03월07일 | 3과목 : 건설시공학 | 51. | 캐터필러형 불도저의 총중량 22t, 접지장 270cm, 캐터필러의 폭 55cm일 때 접지압은? |  | 1. 0.52kg/cm2 2. 0.68kg/cm2 3. 0.74kg/cm2 4. 0.86kg/cm2 해설이 아직 작성되지 않았습니다.해설을 알고 계시다면 오른쪽 해설추가 기능을 이용하여 해설을 작성하여 다른분들과 함께 해설을 나누었으면 합니다.로그인 후 오류 신고 및 해설 작성 하시면 포인트가 제공됩니다.[포인트 모으기 및 사용법] | 3. 0.74kg/cm2 [포인트 모으기 및 사용법] | 정답률 : 15%
산업기사 | 건설재료시험산업기사 | 2004년03월07일 | 3과목 : 건설시공학 | 52. | 저수지의 흙댐, 옹벽, 교대등의 뒷채움에 많이 사용하고 공사기간이 길어 공사비가 많이 드는 흙쌓기 공법은? |  | 1. 박층쌓기 2. 후층쌓기 3. 전방층쌓기 4. 비계층쌓기 해설이 아직 작성되지 않았습니다.해설을 알고 계시다면 오른쪽 해설추가 기능을 이용하여 해설을 작성하여 다른분들과 함께 해설을 나누었으면 합니다.로그인 후 오류 신고 및 해설 작성 하시면 포인트가 제공됩니다.[포인트 모으기 및 사용법] | 1. 박층쌓기 [포인트 모으기 및 사용법] | 정답률 : 7%
산업기사 | 건설재료시험산업기사 | 2004년03월07일 | 3과목 : 건설시공학 | 53. | 콘크리트포장에 비해 아스팔트포장의 장점이 아닌 것은? |  | 1. 포장시 거의 양생기간이 필요하지 않다. 2. 유지수선이 쉽고 주행충격이 작다. 3. 소음이 적고 외관이 좋다. 4. 유지비가 거의 들지 않는다. 해설이 아직 작성되지 않았습니다.해설을 알고 계시다면 오른쪽 해설추가 기능을 이용하여 해설을 작성하여 다른분들과 함께 해설을 나누었으면 합니다.로그인 후 오류 신고 및 해설 작성 하시면 포인트가 제공됩니다.[포인트 모으기 및 사용법] | 4. 유지비가 거의 들지 않는다. [포인트 모으기 및 사용법] | 정답률 : 60%
산업기사 | 건설재료시험산업기사 | 2004년03월07일 | 3과목 : 건설시공학 | 54. | 도시내의 지하굴착 공사시 노면교통 확보의 필요성과 매설물의 안전확보를 이유로 강재틀을 땅속에 추진시켜 터널을 구축하는 공법은? |  | 1. 벤치컷공법 2. 쉴드공법 3. 침매공법 4. 전단면굴착공법 해설이 아직 작성되지 않았습니다.해설을 알고 계시다면 오른쪽 해설추가 기능을 이용하여 해설을 작성하여 다른분들과 함께 해설을 나누었으면 합니다.로그인 후 오류 신고 및 해설 작성 하시면 포인트가 제공됩니다.[포인트 모으기 및 사용법] | 2. 쉴드공법 [포인트 모으기 및 사용법] | 정답률 : 알수없음
산업기사 | 건설재료시험산업기사 | 2004년03월07일 | 3과목 : 건설시공학 | 55. | 콘크리트 압축강도 시험결과 다음과 같을 경우, 관리도 작성을 위한 R은? (단, 시험치 data 185, 190, 195, 200, 205) | R0lGODlhMAAaAHcAACH5BAAAAAAALAAAAAAwABoAhAAAAAAAOgAAZgA6kABmtjoAADoAZjo6kDpmtjqQ22YAAGa2/5A6AJCQ25Db/7ZmALa2trb//9uQOtv///+2Zv/bkP//tv//2////wAAAAAAAAAAAAAAAAAAAAAAAAAAAAizADEIHEiwoMGDCBMqXMiwocOHECNKnHjQggIAGDNiFBCBosePIEOKFElBI8YBE0Y6vMCAwMAHARyobPjApUCLNmcqrDmQJUqdO3NaXLDwAcYELAFwpMhT4AOiDCsY6CgBKoYKBUxmjHnQaMafDSsgsNAAZFOsORlSWPqxKQYJbBeKFWs2pwSucg+klJA2Iku7AIhCQJiUo0UAeCGWzEi0ZAKyQB1KUNoxsuXLmDNr3szZYUAAOw== | 1. 195 2. 205 3. 10 4. 20 해설이 아직 작성되지 않았습니다.해설을 알고 계시다면 오른쪽 해설추가 기능을 이용하여 해설을 작성하여 다른분들과 함께 해설을 나누었으면 합니다.로그인 후 오류 신고 및 해설 작성 하시면 포인트가 제공됩니다.[포인트 모으기 및 사용법] | 4. 20 [포인트 모으기 및 사용법] | 정답률 : 19%
산업기사 | 건설재료시험산업기사 | 2004년03월07일 | 3과목 : 건설시공학 | 56. | 시공기면(F.L)을 결정하는데 있어 고려해야 할 사항 중 틀린 것은? |  | 1. 성토에 유용하고자 하는 절토량이 성토량과 같게 배분해야 한다. 2. 절토와 성토의 양을 최소로 한다. 3. 암석굴착량을 되도록 많게 한다. 4. 연약지반이 있는 경우에는 이에 대처할 수 있는 작업을 고려해야 한다. 해설이 아직 작성되지 않았습니다.해설을 알고 계시다면 오른쪽 해설추가 기능을 이용하여 해설을 작성하여 다른분들과 함께 해설을 나누었으면 합니다.로그인 후 오류 신고 및 해설 작성 하시면 포인트가 제공됩니다.[포인트 모으기 및 사용법] | 3. 암석굴착량을 되도록 많게 한다. [포인트 모으기 및 사용법] | 정답률 : 64%
산업기사 | 건설재료시험산업기사 | 2004년03월07일 | 3과목 : 건설시공학 | 57. | 다음 중 터널굴착에서 락볼트의 작용에 해당하지 않는 것은? |  | 1. 매다는 작용 2. 기둥의 형성 작용 3. 보강 작용 4. 보의 형성 작용 해설이 아직 작성되지 않았습니다.해설을 알고 계시다면 오른쪽 해설추가 기능을 이용하여 해설을 작성하여 다른분들과 함께 해설을 나누었으면 합니다.로그인 후 오류 신고 및 해설 작성 하시면 포인트가 제공됩니다.[포인트 모으기 및 사용법] | 2. 기둥의 형성 작용 [포인트 모으기 및 사용법] | 정답률 : 34%
산업기사 | 건설재료시험산업기사 | 2004년03월07일 | 3과목 : 건설시공학 | 58. | 배토판을 트랙터의 중심축에 직각으로 부착하여 날판의 위쪽을 앞뒤로 기울게 할 수 있으며 가장 많이 사용되는 도저는? |  | 1. 스트레이트도저 2. 앵글도저 3. 틸트도저 4. 레이크도저 해설이 아직 작성되지 않았습니다.해설을 알고 계시다면 오른쪽 해설추가 기능을 이용하여 해설을 작성하여 다른분들과 함께 해설을 나누었으면 합니다.로그인 후 오류 신고 및 해설 작성 하시면 포인트가 제공됩니다.[포인트 모으기 및 사용법] | 1. 스트레이트도저 [포인트 모으기 및 사용법] | 정답률 : 34%
산업기사 | 건설재료시험산업기사 | 2004년03월07일 | 3과목 : 건설시공학 | 59. | 다음 중 Pier 기초의 수직공을 굴착하는 방법중 기계굴착에 속하지 않는 것은? |  | 1. Benoto 공법 2. Earth drill 공법 3. Reverse Circulation 공법 4. Gow 공법 해설이 아직 작성되지 않았습니다.해설을 알고 계시다면 오른쪽 해설추가 기능을 이용하여 해설을 작성하여 다른분들과 함께 해설을 나누었으면 합니다.로그인 후 오류 신고 및 해설 작성 하시면 포인트가 제공됩니다.[포인트 모으기 및 사용법] | 4. Gow 공법 [포인트 모으기 및 사용법] | 정답률 : 62%
산업기사 | 건설재료시험산업기사 | 2004년03월07일 | 3과목 : 건설시공학 | 60. | 댐의 상류측에 콘크리트 차수벽을 만들고 중앙 및 하류측에는 석괴를 쌓아 올려 구축하는 석괴댐(Rock Fill Dam)의 형식은? |  | 1. 표면차수벽형 석괴댐 2. 내부차수벽형 석괴댐 3. 중앙차수벽형 석괴댐 4. 하부차수벽형 석괴댐 해설이 아직 작성되지 않았습니다.해설을 알고 계시다면 오른쪽 해설추가 기능을 이용하여 해설을 작성하여 다른분들과 함께 해설을 나누었으면 합니다.로그인 후 오류 신고 및 해설 작성 하시면 포인트가 제공됩니다.[포인트 모으기 및 사용법] | 1. 표면차수벽형 석괴댐 [포인트 모으기 및 사용법] | 정답률 : 40%
산업기사 | 건설재료시험산업기사 | 2004년03월07일 | 4과목 : 토질 및 기초 | 61. | 기초지반의 지지력이 작은 곳에서 하나의 큰 슬래브로 연결하여 지반에 작용하는 단위압력을 감소시키는 형식의 기초는 어느 것인가? |  | 1. 연속기초 2. 독립기초 3. 복합기초 4. 전면기초 해설이 아직 작성되지 않았습니다.해설을 알고 계시다면 오른쪽 해설추가 기능을 이용하여 해설을 작성하여 다른분들과 함께 해설을 나누었으면 합니다.로그인 후 오류 신고 및 해설 작성 하시면 포인트가 제공됩니다.[포인트 모으기 및 사용법] | 4. 전면기초 [포인트 모으기 및 사용법] | 정답률 : 39%
산업기사 | 건설재료시험산업기사 | 2004년03월07일 | 4과목 : 토질 및 기초 | 62. | 그림의 옹벽이 받는 전 주동 토압은? (단, Rankine의 토압이론으로 계산할 것) | R0lGODlhqwBcAHcAACH5BAAAAAAALAAAAACrAFwAhAAAABAQEBYWFh0dHSAgICsrKzAwMDk5OUBAQFBQUFVVVWBgYGtra3BwcHJycoCAgI6OjpCQkJWVlaCgoKqqqrCwsMDAwMfHx9DQ0NXV1eDg4OPj4+rq6vDw8P///wAAAAj+AD0IHEiwoMGDCBMqXMiwocOHECNKnEixosWLGDNq3Mixo8ePIEOKHEmypMmTKFOqXMmypUcKCBTInEnTgQQKOHPq3Klzg4ULLoOqVBDBglGjEiZUeIAAwYOnUKNKfZAAgQAAAAIgMACggFUATREUACBALNazaNOiveo1rFOEGKZOOEr3aAahEwEofOAg4gMACiAA6ItgQIYNAhRwyHBAwAYPghUA9sAAwAMPCgQAJciBZ06EFGgqGABYtAIEZ+/ifdhBwF4KDzNUtYABgVYEHR4QkKBBAQEADDpksDqhQ2UEGCwYaOBhgoDLGynoXa3RgoLXDxUwgJyYw4YCmi3+DLguAQCEv9szCBhAQTDswt4RHOCgUTJ1jROgI3wAG+KCAhV4EIEADURgGQcJCIDBBFhZgJllA1kgQAK5BSCBcQQ4iJFkHdyHEX8eYODaX/qBCBEGAnmlGgdvJeUBBw1wkBuKnDXQYQXXeWCBhRsCoKGHFSEwEFAHADDAQCau5h1GpP0I5EQJFCTbj0k+SVGDVlIkJHZZXglhlxBZoN9+/YEZJlZjmrkQBRIIFBp9BVWpZkMOFODknAkpoKFYUb6ogUBy4qkQBWkKetB8KcIkkANbBmroQYQ+qtB0FhBQQKGOSkpQpJoaZJ1A6vVlUKadesBpqQNVsN1CpHZ6Kqr+HgR6Z6uxTlDdnyS9iqoCmw1UWZtIlnkQB0cmtIFkA1ApwAGqCYQaAL2GpGupBoAKHVYBBqtQA8IalEGAHFRL2WXDwamcBw3kKNK0nRYg0Ab9ZRAtZo8ZxIFMrjmEwAYZFOuBBKJyIABMEORaqKYINtRAswMNZ8ECDeAGqFQDxcXcBOp+KhCOB7/U8aPsGrRlQXp6IKRNC0lwWqwZT5dSyI8yYOtBGMBp8kG4PWBrpLlRTNBTOEY4MkowG6onYgc4iRWwQw8EAQPFOtDfTvOq7IG/EhSsUtGCAtABBQEwEABBaDqLkAGXLvAxZkVZgAB9EizwddMncT2nBu5SYED+Uz8HZ7a3CWRgAa4KLcVbhA9cyJLdan56gZE2i3yQA3cayriZEQBLY0J0w2rq2ngy0C3nnht0OZhNd9AhzqUXdHqXTVsNqrqdw/p6lrULpAGwN7c+0O1PWsDABgCMLrnvboKu5lIhDltQ7qUCD+QDlQ8EAMPQu6qfAzKJ7i0FDFO3wOaxRjDQ4QNlrymnFgAQwQMNzDzQBFoFoLxKQ//lNULq3ye8+WuCjgXchRACoAgDAKARUwhAIMkgoHojGRpqVsU6D4nqIG1KXAABVTwKRM5UI1MAdP6StfWExmUmYRFBNBC+51mkAxLQmUJg+ADCKWSAC2HeoKBTgbIUIAD+q5vYQBTQp784azvtgyBIXte/PCkAJhcUGQQoUIB6qcsgvFIIaXgHmkK9ZYj6kQmgioUA2CQRJQ8AYEIswLvsaeCDBJmZBlD4MwDi0AMEQIgG+pQQCRhgARuM05gkwByBiBBQOSqjBzqwv5OU7IbqImBBIDAwBoxFAvDKCeU4Q8eBGMaTjDHSZAjCAAdVxkhjuaLbArkkzFxGAkC5AAE5UDxEJkpHAICjSATQIRg1hI8FaYAAzCcjDtCFAjZcAAULgsKSiasgKsRlrJiTQOU8YDmBNNDeAvAnsgjEAAlw28jeKJAJ0Cc3KKHl+d6lAC4SpHYMuOJelslMgpRMkgT+kZpA2ucBB1zGR/8Ciy43pZ9MmmszHEilhzRGSgAA850I4RZBZEPEpgSoAwoAZJ5+xEsPPHMgeIuQXiLVSIcw4H5ZAphBvgNBeBrveTnaAJwcMMpjuUlU+SJlr/hJUiVODqVWotXxpJSAk8rvIHtTmwJoVBn9TAABahtIBLySgDbJhiAGElMeBZAthzylVE2EqFCQw5GvtksiYV1XRw7ZqaHVjCFpxZNZJXUBdT3uAASBAALmFdc5SW81nGIkVkAKgAUAwIZ9VVMMO/XI9ikAr/v00fXEiry/4oWsAmHAAmzWGvu5EHmf61QnG5JYM1k2KCFFK2hDKymGEiQ3QRz+qu9O6xJH/YozFywtmGjbkgbsiXCocZIGHrA6IVVAQxzoqvY0NbJlZkBr/DNZwYgF1N/Ny14UqBeossuZl0aEtyz5KESEtADYLEBiD2HRAzTbxwQ8gCiAci8CZnYapih3IuBdSWmFxB+mSOQA/WEAdAuiXXym6F3v0m3yJEUBjUZkOLESGwEiZ0MN1CUDGsgpBgxsr6ZFs2EPlUh+U3KehjzXZhfgr2ViQhA7RUg0FHDtaH3FnoHca7ICuXELv1td6jzSAwlogOIKgqOxuYm/7moNrtxWSITIWCEYgInNLKCoCEkgxBFhq6E+6azC0JOkv+Nvjp4mEGZJUjpogQD+sRoGWS5py57XhYiW8cTId2pAURHIkQIi9kxFvXcgBjCmu3yrkEeaSAMxWV2zfCuc9BVzIAkYqEPmPKc7CiTIBTCfBlblwCAqipy6M9lZOByn88qvAmTBFQOCfEiMhsVWvUFAVY46EUor9or3iqKbvlw7ANSLWYL6S07l6k4L7Nh0tevq4IINgDwaSpE/0zVoFGyl8lB7JYF2CKiPDNr2XVslMz6IAqJYZd+1j55mWiVFyt06BPZYIxfwjLx5Ykk3SRohel3tl1IipqhwRTeWATjEwoIVA/wGbWR5llsW/pWyoYoDUwHLVKLiU44QCwH9uszFc1ykvhwHMwPgQHlxKj7beesknjLx7kcWsNmqdIADCyhq2CxsAAM0GDkPCEByPLvaRy1AAFp1UAMs47Zhvugvu6lUDZty754/STrxhhCaV0WBAVSxfdSbTGGO7XQrvdUCfXLOzKoaoSiB/S7o63qnZKr2trv97XCPu9yzFBAAOw== | 1. 1.5 t/m 2. 3.0 t/m 3. 4.15 t/m 4. 8.33 t/m 해설이 아직 작성되지 않았습니다.해설을 알고 계시다면 오른쪽 해설추가 기능을 이용하여 해설을 작성하여 다른분들과 함께 해설을 나누었으면 합니다.로그인 후 오류 신고 및 해설 작성 하시면 포인트가 제공됩니다.[포인트 모으기 및 사용법] | 4. 8.33 t/m [포인트 모으기 및 사용법] | 정답률 : 25%
산업기사 | 건설재료시험산업기사 | 2004년03월07일 | 4과목 : 토질 및 기초 | 63. | 현장에서 습윤단위중량을 측정하기 위해 표면을 평활하게 한 후 시료를 굴착하여 무게를 측정하니 1230g이었다. 이 구멍의 부피를 측정하기 위해 표준사로 채우는데 1037g이 필요하였다. 표준사의 단위중량이 1.45g/cm3이면 이 현장 흙의 습윤단위중량은? |  | 1. 1.72g/cm3 2. 1.61g/cm3 3. 1.48g/cm3 4. 1.29g/cm3 해설이 아직 작성되지 않았습니다.해설을 알고 계시다면 오른쪽 해설추가 기능을 이용하여 해설을 작성하여 다른분들과 함께 해설을 나누었으면 합니다.로그인 후 오류 신고 및 해설 작성 하시면 포인트가 제공됩니다.[포인트 모으기 및 사용법] | 1. 1.72g/cm3 [포인트 모으기 및 사용법] | 정답률 : 70%
산업기사 | 건설재료시험산업기사 | 2004년03월07일 | 4과목 : 토질 및 기초 | 64. | 길이 10m인 나무말뚝을 사질토 중에 박아 넣을 때 drophammer중량 800㎏,낙하고 3.0m, 최종관입량 2㎝일 때의 말뚝의 허용 지지력을 Sander공식으로 구하면 얼마인가? |  | 1. 12t 2. 120t 3. 150t 4. 15t 해설이 아직 작성되지 않았습니다.해설을 알고 계시다면 오른쪽 해설추가 기능을 이용하여 해설을 작성하여 다른분들과 함께 해설을 나누었으면 합니다.로그인 후 오류 신고 및 해설 작성 하시면 포인트가 제공됩니다.[포인트 모으기 및 사용법] | 4. 15t [포인트 모으기 및 사용법] | 정답률 : 11%
산업기사 | 건설재료시험산업기사 | 2004년03월07일 | 4과목 : 토질 및 기초 | 65. | 흙의 분류 중에서 유기질이 가장 많은 흙은? |  | 1. CH 2. CL 3. Pt 4. OL 해설이 아직 작성되지 않았습니다.해설을 알고 계시다면 오른쪽 해설추가 기능을 이용하여 해설을 작성하여 다른분들과 함께 해설을 나누었으면 합니다.로그인 후 오류 신고 및 해설 작성 하시면 포인트가 제공됩니다.[포인트 모으기 및 사용법] | 3. Pt [포인트 모으기 및 사용법] | 정답률 : 50%
산업기사 | 건설재료시험산업기사 | 2004년03월07일 | 4과목 : 토질 및 기초 | 66. | 도로의 평판재하 시험에서 1.25mm 침하량에 해당하는 하중 강도가 2.50㎏/cm2일 때 지지력계수(K)는? |  | 1. 20㎏/cm3 2. 30㎏/cm3 3. 25㎏/cm3 4. 35㎏/cm3 해설이 아직 작성되지 않았습니다.해설을 알고 계시다면 오른쪽 해설추가 기능을 이용하여 해설을 작성하여 다른분들과 함께 해설을 나누었으면 합니다.로그인 후 오류 신고 및 해설 작성 하시면 포인트가 제공됩니다.[포인트 모으기 및 사용법] | 1. 20㎏/cm3 [포인트 모으기 및 사용법] | 정답률 : 19%
산업기사 | 건설재료시험산업기사 | 2004년03월07일 | 4과목 : 토질 및 기초 | 67. | 주동토압을 PA, 수동토압을 PP, 정지토압을 PO 라 할때 크기의 순서는? |  | 1. PA ＞ PP ＞ PO 2. PP ＞ PO ＞PPA 3. PP ＞ PA ＞ PO 4. PO ＞ PA ＞ PP 해설이 아직 작성되지 않았습니다.해설을 알고 계시다면 오른쪽 해설추가 기능을 이용하여 해설을 작성하여 다른분들과 함께 해설을 나누었으면 합니다.로그인 후 오류 신고 및 해설 작성 하시면 포인트가 제공됩니다.[포인트 모으기 및 사용법] | 2. PP ＞ PO ＞PPA [포인트 모으기 및 사용법] | 정답률 : 31%
산업기사 | 건설재료시험산업기사 | 2004년03월07일 | 4과목 : 토질 및 기초 | 68. | 흙의 입도분석 결과 입경가적 곡선이 입경의 좁은 범위내에 대부분이 몰려있는 입경분포가 나쁜 빈입도(poorgrading)일때 다음중 옳지 않은 것은? |  | 1. 균등계수는 작을 것이다. 2. 공극비가 클것이다. 3. 다짐에 적합한 흙이 아닐것이다. 4. 투수계수가 낮을 것이다. 해설이 아직 작성되지 않았습니다.해설을 알고 계시다면 오른쪽 해설추가 기능을 이용하여 해설을 작성하여 다른분들과 함께 해설을 나누었으면 합니다.로그인 후 오류 신고 및 해설 작성 하시면 포인트가 제공됩니다.[포인트 모으기 및 사용법] | 4. 투수계수가 낮을 것이다. [포인트 모으기 및 사용법] | 정답률 : 12%
산업기사 | 건설재료시험산업기사 | 2004년03월07일 | 4과목 : 토질 및 기초 | 69. | 직접 전단시험을 한 결과 수직응력이 12 ㎏/cm2일 때 전단 저항력은 10 ㎏/cm2 이었고 수직응력이 24 ㎏/cm2일 때 전단 저항력은 18 ㎏/cm2이었다. 이때 점착력을 계산한 값은? |  | 1. 2.0 ㎏/cm2 2. 3.0 ㎏/cm2 3. 4.56 ㎏/cm2 4. 6.21 ㎏/cm2 해설이 아직 작성되지 않았습니다.해설을 알고 계시다면 오른쪽 해설추가 기능을 이용하여 해설을 작성하여 다른분들과 함께 해설을 나누었으면 합니다.로그인 후 오류 신고 및 해설 작성 하시면 포인트가 제공됩니다.[포인트 모으기 및 사용법] | 1. 2.0 ㎏/cm2 [포인트 모으기 및 사용법] | 정답률 : 7%
산업기사 | 건설재료시험산업기사 | 2004년03월07일 | 4과목 : 토질 및 기초 | 70. | 내부 마찰각 ø = 0° 인 점토에서는 일반적으로 점착력은 일축압축강도의 몇배인가? |  | 1. 같다 2. 1/2배 3. 2배 4. 8배 해설이 아직 작성되지 않았습니다.해설을 알고 계시다면 오른쪽 해설추가 기능을 이용하여 해설을 작성하여 다른분들과 함께 해설을 나누었으면 합니다.로그인 후 오류 신고 및 해설 작성 하시면 포인트가 제공됩니다.[포인트 모으기 및 사용법] | 2. 1/2배 [포인트 모으기 및 사용법] | 정답률 : 22%
산업기사 | 건설재료시험산업기사 | 2004년03월07일 | 4과목 : 토질 및 기초 | 71. | 흙의 습윤 단위무게(γt) 1.30g/cm3 이며 함수비가 60.5%인 흙의 비중이 2.70 일때 포화 단위 무게를 구하면? |  | 1. 0.81g/cm3 2. 1.51g/cm3 3. 1.80g/cm3 4. 2.33g/cm3 해설이 아직 작성되지 않았습니다.해설을 알고 계시다면 오른쪽 해설추가 기능을 이용하여 해설을 작성하여 다른분들과 함께 해설을 나누었으면 합니다.로그인 후 오류 신고 및 해설 작성 하시면 포인트가 제공됩니다.[포인트 모으기 및 사용법] | 2. 1.51g/cm3 [포인트 모으기 및 사용법] | 정답률 : 34%
산업기사 | 건설재료시험산업기사 | 2004년03월07일 | 4과목 : 토질 및 기초 | 72. | 공기 케이슨 공법에 관한 설명중 옳지 않은 것은? |  | 1. 우물통기초보다 침하공정이 빠르다. 2. 압축공기를 사용하기 때문에 소규모 공사에선 비경제적이다. 3. 아주 깊은 곳까지 확실하게 시공할 수 있다. 4. 장애물 제거가 용이하고 지지력 측정이 용이하다. 해설이 아직 작성되지 않았습니다.해설을 알고 계시다면 오른쪽 해설추가 기능을 이용하여 해설을 작성하여 다른분들과 함께 해설을 나누었으면 합니다.로그인 후 오류 신고 및 해설 작성 하시면 포인트가 제공됩니다.[포인트 모으기 및 사용법] | 3. 아주 깊은 곳까지 확실하게 시공할 수 있다. [포인트 모으기 및 사용법] | 정답률 : 58%
산업기사 | 건설재료시험산업기사 | 2004년03월07일 | 4과목 : 토질 및 기초 | 73. | 현장에서 채취한 흙 시료의 교란된 정도를 알기 위하여 시료 채취에 사용한 원통형 튜브(tube)의 규격을 조사한 결과 튜브의 외경이 5 ㎝이고 절단면의 내경은 4.7625 ㎝였다. 면적비 (Ar)은 얼마인가? |  | 1. 20 % 2. 15 % 3. 10.22 % 4. 5.64 % 해설이 아직 작성되지 않았습니다.해설을 알고 계시다면 오른쪽 해설추가 기능을 이용하여 해설을 작성하여 다른분들과 함께 해설을 나누었으면 합니다.로그인 후 오류 신고 및 해설 작성 하시면 포인트가 제공됩니다.[포인트 모으기 및 사용법] | 3. 10.22 % [포인트 모으기 및 사용법] | 정답률 : 10%
산업기사 | 건설재료시험산업기사 | 2004년03월07일 | 4과목 : 토질 및 기초 | 74. | 흙의 다짐효과에 대한 설명으로 옳은 것은? |  | 1. 부착성이 양호해지고 흡수성이 증가한다. 2. 투수성이 증가한다. 3. 압축성이 커진다. 4. 밀도가 커진다. 해설이 아직 작성되지 않았습니다.해설을 알고 계시다면 오른쪽 해설추가 기능을 이용하여 해설을 작성하여 다른분들과 함께 해설을 나누었으면 합니다.로그인 후 오류 신고 및 해설 작성 하시면 포인트가 제공됩니다.[포인트 모으기 및 사용법] | 4. 밀도가 커진다. [포인트 모으기 및 사용법] | 정답률 : 15%
산업기사 | 건설재료시험산업기사 | 2004년03월07일 | 4과목 : 토질 및 기초 | 75. | 다음은 옹벽의 안정조건에 관한 사항이다. 잘못 설명된 것은? |  | 1. 전도에 대한 저항휨모멘트는 횡토압에 의한 전도휨모멘트의 2.0배 이상이어야 한다. 2. 지반의 지지력에 대한 안정성 검토시 허용지지력은 극한지지력의 1/2배를 취한다. 3. 옹벽이 활동에 대한 안정을 유지하기 위해서는 활동에 대한 저항력이 수평력의 1.5배 이상이어야 한다. 4. 침하의 현상이 일어나지 않으려면 기초지반에 작용하는 최대압력이 지반의 허용지지력을 초과하지 않아야 한다. 해설이 아직 작성되지 않았습니다.해설을 알고 계시다면 오른쪽 해설추가 기능을 이용하여 해설을 작성하여 다른분들과 함께 해설을 나누었으면 합니다.로그인 후 오류 신고 및 해설 작성 하시면 포인트가 제공됩니다.[포인트 모으기 및 사용법] | 2. 지반의 지지력에 대한 안정성 검토시 허용지지력은 극한지지력의 1/2배를 취한다. [포인트 모으기 및 사용법] | 정답률 : 39%
산업기사 | 건설재료시험산업기사 | 2004년03월07일 | 4과목 : 토질 및 기초 | 76. | 점토지반상에 성토나 구조물등과 같이 하중이 급격히 재하되는 때의 점토지반의 단기간 안정을 검토하기 위해서는 어느 시험을 사용하는가? |  | 1. 비압밀비배수시험 2. 비압밀배수시험 3. 압밀배수시험 4. 압밀비배수시험 해설이 아직 작성되지 않았습니다.해설을 알고 계시다면 오른쪽 해설추가 기능을 이용하여 해설을 작성하여 다른분들과 함께 해설을 나누었으면 합니다.로그인 후 오류 신고 및 해설 작성 하시면 포인트가 제공됩니다.[포인트 모으기 및 사용법] | 1. 비압밀비배수시험 [포인트 모으기 및 사용법] | 정답률 : 30%
산업기사 | 건설재료시험산업기사 | 2004년03월07일 | 4과목 : 토질 및 기초 | 77. | 그림에서 분사현상에 대하여 안전율 3을 확보하려면 h를 최대 얼마로 하여야 하는가? | R0lGODlhpgCmAHcAACH5BAAAAAAALAAAAACmAKYAgwAAAB0dHSsrKzk5OUBAQFVVVXJycoCAgI6OjqqqqsDAwMfHx9XV1ePj4////wAAAAj+AB0IHEiwoMGDCBMqXMiwocOHECNKnEixosWLGDNq3Mixo8ePIEOKHGkRAcmTKFM6NLBApcuXKgkwEKhgJsybODUasIngwMAGLXMKHcqwQAOBBo46aFDAANGnUAkq8OmggE0GAqJqfbqgwFIBCQQecLq1bE6vDnYiDSuwK1uzcEcmaJl06QClCQqYjMtXpM+pYm0eoNq3sMcGTgUcPRC2wYG9hiNvRLCgZ1qfDQbYlMz54gEAoEMLFLC5s2mJCQAEGFAgtebWp2OjBtCUaQAHjGXrfpgawYAFABJY3k2cIQABBQoAwF28ucLPCAK8dU7d4ADQ1bMbZACasHaXCJL+ix9Pvrx58WQddE0euvt3mMkbBgWaoL79+kEdpAawoD6D1N69hxJrHu0XHgIMIHCcgC4t2NF+7bnHYErYPYhdeAUAF+CEIe2n1EapZZUZAApuyOFHnwVnIWEHcGfiiR2lmJ9GDQBAVXgawkiScB/ZWJCPOopUX48BAhkkSEN6ZKRASx75YHocNdmkkyCi1ZGUL1J5UV5E/pillhUleWWRX4I5kZhRkmkmR2huhOWaGzXwYZpewnkRU9ONWaedFdVYpkVv8lnRlG6qKShFNvZ3WKCHShSAAKDdpidBhDZq3HEuTjpQpZYqFAAAR3GKqKGdPjQAVSrSSemfpa7KpJL+pLZqHKoEWJkRo7IulOqnUGKEa64JDUBQabfGCixMvx6L0AIzagTgnsoq1GZGz7oarbR5UpvstQRNi1Gm1nJ7kLcX5RiuuAWRa1G1m7J6rLphbosuvBSxy6S7QhmQ7ULriadaRmMlRO+Z8mpFW0QAFnAAAaI+VKFBKe67bsFRHQxRagMJIKmvyx0UcUfmtluYxbyBmhZ/Gj1cUIoFUgwVyQ4nJZ2bHW+nskYh3zuyrQ4dAFZWNCcEs7NSKrCzRNwF0OtFNxMUAM/aFslRf/clMCegUDekoMSI1myQXi17h/FGykVo9tlop6322my3zfbC7UEKALEEi+11lECnnPX+sFX37fff9V0tEFCgAe634LN5BxxITWO90H+GR141bAg1LuSSY3dU490XPc2b5IAj/iPnci25eMtzk723x4O17vrrsLd4qUv2cvfRflxLFB9RlneIOekYGQDa0hXtTtEB5OnrX0SQ0v77R2Wvrrv0DE3lE90R9Y7k84clJ/pExgv1mfN2I4lvQwRmJF7uzwHve/m3n8+Q50Q1r5K9mT8o/0Lh5zT+/dwr0P4U0j+c/C8l+HPflgaYkALe5IAoSaD5OOJAmEDwJBKMHwWpl5IL7iiA+tvgUzxYOvgJUIQD+QwHKaKA5SSgdQSgCgkvZ8IQqm4g1ykA/SBSGcgcRAD+wlLO08CGGwXeDoQc+R5F0hedmWQmIip0kEFS0xKFQWxjEUQiXOjXFIQARSHACcvWDpK+ISZgMwcQFgBrGJfdpQo3MXRAC984xY4p5yC2Y1J7BGPEsHWrj8tqU2Xo9h+E8KgoaFHRp44TFtqEZ3D1Ec9RnEjHgRhAOi0JgE8URBbkke+PXSucQPajGIIoZwC3YQoCIHUdABCvIG4cyLN6QxAFJQcB00lfumgjyk2hJY2flCUg8SgQhglEYdyxks8EMhO51QoACqigKRNpk2qBhjRTNNoogVer0djKYkP7IBt1d5sESOoAGwtAfvJizqp4ZQA+rBxalLaUT20mOmT+EV57cOgUBkwSNq4USADCMxPhBSWcpdslRRZggOsIi0RiUWONvuaUgToAZbpCC4SuUxAFQRJN3AmNV1ITFo0VQGNMAcB1CIPQyykUfKxRjvDYsjsujdIn0klNA6hoHCvttD8dE14DoqMQBrRGYgZozVF2ioA5/QuA08kfopQTFnBlTgAKwFg3VdhTmx0zNAx02DBBpEWJgCqgQh2ciuKT1KqYxKjsu6j0djowX2ERg3SUas/sA0T9qDQApdkPWhagxITsUCj2Q2DqhDkRhoWGj4QMqy+for0janObC61ryl75ksq27KV9GQBnH/LThQROaCtk02Ix+5HCmpVneXH+rSxb80g8DqA+6pRnZ0HbESsWSiw2Ak1qHZC33BhksTY97ljdxFsKStYgMzPnp277RqolZzqP+QnUkqse3arkdIyF3nMLQs+vhoqltLkupeakRoLshK7fU6lLJgpK8Tp3IHfMo3Fg+bUWDgYslctbFptLtvFOE78u9Fp/MOTDu0HtpB8yykGeqlgCa8S3GtFlfPK3mvWtlyDtxW+69tVS31lYfQaerEB9kpoMMSS7g4Nar7xV4u2dGCODURVxjRZS7BmkuNlKAAEIImBKDZdoN74I5fS2JdpaCThBSWMkJVbjIybZIhi+VVwZUtpuEQS+qHXelYuXYiZt+SRV/mz+fT2SZV+dmSRptlBglwuRJWuZskfW1pgpkmfjvHkkcVbtniWyANbI1iGVxEmgyTroiETPTX8WyaKRvGYKgiaegIp0SCatrTkfMdGD0jTj+rylu82w1Bi9M+9CjFdP94jOuhJ1j+76QVcrCdYK4fSmcT2xRkdEl7ci9aJ4HS9fM6Sh7EnveZZtHqe4DW0BEJwB5PbsCIm50nGhmuEYkxzkJec6eRIss5kt62Jjuzok3WWZP2jsztRoxg2LilT1Wp1K2osv8yZ2ZJp077jkm0EBPbe/70Zv6thb3y+RqvAAHm6EXxvBDG93TqR6RwEdXDIUd3hfDu7jstir4u+5eGSrMh5xgcOF5BZveMe3gvKQNxzjDtY4X0RumI/LPC4HL3fClwTy7xx83SU05c3h8vORQ1PoJRcm0EWiHO/0XDsHDw1yxk31qjM7qeP+1HSenp1EU7vaYA/72orM9XrrvCJU0zbo/lYXpKe8OmU3+NnLEnfngFo3dW/O3WWT9+LQxmrO+ZSAICT2whte7AzCkNUXz3irO7QArWTb3NFF+cpb/vKYz7zmN8/5RgUEADs= | 1. 6.6㎝ 2. 10.4㎝ 3. 31.8㎝ 4. 43.3㎝ 해설이 아직 작성되지 않았습니다.해설을 알고 계시다면 오른쪽 해설추가 기능을 이용하여 해설을 작성하여 다른분들과 함께 해설을 나누었으면 합니다.로그인 후 오류 신고 및 해설 작성 하시면 포인트가 제공됩니다.[포인트 모으기 및 사용법] | 1. 6.6㎝ [포인트 모으기 및 사용법] | 정답률 : 15%
산업기사 | 건설재료시험산업기사 | 2004년03월07일 | 4과목 : 토질 및 기초 | 78. | 흙의 동상피해를 막기 위한 대책으로 옳은 것은? |  | 1. 동결깊이 하부 흙을 동상현상이 잘 발생하지 않는 흙으로 치환한다. 2. 가급적 지하수위를 높인다. 3. 조립 필터층을 지하수위 보다 아래에 설치한다. 4. 도로 포장시 포장하부 깊은 곳에 단열재료를 설치한다. 해설이 아직 작성되지 않았습니다.해설을 알고 계시다면 오른쪽 해설추가 기능을 이용하여 해설을 작성하여 다른분들과 함께 해설을 나누었으면 합니다.로그인 후 오류 신고 및 해설 작성 하시면 포인트가 제공됩니다.[포인트 모으기 및 사용법] | 1. 동결깊이 하부 흙을 동상현상이 잘 발생하지 않는 흙으로 치환한다. [포인트 모으기 및 사용법] | 정답률 : 37%
산업기사 | 건설재료시험산업기사 | 2004년03월07일 | 4과목 : 토질 및 기초 | 79. | 그림과 같은 지반에 100t의 집중하중이 지표면에 작용하고 있다. 하중 작용점 바로 아래 5m 깊이에서의 유효 연직응력은 얼마인가? (단, γsat = 1.8t/m3 이고 영향계수 I=0.4775임) | R0lGODlhxgCLAHcAACH5BAAAAAAALAAAAADGAIsAhAAAABAQEBYWFh0dHSAgICsrKzAwMDk5OUBAQFBQUFVVVWBgYGtra3BwcHJycoCAgI6OjpCQkJWVlaCgoKqqqrCwsMDAwMfHx9DQ0NXV1eDg4OPj4+rq6vDw8P///wAAAAj+AD0IHEiwoMGDCBMqXMiwocOHECNKnEixosWLGDNq3Mixo8ePIEOKHEmypMmTKFOqXMmypcuXMGPKnEmzps2bOHPq3Mmzp8QLDAg+AADAwcANBwAcoGAwqM+nLi8QHUhBAAUKAx4IPDCAggIAGwoigEp25YYLAgZ2FbihgAepYT0cUMBWgQIBELwyLcuXZFoPGwBwGOjWLlUAdZMqHQChr2OMGhAbDCCQgmSBCLxKIHgZ8+DHoC1aAGtwrAfLBDMr2CuwswfToWNLHB03tUCpqb02ZusatuzfDTm4xjxQ8MC0DugKhDBA7FblwKMfHL4BtgOtHiDQhQuYcUEGAwD+rJVOnrNBDhMGcjCAAIEADAKHuoc+EMMDCp/L6x9+8MIFgxTUpt+ACPFH4IEXGYjgghIpyOCDDTkI4YQFUmihQxJeeGGGGlLIYYcQfggigyKOiGCJJup3wVcH/JfihV8RRd+LEFpGlFE0nqQAAw/0+AACCmiwko0AsJbjSBkUedVVEABgAUtEoXikRQfs1t0A+aVEVHNTlnTBAGFtMACYLQkAwIxdhqSAAxmMKaBKCBSVZklJBoCdS3EaSVMHGczEgF2ABrrkoIQ6QIGhhA56QAGJNuooBQ9oZ5cDkgZq6aWAmjkXppx2aldSni4W5aiklkrUAVyR2mdJfyqQ11f+EDigJABxIioAY2OymFejklKqwAOuUiABk4Pu+uixyCZrGQMUcHWVYsMSOsBSshrKQJGyKjvoV4g+muVJzJ1mGgASuPkaUwOwSRpogfWZrkADKHCAAG8C0Fi4HgALGAJkOpTnTWt6oMBmlj2pwAC4SXVBswVtsJqjDLiokp4FOXDAWwD8x91QrKHmwbuvXSyQrFYu9K9NGX/8pKz0nnbAWOEyUPJbgCZ3aHJ2UWySg1V64ACXFlMV72DyepBkXOL1+6UC3x5kps4vVeCWBX8JgMAEAjDAAY8eFKCVAU3jpGCSg3ktkAACbCYQBw8QYFmfESgnwQIeSCDAnRIIqZD+cEXaFKnPRkmlQAErhmdBYBu0hVAGjUq8ksgHaWe0ZBYgPOaqHlQusgIuvjwQv44rZCOONCEQ1lrJ5dsVbgxD4BSAmJJe01J1K/fAAWFBIIDErgrkFmAAFID7yFwy1OSZNrmFm1x7HSp5wKuFtnzvrzHX2GiNCRcWBaZBcAAHB0OdUIxowvTkaVsJmNfH/0EQ9kDMAZpT6h78VT9gqHKAVF6bY9dzduSCCPkOxAELGPB9MaHAqtIjEAaepgMDqYDa8iaQDOSHA3pzCAeAdL45Leg+HvRI8fwmvhBSREonAaEJN4JCk6hwhRlpYUleCMOLlPAlNKwheZilwwFlpof++vkhEMkjxCFORIYkKaIRI4LEkfhmiRBpokieCEWH3BBPVQQOFbPomC1ykS9e/GJ/chJGMRZEiiEpoxmLE7qZqHGNAsNcTd4IRzLWsS90vGNLMmCpuORRjP1iyQYEYKm9/PGLKWuJ6xBySC72rSUPaAAj9YiQmalkkN0KEHEoaZNBBiqRjeRkSSR3kFCKciTXmeQp1fMSDrjNgHI0JRQR5hIiRcmQBETZFVkiyyU+0ia9BBCtBqIAOb5IAW9qyVUwF8yCcIADCWCABRDwAAhGxIINoQADENDBhFQASAqAj0UkcCcAtaecNpGA2qj2KwKYppnnIcouDxI9h+TQIBf+ME11iIlAhHBghAY5i3B0Yhi5kG4t8DSIvQxigav4hyoUcNyaFNgQHioEAneCTTEjMiyGeAwnBf1l9BJKkI8OxGbxG9mnbDetnLElA4lbmMTuWRCgsMU0B4tSGydpsQLgKoDHAehBWsSSkLKmb+WzSJwUOpALWJJ2AtNTpexiJYsqRHgHU5vAIgIBtS2lSWHxjXB2ypl5ekRWUVJO5eLDEakIFQIFoGpcvGKXeAmkng2haUkzswEK/G6rEMHSVp4kmbGcpTVkLY5ZPTKo2sQFnRe5FjqfqQEDViVfG92g2vBaGR/1iDV6JUwGI7BZiDxAqwogrEAMYDRCJuCNAuj+Jk0ga5GvhM4r5qEeUvbC2YXc03VxOQDm/gbYhiCFIKn1gGQucxXQ0LYiEKCiZRAQq54hZUdjIqp2hMW5hFwFAYZy3I0qk5mr/NUBT+prPw1FkAOoVrnAeV1IEsc4TbKluX2Ni1MjetFdQcBxyakNH9eUnw20yn0JuQDkaKaV3kXsN0lN0fA6stiUkLQ8GtAqR3rrxlUSs8InuTAMOSwTEa9wPMD0cGWSWWIV78TELu4IjGO8kRl7sLs3sfGcSBwTHaeJxzDxcZeA/BIhT4nDcSoViC9i5COxOKBLZjKNcdLkVa4oyq+ZskI6IFt/tS3KVaYRWfsqL0I+mSEFOLP0yVzc2wv4NF5qXpGxGuY5ioT5mEaSClNkpWa6yg+5xqGIfE/Z28t4hyKBifBCNvBcPRZabxL4HTadSQEDWjpLGcggRPhogEbXMZnJBd5WGjMXqnwykReJERqhiFfJNEt7DhGThh+iai13tjjnA4C+rIg8idhI0XCEwJu0WZlAh0fN+Oynd4liSUr2VnFNYk1BSWIjLA+RaQaZQHu6mWmT2EjZa1x1R6Qi7hWalCbDlElfCYVsvgQG1ei+80IcEFdP2fveK1VMlMxkqn77+98AD7jAB05wgc/aiBIAgNb4kgEDWtPWEI+4xCdO8Ypb/OIYz1FAAAA7 | 1. 1.91 t/m2 2. 7.91 t/m2 3. 10.91 t/m2 4. 5.91 t/m2 해설이 아직 작성되지 않았습니다.해설을 알고 계시다면 오른쪽 해설추가 기능을 이용하여 해설을 작성하여 다른분들과 함께 해설을 나누었으면 합니다.로그인 후 오류 신고 및 해설 작성 하시면 포인트가 제공됩니다.[포인트 모으기 및 사용법] | 4. 5.91 t/m2 [포인트 모으기 및 사용법] | 정답률 : 24%
산업기사 | 건설재료시험산업기사 | 2004년03월07일 | 4과목 : 토질 및 기초 | 80. | 다음 기초의 형식중 얕은 기초인 것은? |  | 1. footing 기초 2. 철근콘크리트 말뚝기초 3. 공기 케이슨 기초 4. 우물통 기초 해설이 아직 작성되지 않았습니다.해설을 알고 계시다면 오른쪽 해설추가 기능을 이용하여 해설을 작성하여 다른분들과 함께 해설을 나누었으면 합니다.로그인 후 오류 신고 및 해설 작성 하시면 포인트가 제공됩니다.[포인트 모으기 및 사용법] | 1. footing 기초 [포인트 모으기 및 사용법] | 정답률 : 40%
산업기사 | 건설재료시험산업기사 | 2003년08월10일 | 1과목 : 콘크리트공학 | 1. | 콘크리트 유동화제에 관한 설명중 틀린 것은? |  | 1. 유동화제는 현장에서 투입해서는 안된다. 2. 유동화제 투입후에는 1분이상 혼합이 필요하다. 3. 유동화제 투입후에는 30분 이내에 타설하는 것이 좋다. 4. 유동화제는 사용양이 증가하면 유동성이 증가한다. 해설이 아직 작성되지 않았습니다.해설을 알고 계시다면 오른쪽 해설추가 기능을 이용하여 해설을 작성하여 다른분들과 함께 해설을 나누었으면 합니다.로그인 후 오류 신고 및 해설 작성 하시면 포인트가 제공됩니다.[포인트 모으기 및 사용법] | 1. 유동화제는 현장에서 투입해서는 안된다. [포인트 모으기 및 사용법] | 정답률 : 55%
산업기사 | 건설재료시험산업기사 | 2003년08월10일 | 1과목 : 콘크리트공학 | 2. | 콘크리트의 상압(常壓) 증기양생에 대한 기술중 틀린 것은? |  | 1. 일반적으로 대기압을 초과하는 압력이 필요하다. 2. 66-82℃의 범위에서 실시된다. 3. 전체 양생 시간은 18시간 이내가 바람직하다. 4. 경량 콘크리트는 보통 콘크리트보다 높게 가열해도 된다. 해설이 아직 작성되지 않았습니다.해설을 알고 계시다면 오른쪽 해설추가 기능을 이용하여 해설을 작성하여 다른분들과 함께 해설을 나누었으면 합니다.로그인 후 오류 신고 및 해설 작성 하시면 포인트가 제공됩니다.[포인트 모으기 및 사용법] | 1. 일반적으로 대기압을 초과하는 압력이 필요하다. [포인트 모으기 및 사용법] | 정답률 : 13%
산업기사 | 건설재료시험산업기사 | 2003년08월10일 | 1과목 : 콘크리트공학 | 3. | 콘크리트 제조시에 단위시멘트량을 늘리면 어떤 현상이 생기는가? |  | 1. 점성이 떨어진다. 2. 내구성, 수밀성이 감소한다. 3. 재료분리가 덜 일어난다. 4. 워커빌리티가 나빠진다. 해설이 아직 작성되지 않았습니다.해설을 알고 계시다면 오른쪽 해설추가 기능을 이용하여 해설을 작성하여 다른분들과 함께 해설을 나누었으면 합니다.로그인 후 오류 신고 및 해설 작성 하시면 포인트가 제공됩니다.[포인트 모으기 및 사용법] | 3. 재료분리가 덜 일어난다. [포인트 모으기 및 사용법] | 정답률 : 46%
산업기사 | 건설재료시험산업기사 | 2003년08월10일 | 1과목 : 콘크리트공학 | 4. | 콘크리트공사에서 압축강도에 의해 품질관리를 할 경우 압축강도 1회 시험값은 동일배치에서 채취한 공시체 몇개의 압축강도 평균값으로 하는가? |  | 1. 2개 2. 3개 3. 4개 4. 5개 해설이 아직 작성되지 않았습니다.해설을 알고 계시다면 오른쪽 해설추가 기능을 이용하여 해설을 작성하여 다른분들과 함께 해설을 나누었으면 합니다.로그인 후 오류 신고 및 해설 작성 하시면 포인트가 제공됩니다.[포인트 모으기 및 사용법] | 2. 3개 [포인트 모으기 및 사용법] | 정답률 : 82%
산업기사 | 건설재료시험산업기사 | 2003년08월10일 | 1과목 : 콘크리트공학 | 5. | 콘크리트에 양생을 실시하는 이유로 볼 수 없는 것은? |  | 1. 충분한 습윤상태 유지 2. 초기균열의 발생 억제 3. 외부 충격으로부터 보호 4. 시멘트의 수화반응 억제 해설이 아직 작성되지 않았습니다.해설을 알고 계시다면 오른쪽 해설추가 기능을 이용하여 해설을 작성하여 다른분들과 함께 해설을 나누었으면 합니다.로그인 후 오류 신고 및 해설 작성 하시면 포인트가 제공됩니다.[포인트 모으기 및 사용법] | 4. 시멘트의 수화반응 억제 [포인트 모으기 및 사용법] | 정답률 : 알수없음
산업기사 | 건설재료시험산업기사 | 2003년08월10일 | 1과목 : 콘크리트공학 | 6. | 콘크리트의 크리프에 대한 설명으로 옳은 것은? |  | 1. 하중 재하기간과는 무관하다. 2. 옥내 구조물에 대하여는 크리프계수(ø)=2.0 을 사용한다. 3. 응력이 증가하면서 변형이 감소되는 현상이다. 4. 같은 응력하에서는 고강도가 저강도 콘크리트보다 작은 크리프 변형률을 나타낸다. 해설이 아직 작성되지 않았습니다.해설을 알고 계시다면 오른쪽 해설추가 기능을 이용하여 해설을 작성하여 다른분들과 함께 해설을 나누었으면 합니다.로그인 후 오류 신고 및 해설 작성 하시면 포인트가 제공됩니다.[포인트 모으기 및 사용법] | 4. 같은 응력하에서는 고강도가 저강도 콘크리트보다 작은 크리프 변형률을 나타낸다. [포인트 모으기 및 사용법] | 정답률 : 60%
산업기사 | 건설재료시험산업기사 | 2003년08월10일 | 1과목 : 콘크리트공학 | 7. | 소규모 공사에서 배합강도, fr=210kgf/cm2을 얻기 위해서 f28=-74+162 C/W식을 사용한다면 시멘트-물 비는? |  | 1. 0.83 2. 1.75 3. 1.30 4. 1.53 해설이 아직 작성되지 않았습니다.해설을 알고 계시다면 오른쪽 해설추가 기능을 이용하여 해설을 작성하여 다른분들과 함께 해설을 나누었으면 합니다.로그인 후 오류 신고 및 해설 작성 하시면 포인트가 제공됩니다.[포인트 모으기 및 사용법] | 2. 1.75 [포인트 모으기 및 사용법] | 정답률 : 46%
산업기사 | 건설재료시험산업기사 | 2003년08월10일 | 1과목 : 콘크리트공학 | 8. | 콘크리트 재료를 계량할 때의 허용오차가 틀린 것은? |  | 1. 물과 시멘트 : 1% 2. 혼화재 : 2% 3. 골재 : 3% 4. 혼화제 용액 : 1% 해설이 아직 작성되지 않았습니다.해설을 알고 계시다면 오른쪽 해설추가 기능을 이용하여 해설을 작성하여 다른분들과 함께 해설을 나누었으면 합니다.로그인 후 오류 신고 및 해설 작성 하시면 포인트가 제공됩니다.[포인트 모으기 및 사용법] | 4. 혼화제 용액 : 1% [포인트 모으기 및 사용법] | 정답률 : 25%
산업기사 | 건설재료시험산업기사 | 2003년08월10일 | 1과목 : 콘크리트공학 | 9. | 알칼리골재반응에 대한 설명중 틀린 것은? |  | 1. 알칼리골재반응은 콘크리트가 습윤상태에 있는 경우보다 건조상태에 있는 경우에 발생하기 쉽다. 2. 알칼리골재반응이 발생하면 콘크리트의 내구성이 현저하게 저하된다. 3. 알칼리골재반응은 콘크리트 중의 알칼리 총량을 3kg/m3 이하로 제한함으로써 억제할 수 있다. 4. 알칼리량이 적은 포틀랜드시멘트를 사용하면 알칼리 골재반응을 억제시킬 수 있다. 해설이 아직 작성되지 않았습니다.해설을 알고 계시다면 오른쪽 해설추가 기능을 이용하여 해설을 작성하여 다른분들과 함께 해설을 나누었으면 합니다.로그인 후 오류 신고 및 해설 작성 하시면 포인트가 제공됩니다.[포인트 모으기 및 사용법] | 1. 알칼리골재반응은 콘크리트가 습윤상태에 있는 경우보다 건조상태에 있는 경우에 발생하기 쉽다. [포인트 모으기 및 사용법] | 정답률 : 알수없음
산업기사 | 건설재료시험산업기사 | 2003년08월10일 | 1과목 : 콘크리트공학 | 10. | 매스콘크리트에 관한 설명 중 틀린 것은? |  | 1. 내부구속에 의한 온도균열은 콘크리트의 내부와 표면부의 온도차에 의해 발생되는 것이다. 2. 외부구속에 의한 온도균열은 부재 전체의 온도변화에 의한 신축이 구속됨으로써 발생되는 것이다. 3. 온도균열지수는 시멘트의 수화열에 의한 온도응력을 콘크리트의 인장강도로 나눈 값이다. 4. 콘크리트 온도변화의 계산에는 콘크리트 단열온도 상승량이 사용된다. 해설이 아직 작성되지 않았습니다.해설을 알고 계시다면 오른쪽 해설추가 기능을 이용하여 해설을 작성하여 다른분들과 함께 해설을 나누었으면 합니다.로그인 후 오류 신고 및 해설 작성 하시면 포인트가 제공됩니다.[포인트 모으기 및 사용법] | 3. 온도균열지수는 시멘트의 수화열에 의한 온도응력을 콘크리트의 인장강도로 나눈 값이다. [포인트 모으기 및 사용법] | 정답률 : 43%
산업기사 | 건설재료시험산업기사 | 2003년08월10일 | 1과목 : 콘크리트공학 | 11. | 슬럼프시험에서는 3개 층으로 나누어 슬럼프 콘에 시료를 채우고 다짐을 하는데 각 층마다 필요한 다짐 횟수는? |  | 1. 10회 2. 15회 3. 20회 4. 25회 해설이 아직 작성되지 않았습니다.해설을 알고 계시다면 오른쪽 해설추가 기능을 이용하여 해설을 작성하여 다른분들과 함께 해설을 나누었으면 합니다.로그인 후 오류 신고 및 해설 작성 하시면 포인트가 제공됩니다.[포인트 모으기 및 사용법] | 4. 25회 [포인트 모으기 및 사용법] | 정답률 : 100%
산업기사 | 건설재료시험산업기사 | 2003년08월10일 | 1과목 : 콘크리트공학 | 12. | 다음 중 콘크리트 운반수단이 아닌 것은? |  | 1. 콘크리트 플레이서 (Concrete Placer) 2. 벨트 컨베이어 (Belt Conveyor) 3. 트레미 (Tremie) 4. 손수레차 해설이 아직 작성되지 않았습니다.해설을 알고 계시다면 오른쪽 해설추가 기능을 이용하여 해설을 작성하여 다른분들과 함께 해설을 나누었으면 합니다.로그인 후 오류 신고 및 해설 작성 하시면 포인트가 제공됩니다.[포인트 모으기 및 사용법] | 3. 트레미 (Tremie) [포인트 모으기 및 사용법] | 정답률 : 17%
산업기사 | 건설재료시험산업기사 | 2003년08월10일 | 1과목 : 콘크리트공학 | 13. | 프리스트레스트 콘크리트(PSC)에서 PSC그라우트의 물 - 시멘트비는 최대 얼마 이하로 하여야 하는가? |  | 1. 45 % 2. 50 % 3. 55 % 4. 60 % 해설이 아직 작성되지 않았습니다.해설을 알고 계시다면 오른쪽 해설추가 기능을 이용하여 해설을 작성하여 다른분들과 함께 해설을 나누었으면 합니다.로그인 후 오류 신고 및 해설 작성 하시면 포인트가 제공됩니다.[포인트 모으기 및 사용법] | 1. 45 % [포인트 모으기 및 사용법] | 정답률 : 알수없음
산업기사 | 건설재료시험산업기사 | 2003년08월10일 | 1과목 : 콘크리트공학 | 14. | 경량골재콘크리트 시공시 유의사항으로 틀린 것은? |  | 1. 경량골재는 일반적으로 흡수율이 크므로 골재의 함수량은 가능한 일정하도록 관리한다. 2. 경량골재콘크리트는 슬럼프가 일반적으로 작게 나오는 경향이 있다. 3. 경량골재콘크리트는 재료분리가 일어나기 쉬워 다짐시 진동기를 사용하면 안된다. 4. 경량골재콘크리트는 건조균열을 일으키기 쉽고 양생중 습윤상태를 유지하도록 주의해야 한다. 해설이 아직 작성되지 않았습니다.해설을 알고 계시다면 오른쪽 해설추가 기능을 이용하여 해설을 작성하여 다른분들과 함께 해설을 나누었으면 합니다.로그인 후 오류 신고 및 해설 작성 하시면 포인트가 제공됩니다.[포인트 모으기 및 사용법] | 3. 경량골재콘크리트는 재료분리가 일어나기 쉬워 다짐시 진동기를 사용하면 안된다. [포인트 모으기 및 사용법] | 정답률 : 57%
산업기사 | 건설재료시험산업기사 | 2003년08월10일 | 1과목 : 콘크리트공학 | 15. | 쪼갬인장시험을 실시하기 위하여 15×30㎝의 원주형 공시체를 시험한 결과 재하 하중(P)이 19,000kgf에서 공시체가 파괴되었다. 쪼갬인장 강도 중 맞는 것은? |  | 1. 25kgf/cm2 2. 27kgf/cm2 3. 29kgf/cm2 4. 31kgf/cm2 해설이 아직 작성되지 않았습니다.해설을 알고 계시다면 오른쪽 해설추가 기능을 이용하여 해설을 작성하여 다른분들과 함께 해설을 나누었으면 합니다.로그인 후 오류 신고 및 해설 작성 하시면 포인트가 제공됩니다.[포인트 모으기 및 사용법] | 2. 27kgf/cm2 [포인트 모으기 및 사용법] | 정답률 : 79%
산업기사 | 건설재료시험산업기사 | 2003년08월10일 | 1과목 : 콘크리트공학 | 16. | 뿜어붙이기 콘크리트(shotcrete)에 대한 설명 중 틀린 것은? |  | 1. 수밀성이 다소 결여될 수 있다. 2. 평활한 마무리 면을 얻기 어렵다. 3. 급결제의 첨가에 의하여 장기강도가 증가된다. 4. 각종 재료의 표면에 그 형상 등에 관계없이 쉽게 시공할 수 있다. 해설이 아직 작성되지 않았습니다.해설을 알고 계시다면 오른쪽 해설추가 기능을 이용하여 해설을 작성하여 다른분들과 함께 해설을 나누었으면 합니다.로그인 후 오류 신고 및 해설 작성 하시면 포인트가 제공됩니다.[포인트 모으기 및 사용법] | 3. 급결제의 첨가에 의하여 장기강도가 증가된다. [포인트 모으기 및 사용법] | 정답률 : 40%
산업기사 | 건설재료시험산업기사 | 2003년08월10일 | 1과목 : 콘크리트공학 | 17. | 콘크리트의 배합설계시 물-시멘트비를 정하는 데 고려되지 않는 것은? |  | 1. 압축강도 2. 내동해성 3. 알칼리-골재 반응성 4. 화학작용에 대한 내구성 해설이 아직 작성되지 않았습니다.해설을 알고 계시다면 오른쪽 해설추가 기능을 이용하여 해설을 작성하여 다른분들과 함께 해설을 나누었으면 합니다.로그인 후 오류 신고 및 해설 작성 하시면 포인트가 제공됩니다.[포인트 모으기 및 사용법] | 3. 알칼리-골재 반응성 [포인트 모으기 및 사용법] | 정답률 : 43%
산업기사 | 건설재료시험산업기사 | 2003년08월10일 | 1과목 : 콘크리트공학 | 18. | 금속실리콘, 페로실리콘 합금 등을 제조할 때 발생하는 폐가스 중에 포함되어 있는 SiO2를 집진기로 모아서 얻어지는 초미립자의 산업부산물로서 매우 미세하고 결합성이 강해 고강도 콘크리트의 제조에 사용되는 것은? |  | 1. 소성점토 2. 플라이애시(fly ash) 3. 실리카흄(silica fume) 4. 고로슬래그(blast furnace slag) 해설이 아직 작성되지 않았습니다.해설을 알고 계시다면 오른쪽 해설추가 기능을 이용하여 해설을 작성하여 다른분들과 함께 해설을 나누었으면 합니다.로그인 후 오류 신고 및 해설 작성 하시면 포인트가 제공됩니다.[포인트 모으기 및 사용법] | 3. 실리카흄(silica fume) [포인트 모으기 및 사용법] | 정답률 : 알수없음
산업기사 | 건설재료시험산업기사 | 2003년08월10일 | 1과목 : 콘크리트공학 | 19. | 화력발전소에서 미분탄을 연소시킬 때 발생되는 재의 미분말을 집진기로 포집한 것으로 장기강도 증진, 수밀성, 내구성,화학저항성 향상, 단위수량의 저감, 워커빌리티의 개선등에 효과가 있는 혼화재는? |  | 1. 실리카 흄(silica hume) 2. 폴리머(polymer) 3. 플라이애시(fly ash) 4. AE제 해설이 아직 작성되지 않았습니다.해설을 알고 계시다면 오른쪽 해설추가 기능을 이용하여 해설을 작성하여 다른분들과 함께 해설을 나누었으면 합니다.로그인 후 오류 신고 및 해설 작성 하시면 포인트가 제공됩니다.[포인트 모으기 및 사용법] | 3. 플라이애시(fly ash) [포인트 모으기 및 사용법] | 정답률 : 67%
산업기사 | 건설재료시험산업기사 | 2003년08월10일 | 1과목 : 콘크리트공학 | 20. | 재료의 성질 중 경도의 설명으로 맞는 것은? |  | 1. 재료에 인장력을 주었을 때 가늘고 길게 늘어나는 성질 2. 작은 변형에도 파괴되는 성질 3. 재료를 두드릴 때 얇게 펴지는 성질 4. 재료의 절단, 긁기, 마모등에 대한 저항성 해설이 아직 작성되지 않았습니다.해설을 알고 계시다면 오른쪽 해설추가 기능을 이용하여 해설을 작성하여 다른분들과 함께 해설을 나누었으면 합니다.로그인 후 오류 신고 및 해설 작성 하시면 포인트가 제공됩니다.[포인트 모으기 및 사용법] | 4. 재료의 절단, 긁기, 마모등에 대한 저항성 [포인트 모으기 및 사용법] | 정답률 : 알수없음
산업기사 | 건설재료시험산업기사 | 2003년08월10일 | 2과목 : 건설재료 및 시험 | 21. | 시멘트의 응결시간 시험을 위해 필요한 시험기구에 해당되지 않는 것은? |  | 1. 혼합기(mixer)와 시계 2. 습기함과 온도계 3. 흐름 측정계와 다짐대 4. 길모아(Gillmore)침 또는 비이카(Vicat) 장치 해설이 아직 작성되지 않았습니다.해설을 알고 계시다면 오른쪽 해설추가 기능을 이용하여 해설을 작성하여 다른분들과 함께 해설을 나누었으면 합니다.로그인 후 오류 신고 및 해설 작성 하시면 포인트가 제공됩니다.[포인트 모으기 및 사용법] | 3. 흐름 측정계와 다짐대 [포인트 모으기 및 사용법] | 정답률 : 44%
산업기사 | 건설재료시험산업기사 | 2003년08월10일 | 2과목 : 건설재료 및 시험 | 22. | 다음 중 목재의 특징으로 틀린 것은? |  | 1. 가벼워서 취급하기 쉽고 가공하기 쉽다. 2. 무게에 비해서 강도와 탄성이 크다. 3. 온도에 의한 수축, 팽창이 비교적 작다. 4. 함수율의 변화에 의한 변형과 팽창이 작다. 해설이 아직 작성되지 않았습니다.해설을 알고 계시다면 오른쪽 해설추가 기능을 이용하여 해설을 작성하여 다른분들과 함께 해설을 나누었으면 합니다.로그인 후 오류 신고 및 해설 작성 하시면 포인트가 제공됩니다.[포인트 모으기 및 사용법] | 4. 함수율의 변화에 의한 변형과 팽창이 작다. [포인트 모으기 및 사용법] | 정답률 : 34%
산업기사 | 건설재료시험산업기사 | 2003년08월10일 | 2과목 : 건설재료 및 시험 | 23. | 연화점은 시료를 규정 조건에서 가열하였을 때 시료가 연해져서 규정거리 몇 mm 처졌을 때의 온도인가? |  | 1. 20.4 2. 25.4 3. 30.4 4. 35.4 해설이 아직 작성되지 않았습니다.해설을 알고 계시다면 오른쪽 해설추가 기능을 이용하여 해설을 작성하여 다른분들과 함께 해설을 나누었으면 합니다.로그인 후 오류 신고 및 해설 작성 하시면 포인트가 제공됩니다.[포인트 모으기 및 사용법] | 2. 25.4 [포인트 모으기 및 사용법] | 정답률 : 55%
산업기사 | 건설재료시험산업기사 | 2003년08월10일 | 2과목 : 건설재료 및 시험 | 24. | 잔골재 A의 조립율은 3.26, 그 중량을 x라 하고 잔골재 B의 조립율은 2.44, 그 중량을 y라 할 때 이 두 골재를 섞어 조립율이 2.8이 되는 잔골재 C를 만들자면 잔골재 A 및 B를 어느 정도의 중량비로 혼합하여야 하는가? |  | 1. x : y = 0.44 : 0.56 2. x : y = 0.25 : 0.75 3. x : y = 0.56 : 0.44 4. x : y = 0.75 : 0.25 해설이 아직 작성되지 않았습니다.해설을 알고 계시다면 오른쪽 해설추가 기능을 이용하여 해설을 작성하여 다른분들과 함께 해설을 나누었으면 합니다.로그인 후 오류 신고 및 해설 작성 하시면 포인트가 제공됩니다.[포인트 모으기 및 사용법] | 1. x : y = 0.44 : 0.56 [포인트 모으기 및 사용법] | 정답률 : 37%
산업기사 | 건설재료시험산업기사 | 2003년08월10일 | 2과목 : 건설재료 및 시험 | 25. | 다음은 풍화한 시멘트의 특성을 열거한 것이다. 맞지 않는 것은? |  | 1. 강열감량이 증가한다. 2. 비중이 증가한다. 3. 응결이 지연된다. 4. 강도가 감소한다. 해설이 아직 작성되지 않았습니다.해설을 알고 계시다면 오른쪽 해설추가 기능을 이용하여 해설을 작성하여 다른분들과 함께 해설을 나누었으면 합니다.로그인 후 오류 신고 및 해설 작성 하시면 포인트가 제공됩니다.[포인트 모으기 및 사용법] | 2. 비중이 증가한다. [포인트 모으기 및 사용법] | 정답률 : 50%
산업기사 | 건설재료시험산업기사 | 2003년08월10일 | 2과목 : 건설재료 및 시험 | 26. | 아스팔트 혼합물이 배합설계와 같이 함유되고 있는지를 검사하는 시험은? |  | 1. 추출시험 2. 마샬시험 3. 증발감량시험 4. 용해도시험 해설이 아직 작성되지 않았습니다.해설을 알고 계시다면 오른쪽 해설추가 기능을 이용하여 해설을 작성하여 다른분들과 함께 해설을 나누었으면 합니다.로그인 후 오류 신고 및 해설 작성 하시면 포인트가 제공됩니다.[포인트 모으기 및 사용법] | 1. 추출시험 [포인트 모으기 및 사용법] | 정답률 : 알수없음
산업기사 | 건설재료시험산업기사 | 2003년08월10일 | 2과목 : 건설재료 및 시험 | 27. | AE 콘크리트의 특성에 관한 설명 중 옳은 것은? |  | 1. 콘크리트의 단위중량이 감소하고 철근과의 부착강도가 약화된다. 2. 동결 융해에 대한 저항성이 작아지고 수축성도 적게된다. 3. 블리딩(Bleeding)이 감소하고 수밀성도 감소한다. 4. 워커빌리티는 양호해지나 재료의 분리가 잘 일어난다. 해설이 아직 작성되지 않았습니다.해설을 알고 계시다면 오른쪽 해설추가 기능을 이용하여 해설을 작성하여 다른분들과 함께 해설을 나누었으면 합니다.로그인 후 오류 신고 및 해설 작성 하시면 포인트가 제공됩니다.[포인트 모으기 및 사용법] | 1. 콘크리트의 단위중량이 감소하고 철근과의 부착강도가 약화된다. [포인트 모으기 및 사용법] | 정답률 : 15%
산업기사 | 건설재료시험산업기사 | 2003년08월10일 | 2과목 : 건설재료 및 시험 | 28. | 다음 중 화약류의 기폭제로 사용되는 것이 아닌 것은? |  | 1. 뇌산수은 [Hg(ONC)2] 2. 질화납 [P2(N3)2] 3. DDNP [Diazodinitrophenol] 4. 다이나마이트 [Dynamite] 해설이 아직 작성되지 않았습니다.해설을 알고 계시다면 오른쪽 해설추가 기능을 이용하여 해설을 작성하여 다른분들과 함께 해설을 나누었으면 합니다.로그인 후 오류 신고 및 해설 작성 하시면 포인트가 제공됩니다.[포인트 모으기 및 사용법] | 4. 다이나마이트 [Dynamite] [포인트 모으기 및 사용법] | 정답률 : 29%
산업기사 | 건설재료시험산업기사 | 2003년08월10일 | 2과목 : 건설재료 및 시험 | 29. | 골재의 시험방법이 아닌 것은? |  | 1. 마모시험 2. 내구성시험 3. 신도시험 4. 단위용적중량시험 해설이 아직 작성되지 않았습니다.해설을 알고 계시다면 오른쪽 해설추가 기능을 이용하여 해설을 작성하여 다른분들과 함께 해설을 나누었으면 합니다.로그인 후 오류 신고 및 해설 작성 하시면 포인트가 제공됩니다.[포인트 모으기 및 사용법] | 3. 신도시험 [포인트 모으기 및 사용법] | 정답률 : 75%
산업기사 | 건설재료시험산업기사 | 2003년08월10일 | 2과목 : 건설재료 및 시험 | 30. | 열경화성수지 중 접착성이 매우 우수하고 신축이 작아 제품의 형틀이나 접착제, 도료등으로 사용되는 것은? |  | 1. 멜라민 수지 2. 폴리에스테르 수지 3. 실리콘 4. 에폭시 수지 해설이 아직 작성되지 않았습니다.해설을 알고 계시다면 오른쪽 해설추가 기능을 이용하여 해설을 작성하여 다른분들과 함께 해설을 나누었으면 합니다.로그인 후 오류 신고 및 해설 작성 하시면 포인트가 제공됩니다.[포인트 모으기 및 사용법] | 4. 에폭시 수지 [포인트 모으기 및 사용법] | 정답률 : 36%
산업기사 | 건설재료시험산업기사 | 2003년08월10일 | 2과목 : 건설재료 및 시험 | 31. | 토목섬유(Geotextiles)의 주된 기능이 아닌 것은? |  | 1. 혼합기능 2. 배수기능 3. 분리기능 4. 보강기능 해설이 아직 작성되지 않았습니다.해설을 알고 계시다면 오른쪽 해설추가 기능을 이용하여 해설을 작성하여 다른분들과 함께 해설을 나누었으면 합니다.로그인 후 오류 신고 및 해설 작성 하시면 포인트가 제공됩니다.[포인트 모으기 및 사용법] | 1. 혼합기능 [포인트 모으기 및 사용법] | 정답률 : 알수없음
산업기사 | 건설재료시험산업기사 | 2003년08월10일 | 2과목 : 건설재료 및 시험 | 32. | 석재의 비중을 구하는 식으로 맞는 것은? (단, A : 공시체의 건조무게(g), B : 공시체의 침수후 표면건조포화상태의 무게(g), C : 공시체의 수중무게(g)) |  | 1. A/B-C 2. B/A-C 3. C/A-B 4. A/C-B 해설이 아직 작성되지 않았습니다.해설을 알고 계시다면 오른쪽 해설추가 기능을 이용하여 해설을 작성하여 다른분들과 함께 해설을 나누었으면 합니다.로그인 후 오류 신고 및 해설 작성 하시면 포인트가 제공됩니다.[포인트 모으기 및 사용법] | 1. A/B-C [포인트 모으기 및 사용법] | 정답률 : 46%
산업기사 | 건설재료시험산업기사 | 2003년08월10일 | 2과목 : 건설재료 및 시험 | 33. | 조강 포틀랜드 시멘트에 대한 설명으로 옳은 것은 어느 것인가? |  | 1. 저온에서도 강도 발현이 좋으므로 한중 콘크리트에 좋다. 2. 수화열이 높으므로 중량 콘크리트에 좋다. 3. 응결시 수화열이 높으므로 장기 강도가 높다. 4. 건조수축이 적어 중용열 시멘트와 같은 용도로 쓰인다. 해설이 아직 작성되지 않았습니다.해설을 알고 계시다면 오른쪽 해설추가 기능을 이용하여 해설을 작성하여 다른분들과 함께 해설을 나누었으면 합니다.로그인 후 오류 신고 및 해설 작성 하시면 포인트가 제공됩니다.[포인트 모으기 및 사용법] | 1. 저온에서도 강도 발현이 좋으므로 한중 콘크리트에 좋다. [포인트 모으기 및 사용법] | 정답률 : 알수없음
산업기사 | 건설재료시험산업기사 | 2003년08월10일 | 2과목 : 건설재료 및 시험 | 34. | 건설공사 품질시험기준 중에서 노상의 현장밀도 시험은 층별 몇 m마다 시험을 실시해야 하는가? |  | 1. 100m마다 2. 200m마다 3. 300m마다 4. 400m마다 해설이 아직 작성되지 않았습니다.해설을 알고 계시다면 오른쪽 해설추가 기능을 이용하여 해설을 작성하여 다른분들과 함께 해설을 나누었으면 합니다.로그인 후 오류 신고 및 해설 작성 하시면 포인트가 제공됩니다.[포인트 모으기 및 사용법] | 4. 400m마다 [포인트 모으기 및 사용법] | 정답률 : 9%
산업기사 | 건설재료시험산업기사 | 2003년08월10일 | 2과목 : 건설재료 및 시험 | 35. | 건설공사 품질시험 기준에서 콘크리트공사 골재의 염화물함유량 시험은 바다모래인 경우 공급 회사별 또는 1일 몇회 이상 하여야 하는가? |  | 1. 1회 2. 2회 3. 3회 4. 4회 해설이 아직 작성되지 않았습니다.해설을 알고 계시다면 오른쪽 해설추가 기능을 이용하여 해설을 작성하여 다른분들과 함께 해설을 나누었으면 합니다.로그인 후 오류 신고 및 해설 작성 하시면 포인트가 제공됩니다.[포인트 모으기 및 사용법] | 3. 3회 [포인트 모으기 및 사용법] | 정답률 : 25%
산업기사 | 건설재료시험산업기사 | 2003년08월10일 | 2과목 : 건설재료 및 시험 | 36. | 시멘트에 사용하는 혼화 재료인 AE제가 아닌 것은? |  | 1. 빈졸레신(Vinsol resin) 2. 다렉스(darex) 3. 크링커(Clinker) 4. 포졸리스(Pozzolith) 해설이 아직 작성되지 않았습니다.해설을 알고 계시다면 오른쪽 해설추가 기능을 이용하여 해설을 작성하여 다른분들과 함께 해설을 나누었으면 합니다.로그인 후 오류 신고 및 해설 작성 하시면 포인트가 제공됩니다.[포인트 모으기 및 사용법] | 3. 크링커(Clinker) [포인트 모으기 및 사용법] | 정답률 : 39%
산업기사 | 건설재료시험산업기사 | 2003년08월10일 | 2과목 : 건설재료 및 시험 | 37. | 시멘트의 저장에 관한 다음 설명 중 틀린 것은? |  | 1. 저장창고는 습기가 없고 바닥에서 30㎝ 이상 높은 마루위에 저장할 것 2. 너무 압축이 되지 않도록 쌓을 것 3. 통풍이 잘 되도록 환기창문을 크게할 것 4. 입하순서대로 사용할 수 있게 할 것 해설이 아직 작성되지 않았습니다.해설을 알고 계시다면 오른쪽 해설추가 기능을 이용하여 해설을 작성하여 다른분들과 함께 해설을 나누었으면 합니다.로그인 후 오류 신고 및 해설 작성 하시면 포인트가 제공됩니다.[포인트 모으기 및 사용법] | 3. 통풍이 잘 되도록 환기창문을 크게할 것 [포인트 모으기 및 사용법] | 정답률 : 67%
산업기사 | 건설재료시험산업기사 | 2003년08월10일 | 2과목 : 건설재료 및 시험 | 38. | 습윤상태의 모래 520gf을 표면건조 포화상태로 만들었더니 510gf이 되고, 또 절대건조 상태에서는 500gf가 되었다. 이 모래의 흡수율은 얼마인가? |  | 1. 2.0% 2. 4.0% 3. 5.0% 4. 10.0% 해설이 아직 작성되지 않았습니다.해설을 알고 계시다면 오른쪽 해설추가 기능을 이용하여 해설을 작성하여 다른분들과 함께 해설을 나누었으면 합니다.로그인 후 오류 신고 및 해설 작성 하시면 포인트가 제공됩니다.[포인트 모으기 및 사용법] | 1. 2.0% [포인트 모으기 및 사용법] | 정답률 : 73%
산업기사 | 건설재료시험산업기사 | 2003년08월10일 | 2과목 : 건설재료 및 시험 | 39. | 어떤 골재의 단위중량이 1500kgf/m3 비중이 2.60이었다. 이 골재의 공극률은? |  | 1. 58% 2. 42% 3. 29% 4. 21% 해설이 아직 작성되지 않았습니다.해설을 알고 계시다면 오른쪽 해설추가 기능을 이용하여 해설을 작성하여 다른분들과 함께 해설을 나누었으면 합니다.로그인 후 오류 신고 및 해설 작성 하시면 포인트가 제공됩니다.[포인트 모으기 및 사용법] | 2. 42% [포인트 모으기 및 사용법] | 정답률 : 46%
산업기사 | 건설재료시험산업기사 | 2003년08월10일 | 2과목 : 건설재료 및 시험 | 40. | 강에서 탄소의 함유량이 증가함에 따라 변화되는 강의 성질에 관한 설명으로 틀린 것은? |  | 1. 항복점 강도가 작아진다. 2. 전기에 대한 저항성이 커진다. 3. 인장강도와 경도가 증가한다. 4. 비중과 선팽창계수가 작아진다. 해설이 아직 작성되지 않았습니다.해설을 알고 계시다면 오른쪽 해설추가 기능을 이용하여 해설을 작성하여 다른분들과 함께 해설을 나누었으면 합니다.로그인 후 오류 신고 및 해설 작성 하시면 포인트가 제공됩니다.[포인트 모으기 및 사용법] | 1. 항복점 강도가 작아진다. [포인트 모으기 및 사용법] | 정답률 : 알수없음
산업기사 | 건설재료시험산업기사 | 2003년08월10일 | 3과목 : 건설시공학 | 41. | Batch Mixer 란 다음 어느 것을 말하는가? |  | 1. 1m3의 콘크리트를 혼합하는 기계이다. 2. 콘크리트 재료를 1회분씩 혼합하는 기계이다. 3. Batcher Plant의 별명이다. 4. 콘크리트와 몰탈을 배합하는 배합비를 측정하는 기계이다. 해설이 아직 작성되지 않았습니다.해설을 알고 계시다면 오른쪽 해설추가 기능을 이용하여 해설을 작성하여 다른분들과 함께 해설을 나누었으면 합니다.로그인 후 오류 신고 및 해설 작성 하시면 포인트가 제공됩니다.[포인트 모으기 및 사용법] | 2. 콘크리트 재료를 1회분씩 혼합하는 기계이다. [포인트 모으기 및 사용법] | 정답률 : 34%
산업기사 | 건설재료시험산업기사 | 2003년08월10일 | 3과목 : 건설시공학 | 42. | 점착력이 없는 흙속에 보강재(Strip)를 매설하여 마찰력을 발생시키므로 더욱 강화된 토체를 형성시켜 자중이나 외력에 대한 저항력을 크게한 벽체 조성공법은? |  | 1. 부벽식 옹벽 2. 캔틸레버식 옹벽 3. 보강토 옹벽 4. 가비용(Gabion) 옹벽 해설이 아직 작성되지 않았습니다.해설을 알고 계시다면 오른쪽 해설추가 기능을 이용하여 해설을 작성하여 다른분들과 함께 해설을 나누었으면 합니다.로그인 후 오류 신고 및 해설 작성 하시면 포인트가 제공됩니다.[포인트 모으기 및 사용법] | 3. 보강토 옹벽 [포인트 모으기 및 사용법] | 정답률 : 36%
산업기사 | 건설재료시험산업기사 | 2003년08월10일 | 3과목 : 건설시공학 | 43. | 강널말뚝의 특징에 관한 설명 중 옳지 않은 것은? |  | 1. 차수성이 좋다. 2. 비교적 쉽게 뽑아서 반복하여 사용 할 수 있다. 3. 비교적 견고한 지반에도 박을 수 있다. 4. 타입시 소음, 진동 등의 건설공해발생이 적다. 해설이 아직 작성되지 않았습니다.해설을 알고 계시다면 오른쪽 해설추가 기능을 이용하여 해설을 작성하여 다른분들과 함께 해설을 나누었으면 합니다.로그인 후 오류 신고 및 해설 작성 하시면 포인트가 제공됩니다.[포인트 모으기 및 사용법] | 4. 타입시 소음, 진동 등의 건설공해발생이 적다. [포인트 모으기 및 사용법] | 정답률 : 24%
산업기사 | 건설재료시험산업기사 | 2003년08월10일 | 3과목 : 건설시공학 | 44. | 입상재료층에 점성이 낮은 역청재료를 살포, 침투시켜 보조기층, 기층 등의 방수성을 높이고, 기층의 모세공극을 메워 그 위에 포설하는 아스팔트 혼합물층과의 부착을 좋게하기 위해 역청재료를 얇게 피복하는 것을 무엇이라고 하는가? |  | 1. 택 코트 2. 프라임 코트 3. 실 코트 4. 아마 코트 해설이 아직 작성되지 않았습니다.해설을 알고 계시다면 오른쪽 해설추가 기능을 이용하여 해설을 작성하여 다른분들과 함께 해설을 나누었으면 합니다.로그인 후 오류 신고 및 해설 작성 하시면 포인트가 제공됩니다.[포인트 모으기 및 사용법] | 2. 프라임 코트 [포인트 모으기 및 사용법] | 정답률 : 알수없음
산업기사 | 건설재료시험산업기사 | 2003년08월10일 | 3과목 : 건설시공학 | 45. | 다음중 탬핑(tamping) 로울러가 아닌 것은? |  | 1. sheeps foot roller 2. grid roller 3. tapper foot roller 4. tamdem roller 해설이 아직 작성되지 않았습니다.해설을 알고 계시다면 오른쪽 해설추가 기능을 이용하여 해설을 작성하여 다른분들과 함께 해설을 나누었으면 합니다.로그인 후 오류 신고 및 해설 작성 하시면 포인트가 제공됩니다.[포인트 모으기 및 사용법] | 4. tamdem roller [포인트 모으기 및 사용법] | 정답률 : 50%
산업기사 | 건설재료시험산업기사 | 2003년08월10일 | 3과목 : 건설시공학 | 46. | 다음 중 옹벽의 안정검토 항목에 포함되지 않는것은? |  | 1. 활동에 대한 안정 2. 전도에 대한 안정 3. 지반 지지력에 대한 안정 4. 수동토압에 대한 안정 해설이 아직 작성되지 않았습니다.해설을 알고 계시다면 오른쪽 해설추가 기능을 이용하여 해설을 작성하여 다른분들과 함께 해설을 나누었으면 합니다.로그인 후 오류 신고 및 해설 작성 하시면 포인트가 제공됩니다.[포인트 모으기 및 사용법] | 4. 수동토압에 대한 안정 [포인트 모으기 및 사용법] | 정답률 : 43%
산업기사 | 건설재료시험산업기사 | 2003년08월10일 | 3과목 : 건설시공학 | 47. | 다음 중 관리도의 종류로 맞지 않는 것은? | R0lGODlhNAAdAHcAACH5BAAAAAAALAAAAAA0AB0AhAAAAAAAOgAAZgA6kABmtjoAADoAOjqQ22YAAGYAOmZmtma2/5A6AJBmZpBmkJCQ25C2/5Db/7ZmALZmZraQZra2trb//9uQOtv///+2Zv/bkP//tv//2////wAAAAAAAAjWADsIHEiwoMGDCBMqXMiwocOHECNKnEixosWLGDNq3Mjx4QYEAEKKHBlSgIWOKFOqXMmSYAaRJjkwKHlS4kuSAzA4lGBS4IYEESzKJDBQQoCgDD8eEKgBAkYJRH0iiMoww1EODnRehDpQZs6dAygg3Ur14wKPCJZm5CpQwlmPDQyMtShh5NeHEyxcuEtQQwGSIo8aZOuXatWzSp9SvdAzqYKBVudOZNvhguCFMt928Kp14tCBFwCcrZCwLgDBMkUafngz5NmXBzY8aNkwdGPauHPr3j0xIAA7 | 1. 관리도 2. X 관리도 3. P 관리도 4. Z 관리도 해설이 아직 작성되지 않았습니다.해설을 알고 계시다면 오른쪽 해설추가 기능을 이용하여 해설을 작성하여 다른분들과 함께 해설을 나누었으면 합니다.로그인 후 오류 신고 및 해설 작성 하시면 포인트가 제공됩니다.[포인트 모으기 및 사용법] | 4. Z 관리도 [포인트 모으기 및 사용법] | 정답률 : 34%
산업기사 | 건설재료시험산업기사 | 2003년08월10일 | 3과목 : 건설시공학 | 48. | 횡선공정표(Bar chart)에 관한 설명 중 옳지 않은 것은? |  | 1. 각공정별 공사와 전체의 공정시기등이 일목요연하다. 2. 작업 상호간의 관계가 명확하다. 3. 각공정별 공사의 착수 및 완료일이 명시되어 판단이용이하다. 4. 공정표가 단순하여 경험이 적은 사람도 이용하기 쉽다. 해설이 아직 작성되지 않았습니다.해설을 알고 계시다면 오른쪽 해설추가 기능을 이용하여 해설을 작성하여 다른분들과 함께 해설을 나누었으면 합니다.로그인 후 오류 신고 및 해설 작성 하시면 포인트가 제공됩니다.[포인트 모으기 및 사용법] | 2. 작업 상호간의 관계가 명확하다. [포인트 모으기 및 사용법] | 정답률 : 알수없음
산업기사 | 건설재료시험산업기사 | 2003년08월10일 | 3과목 : 건설시공학 | 49. | 쉴드(shield)공법을 사용하는 이유 중 옳지 않은 것은? |  | 1. 노면교통이 포화상태가 되어 이에 지장을 주지 않을 공법이 필요할 때 2. 기설 지하철과 입체교차가 많을 때 3. 강도가 큰 암반 구조일 때 4. 소음 규제법에 저촉되어 개거 공법이 불가능 할 때 해설이 아직 작성되지 않았습니다.해설을 알고 계시다면 오른쪽 해설추가 기능을 이용하여 해설을 작성하여 다른분들과 함께 해설을 나누었으면 합니다.로그인 후 오류 신고 및 해설 작성 하시면 포인트가 제공됩니다.[포인트 모으기 및 사용법] | 3. 강도가 큰 암반 구조일 때 [포인트 모으기 및 사용법] | 정답률 : 62%
산업기사 | 건설재료시험산업기사 | 2003년08월10일 | 3과목 : 건설시공학 | 50. | 히빙(heaving)의 방지대책으로 다음과 같은 방법이 있다. 이 중에서 틀린 것은? |  | 1. 표토(表土)를 그대로 두고 하중을 크게한다. 2. 케이슨공법(casson)을 사용한다. 3. 지반을 개량한다. 4. 널말뚝의 근입 깊이를 깊게한다. 해설이 아직 작성되지 않았습니다.해설을 알고 계시다면 오른쪽 해설추가 기능을 이용하여 해설을 작성하여 다른분들과 함께 해설을 나누었으면 합니다.로그인 후 오류 신고 및 해설 작성 하시면 포인트가 제공됩니다.[포인트 모으기 및 사용법] | 1. 표토(表土)를 그대로 두고 하중을 크게한다. [포인트 모으기 및 사용법] | 정답률 : 30%
산업기사 | 건설재료시험산업기사 | 2003년08월10일 | 3과목 : 건설시공학 | 51. | 굴착하는 본바닥의 토량이 같을 때 운반토량이 가장 많아지는 것은? |  | 1. 모래 2. 경암 3. 조약돌 섞인 모래 4. 사질토 해설이 아직 작성되지 않았습니다.해설을 알고 계시다면 오른쪽 해설추가 기능을 이용하여 해설을 작성하여 다른분들과 함께 해설을 나누었으면 합니다.로그인 후 오류 신고 및 해설 작성 하시면 포인트가 제공됩니다.[포인트 모으기 및 사용법] | 2. 경암 [포인트 모으기 및 사용법] | 정답률 : 17%
산업기사 | 건설재료시험산업기사 | 2003년08월10일 | 3과목 : 건설시공학 | 52. | 샌드 드레인 공법은 어떤 토질에 가장 적합한가? |  | 1. 점토질 흙 2. 사질토 3. 실트 4. 자갈 땅 해설이 아직 작성되지 않았습니다.해설을 알고 계시다면 오른쪽 해설추가 기능을 이용하여 해설을 작성하여 다른분들과 함께 해설을 나누었으면 합니다.로그인 후 오류 신고 및 해설 작성 하시면 포인트가 제공됩니다.[포인트 모으기 및 사용법] | 1. 점토질 흙 [포인트 모으기 및 사용법] | 정답률 : 40%
산업기사 | 건설재료시험산업기사 | 2003년08월10일 | 3과목 : 건설시공학 | 53. | 흐트러진 상태의 부피가 2000m3인 토사의 다짐토량은 얼마인가? (단, 흙의 토량변화율L=1.2, C=0.85이다.) |  | 1. 1416.7m3 2. 1666.7m3 3. 1700.0m3 4. 1854.3m3 해설이 아직 작성되지 않았습니다.해설을 알고 계시다면 오른쪽 해설추가 기능을 이용하여 해설을 작성하여 다른분들과 함께 해설을 나누었으면 합니다.로그인 후 오류 신고 및 해설 작성 하시면 포인트가 제공됩니다.[포인트 모으기 및 사용법] | 1. 1416.7m3 [포인트 모으기 및 사용법] | 정답률 : 알수없음
산업기사 | 건설재료시험산업기사 | 2003년08월10일 | 3과목 : 건설시공학 | 54. | 공기케이슨(Pneumatic caisson)기초의 장점으로 잘못된 것은? |  | 1. 소음 및 진동이 작다. 2. Dry work이므로 침하공정이 빠르다. 3. 정확한 지지력의 측정이 가능하다. 4. 저부 콘크리트의 신뢰도가 크다. 해설이 아직 작성되지 않았습니다.해설을 알고 계시다면 오른쪽 해설추가 기능을 이용하여 해설을 작성하여 다른분들과 함께 해설을 나누었으면 합니다.로그인 후 오류 신고 및 해설 작성 하시면 포인트가 제공됩니다.[포인트 모으기 및 사용법] | 1. 소음 및 진동이 작다. [포인트 모으기 및 사용법] | 정답률 : 53%
산업기사 | 건설재료시험산업기사 | 2003년08월10일 | 3과목 : 건설시공학 | 55. | 말뚝 구멍 속에 물을 채워 정수압으로 구멍의 벽이 무너지는 것을 보호하면서 회전식 비트를 사용하여 구멍을 뚫어 흙을 물과 함께 드릴 파이프로 뽑아 내고 물을 다시 순환시켜 연속적으로 파내는 공법은? |  | 1. 어스오거공법 2. 어스드릴공법 3. 리버스서큘레이션공법 4. 베노트공법 해설이 아직 작성되지 않았습니다.해설을 알고 계시다면 오른쪽 해설추가 기능을 이용하여 해설을 작성하여 다른분들과 함께 해설을 나누었으면 합니다.로그인 후 오류 신고 및 해설 작성 하시면 포인트가 제공됩니다.[포인트 모으기 및 사용법] | 3. 리버스서큘레이션공법 [포인트 모으기 및 사용법] | 정답률 : 42%
산업기사 | 건설재료시험산업기사 | 2003년08월10일 | 3과목 : 건설시공학 | 56. | 제작장에서 한 세그먼트씩 제작 후 잭(jack)을 사용하여 밀어내기 하는 교량 가설공법은? |  | 1. FSM공법 2. ILM공법 3. MSS공법 4. FCM공법 해설이 아직 작성되지 않았습니다.해설을 알고 계시다면 오른쪽 해설추가 기능을 이용하여 해설을 작성하여 다른분들과 함께 해설을 나누었으면 합니다.로그인 후 오류 신고 및 해설 작성 하시면 포인트가 제공됩니다.[포인트 모으기 및 사용법] | 2. ILM공법 [포인트 모으기 및 사용법] | 정답률 : 알수없음
산업기사 | 건설재료시험산업기사 | 2003년08월10일 | 3과목 : 건설시공학 | 57. | 터널의 일부를 케이슨형으로 육상에서 제작하여 이것을 물에 띄워 부설현장까지 예항하여 소정의 위치에 침하시켜 기존 설치된 부분과 연결한 후 되메우기한 다음 속의 물을 빼서 터널을 구축하는 공법은? |  | 1. 침매공법 2. 쉴드공법 3. 역라이닝공법 4. 개착공법 해설이 아직 작성되지 않았습니다.해설을 알고 계시다면 오른쪽 해설추가 기능을 이용하여 해설을 작성하여 다른분들과 함께 해설을 나누었으면 합니다.로그인 후 오류 신고 및 해설 작성 하시면 포인트가 제공됩니다.[포인트 모으기 및 사용법] | 1. 침매공법 [포인트 모으기 및 사용법] | 정답률 : 39%
산업기사 | 건설재료시험산업기사 | 2003년08월10일 | 3과목 : 건설시공학 | 58. | 건설장비의 분류 중에서 다짐기계의 다짐방법에 따른 분류로 맞지 않는 것은? |  | 1. 전압식 2. 충격식 3. 진동식 4. 압축식 해설이 아직 작성되지 않았습니다.해설을 알고 계시다면 오른쪽 해설추가 기능을 이용하여 해설을 작성하여 다른분들과 함께 해설을 나누었으면 합니다.로그인 후 오류 신고 및 해설 작성 하시면 포인트가 제공됩니다.[포인트 모으기 및 사용법] | 4. 압축식 [포인트 모으기 및 사용법] | 정답률 : 39%
산업기사 | 건설재료시험산업기사 | 2003년08월10일 | 3과목 : 건설시공학 | 59. | 다음 중 석유 아스팔트의 종류에 포함되지 않는 것은? |  | 1. 록 아스팔트 2. 스트레이트 아스팔트 3. 블라운 아스팔트 4. 용제추출 아스팔트 해설이 아직 작성되지 않았습니다.해설을 알고 계시다면 오른쪽 해설추가 기능을 이용하여 해설을 작성하여 다른분들과 함께 해설을 나누었으면 합니다.로그인 후 오류 신고 및 해설 작성 하시면 포인트가 제공됩니다.[포인트 모으기 및 사용법] | 1. 록 아스팔트 [포인트 모으기 및 사용법] | 정답률 : 34%
산업기사 | 건설재료시험산업기사 | 2003년08월10일 | 3과목 : 건설시공학 | 60. | 숏크리트의 리바운드(Rebound)양의 감소 방법으로 옳지 않은 것은? |  | 1. 호스의 압력을 일정하게 유지 2. 벽면과 45° 로 분사시킴 3. 13㎜ 이하인 세골재 사용 4. 시멘트양을 증가시키고 접착제 사용 해설이 아직 작성되지 않았습니다.해설을 알고 계시다면 오른쪽 해설추가 기능을 이용하여 해설을 작성하여 다른분들과 함께 해설을 나누었으면 합니다.로그인 후 오류 신고 및 해설 작성 하시면 포인트가 제공됩니다.[포인트 모으기 및 사용법] | 2. 벽면과 45° 로 분사시킴 [포인트 모으기 및 사용법] | 정답률 : 69%
산업기사 | 건설재료시험산업기사 | 2003년08월10일 | 4과목 : 토질 및 기초 | 61. | 평판재하시험에서 결과를 이용할 때 고려해야 할 사항들 중 틀린 것은? |  | 1. scale effect를 고려할 때 모래지반의 경우 지지력은 재하판의 폭에 비례한다. 2. scale effect를 고려할 때 점토지반의 침하량은 재하판의 폭에 무관하다. 3. 지하수위가 상승하면 흙의 유효밀도는 약 50% 정도저하하며 강도는 약 1/2 정도 작아진다. 4. 허용지지력은 항복하중의 1/2, 극한하중의 1/3의 값중 작은 값으로 결정한다. 해설이 아직 작성되지 않았습니다.해설을 알고 계시다면 오른쪽 해설추가 기능을 이용하여 해설을 작성하여 다른분들과 함께 해설을 나누었으면 합니다.로그인 후 오류 신고 및 해설 작성 하시면 포인트가 제공됩니다.[포인트 모으기 및 사용법] | 2. scale effect를 고려할 때 점토지반의 침하량은 재하판의 폭에 무관하다. [포인트 모으기 및 사용법] | 정답률 : 50%
산업기사 | 건설재료시험산업기사 | 2003년08월10일 | 4과목 : 토질 및 기초 | 62. | 절편법에 의한 사면의 안정해석시 제일 먼저 결정되어야 할 사항은? |  | 1. 가상활동면 2. 절편의 중량 3. 활동면상의 점착력 4. 활동면상의 내부마찰각 해설이 아직 작성되지 않았습니다.해설을 알고 계시다면 오른쪽 해설추가 기능을 이용하여 해설을 작성하여 다른분들과 함께 해설을 나누었으면 합니다.로그인 후 오류 신고 및 해설 작성 하시면 포인트가 제공됩니다.[포인트 모으기 및 사용법] | 1. 가상활동면 [포인트 모으기 및 사용법] | 정답률 : 58%
산업기사 | 건설재료시험산업기사 | 2003년08월10일 | 4과목 : 토질 및 기초 | 63. | 어떤 점성토에 수직응력 40㎏/cm2를 가하여 전단시켰다. 전단면상의 공극수압이 10㎏/cm2이고 유효응력에 대한 점착력,내부마찰각이 각각 0.2㎏/cm2, 20° 이면 전단 강도는 얼마인가? |  | 1. 6.4㎏/cm2 2. 10.4㎏/cm2 3. 11.1㎏/cm2 4. 18.4㎏/cm2 해설이 아직 작성되지 않았습니다.해설을 알고 계시다면 오른쪽 해설추가 기능을 이용하여 해설을 작성하여 다른분들과 함께 해설을 나누었으면 합니다.로그인 후 오류 신고 및 해설 작성 하시면 포인트가 제공됩니다.[포인트 모으기 및 사용법] | 3. 11.1㎏/cm2 [포인트 모으기 및 사용법] | 정답률 : 20%
산업기사 | 건설재료시험산업기사 | 2003년08월10일 | 4과목 : 토질 및 기초 | 64. | 다음 그림에서 분사현상에 대한 안전률은 얼마인가? (단, 모래의 비중은 2.65, 간극비는 0.6 이다.) | R0lGODlhvQB5AHcAACH5BAAAAAAALAAAAAC9AHkAgwAAAB0dHSsrKzk5OUBAQFVVVXJycoCAgI6OjqqqqsDAwMfHx9XV1ePj4////wAAAAj+AB0IHEiwoMGDCBMqXMiwocOHECNKnEixosWLGDNq3Mixo8ePIEOKHEmypMmTKFOqXMmypcuXMGPKnElT4IEDNXN+xPmyAE+dQDMCgOkzqNGLQ3v+PMoUYtKLAgQUmApAAMQES5tqXfjUogICAhUAUHA169azBrtaJJBALNmyaOMeBMBAowACYCNilct34AEAgAMLHky4MOCbiBPfDIw3sFmEWBEXAEAgcN2+Kg8k0MjgMcObExMA8IzZpOaXeyWKJl2a5GmLhuGqHt2a5euWqfVSrr3ydkWxAg4QYH0wN8S/agcadwCaN0bfFjsfePtwucPJyR0Q8DlWIOW/1J3+T4ResUGC83qJI1xA1+CBAgIZDEWw2QEDq+IpkqcYWX1B6w7lVZAC1A0F30AE1CVWVTYBhl1+7tWHm38HEacATgfa1FZeDIAFmlXDQUjQfigB2BBrwgmUIXMJEFAgcxjCKKJfErJkIkPZCSQAdStqlhxo8DU3I4kn3cgVQgkStCJYXeEEpIwzsvjSAhSmVVxW9MVn1VQCNWDVk0KKSORJVRaU3WiJkYUXeAKtuaOMQZYZ15gmCRhRdopNZ1NWF172loJRaohajjgGOlKYISkm3U2ThbaboSAlEMBUlE4lgGEA1IiQVJV26imXsxFqUGfnlXpeA1dBihCic3V0YXj+Dogm6oDfIQbYnapWqN6sEv2VlWh2MiSWX7xamWtBrBq7ka//0QZRiNrB2lCxYu7aEbMErRaRWB0G6xC1ECZr5rXODiTfRJV5++1G0holrpLkfurTefLWm6mp+OaLL6EL1FtAAABUGtxZ7/pFrkYX5qnwwo1OdOlwiKFVsE0HxwRuQZPJSdPEzFWM1GATXUzQpRrPxHHJCv2F7EIrHneZQJqKPBBg6mp1sqYXHYCfchRNhYBCC2Rb0M4QyXcrXzdzxLFp4wXWblNJL6tejTI7QOBCJSugLdLq0RmRylh/2/KIBtmJsgNVm9w1zl6pleR4bCe01NlpyxT1RmlfqJD+AmOnXFHdMd2tUd+xEv5RA3SPegACLztgXgKNwyS4UClhSzZFaon1Xnc6Csd5THpjHfffGulZ9tPZJo4kT9CCba5L6mndkVrvKZvQ1duOZeSRq3v38lNiFYBXWBG/KpJ/o2Oe8gGRd7wtQgTurlB2fCc17MyXDW+1TcFRNtrnHiE/u0IMJIBqfDA3z8D5BhX1euqkj2pAe+fOXN+P98MnWqINJR/ys80bSOgW8pX/qO4g0OrKU/DnHZ4ALmwM8Z9EHkhA1MFPeQShTgLrcz3mBOs1zqJgQmr2n/EJUGOkcUsED9im4UzmLbXTjp0IcJe8ZKqB3glJsSSIKwG6hyH+lbkdgZiXEOkl5EdVCc+lHnVB7VzmKWcrVARN2MTwEFEiAyQWzFiINQuyZIdU9FusfhiRzrAvVihDQHv6AkaOdAV3K3tIuRxiRPc4rS/ic+OIvOgePq5wIguao8T6F0aEMAB1fDQdGeuYFsD4ESh5LF1yWma0iijSecwhCyPNdDSkEVKPKYGWclBGM8xEUiMizFYBAqiQTRJkAIIc5GcKaSOUZcyUDTEc5rwGka8s7CZrWsxhFFIZNCGmmDTzVRR7k0ulYQpTb0qZMX+ZJwtSc2GyZBlqiLO0Y82SIbosye666U0xatMl41xmOf0TTpKks5w5ayY6ualOb7Jzm1j+q+exONbOkbwTnpZUzwCmRE+ABhScksunQfWjnn4eSqEL7VVDE7o3EkZUbhN9Sdcu+rWMwk6KHH2IR1uy0ZCKFKEa/aZJT4TSj/JupSpNiEOPB0SYsvScLjWnTRNCNITMlH8v3SlCePVTkPAqlcciKkyOKtTptbQlTG3qUJ/6RZBKdVw4tVFUr4pVhRTVI/sLKldzmNWVhNWpYyWIUtG51bSiDZyIeWRHznpEt84MnBBT2BKfyde+llKsY+XVGYOC1FwVNqduPSxJ7UrW1ugzqbx5rGEjy8qmxlIu5AzpZeckWUhtVmKdNZQoTRnaQGU2KKe9aAxlUpcFQO5l+sIll/vciky/2va2uLVtaaMER8zIlbHADa5wh0vc4hr3uMhN7lUDAgA7 | 1. 1.01 2. 2.45 3. 1.55 4. 1.86 해설이 아직 작성되지 않았습니다.해설을 알고 계시다면 오른쪽 해설추가 기능을 이용하여 해설을 작성하여 다른분들과 함께 해설을 나누었으면 합니다.로그인 후 오류 신고 및 해설 작성 하시면 포인트가 제공됩니다.[포인트 모으기 및 사용법] | 3. 1.55 [포인트 모으기 및 사용법] | 정답률 : 24%
산업기사 | 건설재료시험산업기사 | 2003년08월10일 | 4과목 : 토질 및 기초 | 65. | 다음 중 느슨한 모래의 전단변위와 응력의 관계곡선으로 옳은 것은? (단, 그래프의 가로축은 전단변위, 세로축은 전단응력을 나타냄) | R0lGODlhrQCFAHcAACH5BAAAAAAALAAAAACtAIUAgwAAACsrK0BAQFVVVYCAgKqqqsDAwNXV1f///wAAAAAAAAAAAAAAAAAAAAAAAAAAAAj+ABEIHEiwoMGDCBMqXMiwocOHECNKnEixosWLGDNq3Mixo8ePIEOKHEmypMmTKFOqXMmypcuXMFsOiEmzpsUABGzq3LnQAAAAB3gKHYqAwMwCRJPWNCBg5kylUF0KMDCTgIGoWFk+zco15dauYEl+DUv249iyaDWeTcu24tq2cCG+HWqAgN24G+eWtPrQaE4EVKfivag35AECAhDbvaowcVCCTB8PnlgYJN+BTP8aNBCA8cEAkylW7lhAAMLDBg+YVng5tFyUdVlrFjg7oQDJrhuO1siUYWyBVB3uzo1g+MUDABzy7S2cePO9nheqVg2xQG3nB41X/O3Qp0Tm2BH+aqeYHGJwieXDZyfZuuHh6w25qyc4PqJ1+wjuS2w/v/hI7QQ8ll5Eq/UnUH0PyedbgYJ9V2B/CDp0G0QDgkcgbupFyBB1fUVXFIYPaUiWiKyZBx98DaFIHIkJGTehQSpK92B4LB5EAFLuNZhajAoZgGOGIM2okH4ICRkihEF2B1qPPCZU2nw1FsRfQjcyFCEAHuYWJUFGHlRAljaCGV+TcG0pEJEL7YZmRFViZ2ZR3Q2no0RvCvXmkgwNuGBFU05mpoJFipmQnhER6mdHLw5JppQ/OujclndZORGgECUa2paGbtboa3wuOuJGTzJkaXWerqclqIIO1KdDqFX05an+GpEpYpcPZdpWjZRKCSKbqfpWKlc1tkklrRQS5lqNtgqEHG+b2tfrpxklW9SvJVpEbFksrllQrqJdtGpD1i2mE4vffsiRtoVOKiy3K2Xbo7QScbiddvIOVO9L5Db27H4Y/TqbZBa6RKKPCbXaEcEW+asqnubCRCKx1PZ13LWQ4VZbs+16Syu73mI0KpUFbYqxSrMK+jGoEYesnJQqO9zxaRRbFGrCDzXaKML4WmSwQXVKua9CO3tJG0GNxlyShqtyHKvHB9UVAABPtfbjnALLbNuuHhktm70CAGAXhokVNMDPR3eKUMAhaa2Q13bxWFfbAdoU4cn3inRevEb91LP+VxVlWq5HxtUlQNg4Ip1yRwjWfWBKf39JAACJZYmulX8RwHDGE6GrdEdBcykATjxS3ZOQop+EIIpqbzQbUwOIW2ulmF2WOkenH1Q6SVQpdjjHlceOwIsjizWRsFyvhJjXZFMppmqM/agZjsH/N3yz0X90vFVRfoyzfwW9uHeaExEaaUmqtTY2qgQhJrbPA32v0Hhow5vRYWGHPLu+B14324yHG8tmbeoTCWIux76NCKA0u5qaQaoXEnoJaW/v2Zf8EoSl0zAGbkGJG+ZqVpvtbcRpnrpfkQ5Yv82QLnmIw0/3GCgRnKCQeBXpjKrERJULnk8mERlLCdVyOBEVACj+29qY66rGKWWJ8CCqAaLZKDK+bbkvI8ZpYhO3YzkUeul+iiNIFmvioh9tjiGK2UgFEwTDs5WRi2TkEtZqdsCOBDBHpbphfhJjFxaKRE5E6x/rQKLEnsgxQQJp40BmtsE8pc8irRtJkwgpEdGhzXQSA07KECi8hLxNZp5pG3DWKL0UeWaCMJIhSV51xf7BiTZX0Ywp3fKc31nxPSdRnFEyopkLqkorzyGliVRCvLthZCwDKNATxZMiHP3qPZwMiSqPaKpTGuAxq+yWqKAJEaNYUXUGyJ0bB7IahEWTMgzRzxlhlsyR/JCZTmJMZrppR8CB8SqPLNI3+TSAMWYtS/H+LBv4irKv0lyTdvAE5X5sNk9w7jNmO1RJ+QBW0IK852s5YxI/RfXPWImSIAS81ELaWBjOVLRfCW3fR7Gil7uMkzYNlUsfkYjOqOglOZ1LX0rd87hyFqWlSpkLdXQaUpIcJpEJamdY5mIVD2LmoifpWsSGScT10A2n9rldjmAFI8SAaZYogZxNezJTmrzlRvDp6UcE9zeIbBFcmhwXS9eCVMsgB6owul9dJDPFiEoJAJtCzFaZ6JeuYuaPGxKSLl1mkADMCLAcqUvrRlodQaYoj8BhrFpC2b29kpGOLfGnb3AD1N951SCOrYtklWWXwZV1L521HWSIpEG70qZAj6PP5eMAgBPLnsQurWvWgHIyG6E2sCBjROz/MAsV67TOdel5VW9j8pUAngyMuntmWzTzngb5VYUCAQ1nTNQ1toUmr9ykiWaa8kagWQ5yp0UL6mqCI594TTq4bS12mCe20UIRAW8F0dueBjUDSem4jrGJVQwbu9nS0bb+zQglRfOTbP6EuAl+CWKey5qf/MSwdISbhrv7YAt7+MMgDrGIRzxiDjflcxYe4IM1zOIWu/jFMI5xHbvG1AiXhDP2tHFaKKzjHvv4x0AOspCHTOQityQgADs= | 1. ① 2. ② 3. ③ 4. ④ 해설이 아직 작성되지 않았습니다.해설을 알고 계시다면 오른쪽 해설추가 기능을 이용하여 해설을 작성하여 다른분들과 함께 해설을 나누었으면 합니다.로그인 후 오류 신고 및 해설 작성 하시면 포인트가 제공됩니다.[포인트 모으기 및 사용법] | 1. ① [포인트 모으기 및 사용법] | 정답률 : 28%
산업기사 | 건설재료시험산업기사 | 2003년08월10일 | 4과목 : 토질 및 기초 | 66. | 직경 2㎜의 유리관을 15℃의 정수중에 세웠을때 모관상승고는 얼마인가? (단, 물과 유리관의 접촉각은 9°, 표면장력은 0.075g/㎝) |  | 1. 0.15㎝ 2. 1.1㎝ 3. 1.48㎝ 4. 15.0㎝ 해설이 아직 작성되지 않았습니다.해설을 알고 계시다면 오른쪽 해설추가 기능을 이용하여 해설을 작성하여 다른분들과 함께 해설을 나누었으면 합니다.로그인 후 오류 신고 및 해설 작성 하시면 포인트가 제공됩니다.[포인트 모으기 및 사용법] | 3. 1.48㎝ [포인트 모으기 및 사용법] | 정답률 : 44%
산업기사 | 건설재료시험산업기사 | 2003년08월10일 | 4과목 : 토질 및 기초 | 67. | 공극비 e = 0.65,함수비 w = 20.5%, 비중 Gs = 2.69인 사질점토가 있다. 이 흙의 습윤밀도 γt는? |  | 1. 1.63g/cm3 2. 1.96g/cm3 3. 1.02g/cm3 4. 1.35g/cm3 해설이 아직 작성되지 않았습니다.해설을 알고 계시다면 오른쪽 해설추가 기능을 이용하여 해설을 작성하여 다른분들과 함께 해설을 나누었으면 합니다.로그인 후 오류 신고 및 해설 작성 하시면 포인트가 제공됩니다.[포인트 모으기 및 사용법] | 2. 1.96g/cm3 [포인트 모으기 및 사용법] | 정답률 : 28%
산업기사 | 건설재료시험산업기사 | 2003년08월10일 | 4과목 : 토질 및 기초 | 68. | 말뚝재하실험시 연약점토지반인 경우는 pile의 타입 후 20여 일이 지난 다음 말뚝재하실험을 한다. 그 이유로 가장 타당한 것은? |  | 1. 주면 마찰력이 너무 크게 작용하기 때문에 2. 부마찰력이 생겼기 때문에 3. 타입시 주변이 교란되었기 때문에 4. 주위가 압축되었기 때문에 해설이 아직 작성되지 않았습니다.해설을 알고 계시다면 오른쪽 해설추가 기능을 이용하여 해설을 작성하여 다른분들과 함께 해설을 나누었으면 합니다.로그인 후 오류 신고 및 해설 작성 하시면 포인트가 제공됩니다.[포인트 모으기 및 사용법] | 3. 타입시 주변이 교란되었기 때문에 [포인트 모으기 및 사용법] | 정답률 : 60%
산업기사 | 건설재료시험산업기사 | 2003년08월10일 | 4과목 : 토질 및 기초 | 69. | 해머의 낙하고 2m, 해머의 중량 4t, 말뚝의 최종 침하량이 2cm일 때 Sander공식을 이용하여 말뚝의 허용지지력을 구하면? |  | 1. 50 t 2. 100 t 3. 80 t 4. 160 t 해설이 아직 작성되지 않았습니다.해설을 알고 계시다면 오른쪽 해설추가 기능을 이용하여 해설을 작성하여 다른분들과 함께 해설을 나누었으면 합니다.로그인 후 오류 신고 및 해설 작성 하시면 포인트가 제공됩니다.[포인트 모으기 및 사용법] | 1. 50 t [포인트 모으기 및 사용법] | 정답률 : 알수없음
산업기사 | 건설재료시험산업기사 | 2003년08월10일 | 4과목 : 토질 및 기초 | 70. | 다음중에서 정지토압 Po, 주동토압 PA, 수동토압 Pp의 크기 순서가 옳은 것은 어느 것인가? |  | 1. Pp ＜ Po ＜ PA 2. Po ＜ PA ＜ Pp 3. Po ＜ Pp＜ PA 4. PA ＜ Po ＜ Pp 해설이 아직 작성되지 않았습니다.해설을 알고 계시다면 오른쪽 해설추가 기능을 이용하여 해설을 작성하여 다른분들과 함께 해설을 나누었으면 합니다.로그인 후 오류 신고 및 해설 작성 하시면 포인트가 제공됩니다.[포인트 모으기 및 사용법] | 4. PA ＜ Po ＜ Pp [포인트 모으기 및 사용법] | 정답률 : 58%
산업기사 | 건설재료시험산업기사 | 2003년08월10일 | 4과목 : 토질 및 기초 | 71. | 모래 치환법에 의한 흙의 들밀도 실험결과가 아래와 같다 현장 흙의 건조단위중량은? | R0lGODlhRQFfAHcAACH5BAAAAAAALAAAAABFAV8AgAAAAP///wj+AAMIHEiwoMGDCBMqXMiwocOHECNKnEixosWLGDNq3Mixo8ePIEOKHEmypMmTKFOqXMmypcuXMGPKnEmzps2bOEcC2Mmzp8+fQIMKHUq0qNGjSJMqXcq0qdOnUKMeXQggp9WrWLNGrKqQq9avYMPi9IqQrNizaNOaNGuQrdq3cONSdEuQrty7ePMKtLtXr9+/d/kGEOyQrOGddesCHfizL2OvVdkaTrgYcuLBhQ/2ZNx18V6fjssW5Kn4MGHAo6lmnNxVdWjMsGFzjdz28kPLnGO3Ffp6dkPErQcDH81adm7cqH+7tkjbsWfByIUP941Zsm3NoaNTp3ydNeHtnzf+666d2/b208nHk2fuPHFx0b2zt7deHnts7aSp5q8Pfrfi+gCmFiBuyImX3nX2dcYdZwVKt1xj94XX3GX72dfgcZTxJmGAt2k2nIAbyhfhiAdyiOBuH5pYXnTrLWhcdamxKCBkiEGIXodlaVhZcCISiOFrJUKnX4qPQRieeRrC9+KEfclIoYn9EWekkstV2aKP7WWpXnpC6gfRjSBKWSF1TGIJn5MnJthlhgYWWWGCI5p5Xolp1nmbZxK2mSZ9S+pmpoX8bbUfjXjCGV+YV/744n1vHrjmXFZuuSWfwjEIIJNikvaecoi26KmfnyI45oeNSoraoxMFVRpohrpJpHv+kVapKpvAoYpio1OGhOapsdLpK0mlctnrr8QWK5Ktxiar7EbILuvss1sNC+201IZqZ7XYUttsttw+u2234Br7bbjk0jluZvyRuqqBNv7XZKI5gqYdkC6uqqKDUMJr16iHKXsup/R2CqJ3P2IK6peBmjrUoWBKSmmUPRZ8r1//qkZguzyahqXBm8644pM8HqxlprViZxbBaka8qLnSogtemQ+C3OfDwV0YYmcpoiyaaeZ1F7DH2UEsbMg51juhZcGuyOrFNZKX9KLzKpwkuy7iR1yeQn9Mb8OBtaznz1qbKrbKmB5dc5HS5cf1sDYzpDOcLK4t17hfY02qunY/vfH+eGYviGbWadd97Zg4joxo1K8md27iVCLsYZtkigz4nEQrWfHjz8nc6YWAU9yy24XOGiqfkRc3uYhgx1ug6JgLTrPD61Eud1qXN/4pXW49jPSlUst7bavfUnoixrcSWvSvtbfOL6vW5hrj52GyXnzqYks/8fXhJl/u9nhpz/33b3kP/vhiiU/++VmZj/76Y0HP/vtYqQ///C/JT//9KtkvMr694Ul8pe9iUwDRFjTf0QpyofOfpvo3HZwx73+eGhS7GFcT/XVMYD1TVOk6ZLqt/W5lV7tdbShnuOP57VV4AyGJrGK/vmUuY/bKksFcBSOtve5sgNrcCFGnQqeRLHX+uPMg9WTSwpHBDIYanE/MOsi3FZ7JP48Z3g5XOLl+BYwvQVTP6ijIksXtC1byeRqjxMO0GfbsZA0E2XeGKMINvWxQFcld4tBIKM5hLyV0K9WadjW2OA3Qclx8jxnz5qoH+i+G9SIZGRuDxSdqiYQzyeMcE2i6JKXMOHsc42actMbqReptrbKdKPMFNKjZxIuOkwjumDez1vjmhqPUnLUGJMtZYq14zaKPnE7pvgMuz3XAk1gjXzlCwqlSiABLWB1Z2UZkwi2JJBKcS+RnqyzqMIp/HFgNfXbHvKVRdTZamrRgCUQpleactuxiL8H5y2CtUprbdFsTu1MoVdYTR5L+xBUzQcJHdVYOf/QToz8TCdCC8vKfBk0oTPSn0IZqhKEOjWgc1ynRijKLohbNKHsQqtGOXpSjqfRTCgMnQTK6K54oyiYc7VY9SrJSdJtk4K4guFJC3tKT8aKhPFeD0WeClIpk66OlbAgvHHoomM8DqsJ82sNAHgmKsWOjncBUxDKqLWZuEuYB4/mnQxm1lLRMKuIIKjkh0vGqZAXrTtMayg/u9GX7u+QjlQhDJp7MiTk8KQCdGcCxihKtK7sbhxrpGjnm7KcYvB7jJtMgMS5TdgusqzmBFLnCHnNgkdWYinI3WaFecY4CvFnUKtU0z44NOnrEKk6RSMyMOTVQWFT+IEwPmVWO7si1s7ptLKHp16ZxMbHUcx0lkWS9DLa2apqM7KTe+tPXJe+xZkQPYStHwsaaNrigC6l2C6lGTx43YWxVVFvDWkLgIpWy+3SeebWIOus2jJouBWYzN8id7zbJmNFiL7q4CV0KnkaQRb2XNasLWNnQ5r09/Z3wBnul3VkOpfuj6tQcGE6TgrST4M1wOdPFMx/+58D5De9v4utOdrqSg4dbl0ApvOK87ra4okrvPhGrzdk116MVLfBHRYzjHl+Wxz4OcjLHK+Qir3W3Rk4yka+rZCNDtMk5TjCUcYxaqVj5yljOspa3zOUuezkpUw6zmMdM5jKb+cxoTrMDWAICADs= | 1. 0.93g/cm3 2. 1.13g/cm3 3. 1.33g/cm3 4. 1.53g/cm3 해설이 아직 작성되지 않았습니다.해설을 알고 계시다면 오른쪽 해설추가 기능을 이용하여 해설을 작성하여 다른분들과 함께 해설을 나누었으면 합니다.로그인 후 오류 신고 및 해설 작성 하시면 포인트가 제공됩니다.[포인트 모으기 및 사용법] | 3. 1.33g/cm3 [포인트 모으기 및 사용법] | 정답률 : 알수없음
산업기사 | 건설재료시험산업기사 | 2003년08월10일 | 4과목 : 토질 및 기초 | 72. | 연약한 점토지반의 전단강도를 구하는 현장시험 방법은? |  | 1. 평판재하 시험 2. 현장 CBR 시험 3. 직접전단 시험 4. Vane 시험 해설이 아직 작성되지 않았습니다.해설을 알고 계시다면 오른쪽 해설추가 기능을 이용하여 해설을 작성하여 다른분들과 함께 해설을 나누었으면 합니다.로그인 후 오류 신고 및 해설 작성 하시면 포인트가 제공됩니다.[포인트 모으기 및 사용법] | 4. Vane 시험 [포인트 모으기 및 사용법] | 정답률 : 50%
산업기사 | 건설재료시험산업기사 | 2003년08월10일 | 4과목 : 토질 및 기초 | 73. | 다음 중 점성토 지반의 개량 공법으로 적합하지 않은 것은? |  | 1. 샌드드레인 공법 2. 치환 공법 3. 바이브로플로테이션 공법 4. 프리로딩 공법 해설이 아직 작성되지 않았습니다.해설을 알고 계시다면 오른쪽 해설추가 기능을 이용하여 해설을 작성하여 다른분들과 함께 해설을 나누었으면 합니다.로그인 후 오류 신고 및 해설 작성 하시면 포인트가 제공됩니다.[포인트 모으기 및 사용법] | 3. 바이브로플로테이션 공법 [포인트 모으기 및 사용법] | 정답률 : 63%
산업기사 | 건설재료시험산업기사 | 2003년08월10일 | 4과목 : 토질 및 기초 | 74. | 10개의 무리 말뚝기초에 있어서 효율이 0.8, 단항으로 계산한 말뚝 1개의 허용지지력이 10t일 때 군항의 허용지지력은? |  | 1. 50t 2. 80t 3. 100t 4. 125t 해설이 아직 작성되지 않았습니다.해설을 알고 계시다면 오른쪽 해설추가 기능을 이용하여 해설을 작성하여 다른분들과 함께 해설을 나누었으면 합니다.로그인 후 오류 신고 및 해설 작성 하시면 포인트가 제공됩니다.[포인트 모으기 및 사용법] | 2. 80t [포인트 모으기 및 사용법] | 정답률 : 50%
산업기사 | 건설재료시험산업기사 | 2003년08월10일 | 4과목 : 토질 및 기초 | 75. | 내부마찰각 ø = 0인 점토에 대하여 일축압축 시험을 하여 일축압축 강도 qu = 3.2㎏/cm2을 얻었다면 점착력 C는? |  | 1. 1.2㎏/cm2 2. 1.6㎏/cm2 3. 2.2㎏/cm2 4. 6.4㎏/cm2 해설이 아직 작성되지 않았습니다.해설을 알고 계시다면 오른쪽 해설추가 기능을 이용하여 해설을 작성하여 다른분들과 함께 해설을 나누었으면 합니다.로그인 후 오류 신고 및 해설 작성 하시면 포인트가 제공됩니다.[포인트 모으기 및 사용법] | 2. 1.6㎏/cm2 [포인트 모으기 및 사용법] | 정답률 : 알수없음
산업기사 | 건설재료시험산업기사 | 2003년08월10일 | 4과목 : 토질 및 기초 | 76. | 어떤 흙의 입경가적곡선에서 D10=0.05mm, D30=0.09mm, D60=0.15mm이었다. 균등계수 Cu와 곡률계수 Cg의 값은? |  | 1. Cu=3.0, Cg=1.08 2. Cu=3.5, Cg=2.08 3. Cu=1.7, Cg=2.45 4. Cu=2.4, Cg=1.82 해설이 아직 작성되지 않았습니다.해설을 알고 계시다면 오른쪽 해설추가 기능을 이용하여 해설을 작성하여 다른분들과 함께 해설을 나누었으면 합니다.로그인 후 오류 신고 및 해설 작성 하시면 포인트가 제공됩니다.[포인트 모으기 및 사용법] | 1. Cu=3.0, Cg=1.08 [포인트 모으기 및 사용법] | 정답률 : 50%
산업기사 | 건설재료시험산업기사 | 2003년08월10일 | 4과목 : 토질 및 기초 | 77. | 사질토층에 물이 침투할 때 침투유량이 같은 조건에서 만약 사질토의 입경이 2배로 커진다면 침투 동수구배는 몇 배로 변하는가? |  | 1. 4 배 2. 1/4 배 3. 2 배 4. 1/2 배 해설이 아직 작성되지 않았습니다.해설을 알고 계시다면 오른쪽 해설추가 기능을 이용하여 해설을 작성하여 다른분들과 함께 해설을 나누었으면 합니다.로그인 후 오류 신고 및 해설 작성 하시면 포인트가 제공됩니다.[포인트 모으기 및 사용법] | 2. 1/4 배 [포인트 모으기 및 사용법] | 정답률 : 알수없음
산업기사 | 건설재료시험산업기사 | 2003년08월10일 | 4과목 : 토질 및 기초 | 78. | 아래 그림에서 점토 중앙 단면에 작용하는 유효 응력은 얼마인가? | R0lGODlh1wCgAHcAACH5BAAAAAAALAAAAADXAKAAgwAAAB0dHSsrKzk5OUBAQFVVVXJycoCAgI6OjqqqqsDAwMfHx9XV1ePj4////wAAAAj+AB0IHEiwoMGDCBMqXMiwocOHECNKnEixosWLGDNq3Mixo8ePIEOKHEmypMmTKFOqXMmypcuXMGPKnEmzps2bOHNWNKCzp0+SBwT8HEp0oAEASAU0iMgAwIKFDQoAGFC0KssGBhg4WAAgwMAEBRgKCLswQIEEAXhaXeuAwYEDCUweADCwANmEc7UujOsAwAG2VaOmPRAgQNenCRssrTi3LtUEiw0G+CsQcgK+kAkWCBAZ8E8DBSIPAMA3oVSkqEk3bIAAANmjqQF0doCAamXDBQYYNkxZAGfPRekSTKD6IQMFehmi1nz3IIDkDuwKBEAgOl3ilIEPFU6w+McER73+CpSOUIDtumRVS3UwGqla7T0BKCDYtDTC0wRQC4C+UEFx8gYRxx95flnngACo2QcfTgMIVZd3CIFm14QFIObQf80RNECGtKU3HncLDsVVAJe1p6BHxPGV20EJnMfcdHGtF2JVpwkw14kYuTYfcc8JNNdfCRxAlgA4EjifjDOulaJHCBiW4EANtIcUVSsGWJhWrlmHY5I+LfkRAwlYSF9mWzl1EJgJaHWZA2BtySVOb0lVAH9v1tlSbhOKaeeefPbp55+ABloQV3oKatNbQ3lZUZp1gsURXAsBSNECHBq0gFIKEZcphAYRVpabwDnK0FkNZamQpAcZIB5Cmu7FaUH+jSWk6EGxJvTqgqJGCupApppW6Yuygshqj3gJW9CsnRpb0K3w5XrqrtP9il6kq7Ko7LHXDlSrtaBu6xy0bDlrGri93ietj+e2uulC3mLbbbYwNnpuXeTOi6pBoK3rKrvwIguri9/K2xCpytn7nrmZzssmvA60O5xsCgm5ELPaiXtfvbpGmq7C6iLk8FfEejwvxaEqHB3Gz2qcabXD8qsvXiODm5KQFE4YkcUHETyxwQshsDFDHdPaL8P3LiszSrGldrPJOitUbs67Siyrgy97PDSoABDp9NEnSWVhfUsPjECp9u66YbCuuRmla7NB6TVCXCGVkJPZzhUAnTAJ4GD+U1Q/lIAA8y2kN9BIZZcs4LaihvdcSEnLI7On/fp44k+DjFR1NXH111GFuiq3QgiSbF3lvC6HUGqdMw7Awdgi1faHpC/8+UFOSoua4TMdJRXeCzU1+32uR9o45dKqjpDvFE8e4fAHNTClaUi5+eRNzEtkerEMNxx9QvkVaPXvy25POdrSxz56+dm3xMAAr5fqfUK+E04x47gTxHjf4ZOMFMsPU1y9QafpHOzqNJr6GWQqDImbmxjnJt8ZUCDtad90zMcjN8kpIa2B11xMthapPLA7JkMK77THsMJBj2gUFF/OKMa3iJlvJAgI3VRqRsMa2pBChhnLDe3SlR1OqHH+NwydD5Nyw9rtcH83TM1mNlSYrsTGN06SUtKmMsUqWrGKmILI467IxS568YtgDKMYx0jGMmbNigWIk19OU8URGuqNluMaHOe4KdHRxI10XAkDScIAuu1vMbBBzaoCqbg8zuQ0rAPJZRa5JoEsgJFhgtJlHhlJQ8okcpbMJEQwqclOluV5ngylc/YnylIOJ40oYYANBWAhCbExa6a80wc/4p+3COktCEqOLXeJqFiuBJW+BAklT4kAAdoEmIEizJSaFpHapO0hsLHLYjaTGzvGBJl/2uBbTDiR/JwlP3j0EXUK4h++DM4n2FwJJC8jITk2RHMDgedEEAhBhfVxbAX+QVJrwgmTdKpkhjhEUCIxUgDWMSqQvsFnA6ATGQZEBkmm4d+BVoUddM6SS7ciznx8x5cqnqhoy/rmnHjVnPflxJ97upWkDIAYSkJyNk3BZ2JQs5m7RSueJsUJSu3knV0WAHETaaHn9IKgm/LqotdEqklA456QAEChPCSNFNknEAn5LE+ayaJC4vaguPTKeUp9yU5VYgB2uvMhuskniB6ZVge4kkKlqZL7uqo9kJ01JWN9U1Mw9yGtgawheTlTLwcCzg9ppZYf+kle30ScAbBTkAd4ClokCqunCsR5pXHSwfp4ltbcxYNHuStewzojBrgyLghgauMkWJkplqY9rFv+QHtkKpCr0lYni/Ulo9pSELeQtoO/DaagcitcOBK3uIY6LnIDpdzl/qm5zu0TdKO7p+lSt07WvS6XsqvdGY2VOHztLnY/mMEAGFO8wBlrvnR3XvQCN0BCIQ8DvOneEPkzRQMYAAMQ0xq/1pcgth3KfbnIwTxykiF7RVBwWTJgA0W3AQhCAGEAhhCzjIeyNfFnA56CFepWtC05TZZemrJglXAXMOBBgGihQqa+4C9Z3SnxaAWFG6n8RiFXrdltJ3bRbcGyJ/6sTSUd4Lz2/iQoMd4LL99yNI267KgWTZZrtUMizWA4I30caGWTDOT6qaqgVx0Na38St6TtxS5BmhD+uIhjMh8XWJYXWrFMSIMc3+LxlTQtVXhdOBASR7lTB0hOU/jZkwDsGCRnY1EBbru62obspF6e4ptzMpfAsUnGCylsXQWCPPt4cIOKrZ/U/gofOf30hRQJz4YC6MjpXRY2VP2zcow8FFWWdcwUacA67eOzQ9PIy6ueUIP+a9/6sVGIxC52gOScbEg3G1AnfnZRoi1tAWO62kShNra7vO3qXrvb3IYJs8ENwG9nhEfk5oi2CWqsGk4m3aMyNzSTRpl2NWmdhAb3uh0CKRdry1jY4aWl4X0feUtEKpFpF5trNu767vshP0IX+Ng0aYI/vCE8qlB0Th0g0qgYPNIkuGn+DM5v1/TRew7LMYVwTe6Lg8578dt0siqub5JD5d2SFGf7RiPygdncIbqGJETV2vN4q2SLSrvPi4uez587xDxQ+iokdbNIu9C623bRskgIUNK7IA+NTH/QxIFS0tiGvSFSUglhKNSVsx8clCgJCi8bnu4Du70oGfT13XVSwb1Xpe9+JwrgA/8TdBOeJbtO/CJhU1bFL1JIYDEAyweich9a/vKYz7zmM7+h2Jglv2YMvejLyDU8j/70qE+9DF2z5Na7/vWwj/2jdnn42tv+9n+iVL5xjxLwxpz3INlvQRTDEJ4PHfgcWX3SZZeav6zn+MjfCITKxQCiysdA0I9+RqaA/x4GfLxFPXp++rRvPft4hzhmUbN12kN+j0zf/MamS/bbX5EpViu/VT+L+OmffN86ADlq1XyqJH/jx38OETedE3Qttn8GuBE38hAM2IAZ8YAOEYESeBEUyFunQoAXSBHtEQAfGBs45nwF2IGwMnCcxmQDU4ImyBES1oIwGIOBEhAAOw== | 1. 1.25t/m2 2. 2.37t/m2 3. 3.25t/m2 4. 4.07t/m2 해설이 아직 작성되지 않았습니다.해설을 알고 계시다면 오른쪽 해설추가 기능을 이용하여 해설을 작성하여 다른분들과 함께 해설을 나누었으면 합니다.로그인 후 오류 신고 및 해설 작성 하시면 포인트가 제공됩니다.[포인트 모으기 및 사용법] | 4. 4.07t/m2 [포인트 모으기 및 사용법] | 정답률 : 20%
산업기사 | 건설재료시험산업기사 | 2003년08월10일 | 4과목 : 토질 및 기초 | 79. | 노상토의 지지력을 나타내는 CBR값의 단위는? |  | 1. ㎏/cm2 2. ㎏/㎝ 3. ㎏/cm3 4. % 해설이 아직 작성되지 않았습니다.해설을 알고 계시다면 오른쪽 해설추가 기능을 이용하여 해설을 작성하여 다른분들과 함께 해설을 나누었으면 합니다.로그인 후 오류 신고 및 해설 작성 하시면 포인트가 제공됩니다.[포인트 모으기 및 사용법] | 4. % [포인트 모으기 및 사용법] | 정답률 : 38%
산업기사 | 건설재료시험산업기사 | 2003년08월10일 | 4과목 : 토질 및 기초 | 80. | 다음과 같은 연약지반 개량공법중에서 영구적인 공법은 어느 것에 해당되는가? |  | 1. Well point 공법 2. 대기압 공법 3. 치환 공법 4. 동결 공법 해설이 아직 작성되지 않았습니다.해설을 알고 계시다면 오른쪽 해설추가 기능을 이용하여 해설을 작성하여 다른분들과 함께 해설을 나누었으면 합니다.로그인 후 오류 신고 및 해설 작성 하시면 포인트가 제공됩니다.[포인트 모으기 및 사용법] | 3. 치환 공법 [포인트 모으기 및 사용법] | 정답률 : 19%
산업기사 | 건설재료시험산업기사 | 2003년05월25일 | 1과목 : 콘크리트공학 | 1. | 외기온도가 25℃ 미만일 때 콘크리트의 비비기로부터 치기가 끝날 때까지의 한도는 몇 분인가? |  | 1. 60 2. 90 3. 120 4. 150 해설이 아직 작성되지 않았습니다.해설을 알고 계시다면 오른쪽 해설추가 기능을 이용하여 해설을 작성하여 다른분들과 함께 해설을 나누었으면 합니다.로그인 후 오류 신고 및 해설 작성 하시면 포인트가 제공됩니다.[포인트 모으기 및 사용법] | 3. 120 [포인트 모으기 및 사용법] | 정답률 : 71%
산업기사 | 건설재료시험산업기사 | 2003년05월25일 | 1과목 : 콘크리트공학 | 2. | 다음 중에서 콘크리트 공사중에 수행하는 시험이 아닌 것은? |  | 1. 압축강도시험 2. 공기량시험 3. 비파괴시험 4. 단위용적중량시험 해설이 아직 작성되지 않았습니다.해설을 알고 계시다면 오른쪽 해설추가 기능을 이용하여 해설을 작성하여 다른분들과 함께 해설을 나누었으면 합니다.로그인 후 오류 신고 및 해설 작성 하시면 포인트가 제공됩니다.[포인트 모으기 및 사용법] | 3. 비파괴시험 [포인트 모으기 및 사용법] | 정답률 : 56%
산업기사 | 건설재료시험산업기사 | 2003년05월25일 | 1과목 : 콘크리트공학 | 3. | 다음 중 콘크리트의 인장강도와 균열에 대한 저항성을 높이고 인성을 대폭 개선시키는 것을 주목적으로 하는 특수 콘크리트는? |  | 1. 경량콘크리트 2. 중량콘크리트 3. 고강도콘크리트 4. 섬유보강콘크리트 해설이 아직 작성되지 않았습니다.해설을 알고 계시다면 오른쪽 해설추가 기능을 이용하여 해설을 작성하여 다른분들과 함께 해설을 나누었으면 합니다.로그인 후 오류 신고 및 해설 작성 하시면 포인트가 제공됩니다.[포인트 모으기 및 사용법] | 4. 섬유보강콘크리트 [포인트 모으기 및 사용법] | 정답률 : 74%
산업기사 | 건설재료시험산업기사 | 2003년05월25일 | 1과목 : 콘크리트공학 | 4. | 일반적으로 강제식 믹서일 경우 콘크리트의 비비기 시간은 믹서안에 재료를 투입한 후 얼마를 표준으로 하고 있는가? |  | 1. 30초 이상 2. 60초 이상 3. 90초 이상 4. 120초 이상 해설이 아직 작성되지 않았습니다.해설을 알고 계시다면 오른쪽 해설추가 기능을 이용하여 해설을 작성하여 다른분들과 함께 해설을 나누었으면 합니다.로그인 후 오류 신고 및 해설 작성 하시면 포인트가 제공됩니다.[포인트 모으기 및 사용법] | 2. 60초 이상 [포인트 모으기 및 사용법] | 정답률 : 79%
산업기사 | 건설재료시험산업기사 | 2003년05월25일 | 1과목 : 콘크리트공학 | 5. | 콘크리트의 압축강도 시험을 위해 직경이 10㎝인 공시체에 하중을 가했더니 최대하중 18tonf에서 파괴되었다. 이 공시체의 압축강도는 얼마인가? |  | 1. 210㎏f/cm2 2. 229㎏f/cm2 3. 240㎏fcm2 4. 272㎏f/cm2 해설이 아직 작성되지 않았습니다.해설을 알고 계시다면 오른쪽 해설추가 기능을 이용하여 해설을 작성하여 다른분들과 함께 해설을 나누었으면 합니다.로그인 후 오류 신고 및 해설 작성 하시면 포인트가 제공됩니다.[포인트 모으기 및 사용법] | 2. 229㎏f/cm2 [포인트 모으기 및 사용법] | 정답률 : 75%
산업기사 | 건설재료시험산업기사 | 2003년05월25일 | 1과목 : 콘크리트공학 | 6. | 다음중 시방배합표에 기재되는 사항이 아닌 것은? |  | 1. 굵은골재의 최대치수 2. 물-시멘트비 3. 조립률 4. 잔골재율 해설이 아직 작성되지 않았습니다.해설을 알고 계시다면 오른쪽 해설추가 기능을 이용하여 해설을 작성하여 다른분들과 함께 해설을 나누었으면 합니다.로그인 후 오류 신고 및 해설 작성 하시면 포인트가 제공됩니다.[포인트 모으기 및 사용법] | 3. 조립률 [포인트 모으기 및 사용법] | 정답률 : 64%
산업기사 | 건설재료시험산업기사 | 2003년05월25일 | 1과목 : 콘크리트공학 | 7. | 프리스트레스트 콘크리트에서 콘크리트에 프리스트레스 60,000kgf을 도입하였는데 여러 가지 원인에 의해 12,000kgf의 프리스트레스 감소가 생겼다. 이때의 프리스트레스 유효율은? |  | 1. 20% 2. 40% 3. 60% 4. 80% 해설이 아직 작성되지 않았습니다.해설을 알고 계시다면 오른쪽 해설추가 기능을 이용하여 해설을 작성하여 다른분들과 함께 해설을 나누었으면 합니다.로그인 후 오류 신고 및 해설 작성 하시면 포인트가 제공됩니다.[포인트 모으기 및 사용법] | 4. 80% [포인트 모으기 및 사용법] | 정답률 : 17%
산업기사 | 건설재료시험산업기사 | 2003년05월25일 | 1과목 : 콘크리트공학 | 8. | Creep의 양을 좌우하는 요소로서 맞지 않는 것은? |  | 1. 재하되는 기간 2. 재하가 시작하는 시점의 콘크리트의 재령과 강도 3. 재하되는 콘크리트의 AE제 첨가여부 4. 재하되는 응력의 크기 해설이 아직 작성되지 않았습니다.해설을 알고 계시다면 오른쪽 해설추가 기능을 이용하여 해설을 작성하여 다른분들과 함께 해설을 나누었으면 합니다.로그인 후 오류 신고 및 해설 작성 하시면 포인트가 제공됩니다.[포인트 모으기 및 사용법] | 3. 재하되는 콘크리트의 AE제 첨가여부 [포인트 모으기 및 사용법] | 정답률 : 53%
산업기사 | 건설재료시험산업기사 | 2003년05월25일 | 1과목 : 콘크리트공학 | 9. | 콘크리트의 배합설계시 단위수량을 줄이는 방법으로 잘못된 것은? |  | 1. 슬럼프값은 될 수 있는 한 작게 한다. 2. 적당한 공기를 함유하는 AE콘크리트로 한다. 3. 적당한 입도와 형상의 골재를 사용한다. 4. 가능한 한 최대치수가 작은 골재를 사용한다. 해설이 아직 작성되지 않았습니다.해설을 알고 계시다면 오른쪽 해설추가 기능을 이용하여 해설을 작성하여 다른분들과 함께 해설을 나누었으면 합니다.로그인 후 오류 신고 및 해설 작성 하시면 포인트가 제공됩니다.[포인트 모으기 및 사용법] | 4. 가능한 한 최대치수가 작은 골재를 사용한다. [포인트 모으기 및 사용법] | 정답률 : 알수없음
산업기사 | 건설재료시험산업기사 | 2003년05월25일 | 1과목 : 콘크리트공학 | 10. | 다음 중 알칼리골재반응의 시험방법이 아닌 것은? |  | 1. 암석학적 시험법 2. 모르타르 방법 3. 화학법 4. 지깅법 해설이 아직 작성되지 않았습니다.해설을 알고 계시다면 오른쪽 해설추가 기능을 이용하여 해설을 작성하여 다른분들과 함께 해설을 나누었으면 합니다.로그인 후 오류 신고 및 해설 작성 하시면 포인트가 제공됩니다.[포인트 모으기 및 사용법] | 4. 지깅법 [포인트 모으기 및 사용법] | 정답률 : 47%
산업기사 | 건설재료시험산업기사 | 2003년05월25일 | 1과목 : 콘크리트공학 | 11. | 수중콘크리트에 대한 다음 설명중 옳은 것은? |  | 1. 물-시멘트비는 60%이하로 해야 한다. 2. 단위시멘트량은 370 kgf/m3이상으로 한다. 3. 트레미, 콘크리트 펌프를 사용할 때 슬럼프 표준은 3∼5cm 범위이다. 4. 완전히 물막이를 할 수 없는 수중인 경우에는 유속은 8m/초 이내라야 한다. 해설이 아직 작성되지 않았습니다.해설을 알고 계시다면 오른쪽 해설추가 기능을 이용하여 해설을 작성하여 다른분들과 함께 해설을 나누었으면 합니다.로그인 후 오류 신고 및 해설 작성 하시면 포인트가 제공됩니다.[포인트 모으기 및 사용법] | 2. 단위시멘트량은 370 kgf/m3이상으로 한다. [포인트 모으기 및 사용법] | 정답률 : 63%
산업기사 | 건설재료시험산업기사 | 2003년05월25일 | 1과목 : 콘크리트공학 | 12. | 압축공기를 이용하여 호스 속으로 운반한 모르타르 또는 그의 재료를 시공면에 뿌려서 만든 모르타르를 무엇이라 하는가? |  | 1. 수밀모르타르 2. 숏크리트 3. 주입모르타르 4. 프리팩트모르타르 해설이 아직 작성되지 않았습니다.해설을 알고 계시다면 오른쪽 해설추가 기능을 이용하여 해설을 작성하여 다른분들과 함께 해설을 나누었으면 합니다.로그인 후 오류 신고 및 해설 작성 하시면 포인트가 제공됩니다.[포인트 모으기 및 사용법] | 2. 숏크리트 [포인트 모으기 및 사용법] | 정답률 : 70%
산업기사 | 건설재료시험산업기사 | 2003년05월25일 | 1과목 : 콘크리트공학 | 13. | 한중콘크리트 치기 후 가장 적절한 양생 방법은? |  | 1. 습윤양생 2. 보온양생 3. 수중양생 4. 피막양생 해설이 아직 작성되지 않았습니다.해설을 알고 계시다면 오른쪽 해설추가 기능을 이용하여 해설을 작성하여 다른분들과 함께 해설을 나누었으면 합니다.로그인 후 오류 신고 및 해설 작성 하시면 포인트가 제공됩니다.[포인트 모으기 및 사용법] | 2. 보온양생 [포인트 모으기 및 사용법] | 정답률 : 50%
산업기사 | 건설재료시험산업기사 | 2003년05월25일 | 1과목 : 콘크리트공학 | 14. | 구조물 표면이 하얗게 얼룩지는 현상을 말하며, 비에 젖었다 말랐다 하면서 염분 용해와 수분 증발이 되풀이되면서 생기는 현상을 무엇이라 하는가? |  | 1. 레이탄스 2. 백태(백화) 3. 건조수축 4. 블리딩 해설이 아직 작성되지 않았습니다.해설을 알고 계시다면 오른쪽 해설추가 기능을 이용하여 해설을 작성하여 다른분들과 함께 해설을 나누었으면 합니다.로그인 후 오류 신고 및 해설 작성 하시면 포인트가 제공됩니다.[포인트 모으기 및 사용법] | 2. 백태(백화) [포인트 모으기 및 사용법] | 정답률 : 62%
산업기사 | 건설재료시험산업기사 | 2003년05월25일 | 1과목 : 콘크리트공학 | 15. | 굵은골재의 최대치수에 대한 콘크리트의 압송관 최소 호칭치수의 설명으로 옳은 것은? |  | 1. 굵은골재의 최대치수가 20㎜일 때 압송관의 최소 호칭 치수는 100㎜ 이하이다. 2. 굵은골재의 최대치수가 20㎜일 때 압송관의 최소 호칭 치수는 100㎜ 이상이다. 3. 굵은골재의 최대치수가 25㎜일 때 압송관의 최소 호칭 치수는 100㎜ 이하이다. 4. 굵은골재의 최대치수가 25㎜일 때 압송관의 최소 호칭 치수는 125㎜ 이상이다. 해설이 아직 작성되지 않았습니다.해설을 알고 계시다면 오른쪽 해설추가 기능을 이용하여 해설을 작성하여 다른분들과 함께 해설을 나누었으면 합니다.로그인 후 오류 신고 및 해설 작성 하시면 포인트가 제공됩니다.[포인트 모으기 및 사용법] | 2. 굵은골재의 최대치수가 20㎜일 때 압송관의 최소 호칭 치수는 100㎜ 이상이다. [포인트 모으기 및 사용법] | 정답률 : 40%
산업기사 | 건설재료시험산업기사 | 2003년05월25일 | 1과목 : 콘크리트공학 | 16. | 구조물 유지관리 상태평가에서 건습의 반복작용, 염화물이온의 침투, 내부팽창압, 화학작용, 하중강도, 하중의 반복작용 등에 관하여 평가하는 항목은? |  | 1. 구조물에 작용하는 열화외력의 평가 2. 구조물을 구성하고 있는 재료의 평가 3. 구조물의 시공시 평가 4. 구조물의 구조 특성 평가 해설이 아직 작성되지 않았습니다.해설을 알고 계시다면 오른쪽 해설추가 기능을 이용하여 해설을 작성하여 다른분들과 함께 해설을 나누었으면 합니다.로그인 후 오류 신고 및 해설 작성 하시면 포인트가 제공됩니다.[포인트 모으기 및 사용법] | 1. 구조물에 작용하는 열화외력의 평가 [포인트 모으기 및 사용법] | 정답률 : 34%
산업기사 | 건설재료시험산업기사 | 2003년05월25일 | 1과목 : 콘크리트공학 | 17. | 콘크리트 재료의 계량에 있어 혼화제의 계량오차의 범위 는 몇 %이내인가? |  | 1. 1% 2. 2% 3. 3% 4. 4% 해설이 아직 작성되지 않았습니다.해설을 알고 계시다면 오른쪽 해설추가 기능을 이용하여 해설을 작성하여 다른분들과 함께 해설을 나누었으면 합니다.로그인 후 오류 신고 및 해설 작성 하시면 포인트가 제공됩니다.[포인트 모으기 및 사용법] | 3. 3% [포인트 모으기 및 사용법] | 정답률 : 67%
산업기사 | 건설재료시험산업기사 | 2003년05월25일 | 1과목 : 콘크리트공학 | 18. | 서중콘크리트에 관한 설명 중 틀린 것은? |  | 1. 하루평균 기온이 25℃ 또는 최고온도가 30℃를 초과하는 시기에는 서중콘크리트로 시공해야 한다. 2. 콘크리트 치기를 끝냈을 때에는 즉시 양생을 시작하고 적어도 24시간은 노출면이 건조하는 일이 없도록 습윤상태로 유지해야 한다. 3. 서중콘크리트는 응결경화가 빠르며, 표면수 증발이 크기 때문에 단위수량을 가능한 크게 결정해야 한다. 4. 서중콘크리트는 비빈 후 되도록 빨리 치는 것이 바람직하며, 최대 1.5시간 이내에 쳐야 한다. 해설이 아직 작성되지 않았습니다.해설을 알고 계시다면 오른쪽 해설추가 기능을 이용하여 해설을 작성하여 다른분들과 함께 해설을 나누었으면 합니다.로그인 후 오류 신고 및 해설 작성 하시면 포인트가 제공됩니다.[포인트 모으기 및 사용법] | 3. 서중콘크리트는 응결경화가 빠르며, 표면수 증발이 크기 때문에 단위수량을 가능한 크게 결정해야 한다. [포인트 모으기 및 사용법] | 정답률 : 27%
산업기사 | 건설재료시험산업기사 | 2003년05월25일 | 1과목 : 콘크리트공학 | 19. | 다음중 골재의 흡수량(absorption)에 대한 설명으로 옳은 것은? |  | 1. 골재알의 표면에 붙어 있는 수량 2. 표면건조포화상태에서 습윤상태가 될 때까지 흡수되는 수량 3. 절대건조상태에서 표면건조포화상태가 될 때까지 흡수되는 수량 4. 공기중건조상태에서 표면건조포화상태가 될 때까지 흡수되는 수량 해설이 아직 작성되지 않았습니다.해설을 알고 계시다면 오른쪽 해설추가 기능을 이용하여 해설을 작성하여 다른분들과 함께 해설을 나누었으면 합니다.로그인 후 오류 신고 및 해설 작성 하시면 포인트가 제공됩니다.[포인트 모으기 및 사용법] | 3. 절대건조상태에서 표면건조포화상태가 될 때까지 흡수되는 수량 [포인트 모으기 및 사용법] | 정답률 : 54%
산업기사 | 건설재료시험산업기사 | 2003년05월25일 | 1과목 : 콘크리트공학 | 20. | 시방배합결과 물 180 kgf/m3, 잔골재 650 kgf/m3, 굵은골재 1000 kgf/m3을 얻었다. 잔골재의 표면수율이 3%, 굵은 골재의 표면수율이 0% 라고 하면 현장배합상의 단위수량은? |  | 1. 160.5 kgf/m3 2. 170.5 kgf/m3 3. 189.5 kgf/m3 4. 199.5 kgf/m3 해설이 아직 작성되지 않았습니다.해설을 알고 계시다면 오른쪽 해설추가 기능을 이용하여 해설을 작성하여 다른분들과 함께 해설을 나누었으면 합니다.로그인 후 오류 신고 및 해설 작성 하시면 포인트가 제공됩니다.[포인트 모으기 및 사용법] | 1. 160.5 kgf/m3 [포인트 모으기 및 사용법] | 정답률 : 36%
산업기사 | 건설재료시험산업기사 | 2003년05월25일 | 2과목 : 건설재료 및 시험 | 21. | 스트레이트(straight)아스팔트에 대한 설명중 옳지 못한 것은? |  | 1. 원유를 증류해서 만든 아스팔트이다. 2. 공기나 열과 접촉하면 산화,중축합반응(重縮合反應)이 생겨 점성이 없어지는 특성이 있다. 3. 신도나 점도, 방수성이 블로운(Blown)아스팔트 보다 나쁘다. 4. 충격에 약하고 도로포장용으로 많이 사용된다. 해설이 아직 작성되지 않았습니다.해설을 알고 계시다면 오른쪽 해설추가 기능을 이용하여 해설을 작성하여 다른분들과 함께 해설을 나누었으면 합니다.로그인 후 오류 신고 및 해설 작성 하시면 포인트가 제공됩니다.[포인트 모으기 및 사용법] | 3. 신도나 점도, 방수성이 블로운(Blown)아스팔트 보다 나쁘다. [포인트 모으기 및 사용법] | 정답률 : 50%
산업기사 | 건설재료시험산업기사 | 2003년05월25일 | 2과목 : 건설재료 및 시험 | 22. | 건설공사품질시험기준 중 흙댐의 중심점토일때 함수량 시험은 토량이 몇 m3마다 실시하는가? |  | 1. 1000m3 2. 700m3 3. 500m3 4. 300m3 해설이 아직 작성되지 않았습니다.해설을 알고 계시다면 오른쪽 해설추가 기능을 이용하여 해설을 작성하여 다른분들과 함께 해설을 나누었으면 합니다.로그인 후 오류 신고 및 해설 작성 하시면 포인트가 제공됩니다.[포인트 모으기 및 사용법] | 4. 300m3 [포인트 모으기 및 사용법] | 정답률 : 34%
산업기사 | 건설재료시험산업기사 | 2003년05월25일 | 2과목 : 건설재료 및 시험 | 23. | 다음중에서 압축 강도가 가장 큰 석재는 어느 것인가? |  | 1. 대리석 2. 사암 3. 화강암 4. 점판암 해설이 아직 작성되지 않았습니다.해설을 알고 계시다면 오른쪽 해설추가 기능을 이용하여 해설을 작성하여 다른분들과 함께 해설을 나누었으면 합니다.로그인 후 오류 신고 및 해설 작성 하시면 포인트가 제공됩니다.[포인트 모으기 및 사용법] | 3. 화강암 [포인트 모으기 및 사용법] | 정답률 : 71%
산업기사 | 건설재료시험산업기사 | 2003년05월25일 | 2과목 : 건설재료 및 시험 | 24. | 염화칼슘을 사용한 콘크리트의 성질로서 틀린 것은? |  | 1. 적당량의 염화칼슘을 가하면 마모저항성이 커진다. 2. 염화칼슘은 시멘트양의 4~6%가 적당하다. 3. 황산염에 대한 저항성이 적어진다. 4. 알카리 골재 반응을 촉진한다. 해설이 아직 작성되지 않았습니다.해설을 알고 계시다면 오른쪽 해설추가 기능을 이용하여 해설을 작성하여 다른분들과 함께 해설을 나누었으면 합니다.로그인 후 오류 신고 및 해설 작성 하시면 포인트가 제공됩니다.[포인트 모으기 및 사용법] | 2. 염화칼슘은 시멘트양의 4~6%가 적당하다. [포인트 모으기 및 사용법] | 정답률 : 22%
산업기사 | 건설재료시험산업기사 | 2003년05월25일 | 2과목 : 건설재료 및 시험 | 25. | 굵은골재의 비중과 흡수율을 알기위한 실험결과가 다음과 같은 경우 표면건조 포화상태의 비중과 흡수율은? | R0lGODlhOgFNAHcAACH5BAAAAAAALAAAAAA6AU0AgAAAAP///wj+AAMIHEiwoMGDCBMqXMiwocOHECNKnEixosWLGDNq3Mixo8ePIEOKHEmypMmTKFOqXMmypcuXMGPKnEmzps2bJAHo3Mmzp8+fQIMKHUq0qNGjSJMqXcq0qdOnUHcuBICzqtWrWKdqzcq1q1eZVBWG/Uq2rNmQYxGmPcu2rduHaw3GfUu37tu5BPHa3cuXq16Bf/sKHjwzcOCpPQHn/bnY5+KBVOOm1es4wGTGBSdDTmyZoebNlQFLVZwQKOjRl0PLxWwZdWexmXWe/ns479aMYfHWfv06N2/Ithv6Pkg5uFzSsIEn/z0crlrkj28rDx5Z7OfewiMa3tg8s8Oxw6v+e5++VXdp4+MPX38Ovft56NSP/yYuP/726e7ZO1+OkSd9yayFNx9z343mnXn4caYeeqa1Bx97xTF32XvokSYehbzl15psBmbHn1oLPgjeeBBKJZlotY1I4lzr4ecZg4jJ9iB95VXUYGMX6pchiipiB9F9pXVYn4QkDhhfZ2tdGGJ7SR5InoOw9WikdLHd6CKPqknkG5A8Itechh8OSZyQKBZZIZYGCtiklFWa+SRwPQq5nZRW0ngRm29ONCKXZ345Y5hurvajjnYqt6VxYGJ45o5T5nllk44uiqOMRSbJ2ZhW7knlm342SqiYWu6nqI85qkibqIhCKap76wUVJqT+5J344pA5FmpqgjLuFumfqK7WoFCbwflkrYHOpqCTu4qppKuj9hlspaAWCh+xZnZIpo+9Rvsjax5RKymalFKU2qXf3RnjtdWSCyiyHOFZ7rqExSuvuOFqt+m8+OZbEp/69utvR/z+K/DAet5L8MEIN/ttwgwnHHDDEB/8cMQU+ztxgaFVBt6xxtZLYJfd+cfrhpeK7G2ZKKf8acU2GmzvfONCuLKqn9E5sqz2UaiklwqzXDC8g8J8pHwIHhfn0DW/SnSjmloYqa4+uzzyfrBiWyWLRobHIdJDSzvgoS/e6qWJHkcdKtCi1cjgtXiyqdnGW0tIKW3cgjyr2Ngmanb+tsWeBmLGHMP47JUr4ij1uyfz7PTiVu/9c89dvpciaMVCDeXFHiLJH96dWu5431O3pvbhRV8dbtLwAutihI8a6vrn4h6OuLbJLooz6iSr2+zbinLut6ewo+35pCVLrfrXfusNPKfs+prr6WUrH/zMtd/JbZ2e6f465AsrNvxy308PfPjit1t2+ZlTj/76V2HO/vs1uQ///DDJT//9K9mP//4m6c///2iRHQAHCBL/YWhcIovc8maUqQC5hktpSqDXCHg27r1rajZboKeiByqwgah1s6KgRQyoIyDhLkoyc5OsEseoxqlPhOmbYAXlVrzt6Sw20RHR0gKmIf+gC4bQMaTd4ErYvQTSDYcY050PNwW3o2kQiDJMlgTZ1aIgwoVZVBsftBgnPSi+0DA/3FnHSPjCG0JQcjb0It+6Jzr9sIqNlMFi7hBIrqbdEI2MU+Maqwe+aa2tbrvTFtaE1cfCRY58MCTjsDIkRyHaTpDK0iKWKLc0PQbNgjN8nMGyBMcnXhCRUFTk+35oSdKV8pSxQxsqVwk6T7LylKJ8ZSgFKEtUxrKWIrwlLgmoy10CEIxRCaYwh0nMYhrzmMhMpvZ8ycxmOvOZ0IymNKdJTYwEBAA7 | 1. 비중 2.65, 흡수율 5.6% 2. 비중 2.6, 흡수율 5.6% 3. 비중 2.79, 흡수율 2.6% 4. 비중 2.67, 흡수율 2.56% 해설이 아직 작성되지 않았습니다.해설을 알고 계시다면 오른쪽 해설추가 기능을 이용하여 해설을 작성하여 다른분들과 함께 해설을 나누었으면 합니다.로그인 후 오류 신고 및 해설 작성 하시면 포인트가 제공됩니다.[포인트 모으기 및 사용법] | 4. 비중 2.67, 흡수율 2.56% [포인트 모으기 및 사용법] | 정답률 : 27%
산업기사 | 건설재료시험산업기사 | 2003년05월25일 | 2과목 : 건설재료 및 시험 | 26. | 입도가 잘 맞추어진 골재와 적당한 경도의 Asphalt로 만들어 상온에서 유동성이 좋게한 가열혼합식 아스팔트 혼합물을 무엇이라고 하는가? |  | 1. Mastic Asphalt 2. Elastite 3. Asphalt felt 4. Sheet asphalt 해설이 아직 작성되지 않았습니다.해설을 알고 계시다면 오른쪽 해설추가 기능을 이용하여 해설을 작성하여 다른분들과 함께 해설을 나누었으면 합니다.로그인 후 오류 신고 및 해설 작성 하시면 포인트가 제공됩니다.[포인트 모으기 및 사용법] | 1. Mastic Asphalt [포인트 모으기 및 사용법] | 정답률 : 50%
산업기사 | 건설재료시험산업기사 | 2003년05월25일 | 2과목 : 건설재료 및 시험 | 27. | 다음 수지 중에서 열경화성 수지에 해당되지 않는 것은? |  | 1. 페놀수지 2. 멜라민수지 3. 아크릴수지 4. 폴리에스테르수지 해설이 아직 작성되지 않았습니다.해설을 알고 계시다면 오른쪽 해설추가 기능을 이용하여 해설을 작성하여 다른분들과 함께 해설을 나누었으면 합니다.로그인 후 오류 신고 및 해설 작성 하시면 포인트가 제공됩니다.[포인트 모으기 및 사용법] | 3. 아크릴수지 [포인트 모으기 및 사용법] | 정답률 : 34%
산업기사 | 건설재료시험산업기사 | 2003년05월25일 | 2과목 : 건설재료 및 시험 | 28. | 단위 용적 중량이 1.65tonf/m3인 굵은 골재의 비중이 2.65일 때 이 골재의 공극율은 얼마인가? |  | 1. 28.6% 2. 62.3% 3. 67.7% 4. 37.7% 해설이 아직 작성되지 않았습니다.해설을 알고 계시다면 오른쪽 해설추가 기능을 이용하여 해설을 작성하여 다른분들과 함께 해설을 나누었으면 합니다.로그인 후 오류 신고 및 해설 작성 하시면 포인트가 제공됩니다.[포인트 모으기 및 사용법] | 4. 37.7% [포인트 모으기 및 사용법] | 정답률 : 42%
산업기사 | 건설재료시험산업기사 | 2003년05월25일 | 2과목 : 건설재료 및 시험 | 29. | 시멘트 모르터의 압축강도 시험(KS L5105)에서 시멘트 양이 280gf 일때 표준사의 중량은? |  | 1. 1250gf 2. 756gf 3. 686gf 4. 510gf 해설이 아직 작성되지 않았습니다.해설을 알고 계시다면 오른쪽 해설추가 기능을 이용하여 해설을 작성하여 다른분들과 함께 해설을 나누었으면 합니다.로그인 후 오류 신고 및 해설 작성 하시면 포인트가 제공됩니다.[포인트 모으기 및 사용법] | 3. 686gf [포인트 모으기 및 사용법] | 정답률 : 42%
산업기사 | 건설재료시험산업기사 | 2003년05월25일 | 2과목 : 건설재료 및 시험 | 30. | 시멘트의 응결에 대한 설명으로 잘못된 것은? |  | 1. 수량이 많으면 응결은 빨라진다. 2. 온도가 높을수록 응결은 빨라진다. 3. 분말도가 높으면 응결은 빨라진다. 4. C3A가 많을수록 응결은 빨라진다. 해설이 아직 작성되지 않았습니다.해설을 알고 계시다면 오른쪽 해설추가 기능을 이용하여 해설을 작성하여 다른분들과 함께 해설을 나누었으면 합니다.로그인 후 오류 신고 및 해설 작성 하시면 포인트가 제공됩니다.[포인트 모으기 및 사용법] | 1. 수량이 많으면 응결은 빨라진다. [포인트 모으기 및 사용법] | 정답률 : 45%
산업기사 | 건설재료시험산업기사 | 2003년05월25일 | 2과목 : 건설재료 및 시험 | 31. | 르샤텔리(Le Chatelie) 비중병의 0.5cc눈금까지 광유를주입한 다음 시멘트 64ｇ을 첨가하여 눈금이 22.0cc로 증가되었다면 이 시멘트의 비중은? |  | 1. 2.94 2. 2.98 3. 3.05 4. 3.15 해설이 아직 작성되지 않았습니다.해설을 알고 계시다면 오른쪽 해설추가 기능을 이용하여 해설을 작성하여 다른분들과 함께 해설을 나누었으면 합니다.로그인 후 오류 신고 및 해설 작성 하시면 포인트가 제공됩니다.[포인트 모으기 및 사용법] | 2. 2.98 [포인트 모으기 및 사용법] | 정답률 : 69%
산업기사 | 건설재료시험산업기사 | 2003년05월25일 | 2과목 : 건설재료 및 시험 | 32. | 목재의 장점에 대한 설명으로 틀린 것은? |  | 1. 비중에 비하여 강도가 크다. 2. 온도에 따른 팽창계수가 비교적 적다. 3. 열과 전기의 전도성이 적다. 4. 내구성이 크고 재질이 균질하다. 해설이 아직 작성되지 않았습니다.해설을 알고 계시다면 오른쪽 해설추가 기능을 이용하여 해설을 작성하여 다른분들과 함께 해설을 나누었으면 합니다.로그인 후 오류 신고 및 해설 작성 하시면 포인트가 제공됩니다.[포인트 모으기 및 사용법] | 4. 내구성이 크고 재질이 균질하다. [포인트 모으기 및 사용법] | 정답률 : 32%
산업기사 | 건설재료시험산업기사 | 2003년05월25일 | 2과목 : 건설재료 및 시험 | 33. | AE제의 특성 설명 중 틀린 것은? |  | 1. 단위수량이 적고, 동결융해에 대한 저항성이 크다. 2. 콘크리트 내부에 공극이 많기 때문에 콘크리트의 투수계수를 증대시키므로 수밀성 콘크리트에는 사용할 수 없다. 3. 단위 시멘트량이 같은 콘크리트에서 빈배합의 경우 AE콘크리트가 압축강도가 높다. 4. 알칼리 골재 반응의 영향이 적고, 응결 경화에 있어서 발열량이 적다. 해설이 아직 작성되지 않았습니다.해설을 알고 계시다면 오른쪽 해설추가 기능을 이용하여 해설을 작성하여 다른분들과 함께 해설을 나누었으면 합니다.로그인 후 오류 신고 및 해설 작성 하시면 포인트가 제공됩니다.[포인트 모으기 및 사용법] | 2. 콘크리트 내부에 공극이 많기 때문에 콘크리트의 투수계수를 증대시키므로 수밀성 콘크리트에는 사용할 수 없다. [포인트 모으기 및 사용법] | 정답률 : 43%
산업기사 | 건설재료시험산업기사 | 2003년05월25일 | 2과목 : 건설재료 및 시험 | 34. | 아스팔트와 모래, 자갈, 필러(filler) 등을 가열 혼합해서 도로포장에 사용하는 것을 무엇이라 하는가? |  | 1. 입도조정기층 2. 쉬이트(sheet)아스팔트 3. 실코트(seal coat) 4. 아스팔트 콘크리트 해설이 아직 작성되지 않았습니다.해설을 알고 계시다면 오른쪽 해설추가 기능을 이용하여 해설을 작성하여 다른분들과 함께 해설을 나누었으면 합니다.로그인 후 오류 신고 및 해설 작성 하시면 포인트가 제공됩니다.[포인트 모으기 및 사용법] | 4. 아스팔트 콘크리트 [포인트 모으기 및 사용법] | 정답률 : 44%
산업기사 | 건설재료시험산업기사 | 2003년05월25일 | 2과목 : 건설재료 및 시험 | 35. | 다음 폭약중에서 동해(凍害)를 입기에 가장 쉬운 것은? |  | 1. 카알릿 2. 니트로글리세린 3. ANFO 4. T.N.T 해설이 아직 작성되지 않았습니다.해설을 알고 계시다면 오른쪽 해설추가 기능을 이용하여 해설을 작성하여 다른분들과 함께 해설을 나누었으면 합니다.로그인 후 오류 신고 및 해설 작성 하시면 포인트가 제공됩니다.[포인트 모으기 및 사용법] | 2. 니트로글리세린 [포인트 모으기 및 사용법] | 정답률 : 56%
산업기사 | 건설재료시험산업기사 | 2003년05월25일 | 2과목 : 건설재료 및 시험 | 36. | 골재의 단위용적중량 시험 중 봉다짐 시험에 관한 설명으로 틀린 것은? |  | 1. 골재의 최대치수가 50mm 이하인 경우에 적용한다. 2. 골재를 용기에 가득 채운후에 25회씩 두번 다진다. 3. 시료는 기건상태로 건조 시킨후 충분히 혼합한다. 4. 동일시료에 대해서 같은 방법으로 행한 시험의 오차는 1% 이내여야 한다. 해설이 아직 작성되지 않았습니다.해설을 알고 계시다면 오른쪽 해설추가 기능을 이용하여 해설을 작성하여 다른분들과 함께 해설을 나누었으면 합니다.로그인 후 오류 신고 및 해설 작성 하시면 포인트가 제공됩니다.[포인트 모으기 및 사용법] | 2. 골재를 용기에 가득 채운후에 25회씩 두번 다진다. [포인트 모으기 및 사용법] | 정답률 : 34%
산업기사 | 건설재료시험산업기사 | 2003년05월25일 | 2과목 : 건설재료 및 시험 | 37. | 다음은 탄소강에 비해 합금강의 특징을 나타낸 것이다. 옳지 않은 것은? |  | 1. 인장강도와 경도가 크다. 2. 내 마멸성이 적다. 3. 탄소강에 여러 원소(금속)를 넣어 만든다. 4. 무게를 줄일 수 있어 재료가 절약된다. 해설이 아직 작성되지 않았습니다.해설을 알고 계시다면 오른쪽 해설추가 기능을 이용하여 해설을 작성하여 다른분들과 함께 해설을 나누었으면 합니다.로그인 후 오류 신고 및 해설 작성 하시면 포인트가 제공됩니다.[포인트 모으기 및 사용법] | 2. 내 마멸성이 적다. [포인트 모으기 및 사용법] | 정답률 : 36%
산업기사 | 건설재료시험산업기사 | 2003년05월25일 | 2과목 : 건설재료 및 시험 | 38. | 다음 중 기폭제로 쓰이지 않는 것은? |  | 1. 질화납(Pb(N3)2) 2. 뇌산수은(Hg(ONC)2) 3. 질산암모늄유제폭약(ANFO) 4. D.D.N.P(diazodinitrophenol) 해설이 아직 작성되지 않았습니다.해설을 알고 계시다면 오른쪽 해설추가 기능을 이용하여 해설을 작성하여 다른분들과 함께 해설을 나누었으면 합니다.로그인 후 오류 신고 및 해설 작성 하시면 포인트가 제공됩니다.[포인트 모으기 및 사용법] | 3. 질산암모늄유제폭약(ANFO) [포인트 모으기 및 사용법] | 정답률 : 36%
산업기사 | 건설재료시험산업기사 | 2003년05월25일 | 2과목 : 건설재료 및 시험 | 39. | 목재를 인장재로 사용하기 어려운 이유가 아닌 것은? |  | 1. 마디,옹이 등으로 인장강도가 작아지기 쉽다. 2. 섬유방향의 인장인 세로 인장강도가 약하다. 3. 섬유가 변형되어 인장강도가 떨어지기 쉽다. 4. 목재의 이음이 어렵다. 해설이 아직 작성되지 않았습니다.해설을 알고 계시다면 오른쪽 해설추가 기능을 이용하여 해설을 작성하여 다른분들과 함께 해설을 나누었으면 합니다.로그인 후 오류 신고 및 해설 작성 하시면 포인트가 제공됩니다.[포인트 모으기 및 사용법] | 2. 섬유방향의 인장인 세로 인장강도가 약하다. [포인트 모으기 및 사용법] | 정답률 : 36%
산업기사 | 건설재료시험산업기사 | 2003년05월25일 | 2과목 : 건설재료 및 시험 | 40. | 다음의 혼화재료 중에서 콘크리트의 워커빌리티를 개선하는 효과가 없는 것은? |  | 1. Pozzolan 2. AE제 3. 응결 경화촉진제 4. 시멘트 분산제 해설이 아직 작성되지 않았습니다.해설을 알고 계시다면 오른쪽 해설추가 기능을 이용하여 해설을 작성하여 다른분들과 함께 해설을 나누었으면 합니다.로그인 후 오류 신고 및 해설 작성 하시면 포인트가 제공됩니다.[포인트 모으기 및 사용법] | 3. 응결 경화촉진제 [포인트 모으기 및 사용법] | 정답률 : 42%
산업기사 | 건설재료시험산업기사 | 2003년05월25일 | 3과목 : 건설시공학 | 41. | 암거가 전후의 수로 바닥보다 아주 낮은 위치에 축조되는 경우에 수로교로서는 횡단하지 못할 경우에 사용되는 수로의 암거는? |  | 1. 맹암거 2. 사이폰암거 3. 아치암거 4. 박스암거 해설이 아직 작성되지 않았습니다.해설을 알고 계시다면 오른쪽 해설추가 기능을 이용하여 해설을 작성하여 다른분들과 함께 해설을 나누었으면 합니다.로그인 후 오류 신고 및 해설 작성 하시면 포인트가 제공됩니다.[포인트 모으기 및 사용법] | 2. 사이폰암거 [포인트 모으기 및 사용법] | 정답률 : 42%
산업기사 | 건설재료시험산업기사 | 2003년05월25일 | 3과목 : 건설시공학 | 42. | 터널시공중 붕괴에 대하여 가장 주의를 요하는 것은 다음 중 에서 어느 경우인가? |  | 1. 동바리공의 해체 2. 버력 처리 3. 동바리공의 조립 4. 콘크리트 복공 해설이 아직 작성되지 않았습니다.해설을 알고 계시다면 오른쪽 해설추가 기능을 이용하여 해설을 작성하여 다른분들과 함께 해설을 나누었으면 합니다.로그인 후 오류 신고 및 해설 작성 하시면 포인트가 제공됩니다.[포인트 모으기 및 사용법] | 1. 동바리공의 해체 [포인트 모으기 및 사용법] | 정답률 : 63%
산업기사 | 건설재료시험산업기사 | 2003년05월25일 | 3과목 : 건설시공학 | 43. | 준설과 매립을 동시에 할 수 있고 토량이 많고 연한 토질에 적합한 준설선은? |  | 1. differ dredger 2. grab dredger 3. bucket dredger 4. pump dredger 해설이 아직 작성되지 않았습니다.해설을 알고 계시다면 오른쪽 해설추가 기능을 이용하여 해설을 작성하여 다른분들과 함께 해설을 나누었으면 합니다.로그인 후 오류 신고 및 해설 작성 하시면 포인트가 제공됩니다.[포인트 모으기 및 사용법] | 4. pump dredger [포인트 모으기 및 사용법] | 정답률 : 44%
산업기사 | 건설재료시험산업기사 | 2003년05월25일 | 3과목 : 건설시공학 | 44. | 터널 외형 단면보다 약간 큰 단면을 가진 강재틀을 추진시켜 굴착하고 후방에서 조립된 아치를 1차 라이닝으로 하는 터널 굴진공법으로 용수를 동반하는 연약지반에 적합한 터널공법은? |  | 1. T.B.M공법 2. 쉴드(Shield)공법 3. 침매터널 공법 4. 파이프루프(Pipe Roof)공법 해설이 아직 작성되지 않았습니다.해설을 알고 계시다면 오른쪽 해설추가 기능을 이용하여 해설을 작성하여 다른분들과 함께 해설을 나누었으면 합니다.로그인 후 오류 신고 및 해설 작성 하시면 포인트가 제공됩니다.[포인트 모으기 및 사용법] | 2. 쉴드(Shield)공법 [포인트 모으기 및 사용법] | 정답률 : 71%
산업기사 | 건설재료시험산업기사 | 2003년05월25일 | 3과목 : 건설시공학 | 45. | 노반(路盤)또는 기층에서의 수분의 모관 상승을 차단하고 표면을 안정시키기 위해 표면이 흡수성일 때 혼합물의 포설에 앞서 시공하는 것은? |  | 1. 프라임 코오트(Prime Coat) 2. 시일 코오트(Seal Coat) 3. 핏치(Pitch) 4. 컷백 아스팔트(Cut back Asphalt) 해설이 아직 작성되지 않았습니다.해설을 알고 계시다면 오른쪽 해설추가 기능을 이용하여 해설을 작성하여 다른분들과 함께 해설을 나누었으면 합니다.로그인 후 오류 신고 및 해설 작성 하시면 포인트가 제공됩니다.[포인트 모으기 및 사용법] | 1. 프라임 코오트(Prime Coat) [포인트 모으기 및 사용법] | 정답률 : 59%
산업기사 | 건설재료시험산업기사 | 2003년05월25일 | 3과목 : 건설시공학 | 46. | 암석의 발파이론에서 Hauser 의 발파기본식은? (단, L = 폭약량, C = 발파계수, W = 최소저항선) |  | 1. L = C· W 2. L = C· W2 3. L = C· W3 4. L = C· W4 해설이 아직 작성되지 않았습니다.해설을 알고 계시다면 오른쪽 해설추가 기능을 이용하여 해설을 작성하여 다른분들과 함께 해설을 나누었으면 합니다.로그인 후 오류 신고 및 해설 작성 하시면 포인트가 제공됩니다.[포인트 모으기 및 사용법] | 3. L = C· W3 [포인트 모으기 및 사용법] | 정답률 : 32%
산업기사 | 건설재료시험산업기사 | 2003년05월25일 | 3과목 : 건설시공학 | 47. | AE 콘크리트를 보통 콘크리트와 비교할 때 AE 콘크리트의 장점이 아닌 것은? |  | 1. 워커빌리티가 좋다. 2. 동결융해에 대한 저항성이 크다. 3. 골재의 알칼리 반응을 크게 한다. 4. 사용수량을 15% 정도로 감소시킬 수 있다. 해설이 아직 작성되지 않았습니다.해설을 알고 계시다면 오른쪽 해설추가 기능을 이용하여 해설을 작성하여 다른분들과 함께 해설을 나누었으면 합니다.로그인 후 오류 신고 및 해설 작성 하시면 포인트가 제공됩니다.[포인트 모으기 및 사용법] | 3. 골재의 알칼리 반응을 크게 한다. [포인트 모으기 및 사용법] | 정답률 : 39%
산업기사 | 건설재료시험산업기사 | 2003년05월25일 | 3과목 : 건설시공학 | 48. | 샌드드레인 공법은 시공정밀도를 확인하기 어려울 뿐만아니라 배수재의 절단 등의 문제가 있기 때문에 투수성이 큰 망상의 포대에 모래를 채워 시공하므로 샌드드레인의 이러한 결점을 보완할 수 있는 공법은? |  | 1. 웰포인트(Well Point)공법 2. 팩드레인(Pack Drain)공법 3. 심지배수(Wick Drain)공법 4. 페이퍼드레인(Paper Drain)공법 해설이 아직 작성되지 않았습니다.해설을 알고 계시다면 오른쪽 해설추가 기능을 이용하여 해설을 작성하여 다른분들과 함께 해설을 나누었으면 합니다.로그인 후 오류 신고 및 해설 작성 하시면 포인트가 제공됩니다.[포인트 모으기 및 사용법] | 2. 팩드레인(Pack Drain)공법 [포인트 모으기 및 사용법] | 정답률 : 39%
산업기사 | 건설재료시험산업기사 | 2003년05월25일 | 3과목 : 건설시공학 | 49. | 연직 하중이 20ton이고 단독 기초면이 1.0m × 1.0m의 정방형일때 가는 모래층에 대하여 최대 압축응력 σc 는 얼마인가? |  | 1. 17.5 t/m2 2. 20.0 t/m2 3. 25.3 t/m2 4. 10.0 t/m2 해설이 아직 작성되지 않았습니다.해설을 알고 계시다면 오른쪽 해설추가 기능을 이용하여 해설을 작성하여 다른분들과 함께 해설을 나누었으면 합니다.로그인 후 오류 신고 및 해설 작성 하시면 포인트가 제공됩니다.[포인트 모으기 및 사용법] | 2. 20.0 t/m2 [포인트 모으기 및 사용법] | 정답률 : 43%
산업기사 | 건설재료시험산업기사 | 2003년05월25일 | 3과목 : 건설시공학 | 50. | 무진동 무소음 공법으로 발파에 의하지 않고 팽창에 의하여 기존 건물이나 암(岩)을 폭파하는 폭약은? |  | 1. 카알릿(Carlit) 2. 안포(AN-FO)폭약 3. 캄마이트(Calmmite) 4. 함수(Slurry)폭약 해설이 아직 작성되지 않았습니다.해설을 알고 계시다면 오른쪽 해설추가 기능을 이용하여 해설을 작성하여 다른분들과 함께 해설을 나누었으면 합니다.로그인 후 오류 신고 및 해설 작성 하시면 포인트가 제공됩니다.[포인트 모으기 및 사용법] | 3. 캄마이트(Calmmite) [포인트 모으기 및 사용법] | 정답률 : 25%
산업기사 | 건설재료시험산업기사 | 2003년05월25일 | 3과목 : 건설시공학 | 51. | 셔블계 굴착기중 파내는 드래그 셔블 이라고도 하며 힘이 크고 기계의 위치보다 낮은 곳의 땅깎기, 도랑파기 작업에 사용하는 것은? |  | 1. 파워셔블 2. 클램셸 3. 드래그라인 4. 백호 해설이 아직 작성되지 않았습니다.해설을 알고 계시다면 오른쪽 해설추가 기능을 이용하여 해설을 작성하여 다른분들과 함께 해설을 나누었으면 합니다.로그인 후 오류 신고 및 해설 작성 하시면 포인트가 제공됩니다.[포인트 모으기 및 사용법] | 4. 백호 [포인트 모으기 및 사용법] | 정답률 : 37%
산업기사 | 건설재료시험산업기사 | 2003년05월25일 | 3과목 : 건설시공학 | 52. | 다음의 건설기계 중에서 셔블(shovel)계 굴착기에 포함되지 않는 것은? |  | 1. 백호(Backhoe) 2. 크램셀(Clamshell) 3. 그레이더(Grader) 4. 드래그라인(Dragline) 해설이 아직 작성되지 않았습니다.해설을 알고 계시다면 오른쪽 해설추가 기능을 이용하여 해설을 작성하여 다른분들과 함께 해설을 나누었으면 합니다.로그인 후 오류 신고 및 해설 작성 하시면 포인트가 제공됩니다.[포인트 모으기 및 사용법] | 3. 그레이더(Grader) [포인트 모으기 및 사용법] | 정답률 : 79%
산업기사 | 건설재료시험산업기사 | 2003년05월25일 | 3과목 : 건설시공학 | 53. | 다음 절토단면도에서 길이 30m에 대한 토량을 구하면? | R0lGODlhvQCBAHcAACH5BAAAAAAALAAAAAC9AIEAhAAAABAQEBYWFh0dHSAgICsrKzAwMDk5OUBAQFBQUFVVVWBgYGtra3BwcHJycoCAgI6OjpCQkJWVlaCgoKqqqrCwsMDAwMfHx9DQ0NXV1eDg4OPj4+rq6vDw8P///wAAAAj+AD0IHEiwoMGDCBMqXMiwocOHECNKnEixosWLGDNq3Mixo8ePIEOKHEmypMmTKFOqXMmypcuXMGPKnEmzps2bOHPq3Mlz4gUFDChQ6Em0J4ADChQMOMDSggANRaMmBDDUA4cCE1YqACBBqteCVAcqeLASgIICX9N6OJp0a1WUFJgK2KDWK9sBAMKmRND1gYK6UvV6YGAgJQcAGzZYAHABcNEDb9empHA0LwAHjokCgCAWLUqlSR9AQJyZp2XLkUsSyEAQAdnSOjNYmG2BdUoLsHPr3s27t+/fwHF2wO2BtvHjyJMrX868ufPnzSU8mE59ugXp1bNrfxABoWzo0rH+P+iacetpywPaql/Pvr379/Djy5/fHgAC+u0PWG5skL7+9G0NgFlGAgTX0gEIWERZahsxMKCBKI1GHEULgtQBXxCelIEA5FXEAAAMhLTBAAxm6BEHAmK01V8hXTAAByaK9MAAGeHFYkgOvBbjRwLwd5FlJCEw4Y4buZbRYnnBKFIGA9BFpEYO0KgRZUyRBEGVT15EmY8EcimSApxlWRGKD2qUoEkj2iamRBJgWSRKFpy5kAVKrulBBgTUuVFhKD1QJkJbqSnmAB1yBIBhA3hZ0AZK6fmkA24aqpKLCVmQnpO8QeAoQheQ9tGhKkkg50AcMEDAkLsxgEAHDHEgQIn+GoGq0likOmDWprlRIOUGDtB6UIohyapSAU7qCmtuA4S5FAUFNFlQmyMJO9mNEFIGgaUDHfDnXNG6BBRDGXRXWgZb6UgZQb6KJK1KJC7kVm5DKoAlBFJ269KIuA50QYi9fcjfBoyVtK5KFPC74wU9DpSsSQOrhACXG1CQr2/QMhwTBgLUuVVWGXKQ50l8whTXQBQ4MDFvBxTKEa6jvqTAnxSbNdCVHo14npotvzSAoIAqcCxNFOTswVa7BtzRAQc4GXFrNGUgdEENCIAqTgAsUIDKGDwAYwevfnrs0y35mdAGCGK6U2Nkv3iQgyAhlRDYLbVr0GgwE+VAwgRtUCD+SJ1aJm+dcLM0otkZHJBoXZSVCVlISkEgFAQKAH4Ts6wKFMDPRWXQIQPUeiSYQYG3BIGOmdYLEqRv50RsbygqurJ+9iUVWegtWeBmxK4rRpMEPzMQZkgcPN5WmbS39LJYMhc0GrcxUWb6op65VDxLV5HHwQNDYlCAAhlMEP1LHCRAOkGuTu3wTmkiJIGn2tokAZftwzR9S0EnJK9AG/w+EwKy0hzT/MZ7i64GAjDXyeR+VvFUSS7Qq6Q4gEsAZIkGpCYQDABASYcxn00SgDmOIEAADMDeAxhQgAUMJIIs0ZWTkEYXBO6kYCeBwPcGUgD+oJAlvcIfXgDgrNptZiH++DpJutA1FBgWZWECEQpMLACpnSUkfiaRoUH01hgKjG8n5aNJB2AUNAZsinMqsVoIp6MAAXDMilLRW05sFRlsreQCkHsZBTCFRqmwDScu6lANbVLHqBzGgDHZgJIgN7kr9kSF6LtgIdPygFXl5CodDAkGklOBJBqSKEOsCZikhxT2WFItG1gdHyMVqrp9Ui0S6JxMRHmvhPQxLQgwmEwYIK6cvDItSIyJ/3Ryy6906mQnAZjZcNLLrxASJgfQH07IpoBhwjKSIomAKm9iHmhi0Wgr2cANVTIaBQIGkStJGVEo07C0JGUl9CpKp2YImBFZUyMFjIp9dGOBj5mkA1f+k0oJdzOjk4BRKpnsSfAoYEAUdRI/CF2PNw0iFKHwLo69amBSJACBXvkloezh3HsGsD31vDObzVoRQigApoaa9KS8IymY3OO4k15UARok2UlnStOa2vSmOH2p7HZiJKsYgGd26s0AgxqjYxI1Q+c8aoZSuZNGIiCWMVVqQ36pEzmW7HNSjcgAdKSymPhsZtPMakP0lpQD7I2hYT1RQb6KP3aK1SHkSgpQk5hWjtySrQIp51u1dFaR3DUyet1rRc6VEFsBoK8TuaXcPHABtwpWS+WUwOE+ytDxCSaHj7VrOfdoEBf1ijMOKIAyC3LLywiFjZnV7FRGCoACNFIAAojVWlrrRxCn3oeyqVUIYQ9yGmrtljQAc+U2cxuRTiWkAA3tWhJlxdyEXGC4xIXIZgfiF5KB6rcKgW50HVLO1QikunRd7kD0qt3tMqScM0oM3hgbpqGuxZknNK+9DsIB2NXVIeWV71QA6UH9Bgu3Esmvfw0iGNl0NcD3Gc9sBDxgghyFf6c56Htgd54Kn2a9DY4Vgs7jAJx6mMJHMSt8M1wRwVixmRe5gBLjS+KNYBUkDCbxiz8S4wzPuCPabLGLARwRHuu4IBcY8Y+HTOQiG/nISE6ySQICADs= | 1. 4300m3 2. 5300m3 3. 6300m3 4. 7300m3 해설이 아직 작성되지 않았습니다.해설을 알고 계시다면 오른쪽 해설추가 기능을 이용하여 해설을 작성하여 다른분들과 함께 해설을 나누었으면 합니다.로그인 후 오류 신고 및 해설 작성 하시면 포인트가 제공됩니다.[포인트 모으기 및 사용법] | 3. 6300m3 [포인트 모으기 및 사용법] | 정답률 : 24%
산업기사 | 건설재료시험산업기사 | 2003년05월25일 | 3과목 : 건설시공학 | 54. | 돌쌓기 공법에서 줄눈에 모르터를 사용하고 뒷채움에 콘크리트를 사용하는 방식은? |  | 1. 메쌓기 2. 찰쌓기 3. 정층(整層)쌓기 4. 부정층(不整層)쌓기 해설이 아직 작성되지 않았습니다.해설을 알고 계시다면 오른쪽 해설추가 기능을 이용하여 해설을 작성하여 다른분들과 함께 해설을 나누었으면 합니다.로그인 후 오류 신고 및 해설 작성 하시면 포인트가 제공됩니다.[포인트 모으기 및 사용법] | 2. 찰쌓기 [포인트 모으기 및 사용법] | 정답률 : 44%
산업기사 | 건설재료시험산업기사 | 2003년05월25일 | 3과목 : 건설시공학 | 55. | 노상 위에 포장하는 것으로 윤하중을 고르게 분포시키는 층을 무엇이라 하는가? |  | 1. 중간층 2. 차단층 3. 표층 4. 보조 기층 해설이 아직 작성되지 않았습니다.해설을 알고 계시다면 오른쪽 해설추가 기능을 이용하여 해설을 작성하여 다른분들과 함께 해설을 나누었으면 합니다.로그인 후 오류 신고 및 해설 작성 하시면 포인트가 제공됩니다.[포인트 모으기 및 사용법] | 4. 보조 기층 [포인트 모으기 및 사용법] | 정답률 : 25%
산업기사 | 건설재료시험산업기사 | 2003년05월25일 | 3과목 : 건설시공학 | 56. | 아래 그림에서 모래층에 어스앵커의 극한 저항은 몇 ton인가? (단, 콘크리트 그라우팅은 일정한 압력하에서 시공 되며, 정지토압계수는 K0이다) | R0lGODlh8QCtAHcAACH5BAAAAAAALAAAAADxAK0AggAAAEBAQICAgMDAwP///wAAAAAAAAAAAAj+AAkIHEiwoMGDCBMqXMiwocOHECNKnEixosWLGDNq3Mixo8ePIEOKHEmypMmTKFOqXMmypcuXMGPKnEmzps2bOHPq3Mmzp8+MAoIKHUq0qNGjSJMqXcpUAEGnP6M+HEAQQEKoAoMSDICVAACqWRFqzdoVgACwBLqOlcrWZNmuA8/GLWh1bdqBA+CmVfs07FyCaIHqbdu2rFWDh+9W7et3YGLFjhkLfPy4I4DKhAtX1fu4bEHPcdGq7RrYLta8G80OzvzzLWC+fz8vxptVtOzPaEtjnmjWK+vMcGFPLhh4dmOvcEsjVA74olOoq3/vFC4dYl2BxavzVLtbu1i/0b3+2wwvniH58jW5o3d4fr3M4O7Nx99Od77C9vZbwu2eH3/+lfv9d5B/AqKkHkYCqHaZQgNcFsBLBBboVn0XXYYVf15ZhWFJEUpIUoAWJfjYgwkdFsCGI3XooUggVrRgcwJwRdSLCbqk4oogtThRg91xdpiI+uH4HoUUAWnQUTS+CKCQMenIW29HEpVhVlAuySSERFJ0GYqRpcVlSDdeuZGTEoloW4lOnehSdmIamGWRFiYYnpwkBtkmS2RSlJddOoV5p3NvFujnnxXl+d+ghE5kaKKMAhVoo5ACapyHbEbq0aJNVmppT5iyyOdaZtW5qVSd5rjljwCceFioo2o2KYL+7UH14oJy1tYqW6U+tKV1Gs6K6K12dpnRlmidumWdte6KHLCE5XrfZTzWyJCqva76JbPpPcqrlwKpmaGxolqobJUhaYptkdo61CCV7DYkrq/nkppuQ8nKqqu1GZob73jzururhQyZNe6p+0bl7FXGyrWQnNz9WvBJByuU6sMrRowmxR5ajPGfGm/cZsceXwlyyEKO3CfAJG9U3LWX8kkluVVh+BzLKUdEs8rKPtXbxGmBta55N5M1mMvnruySko7hWyu308IMdM5Uxhg0oSaTperMxu6G9MvvvvigiA6KaNhVB22NHa1mM1v1t1AHrPXA9mZNcLsIva2XkUhj5fD+fGtPqXdRZe9GLVUo4zvlgluGhxnYwc2aasIoMzs1XZ0dhdjiAiO+s6yrTnYtf6rqbK3YQHprqbTDYZS225d7nqFTUM4qbMASd+Y4kLhPLiDYhA+b2OeJxTjl4Y9/5bpvw7tbu+gERIt2Xbr/hxrYCAIceUI8Gu8ViYN7qazYibet5Y+uM4z2zK1Clb2+NvuE2amcW9ub2FefuLd7lInvovuBZ+l0vJQhwNWGxb+aPQQ03hvU/2wSPYoFEC8iEhX+DHjAV2XFfuzLTAMfhsAjxWk9GyzYAxG2OtaEcF8jJKEEpXNCACpqgNVp4bk6A5GgXI8wMsRWA2GIQwo6JIT+YuuhD2mnkbzcsCc5lJxH9KeTJAIridHKYEyceKvK7I10PKFiqyojQx6tsCZaHBUXQcJDMA6RiLFpGc/MeEaJ9ct3YZRIHC01xpFk734VaqMbLQimI65kjpGqo0mMyJWXABJSgkTJ1aS4RD2W6I19XOBIDtmoRP6xhCGhJKMsCSAHoUSTieKkSsD2wUk6sm6QnOSPSKmaj4BSJ3tqiiyRIsqUmOlscQobR16Zk1gK7Zd7+ZtTfBlM7ATlZ7PTzxpfhjUZqS5RxBQKMKU5TYVRc0/ITF1M7AeYxBlTl1pK1IV+FzvHyY9rnjNcMm2UtrYxEY13go40hQIWacaSKtf+nCc1UafNUXrwi0H8ZiutA819jmUowZTnMINCIoTyKJvIG+VquOlBchlxmQvhJU6ieZq1EE1XqewIRD/jSeJE0CCLzGgomfmt+DWPWN9CZ4a4V8sU0cuPUtNeXAJaNkZREzJ72ulOFSrU5h2zpiw6ILQGVErRDUajN6He3Ag21efJD3oCCylHIlRC6lW0c8iDqoR8hlSQBI2iFQUo+GDXTyahameFW9D6vFRIXyKUaes0JZwkWUa8EOs6d+Ko+vQpzGoO9ixlFemg5holPybwizgSrNCeY1CiFtOoiNUqRmR0UDhFR1VsohYem3VBrdzSS8OEaRC9WlLTtTVFZmH+JINKylSYOS+2f5JtOPlo1uF8tEx+vKhr9jLQig3srdU6J2t3RUrNakRvGnnnO2O6IslitqiX/e1dEhtdyQQVQWglKW5rO9qdkBN2cZUfepGbzm5x95mvwQ1QaCve6DxUQnYpzd8gOFRgYvO9IRrQgByGwYN4EWHa9c5cYyTP+THYsJPFLD8jCqaIJFip/8vpanjqnsLS85f3TKiE8Sk8vL7WI7olS4prW0jxQjYt4S0POavlUuomD27JFOvCdrk66Tr2N9blaH+za0+hAFg/DjspcWBKXvSEuLKUPaiUFbrQzPJ2PHvrawKXs1TvUDmY9ZTrLRNUV5i29sgwufD+Ae1HGjJvWJK4wu4x07i/K+fkp85xc0G0/FI4xxcny2VvoNu7Zec5dyZqVheHORyXH3+mvFtVaD2nPGljTvlsh6ZJotnDw+6Jt4JsjGlV1cs2753TxBTW4BJzpj9v/pA14WHOXiCq4+c2jyMXLWROi0PmGq74IwuG0mofjFrDVnnCtVYZZMaUOEYLkGXYxNIvP0xkuTi0spi2M3DKm9O54XIqvbZRf+9a2Ulb9ppohtigNl2mCA4Fk0+JFp5REmzoACygx2VpBNNNkuw1kN2KAtzCjk1nEGZaJKeuULJlw0VNehjKYBbxk8dCa5uAxdEWhnRFvpYdhXFoyHMmi5z+qfOmhbduz9O9j8fzXKjeGXjZ5fLm95ibb+pSz4v8Lsn1wu1nBv1Kd2CVCWpUXNSfYvuyFU+PbZe6tEL5aXITlnYxyU1Yc48Y6Tk31Re5edo8d+jpQtLQwS/FH3N2RONHsrhqk3Q7986PZ0aWcNa32uz99CZ7LQO13n8tEtFI2eoRL+bE1Tf3SBNMYV6Dd4j0YjQDZ7jgaR730ak9eYoXPpOxm1n8AG4ejyMzwXc7MUwalCB8Qgnvr0vnetGJ87GfJFXhft3VOI89UBmVXh5dFu0PklJlm7WDffKoiRSUw7FgVD5TZ7YNiwuROtEc7tZLb5+t/SIeaTsnPCtnjpr+fkCp7d4gd8Ql88GYwp9E/3iYHx/djZW0iMx15manLqvl2uzr1+SidJ3Mi4v07p4v5/uX8xXu1i1j8md7MXKWZX15NR1yEn1ot0EAmDRr5Gl650xUZ1ohV2Rzhm7lRyrdhnCRxn+mtUiKJxYbSHGVh4GF5UsdWBgR6HOXoluk51FeFXDWhoKXdl0iV00uJ3o+BRLf9UNVQnowV0MS6DnjpHqEJnNsFy9oJ0dVUoL3AXJTFmWA92H5REOnxGy5JIUyoYVbqDLL94SNFIaSImNmWCgJw3ehloYW5mCuZkJuOD51kj37l0VzOD5I44U3YXKNIlxuVyUxZn55eFOZ02AyXShEhThbjfZBUqKIi/hDMoJxkZgfRFiJbuWHmHgSobOJFUOGnhiKojiKpFiKpnhKAQEAOw== | 1. 3.89 2. 4.89 3. 5.89 4. 6.89 해설이 아직 작성되지 않았습니다.해설을 알고 계시다면 오른쪽 해설추가 기능을 이용하여 해설을 작성하여 다른분들과 함께 해설을 나누었으면 합니다.로그인 후 오류 신고 및 해설 작성 하시면 포인트가 제공됩니다.[포인트 모으기 및 사용법] | 2. 4.89 [포인트 모으기 및 사용법] | 정답률 : 19%
산업기사 | 건설재료시험산업기사 | 2003년05월25일 | 3과목 : 건설시공학 | 57. | 옹벽의 안정성 검토시 고려사항이 아닌 것은? |  | 1. 활동(Sliding)에 대한 안정 2. 전도(Over turning)에 대한 안정 3. 지반의 지지력(Bearing capacity)에 대한 안정 4. 유효응력(Effective stress)에 대한 안정 해설이 아직 작성되지 않았습니다.해설을 알고 계시다면 오른쪽 해설추가 기능을 이용하여 해설을 작성하여 다른분들과 함께 해설을 나누었으면 합니다.로그인 후 오류 신고 및 해설 작성 하시면 포인트가 제공됩니다.[포인트 모으기 및 사용법] | 4. 유효응력(Effective stress)에 대한 안정 [포인트 모으기 및 사용법] | 정답률 : 56%
산업기사 | 건설재료시험산업기사 | 2003년05월25일 | 3과목 : 건설시공학 | 58. | 수직갱에 물이 고였을 경우 어떤 발파방법이 좋은가? |  | 1. 벤치컷 2. 번컷 3. 피라밋컷 4. 스윙컷 해설이 아직 작성되지 않았습니다.해설을 알고 계시다면 오른쪽 해설추가 기능을 이용하여 해설을 작성하여 다른분들과 함께 해설을 나누었으면 합니다.로그인 후 오류 신고 및 해설 작성 하시면 포인트가 제공됩니다.[포인트 모으기 및 사용법] | 4. 스윙컷 [포인트 모으기 및 사용법] | 정답률 : 27%
산업기사 | 건설재료시험산업기사 | 2003년05월25일 | 3과목 : 건설시공학 | 59. | 원심력 철근콘크리트 말뚝의 특징으로서 옳지 않은것은? |  | 1. 강도가 크기 때문에 지지말뚝으로 적합하다. 2. 말뚝재료의 입수가 용이하다. 3. 말뚝의 이음부에 대한 신뢰성이 크다. 4. 말뚝 타입시 본체에 균열이 발생하기 쉽다. 해설이 아직 작성되지 않았습니다.해설을 알고 계시다면 오른쪽 해설추가 기능을 이용하여 해설을 작성하여 다른분들과 함께 해설을 나누었으면 합니다.로그인 후 오류 신고 및 해설 작성 하시면 포인트가 제공됩니다.[포인트 모으기 및 사용법] | 3. 말뚝의 이음부에 대한 신뢰성이 크다. [포인트 모으기 및 사용법] | 정답률 : 28%
산업기사 | 건설재료시험산업기사 | 2003년05월25일 | 3과목 : 건설시공학 | 60. | 그림의 Net work 에서 critical path는? (단, activity 상의 숫자는 소요기간을 표시) | R0lGODlh2wCdAHcAACH5BAAAAAAALAAAAADbAJ0AgwAAAB0dHSsrKzk5OUBAQFVVVXJycoCAgI6OjqqqqsDAwMfHx9XV1ePj4////wAAAAj+AB0IHEiwoMGDCBMqXMiwocOHECNKnEixosWLGDNq3Mixo8ePIEOKHEmypMmTKFOqXMmypcuXMGM6YMBAps2bOBEeEACgZ88DCnIKHbrSAAABBQ4kSICgAE8DRKNK/aigZ9CDVQlM3cqVIgMBAhoIXJC05sAER8V2Xcv2IAMAWgVW9WlWLoADbfPmRXvVwQG8VfESPABAr+GuAwoUVAsAasEACQ5LJlq1L0ECAOoOLBB3smebaA8WuCu68OfTMU0TRCvYYGjUsFuq3jy74OvYuFFCLjjgb2SDTnMLN8mZ4FyfrQUKSD68uUcEAH7PLECduuYEAZxr76hgp1WGgbf+i7+I1mdPApoNvs08vv3DA9TNAxiQ4Ovug9jTut+/UP532nddlQBhAChGgAD8JeiWT/fZVkAA5pU1EALLKWghgT2ldxBQCGVl4X7lHcAAhwyR1qGJHzo3ogCQadgfcwUxEACMKbLEgGUbjYYiROEthBmONaLk3VEuTkTWfNJJRBiNBhGW5EIMLPVkkBLxxQBmTEaEGQFARrSkQ5U1dBxcVFZEmEBfWkRglhCd+R4AXRb0Y3llUhRcAzwVydCIASynp5c7MrSTYwkd5QCe7NUJKHITXdnTlBe5GZEAnan3E0+VKupQAz0NwBObro1WAKQYSQoRngIUiWGimj6EVlz+PYGJ6Z+R1gYRZqRi5lOrEI0WVJo+HhXnRqZK9ONBsR7La0NGIcUTqQIxMECB0HJUbJWBEobgaKAuGy2GmRqHmWInXSuRhwPNpaO3GiXgqYgpmSvRV+QKlICO9bJLUXnViiTvRL4SdKW+FSmA5bAk/TsRZrQSzNACPBWwwEsKT3RAAA07jBWWMlVsMZwaP0ThcmrF5LHFYJUc8sYCIMzSXwW1llXGBx24MkKjhdtxcpLqmu+kOjt8b2M0r7TjaPbehTRFqBZNpQKfToXiXAItHSig3QbZwE4CIMAVigwsTZ1AV0ckY9YfEsblWju6mRTZaCv0VtA1rtevUG2b9rb+A2Wf27eFCQhAn15tZ+dAcGg5LbeENb7qslQ7Flg1XIZypGyCKxagON48/8ZpT4QSG12COT/+NZt/bS4myO1pa3pXfydM5nYXjxpb7CQFHlZzaqu+Fe4l2YzbiL35fnpMTt29lqNxHwa8SRx7pvbrkmEq/EthGsaAURKLZ94AMrGWl8GSt6fj6DLNZbxKCRiw3AEqbwddT/G/ZN/6JpH/G3ItxwT1oyA5n1B4Qr2MJEBXPukfziJnHrqdZEwI+oiOmncS5pXEO0lJwAIGBKEKDeRIXisIkhJQv4Tc63yMswhaBDCx0ShPIjrCH340QhjNyRAh60EPQjhGPiaZJ2P+x/nLX3SkQzOhKFYeoVNHeMK6ixznhsAJFMQGcxSSIQQtARgN+BZSQxftBGMVQQu53vIzAzaFggkRAFQupi0D+mSLHMneampDGIR9qWKX8wtzCFgR/xSQi/55Xn9+UxMkOrGBHSlfzGw1O52wR2F1HMiq6jK3giEwgqXqyfuEqKs/ilA60csIAvtyAATCpXlomVgUm4Q+ubFIIVk8C3UG1Eq/KJIiPQnhRUQlnZIdaXcTQR900LiQ/NylWQUwwFKawhNdAnKByMqSfLIkL1yJ0FZtaqRF8ugAD6JJkAZB39I8MsoTOVCS2DwcNv8Fn6O0xl2j+s3YCEKdad3Sli/+dE3lyFNLdTKHMJt7i1r6BJ98OkRbJRwIqgSVTkNS8SdCjKhEu2NKyiVpLsvBTDgNOhhMXkSbDpgLjIoDqIFEiCOVBA9IWYkVh6IzkDCNaT8vw8ikwIskWJJOJAnSk71RUUmqGRCJRPe6qvzpLVPCDo3uOZAoSemp5ytQTxNyLQBkUab+SUx1tsrV6ijlqfJBikudEjYYLQCc0YJitBCQnsTwVABPTU/XXiQaGO0UIukhQL34YtKfVYWjcpGoYDmJ1fMYB2Tj5Kk7ByvRkIxpf5bxT6bgU0zDFWSeCgWLGz94lKU087IASChIMFQdFBHGMYk1aYG62tXCyqdPrI3+bVR7WptHEUhD6aRnuEiKznM+xJtjgtFKR9KdawrEZ3/5IU+JWUzGSrSwxuVbGfnGkKYpZEmjcSZFhtnUpRgEUWo1Yk3gg6+jUEeVDjgrczkSVoA2FYlMlZFDxtVSVlHKk3LCHR9To7OrnYwkTLypTx1AAMEwlbIHhagQmYijUFLEwfnFL0gYFk4YeRN7luGtCMtY4FPBBynUMUCRwnZhJcH2qU3p7E3oZRBlxgyMQjlrUvuZSuJmSE0VXVtO0JUQCOOEm046rG/blUUZ1kcqK4SfQSiEVpY8iyA8Qe8KU7Kl7egqolfuSiiL+831WqQqCmyOAmZLAMBS7Ce/SW7+kzsCne7dLF6vHVV4K+Lj3CRAwjHRlZlLAjErDgcBe4bJ+UTrP2G9WSRj2krU7Iznlowptzi511xjM2CufMU8a4Gajk9Tadh1p9EvK9CcXdLprWBHMtz6TKBfotfJ3PbQH131Tdg4am8RhtBscdSQYS3CXS/vQbI+Y0rQ2xWk2vnGDyGlT3ydEUjDBFL/NUydEWIi0rh0JM52yU6i6RzddestgmFAA8iIkmyzBIsGOWuthQJmQCbn2thm91RjxmzPcE9VrTSKrCVi7pSgCrMDGZx76myqJp6k30KCE4J5mqCs4EhS0WZvTsi0cDRNVzxba8xPv1kd7Yrn0mLdZzf+Pb6fRYc0XUwUeeui2hmjNg4s+9YIsXFyy+A8DS6gbjZRbrlmFU374Dt/J8LdEziBqyTiLjHAxYP0qnUvxKNRCXOr+HRTk9xrK/LV13q87KWlz9rriqqhSSq+85i3J2x3cbq9QjcUgd5Mf2mrd53cBVcFzXRlYvcIl4mCdF79L+cxAztMOsxrhWpr5moSvEs4pfYEqY2Gim/JAQuPEIjdBdcKaQAKh2I7yneImw9Zz08iJcTwDv3QOcPlrj7qk8iLyfW8DlyDHqKjfVOLhDkiuefx858En57aXEdW4xW1ogHUhAGIXyTsC9V6GkJ99w3JWZ3J10AvnxL0QA0+rFf+VSlHFYiwKu+VSZk72557XvQ9AePF6q55sLpTSdJpcuBGKKWLpR36D6koo5ImnwMavCHfoVHZtGmL9Hu7NzQJRBCcEk/eZUvJlxAy0nyukjcANBNIgX8w5FKvMlTHtXwjwoEqlRzj8heWIXUYuCeBUh7n0RdVETyswjfpVEonKDK2wj20FFoBZ3ZnESO3pIL3hCc6uDKppU6qJR2lZkTu9Cs7soEQJoMzyBA2RxALYBbrQU+ulUWyxVUpJx+g1WWL9IQMcRtNxSUhQk9ZIlTOFVGFlRxLAyzfBIbFZCssd1nap1j+0YW29E8G6HmcYlfJpCGWtRE8kUUkBG5WeCh94ReFcOhIr0N2EzYbvrJf71WHb/YVwCQ3APCAHYEW0qGCMOI+i6hSz1cQPIZTsxFkpPh/odhSdPMqKXFfClEVyweGlidnhzIgLEKJD2F5SlYQR1IAmLeK6ZJjughUpyREKyiMjaJBNtEUBaBVSqGM0jiN1FiN1niN2OgAAQEAOw== | 1. ① → ② → ⑦ 2. ① → ② → ④ → ⑦ 3. ① → ③ → ④ → ⑦ 4. ① → ② → ④ → ⑤ → ⑥ → ⑦ 해설이 아직 작성되지 않았습니다.해설을 알고 계시다면 오른쪽 해설추가 기능을 이용하여 해설을 작성하여 다른분들과 함께 해설을 나누었으면 합니다.로그인 후 오류 신고 및 해설 작성 하시면 포인트가 제공됩니다.[포인트 모으기 및 사용법] | 2. ① → ② → ④ → ⑦ [포인트 모으기 및 사용법] | 정답률 : 42%
산업기사 | 건설재료시험산업기사 | 2003년05월25일 | 4과목 : 토질 및 기초 | 61. | 10m × 15m의 장방형 기초위에 q = 6t/m2의 등분포 하중이 작용할 때 지표면 아래 10m에서의 수직응력을 2 : 1 법으로 구한 값은? |  | 1. 3t/m2 2. 2.4t/m2 3. 2.1t/m2 4. 1.8t/m2 해설이 아직 작성되지 않았습니다.해설을 알고 계시다면 오른쪽 해설추가 기능을 이용하여 해설을 작성하여 다른분들과 함께 해설을 나누었으면 합니다.로그인 후 오류 신고 및 해설 작성 하시면 포인트가 제공됩니다.[포인트 모으기 및 사용법] | 4. 1.8t/m2 [포인트 모으기 및 사용법] | 정답률 : 36%
산업기사 | 건설재료시험산업기사 | 2003년05월25일 | 4과목 : 토질 및 기초 | 62. | 지표가 수평인 연직 옹벽에 있어서 주동토압 계수와 수동토압 계수의 비는? (단, 흙의 내부 마찰각은 30° 이다.) |  | 1. 1/3 2. 3 3. 9 4. 1/9 해설이 아직 작성되지 않았습니다.해설을 알고 계시다면 오른쪽 해설추가 기능을 이용하여 해설을 작성하여 다른분들과 함께 해설을 나누었으면 합니다.로그인 후 오류 신고 및 해설 작성 하시면 포인트가 제공됩니다.[포인트 모으기 및 사용법] | 4. 1/9 [포인트 모으기 및 사용법] | 정답률 : 24%
산업기사 | 건설재료시험산업기사 | 2003년05월25일 | 4과목 : 토질 및 기초 | 63. | 다음중 직접기초에 속하지 않는것은? |  | 1. 독립기초 2. 복합기초 3. 전면기초 4. 말뚝기초 해설이 아직 작성되지 않았습니다.해설을 알고 계시다면 오른쪽 해설추가 기능을 이용하여 해설을 작성하여 다른분들과 함께 해설을 나누었으면 합니다.로그인 후 오류 신고 및 해설 작성 하시면 포인트가 제공됩니다.[포인트 모으기 및 사용법] | 4. 말뚝기초 [포인트 모으기 및 사용법] | 정답률 : 28%
산업기사 | 건설재료시험산업기사 | 2003년05월25일 | 4과목 : 토질 및 기초 | 64. | 다짐에너지에 관한 설명 중 옳지 않은 것은? |  | 1. 다짐 에너지는 램머의 중량에 비례한다. 2. 다짐 에너지는 시료의 체적에 비례한다. 3. 다짐 에너지는 램머의 낙하고에 비례한다. 4. 다짐 에너지는 타격수에 비례한다. 해설이 아직 작성되지 않았습니다.해설을 알고 계시다면 오른쪽 해설추가 기능을 이용하여 해설을 작성하여 다른분들과 함께 해설을 나누었으면 합니다.로그인 후 오류 신고 및 해설 작성 하시면 포인트가 제공됩니다.[포인트 모으기 및 사용법] | 2. 다짐 에너지는 시료의 체적에 비례한다. [포인트 모으기 및 사용법] | 정답률 : 45%
산업기사 | 건설재료시험산업기사 | 2003년05월25일 | 4과목 : 토질 및 기초 | 65. | 다음의 사운딩(Sounding)방법 중에서 동적인 사운딩(Sounding)은? |  | 1. 이스키 메타(Iskymeter) 2. 베인 전단시험(Vane Shear Test) 3. 더취 콘 관입시험(Dutch Cone Penetrometer) 4. 표준관입시험(Standard Penetration Test) 해설이 아직 작성되지 않았습니다.해설을 알고 계시다면 오른쪽 해설추가 기능을 이용하여 해설을 작성하여 다른분들과 함께 해설을 나누었으면 합니다.로그인 후 오류 신고 및 해설 작성 하시면 포인트가 제공됩니다.[포인트 모으기 및 사용법] | 4. 표준관입시험(Standard Penetration Test) [포인트 모으기 및 사용법] | 정답률 : 48%
산업기사 | 건설재료시험산업기사 | 2003년05월25일 | 4과목 : 토질 및 기초 | 66. | 아래 그림과 같이 사질토 지반에 타설된 무리마찰말뚝이 있다. 말뚝은 원형이고 직경은 0.4m, 설치간격은 1m이었다. 이 무리말뚝의 효율은 얼마인가? | R0lGODlhwQC3AHcAACH5BAAAAAAALAAAAADBALcAgwAAAB0dHSsrKzk5OUBAQFVVVXJycoCAgI6OjqqqqsDAwMfHx9XV1ePj4////wAAAAj+AB0IHEiwoMGDCBMqXMiwocOHECNKnEixosWLGDNq3Mixo8ePIEOKHEmypMmTKFOqXMmypcuXMGPKnEmzps2bOHPq3Mmz504CAIICIFBSwQEAB0QeFcrA50qgQoMSSOpRQdSrCjxCFSrgwFSnJo9OPUB2qYCsG61OTTDQKFS0GL0ihZtALgG4YDkySMC36UEGBgAI8GuxQV3CBhkcFdCgYoOjBdgiVAygQF6OVgHgRagA6OaIB8427CygogDNDgUQvYwxM8Sgnx0elZx6dUSrsScPZX3Rc0QCtiGqBY1aOFLiVHlPPH6bOUTgE6E/BxC9uHKIXimGJp57odXkDL/+Txx+/XVFBgBoN6xcsQD11KW1U0dQvuEBy+3BLzzaneFR/Zw5J5FVDsRXn0JfVZRAcAsBdZGACfFn0VDvHYgQUOpJlECFDO02IYMIHXXRUhYGmJ5FGwKIEIQSOdihitPNZVRZNNZo4400AvdfjVf16KNQIHZ4ooIsrgjjQyK+OGJQAhTg5JNQRinllFMG5SRZUN4XWV1c8uXllxmuNyRFKTpUJHYcJnQmkkGNROJKmYUJUZnrHSlbmiviSZyeHC2FGEqzocjnQW1+aN+gd9qZkVCKhvQfikGGiGido61JqVJC4aeSVZpOVECjbVm6n3ULiapQkiJd1RKqy8mZUJP+phnIkHt/PuTkSBtG1WlKqmkna6WgGiThQx5yN1JnjAb70bDGKTuQixChF2mEANTqXbEkmToSepMeBJS1104raX8X/iokuRxpeyy2DPk2nroO4EYRu6eSmq2zITFwWqOhdWURAwEUAO5ADLjnakMNCCDAwQIlIEAAA4MEL0mL5abAaeI+xABQdx2EbMdLDlXrUhlLjO+xpyHFo2DoomkljRifXG9QZaUMskoTh7UVkDKPFlpUB7Q8UV1elfWSpUKXqDSxMD669NMYrZkg1FQvtytBZDV8QAIFIMC1wFWHbdCaWTsgYa8Eiq22A/QOVHaSnwrU7dr1kW3be3GzTbf+2G0LhCreVM29t3KFGuQwAAs4sGFTASSFXmODQ51z5GtPTjnfJV8+uOWaU903TGAmEHFGdT3JF0gLaPnk1i0VYO5LG/845kZyDVUWo5hxXCNUPT8oeFg0b2ZXWhx/ZhRsGXHs6mI4/04SUFcTlGvSCUlLLlC9x4v8QqdRH7XzIrmrELLeG9RrpeULxG3L3KJUeEv6DsZmzw4bMKflTo5OkL7Rd7RXrqdryeeoxbCESAdN3ttOizJnkaVEZVX2cggB+lev9EHLTDKTV6qAxpKLMdAgaXvNBwuiwUPp70Lga9EDWfI+ifiLTekTyAH9M0ISZq9STBLg65A0whlKhFX+pcpeClXInpWcxn5EOqHcboi4hizOIgVInEhyJcXmFXAh6AmWeCYEqgtOhHUjaaH7ZrecYAExOhTE2hAJooArhgdHt6uMjqayFQIocTlklIi6zqjHNA5EjD+Mi+x6NBYb3VGPeYzIHtdIkCI2iJECUYAfFwVJ37lRIep64oSQuBD3jIg+UwxKFVMSlEsihE6XqkgiQRhB7EyyN1ZqyQQF9ZrshVBJqrzhtXLYQUgWYIR8ZBMPK2KVQxKRZi0RDUVe6JAtDmiAJKwWRbzokavUkCO/pMgt7yQfRWaQc83sUUs2ZEqCCYCTGlPYD3OmyYc4bIce8eRLxCfBNTqzIdL++mIrOeNDTMWEno+MofaSdr7qsG97JQmmSrAXHoTKp1GksQiyFOVBgepzJkCBpwPcs889weh4dhRkIo+nUZAodCWAEcynvOQkAAygnAxRzGmu9CSFRWYjihlAZaBkJZhqJJgF06V2aqcyizKEaGUxqndo9BKFlq1za3NqcoLGuqdC9UBSlaHtbNfPq/Imq2YDnNy8itVBvU2seiNreZwaH7gFTq1r5ZNc2OKbXn0Lrso5KV6rpte9Qq2vfl0aYANbosEStqw4sZFSfaYAY0aLqFZViWFNErsf+VQ2KQOaUNsClbFwdCiLXSdNMhO0gtgltH572UDqIpTFLkVOS9n+LJpkoi8AgBIhCauMYw2nsAOAizKvjJDCCpiAgO22IpMNCXkaek3TqqugEdkQA9t3kuR+ZLmVau4flZVPFzoLu26q5KKuGSg0NqeGCjQOakfV1I4iKLjOdSxAx2c5anZkRi9bL0Sga5zlaBeaatQmOM2kKpXU9rgOGAC+2hldAEAOi+B0jwEQzJDMOpKUJWVvLSfkRmbhUbaEEgpLIEPLh9zzh6+0bkGQ6SheSvbCEsmiMBuYYbbdkKHKZfGLL9tIZal4xal86EgwNOJVMm3GEwqyPrcUuiY7+cksTQ+Upxy6Bx+Kx9tFsiqVfMxBevnLYA5zVA6p44nIuJ5R4/L+bwB8HU6VOJwWvc+hfAfimwjmzRhsYIorCWOobTMi2RQhF4GFXPH6JABYRjRxjoueUSrEdaapc048jKQaj0279g2QzDLtuWue+E6OpfR+LM3GAV8Gxw+5q3mNc01mZpdyHEu1e3GJTzYbztbru9xiHC2s4V5kQ2DD4gCC/UNfK6S4vu3cRGPzM+16C7T8dDZBeAfC2JL1s4Xkin7NYqMyXwRZP5K0crjlo5Bq5Uc320gCMrNCuFbWmsrdmWDSfV/olfawtr5MeQ9rY6rtG9/ijslRKEw3QyfWyHCddV4RrlaD3+TfhHW4TSAeWInbhOFktfhoMe5VhRMOy3szdU7+rALyguuXJhy/qshxgp6SV+7kMqG4X1eOk5RDleZ2drna8iY5nYuN50+zeeeAvjSha87VRfd52HBeE5LzWyBED8mGSKn0qkUdJFN3X9WpdvWPZP0kRr9c1z3ydZOEnXJj70jZS3L2yKWdI2vP1tah9nZ1a7xUc38a0BGgToy47qaKq5BhOIoRbkXmwW0fXNyIaujPDsU9CjheuwsNtKwkfm+O79HuMi/mznsezHlfGuc1C8fSk8XCQPKR6VfPeJrJfK+fkryIjYrtrRXH8ZQs5R9DrzSeXwyQEnHPvcsu+UXde/dP36h+9uL1u2OS9yWqu0biHkboW0j6pHO+mqzrfyCkS137K+J+fbCPEeqnSvzlIf+vwU8o9F9H/Xhmu/uVA38iUT35b0dWdeGLd/zzi/2lphGXRzd1B0RGES/HJ4AFwQBo4SwDuDYF+B6Q4TAvlV4aEQDqIxh81xVHwWvh53/+IYESiB8WVyHHkSQEcEkPuHP/l1p+Q4Igpikn+B4paCbzxxsR+EcvKDfrZSAz6DcqeIOsUXe+IS8EUBqfRkyoMRwuoi4r+HOK8j+SwQBNEXpe4gD/oziiozhW9nwg6DlCeBn15xRPGDZj6BNlaHUBFxNpyHVrCBPJ9nQBlHx0WId2eId4KDYBAQA7 | 1. 55% 2. 62% 3. 68% 4. 75% 해설이 아직 작성되지 않았습니다.해설을 알고 계시다면 오른쪽 해설추가 기능을 이용하여 해설을 작성하여 다른분들과 함께 해설을 나누었으면 합니다.로그인 후 오류 신고 및 해설 작성 하시면 포인트가 제공됩니다.[포인트 모으기 및 사용법] | 3. 68% [포인트 모으기 및 사용법] | 정답률 : 13%
산업기사 | 건설재료시험산업기사 | 2003년05월25일 | 4과목 : 토질 및 기초 | 67. | 그림과 같이 물이 위로 흐르는 경우 Y - Y 단면에서의 유효응력은? | R0lGODlh/wClAHcAACH5BAAAAAAALAAAAAD/AKUAgwAAAB0dHTk5OVVVVXJyco6OjqqqqsfHx+Pj4////wAAAAAAAAAAAAAAAAAAAAAAAAj+ABMIHEiwoMGDCBMqXMiwocOHECNKnEixosWLGDNq3Mixo8ePIEOKHEmypMmTKFOqXMmypcuXMGPKnEmzps2bOHPmRIDAgE8EAnv6HEr0AIIDBpD6RGqUqFMDOqNKJXkAgNWrSQdo3cq1q1evAQJwBTq1rNmMBgAEELAWwACOAwCcnUvXYlq2Bgq45ShAbt2/gBlWBUDAQIC9G61CDcy48UAAAgynfasxLYDFjjP/hSygJ+KIBLQaIHBAoGUCmlPPHWz0MGWIBAoY2Eo2wWzVuM3uFQuggMQBtQvezk1cp9sBhS9L1KtVdu3hxaPXtPo2LuaHs0cPODwQuvTvMNX+IhjQ97rD2cG7vwbPnqXb28olXhWtvr3Z9GXVBkCg17zDAAn0VABwpq1nX05VLVZVaVJZdZRiE+FX4IFSpYWabfFF5RYCnWWIloEU2pTWYiNO5VYABiDg4UNxiTWAbBOGmFOJGPp3k1W+HWajYAAoFZdteMlYUU9cXVhZfDRqKEAC5K34EH5xESYkRQZENltvHNGYpHG0OVmRZTtOyZBfoXWkpZc2qbWkdRtZxqCYEe13wH5mIonmdPsVUN5GKvoFkYQHEiCokW3aGSZNvVWZwJ0TQQZnhFa9WSiJjM6kH0+VRvSZcCkGlYBSKin11KiklmrqqT7piGphPhUg6Ff+XPUlgFaywmrrrbjm2tdVvPbq66/ABivssFiiFNpVAsy6HWS5Nuvss9B6RYCsbPU1AKrYZqvtqJBV2Rerpx5QWqcJ/fjoTGkVEMAB/Zko236ZQmSudLQqexix+Pp6r35qcSUpQmAOdqil5I0X70M6nivTZAgEQMDBLykGJkcQCinqthg7BWh3l6G4ZU6EGabiwBANBqJ9F2es8samWYXang0SkCfEDFl2ssIqTcZkwg1e1jDNNQvwL84H4KqsV72ybNCI2QHtHmq8kRzRzTinNNnMUoeX3cgdUV31QAM6S6V4E/dcndMLef11gNkOfV5vHLbb4JJlb6T22iOl6zH+2ipdNmeCXePtUNheZX3QxGzG3JncdgvOks4P852SxBU37njOl1X5MU6ENbz5RXdf7pHe/EmOUsc+mT5QbaGLnqViPxvuEo6xR3gvea+17vqRBTScuJJM/g5RXp+iN5Duu2M04ouMGzfbtWgf0NlByCff0AGC/puWWLXPvSTM8kFWGEHV3ycWTN4dn5efLQOYrOomibes7Or1JDOAApVv1m1V0qkSiglRl3Aug5zPpckn0KPfQPxXEP2VJTSGCd6TGDiQ0BAgOBwiFNiWdLi+UHAyb3mYAlcCmf2IkCIevBb5ivMiCjpkOwbRyng4eDwQNcxtnwKKAAi1Pc/AryT+Dqrb1D41rR7lj4XFQoivGDSggqioZavzFmnIh5oCyAaBFyyN5wgyogz+kCRwC0DzhkcQnhyRODBcmgYNEpmCNBFIFYyLFd80pxm6BS+92Y4AfMNF1BlwOjJL3QgV4sCp7FAg7FuUuLoitAAlMgFtZBKh5mQQACIFQMhZVJi25xvwGUdKPJOI8QTCoEI2CCrSS0CZFqUQQZlmgVBRUXAySb7XlAmAANiYzuZnojWFsmRijA9lTKmhCbVRUQlZVwKYI5BpjfFFtgFKHQcSmSdWRSFMS6CJtPPHVgJFZEw6I24oucw9YmmPCmHQeDBjRfzMqXOQ5GP+jgIgcgLsRKX+G+TkkqVKtBEIQ3oSZ3QGpC6HiSR9EXFT9zS0HyFi559zwh8xrfe2HAkPZAWY0xgfEhuClJKiJFlecvR5Opl5hqTUA2ne+sWkL44Edr/MyERVik21YMilIpFSk1AaQ5qGpIsOw2lILgNBoc7Up4frzd54CsSCxRQjR0XqAJXjSZDth5dwkero9iIzoYIkj9rMqlZf55PIePUjzFqmS6MU1bFe7aQmamjlMKKXTY31Igp96o1SFEymtiyJd8UrlrCqIXUhBadz/ZLSBifPEI2oqH59qd8Se5HDLPYg4yGLui5rEFcGRZlCmsySNnoj4EQNLo8cnFYCBNqI2I+Dng3+rXj6FNmcaq6bEpGZRdYFQIu8aJpTYti91riQ0iglZSrDVl1RdBhwkSo0z7JWtMpoV9u1liCEixZYjrYW7b6PV/vKl3jHS16rHE27sEqhWpgFrSuSqjwYI8j9MtIXCSF3KA+TTaJa5F6fQHCPd2FLfw3DqpBVKXOlMqNg96IXGiKkXQ6lSubMWtt5iRKTxDTMaiECQFqull1JEUhnUskhUiKHQeS8pkDEWJKqAOhnuVRIfRum15dux2C1dZDtgLJFijSMJx67bCbfOKCl8Jg/nSzNFLkoKBZL8FOp/ar7RlNdsDkKRfXtW4+6mmOn9Zi1jYUIOm+62CZG0Db4IyX+aRr2qSWpyG0BXfFiNlwSWfmmrmH+63h6Z9O+yYbChQKsQ5DiRBwuxDviqtmL6TSnpfjkeEBRoQVhRJBIyhKRtT20VVj7zgHQsUXa6SdxwXjji9qFOnPhEJC1SEEkQ5PNTyTlbGRjzzOr+CSHMSyUf9VQuomHhD2qa2Sj5OCpEJrSkSxIKlXpGwgaJG7U5CMyT2IZPkamaMdhC5CB7MKTJKqvG0FKsb/j6Z4g5Yoq4qM9V4kSvaxrw5m8obwPY2gw6imfgYOTuHZEaatdBShvVOG1hD27yRo1sB+RXr9ivNoWqaXeQLzgacWKcI+oK1hOdsnIlprviif8WNQZX0z++iTxg3ucQneBpKlBd3KUEzCslmt5e6oyq5Zmuq1jpWVBjLhz/ET5pVetcUVwrlU6E0TQXOsjxLeaKtz+RuYU6XMfDZQuN561pjd2+hChHr6lOYp8do3LqH8aqYVqhOhIdVMDNw32YlvLzzszOdexg6O1x3iBbH+M1E2SIMh2fO7XCxIXDerRQ8q3t6eD4QkpDviGIJRJ/lFhAzFnQsqyvPHnOZnkyRd5zKWKtL7FfOapF/nO+/th+Ga86BPy+M2rr6f+9pnlQ7/6Q2u+9LBHSbp8J/faMylZRmo97ifv71lrXV6+ryAiGST8GJpe9ywFfc0evczjaYbQN6n3gmL+1MDhr9Df9Zx9cWflGmFmBgGob+bYU7KWe0q9+d3PPbV9NvGEqntAZEF7S5Tzoh8a5XDmMWarw3PPVhqRBH+cJ38mMSIcJxEqAk3ElxlyoULkkhA1R0jkFxyzols11EAaxBSfsmLMd3vOp4AlsT2osXKC4TDf8ib65x5Gd2iHomLJNi2YRk0bSErusxZsEUwNoyevgYCvF4Hz9xYEJxHLhj299YLAxlm2sX6rtHmbFUEKlyiwlD9rklF+EWL1UYLxR4QLmDkogjYqskPmwYR9k2bPo0WYQSJGkl2lAYHXFRbtR0rsw24q1CPTJhwk+IXfB32bJX3YVBhF5GkC1Rj+n5FLhBZraZE/nHEURAEUlnSHdNJb03Zpy3dNOseHpOeFlYY5shc9b8If+ZcaGZJIfhFwd+ZpRaFJkIQapcRHlkg3FjSAy1QdoyaE+eMf4xZSYaSCQ2eKbagVsIg/F6hCRcYVUDEt7XdCkkEeqxMWs+Jg7LJMqIRDugh5JuiL2XF8LGKKtUEWVhJ+OpUU14VdBDJK6JdnjuSEnOiJQ0gQaTZ/5wOMDhEa8oSGKfEmIiNvd4R+y3hiHIF9E5GNrodImDNa4pdO5tVCw1QcRbNkR1EhfZiAO+d5GnV3U/MgZKFM+khRBukfP0d2huWN5AMUHWUbUPGR1hOSBjGSIFH+bS3ljt3hGz0hYnGYfKx3Mv0Wj4+BOVW0kA91iDrZHTbyf8p2EDD5EUwDbqpXlOGGOVPYe1AZGGBidjJVlY5hIXF3c1rZGI8FPUu3dV8JGKLVT15ZlmZJNjr2lGq5P2H0MB7Bkm+5VeqSOnNZl3Uhk1nmlnoZFbtkWX/3l1MxInqSFjTJEHRJmGiBT3qRl4xZFm6idn4ZmSISl0v5dJZZIUq1PhwxIIK2mZcZRhqJEbcjmjqhM/eSmOUilCtxk6i5PP03lvfomg4xka6FHxcomtvjabb5NpkJMAVheH+CeGjGmjq5Pe/kUoMxdJhhT66FeOdomemiLIhVSJgogA7+qEwChJp/ZVo4dT5f8hbQaTt3qZawqRANlgCniVkBcl+lkiwYkx6hkXFfUl3wmVykIhoq4yro9Z+24iJbwRblVaAGOixicV7/aR4/oxFO8jAAGqHoVRhWpJ8W2jbp0ROsYxVXVSnEdoQ00YgZcXXWEzmYUmWVphYXR4DoMo8WQaLJI1zuxpA9Eky9iD4uWhEsqpNqAhXfYoGdmV83cWYXEWtVKSus1VzP1lwv0ifImTc3GhHlqZMuBkmpoxZEwVZl8jDrp3G06Z0t8hZitCvgVVYY0m3eWRfS1WzI4TDtV0c9lKaOwSESsx8oUkc/FjmZJqcuETmEsUc3xJ5h8WsgfKoZdGpeYRElKlqouYE9ikod7MiokjqplFqplgoeAQEAOw== | 1. 3.4t/m2 2. 1.4t/m2 3. 4.4t/m2 4. 2.4t/m2 해설이 아직 작성되지 않았습니다.해설을 알고 계시다면 오른쪽 해설추가 기능을 이용하여 해설을 작성하여 다른분들과 함께 해설을 나누었으면 합니다.로그인 후 오류 신고 및 해설 작성 하시면 포인트가 제공됩니다.[포인트 모으기 및 사용법] | 2. 1.4t/m2 [포인트 모으기 및 사용법] | 정답률 : 10%
산업기사 | 건설재료시험산업기사 | 2003년05월25일 | 4과목 : 토질 및 기초 | 68. | 연약 점토의 전단강도를 측정하는 현장 시험 방법은? |  | 1. 베인 전단 시험 2. 직접 전단 시험 3. 오가 보오링 4. CBR 시험 해설이 아직 작성되지 않았습니다.해설을 알고 계시다면 오른쪽 해설추가 기능을 이용하여 해설을 작성하여 다른분들과 함께 해설을 나누었으면 합니다.로그인 후 오류 신고 및 해설 작성 하시면 포인트가 제공됩니다.[포인트 모으기 및 사용법] | 1. 베인 전단 시험 [포인트 모으기 및 사용법] | 정답률 : 54%
산업기사 | 건설재료시험산업기사 | 2003년05월25일 | 4과목 : 토질 및 기초 | 69. | 평판재하시험에서 침하량 1.25㎜에 해당하는 하중강도가 2.3㎏/cm2일때 지지력 계수는? |  | 1. 15.5㎏/cm3 2. 18.8㎏/cm3 3. 7.8㎏/cm3 4. 5.5㎏/cm3 해설이 아직 작성되지 않았습니다.해설을 알고 계시다면 오른쪽 해설추가 기능을 이용하여 해설을 작성하여 다른분들과 함께 해설을 나누었으면 합니다.로그인 후 오류 신고 및 해설 작성 하시면 포인트가 제공됩니다.[포인트 모으기 및 사용법] | 2. 18.8㎏/cm3 [포인트 모으기 및 사용법] | 정답률 : 17%
산업기사 | 건설재료시험산업기사 | 2003년05월25일 | 4과목 : 토질 및 기초 | 70. | 어떤 흙에 대한 일축압축 강도가 1.2㎏/cm2이었고, 파괴면과 최대 주응력면이 이루는 각을 측정하였더니 45° 였다이 흙의 전단강도는? |  | 1. 0.25㎏/cm2 2. 0.6㎏/cm2 3. 3.5㎏/cm2 4. 0.35㎏/cm2 해설이 아직 작성되지 않았습니다.해설을 알고 계시다면 오른쪽 해설추가 기능을 이용하여 해설을 작성하여 다른분들과 함께 해설을 나누었으면 합니다.로그인 후 오류 신고 및 해설 작성 하시면 포인트가 제공됩니다.[포인트 모으기 및 사용법] | 2. 0.6㎏/cm2 [포인트 모으기 및 사용법] | 정답률 : 16%
산업기사 | 건설재료시험산업기사 | 2003년05월25일 | 4과목 : 토질 및 기초 | 71. | 어떤 시료를 입도분석한 결과 #200체 통과량이 56%이었고 에터버그 시험결과 액성한계가 40%이었으며 카사그랜드 소성도의 A선위의 구역에 plot되었다면 이 시료는 통일 분류법으로 다음중에 어디에 해당되는가? |  | 1. SM 2. SC 3. CL 4. MH 해설이 아직 작성되지 않았습니다.해설을 알고 계시다면 오른쪽 해설추가 기능을 이용하여 해설을 작성하여 다른분들과 함께 해설을 나누었으면 합니다.로그인 후 오류 신고 및 해설 작성 하시면 포인트가 제공됩니다.[포인트 모으기 및 사용법] | 3. CL [포인트 모으기 및 사용법] | 정답률 : 24%
산업기사 | 건설재료시험산업기사 | 2003년05월25일 | 4과목 : 토질 및 기초 | 72. | Boiling 현상은 주로 어떤 지반에 많이 생기는가? |  | 1. 모래지반 2. 사질점토지반 3. 보통토 4. 점토질지반 해설이 아직 작성되지 않았습니다.해설을 알고 계시다면 오른쪽 해설추가 기능을 이용하여 해설을 작성하여 다른분들과 함께 해설을 나누었으면 합니다.로그인 후 오류 신고 및 해설 작성 하시면 포인트가 제공됩니다.[포인트 모으기 및 사용법] | 1. 모래지반 [포인트 모으기 및 사용법] | 정답률 : 40%
산업기사 | 건설재료시험산업기사 | 2003년05월25일 | 4과목 : 토질 및 기초 | 73. | 어떤 흙의 습윤단위중량(γt)이 1.852g/cm3이고 함수비(W)가 42%일때 이 흙의 건조단위중량(γd)은 얼마인가? |  | 1. 1.304 g/cm3 2. 1.351 g/cm3 3. 1.417 g/cm3 4. 1.454 g/cm3 해설이 아직 작성되지 않았습니다.해설을 알고 계시다면 오른쪽 해설추가 기능을 이용하여 해설을 작성하여 다른분들과 함께 해설을 나누었으면 합니다.로그인 후 오류 신고 및 해설 작성 하시면 포인트가 제공됩니다.[포인트 모으기 및 사용법] | 1. 1.304 g/cm3 [포인트 모으기 및 사용법] | 정답률 : 27%
산업기사 | 건설재료시험산업기사 | 2003년05월25일 | 4과목 : 토질 및 기초 | 74. | 두께 6m의 점토층이 있다. 이 점토의 간극비는 eo= 2.0이고 액성한계는 WL = 70%이다. 지금 압밀하중을 2㎏/cm2에서 4㎏/cm2로 증가시키려고 한다. 예상되는 압밀침하량은? (단, 압축지수 Cc는 Skempton의 식 Cc = 0.009(WL - 10)을 이용할것) |  | 1. 0.27m 2. 0.33m 3. 0.49m 4. 0.65m 해설이 아직 작성되지 않았습니다.해설을 알고 계시다면 오른쪽 해설추가 기능을 이용하여 해설을 작성하여 다른분들과 함께 해설을 나누었으면 합니다.로그인 후 오류 신고 및 해설 작성 하시면 포인트가 제공됩니다.[포인트 모으기 및 사용법] | 2. 0.33m [포인트 모으기 및 사용법] | 정답률 : 34%
산업기사 | 건설재료시험산업기사 | 2003년05월25일 | 4과목 : 토질 및 기초 | 75. | 변수위 투수시험에서 1.25m의 초기수두가 2시간동안 0.5m로 떨어졌다. 이때 stand pipe의 직경은 5mm 이고 시료의 길이는 200mm, 시료의 직경은 100mm 이다. 이 흙의 투수계수는? |  | 1. 4.36× 10-5mm/sec 2. 5.63× 10-5mm/sec 3. 6.36× 10-5mm/sec 4. 7.63× 10-5mm/sec 해설이 아직 작성되지 않았습니다.해설을 알고 계시다면 오른쪽 해설추가 기능을 이용하여 해설을 작성하여 다른분들과 함께 해설을 나누었으면 합니다.로그인 후 오류 신고 및 해설 작성 하시면 포인트가 제공됩니다.[포인트 모으기 및 사용법] | 3. 6.36× 10-5mm/sec [포인트 모으기 및 사용법] | 정답률 : 7%
산업기사 | 건설재료시험산업기사 | 2003년05월25일 | 4과목 : 토질 및 기초 | 76. | 다음의 연약지반 처리공법에서 일시적인 공법은? |  | 1. 웰 포인트 공법 2. 치환 공법 3. 콤포져 공법 4. 샌드 드레인 공법 해설이 아직 작성되지 않았습니다.해설을 알고 계시다면 오른쪽 해설추가 기능을 이용하여 해설을 작성하여 다른분들과 함께 해설을 나누었으면 합니다.로그인 후 오류 신고 및 해설 작성 하시면 포인트가 제공됩니다.[포인트 모으기 및 사용법] | 1. 웰 포인트 공법 [포인트 모으기 및 사용법] | 정답률 : 34%
산업기사 | 건설재료시험산업기사 | 2003년05월25일 | 4과목 : 토질 및 기초 | 77. | 단위 체적중량 1.8t/m3, 점착력 2.0t/m2, 내부마찰각 0°인 점토지반에 폭 2m, 근입깊이 3m의 연속기초를 설치하였다. 이 기초의 극한 지지력을 Terzaghi 식으로 구한 값은? (단, 지지력 계수 Nc = 5.7, Nr = 0, Nq = 1.0이다.) |  | 1. 23.2t/m2 2. 16.8t/m2 3. 12.7t/m2 4. 8.4t/m2 해설이 아직 작성되지 않았습니다.해설을 알고 계시다면 오른쪽 해설추가 기능을 이용하여 해설을 작성하여 다른분들과 함께 해설을 나누었으면 합니다.로그인 후 오류 신고 및 해설 작성 하시면 포인트가 제공됩니다.[포인트 모으기 및 사용법] | 2. 16.8t/m2 [포인트 모으기 및 사용법] | 정답률 : 24%
산업기사 | 건설재료시험산업기사 | 2003년05월25일 | 4과목 : 토질 및 기초 | 78. | 다음의 흙댐에서 유선망을 작도하는데 있어 경계조건이 틀린 것은? | R0lGODlhHgG9AHcAACH5BAAAAAAALAAAAAAeAb0AgwAAAB0dHSsrKzk5OUBAQFVVVXJycoCAgI6OjqqqqsDAwMfHx9XV1ePj4////wAAAAj+AB0IHEiwoMGDCBMqXMiwocOHECNKnEixosWLGDNq3Mixo8ePIEOKHEmypMmTKFOqXMmypcuXMGPKnEmzps2bOHPq3MkTooECQIMKBTqggIACAQAoXZqgp9OnUBUGCIAggdWrWLNqLQCgQdSvYHkSEIDxQIGwaNPKTNAVY4MATdXKnXsSrka2Xunq3cvRLEcCZ/kKHiyRQYC8GwMsIMyYroABDhsIQOBxQYDGmNGyBcCg4QEAIAsQyEwa6gAAVBm+7fyxAYC4pWPjXADgAALICwdQDmkYsezfMg1cds0a4W2SP4HvPcC8uXPYMmsLFDA6IeeS15XL3RwgaFGu0tf+AljsAEHbg0BNIgisXe1n8gSPz1RawPbp3QURCPA9MsCB9nIZZVAB0MG01IHsEQSAAiixVRyAYL1lAEGu8eeSAOMNJNl5AxkwYUoF4AZhWLT9J5ABIsLkWooOsAVfi5etpNuIaH1mogAFvsTgQgy8xhIDZNEYFoYNsPVVci2lJyRYSAGQYE8JsKiSZPgt+dRbBbxYUJFWLaDVl2CGqRUDXooJlGIw9WblXQcQcOCbcMYp55x01mnnnXjCKZNfa2KUAIFiBirooCWFqZB5aKqYaJ81lfnlekB9eNNq8sGUQIyM0gRenUHexJxAC8pEXaY0FYlWAwPkZcB+MbmWI6n+sCZEIEFHrYVprJb+NJSknj7pQGoxeYhrTHJ2alOPDwrE1o4GMjvsswO86gBXFq6UAKvPDrueQlxpyZKS2bLkJlM5ZZeQAMZemGy4J2VVbUwC8IoQljH9yW6mq0bmX0zg3itkjxCxZaJLPUrrr3IFVOmZjy9FeTCNDktUIkwJPwzhYRQtIADGLb31rsWZAXYRui/xCbJs+n2sr68p2XVyaaiuOxGqDK9Em7cvD/bpRm7KbNIB6eYsmJocGRCejAYLrZarH7HFcUpvKT2YaCJh6PNIbUq91wJSdtQAUgOfJFnSWpuGs0fmpZoSA2qXnZawJ4Gd0rZuh6UAaCACEPT+SAJcXbdOk1k7FdkcRfz3U/2qZHTbJCV+eE5AwqQAun5vVPDjPM2q4mkHqHzXrZjbZHK9GxOOUcWh23St5yshEACOIq2Wek0COFuTm6ZX9NnsMyEgr01cD1C5RfHyrqhT+hXAOkWLGr+S5k4BDZL0zlvb9U7m5R5R89WXRNvyxwLLkezdm1Q7WkCGrRHV5ZNkeFhvYasR0+3zxvipSIHvENH1ew07XQLjCN3615fq6MVGHAkVAed3PbUY5ncVwcsCMwI9vtBrfQ2coEMm15geGRAjfdNgxjLUGI2xbCLvE+FDolUapAyvIahToUNGlxmrYQRgMmyIx2QjmadVJF/+OVyIARRWGuG8UCGSgWAQlZVBzLCFiBHh3xIHgiwA3U19EqHhFOszIrZoDyEum2KLTgicAFbkZmJ0QAiFhEDd7U2EBVBiez7zRYOEUYb6YZQZJ2KZI1YPb4xq40TYp8IhwoqOFHENFOuXQj3WLIocIqBhzramPUYERRoU2bMEGRFz1c88+qMRIiVSqfYR516WXCEZZ7eze3Fyf490nhTZRa0sgo539HtY/iQyADk+bgBY9JcLI/KWOubsWkJTShY9ibm3UBKVTiJmrWYXR6kZZpUHMYwxH3a3sn3Gdgyh3uOoVDbXYPMg4vubgNzGlUUmpI+Hi9zfehYRQrqNhYf+C1FEaOPOkznuYAxIwMeKEhEJai1lJ7vUUv63pe4gxFHQwSSpEgBOhvSoovfSmwIYAB6EeNEgPXpTcRTIqAEcJY4CbQjcQOY6xDRyIEgxiBevchpVRdJKegsKajxnmVCSakYrlJe9CELQ6TSxPUdTYzBptdSMfhGHAxlqVAHpgFgKKan/HMgBjpotq+YmQVJVFlVdx6ikelWsPoXVWd9JwjEWxEgECYAvDfI1AyTgAGBKq03iZDABNNVfa02IJltEVcK+laQM2Qyd/uqUnIZIKdKSqNCqWVBMwXWqBjGp/mq5Jbbd8iv7GsgAPmtQodEGNmFNiMsuVZABSMmcECn+6mGf6RQuYrYg/CwbV45ymnM6AEmXwkq3shnYLSXVAbTxLU+UeVtafVBqmzlfQ+CqWHIhRJwLe9Bn/JgTc14FKSwyD3cxlx2Iqsw1jKXQYzTkULl87UDx8k2P+lk92UIkew+Zr0BiWhq9qZArFBkLRHZ3t20yqbjVMw9tEWIY+lKoO6ipSUo9AtvMiKlFAllAXsrEJat0eFAgFpPRABXi7wKgKiAGj11LDKbxFiRPMI6xjOH0naHYeCgbO82Md8zjHvv4x0CG8YIz8k2DEACLl53qk65oEAA8t6rXcY7enMMc+jgHQ/WRcm0etKwmMxPABOkRFplLK5ZxpUDRJMj+dgdyXJtw5a8hfaQCnGMSucoUAL8bbWZvujH+iDc/eC7IcCmUZtFGki15llJyC9IjeRktWeZRmIvo6l81t1Ug9k3zhBtksM+8LkMM4E+PCFTUBqwKNS6mSEvtGLRJE+S0gCZiOgXyOtwGuiCSFWuyal2Q9+yZPxtj9IlZbVyWCcfW8vqMbwJNGzkmAD5n/Vq14DmQpOyU1vTRcVEAsO0ncXu/Z7EMZMFMEr/eGZyVLrNBRlUQN9153YUFVYHMTZAuvzhoFz2s+tx9WIOsucnq48qDxNxr6DSHNWb5DGQx7FFz3XW/ZKYevTHEHAzBiQBojgvsagPg3TXus700iIL+ZwvoZDU7s/LKJUxZVFpM/27kuJaSZl897ILY2eYsIyuh1Wc0/uB1qhv7UJE+Y5RY3iYB6wLPfnRcbcpIKMOB2VBot7QYPL+3AWT6LZ7bK5Lc4taHDqiwhm4dVyKadEBgDzmgX+T1qfJH7FS8NHKZeXZBg13ndlSYPgmdI4Yem7Vs/lAsp6IUhTnptEYUa32moiGgoPgqB8GkwhkadseXxJ4DobeagybwfgvbdgQnyN3WxW6YFnbU/t5boWH6pHyHuc1tdoDHB1LgXrOsZuYWp4Mc0E3Zs7kz/GbztZgpe6WsUY1zUjgWxRwXq6CENutqOa0VpnJa59lXPVevlPD+LpDqZ//1RIS52wUtpe/D9LMnpxXoJnmQmnEbQ7Ch1rWogsbdmUdeFk+X0ahSM4G5ZsVWMWJnZnOfdhYDVBJARXNElGuYJiX8RXP8AWsEYX5N11pPUn1q9Flc131kh1bGZXI111qRJH5GhRCatgBV4Rub4iTypRR2wR0OEFBP1CFOshQvhhRnMRQxgiQCcQAxgoEj8YBEhW9yJ30zaHN5lnJWxYDfY4EiZ1XcdyKR9H8ol1l7I4HV9iQkqCBncYQy9SvQoU9eYnpJoSUNsBjWRh9RFRRx4YPdcWxsUx94wyfHRkVDdhFz1n7gJGCC5itJFlXr8mWqVyBaRHylpyD+OYJYxZcsVVRv8QZunudc1nFCFFVvjJYj0ZV6LeJX6UN7QbMzB9IZJgI0DEBPbPaILvFzW6JXC+F8IucQrxIA62IZBsGAv+WHDsgyPaIlNzd2V8Nt1QJEBYUAFnKGL6Y9C1AfFmJdUfV4rPgwGvYR34ZrPqVwN1ZjN5aNQbYU3eEdP6ZcU3QAqZZNfkVl5niODPAcEgFXnTFnd3WO6lgY45hGUZFa9HgyPHiPL1NB+ggyd9SPFnNTAOkvszeQD6NFBsku05SQBxOCDMkul/OQ0GRgEgkg5lGR90JuGAkt4LiRI4JeHvksqdSP8wgg6RiSKJmSKrmSLNmSLvmSMBnekzI5kzSJErbREL5TkjWpE6OkECO5k1CxFeTRNl+DFVUBU+kFlDmxHlcBF0MJGyaVAI+HlEqJFgWwI6UHPbY1IElZlTdhNPs1MNBzf0JBlV75FXAlPDAFH39oHnJzllHxNWHnJFkyLaiFNwGFALuxlXDJE5NjcVPGGtATXUohjmHZl0/hO65IEBXUJVyJmAGyPHwJmcv1ZgdiOpNJmTqBgljhgw6RmZqJEx5SFesRbCrVlaFZMuXYSp6BmqnZMU8SjQxhAK75mt9yYzqkk7a5m7zZm775m8AZnMK5QAEBADs= | 1. AB는 등수두선이다. 2. BC는 등수두선이다. 3. CD는 등수두선이다. 4. AD는 유선이다. 해설이 아직 작성되지 않았습니다.해설을 알고 계시다면 오른쪽 해설추가 기능을 이용하여 해설을 작성하여 다른분들과 함께 해설을 나누었으면 합니다.로그인 후 오류 신고 및 해설 작성 하시면 포인트가 제공됩니다.[포인트 모으기 및 사용법] | 2. BC는 등수두선이다. [포인트 모으기 및 사용법] | 정답률 : 36%
산업기사 | 건설재료시험산업기사 | 2003년05월25일 | 4과목 : 토질 및 기초 | 79. | 다음 중 사면 안정 해석법과 관계가 없는 것은? |  | 1. 비숍(Bishop)의 방법 2. 마찰원법 3. 펠레니우스(Fellenius)의 방법 4. 뷰지네스크(Boussinesq)의 이론 해설이 아직 작성되지 않았습니다.해설을 알고 계시다면 오른쪽 해설추가 기능을 이용하여 해설을 작성하여 다른분들과 함께 해설을 나누었으면 합니다.로그인 후 오류 신고 및 해설 작성 하시면 포인트가 제공됩니다.[포인트 모으기 및 사용법] | 4. 뷰지네스크(Boussinesq)의 이론 [포인트 모으기 및 사용법] | 정답률 : 48%
산업기사 | 건설재료시험산업기사 | 2003년05월25일 | 4과목 : 토질 및 기초 | 80. | 내부 마찰각이 26° 인 어떤 흙을 삼축압축시험 했을 때 최소 주응력면과 파괴면이 이루는 각은? |  | 1. 32° 2. 19° 3. 16° 4. 8°g 해설이 아직 작성되지 않았습니다.해설을 알고 계시다면 오른쪽 해설추가 기능을 이용하여 해설을 작성하여 다른분들과 함께 해설을 나누었으면 합니다.로그인 후 오류 신고 및 해설 작성 하시면 포인트가 제공됩니다.[포인트 모으기 및 사용법] | 1. 32° [포인트 모으기 및 사용법] | 정답률 : 34%
산업기사 | 건설재료시험산업기사 | 2003년03월16일 | 1과목 : 콘크리트공학 | 1. | 콘크리트 표준시방서에서는 일평균 기온이 얼마 이하일 때 한중콘크리트의 적용을 받도록 규정하고 있는가? |  | 1. 4℃ 2. 0℃ 3. -2℃ 4. -5℃ 해설이 아직 작성되지 않았습니다.해설을 알고 계시다면 오른쪽 해설추가 기능을 이용하여 해설을 작성하여 다른분들과 함께 해설을 나누었으면 합니다.로그인 후 오류 신고 및 해설 작성 하시면 포인트가 제공됩니다.[포인트 모으기 및 사용법] | 1. 4℃ [포인트 모으기 및 사용법] | 정답률 : 84%
산업기사 | 건설재료시험산업기사 | 2003년03월16일 | 1과목 : 콘크리트공학 | 2. | 수중콘크리트의 시공에 관하여 잘못 기술한 것은? |  | 1. 정수중에 치는 것을 원칙으로 한다. 2. 콘크리트를 수중에 낙하시키지 않는 것이 좋다. 3. 프리팩트 콘크리트를 효과적으로 이용하면 좋다. 4. 트레미보다는 밑열림 포대를 이용하는 것이 좋다. 해설이 아직 작성되지 않았습니다.해설을 알고 계시다면 오른쪽 해설추가 기능을 이용하여 해설을 작성하여 다른분들과 함께 해설을 나누었으면 합니다.로그인 후 오류 신고 및 해설 작성 하시면 포인트가 제공됩니다.[포인트 모으기 및 사용법] | 4. 트레미보다는 밑열림 포대를 이용하는 것이 좋다. [포인트 모으기 및 사용법] | 정답률 : 80%
산업기사 | 건설재료시험산업기사 | 2003년03월16일 | 1과목 : 콘크리트공학 | 3. | 고강도 콘크리트에 대한 설명으로 옳지 않은 것은? |  | 1. 압축강도의 크기에 대한 정의가 다양하지만 약 400㎏f/cm2 이상인 콘크리트를 의미한다. 2. 단위시멘트량은 소요의 워커빌리티 및 강도를 얻을수 있는 범위내에서 가능한 적게 되도록 한다. 3. 물 -시멘트비는 50%이하로 한다. 4. 제조 원리는 물-시멘트비와 공극비를 줄여야 하지만 골재와의 부착을 증대시키기 위해 시멘트 이외의 결합재를 사용해서는 안된다. 해설이 아직 작성되지 않았습니다.해설을 알고 계시다면 오른쪽 해설추가 기능을 이용하여 해설을 작성하여 다른분들과 함께 해설을 나누었으면 합니다.로그인 후 오류 신고 및 해설 작성 하시면 포인트가 제공됩니다.[포인트 모으기 및 사용법] | 4. 제조 원리는 물-시멘트비와 공극비를 줄여야 하지만 골재와의 부착을 증대시키기 위해 시멘트 이외의 결합재를 사용해서는 안된다. [포인트 모으기 및 사용법] | 정답률 : 알수없음
산업기사 | 건설재료시험산업기사 | 2003년03월16일 | 1과목 : 콘크리트공학 | 4. | 굳지 않은 콘크리트의 배합이 예정대로 되어 있는지의 여부와 각 재료의 배합상태를 알기 위해 실시하는 시험은 어느 것인가? |  | 1. 굳지 않은 콘크리트의 씻기 분석 시험 2. 굳지 않은 콘크리트의 공기량 시험 3. 굳지 않은 콘크리트의 단위용적중량 시험 4. 콘크리트의 블리딩 시험 해설이 아직 작성되지 않았습니다.해설을 알고 계시다면 오른쪽 해설추가 기능을 이용하여 해설을 작성하여 다른분들과 함께 해설을 나누었으면 합니다.로그인 후 오류 신고 및 해설 작성 하시면 포인트가 제공됩니다.[포인트 모으기 및 사용법] | 1. 굳지 않은 콘크리트의 씻기 분석 시험 [포인트 모으기 및 사용법] | 정답률 : 28%
산업기사 | 건설재료시험산업기사 | 2003년03월16일 | 1과목 : 콘크리트공학 | 5. | 한중 콘크리트의 시공에서 콘크리트의 온도를 높이기 위하여 가열해서는 안되는 재료는? |  | 1. 시멘트 2. 물 3. 잔골재 4. 굵은골재 해설이 아직 작성되지 않았습니다.해설을 알고 계시다면 오른쪽 해설추가 기능을 이용하여 해설을 작성하여 다른분들과 함께 해설을 나누었으면 합니다.로그인 후 오류 신고 및 해설 작성 하시면 포인트가 제공됩니다.[포인트 모으기 및 사용법] | 1. 시멘트 [포인트 모으기 및 사용법] | 정답률 : 73%
산업기사 | 건설재료시험산업기사 | 2003년03월16일 | 1과목 : 콘크리트공학 | 6. | 콘크리트 시공시 습윤양생을 할 경우 보통포틀랜드 시멘트를 사용했다면 습윤상태로 보호해야 할 표준기간은? |  | 1. 3 일 2. 5 일 3. 7 일 4. 28 일 해설이 아직 작성되지 않았습니다.해설을 알고 계시다면 오른쪽 해설추가 기능을 이용하여 해설을 작성하여 다른분들과 함께 해설을 나누었으면 합니다.로그인 후 오류 신고 및 해설 작성 하시면 포인트가 제공됩니다.[포인트 모으기 및 사용법] | 2. 5 일 [포인트 모으기 및 사용법] | 정답률 : 67%
산업기사 | 건설재료시험산업기사 | 2003년03월16일 | 1과목 : 콘크리트공학 | 7. | 블레인 공기투과장치가 사용되는 시험은? |  | 1. 시멘트의 응결시간 측정 2. 시멘트의 비중 측정 3. 시멘트의 분말도 측정 4. 콘크리트의 공기량 측정 해설이 아직 작성되지 않았습니다.해설을 알고 계시다면 오른쪽 해설추가 기능을 이용하여 해설을 작성하여 다른분들과 함께 해설을 나누었으면 합니다.로그인 후 오류 신고 및 해설 작성 하시면 포인트가 제공됩니다.[포인트 모으기 및 사용법] | 3. 시멘트의 분말도 측정 [포인트 모으기 및 사용법] | 정답률 : 40%
산업기사 | 건설재료시험산업기사 | 2003년03월16일 | 1과목 : 콘크리트공학 | 8. | 압축강도에 의해 콘크리트 품질관리를 할 경우에 대해 설명한 것 중 잘못된 것은? |  | 1. 일반적인 경우 조기재령의 압축강도에 의한다. 2. 압축강도의 1회 시험값은 동일배치에서 취한 공시체 3개에 대한 평균값으로 한다. 3. 시험값에 의해 품질을 관리할 경우 관리도 및 산포도 곡선을 이용하는 것이 좋다. 4. 시험용 시료채취 시기 및 횟수는 하루에 치는 콘크리트마다 적어도 1회, 또는 연속하여 치는 콘크리트의 20∼150m3마다 1회로 한다. 해설이 아직 작성되지 않았습니다.해설을 알고 계시다면 오른쪽 해설추가 기능을 이용하여 해설을 작성하여 다른분들과 함께 해설을 나누었으면 합니다.로그인 후 오류 신고 및 해설 작성 하시면 포인트가 제공됩니다.[포인트 모으기 및 사용법] | 3. 시험값에 의해 품질을 관리할 경우 관리도 및 산포도 곡선을 이용하는 것이 좋다. [포인트 모으기 및 사용법] | 정답률 : 알수없음
산업기사 | 건설재료시험산업기사 | 2003년03월16일 | 1과목 : 콘크리트공학 | 9. | 콘크리트의 내구성을 결정 짓는 요인 중 외적 원인에 의한 것은? |  | 1. 알칼리 골재반응 2. 체적 변화 3. 투수성 4. 동결 융해 해설이 아직 작성되지 않았습니다.해설을 알고 계시다면 오른쪽 해설추가 기능을 이용하여 해설을 작성하여 다른분들과 함께 해설을 나누었으면 합니다.로그인 후 오류 신고 및 해설 작성 하시면 포인트가 제공됩니다.[포인트 모으기 및 사용법] | 4. 동결 융해 [포인트 모으기 및 사용법] | 정답률 : 37%
산업기사 | 건설재료시험산업기사 | 2003년03월16일 | 1과목 : 콘크리트공학 | 10. | 다음은 서중 콘크리트의 관리에 주의할 사항이다. 이중 적당하지 않는 것은? |  | 1. 콘크리트 타설온도는 40℃이하로 유지한다. 2. 비빈 콘크리트는 1.5시간 이내로 운반 타설한다. 3. 타설 후 적어도 24시간은 노출면을 습윤상태로 유지한다. 4. 기온이 높고 습도가 낮을 때에는 증발, 건조가 빨라지므로 균열방지에 주의한다. 해설이 아직 작성되지 않았습니다.해설을 알고 계시다면 오른쪽 해설추가 기능을 이용하여 해설을 작성하여 다른분들과 함께 해설을 나누었으면 합니다.로그인 후 오류 신고 및 해설 작성 하시면 포인트가 제공됩니다.[포인트 모으기 및 사용법] | 1. 콘크리트 타설온도는 40℃이하로 유지한다. [포인트 모으기 및 사용법] | 정답률 : 43%
산업기사 | 건설재료시험산업기사 | 2003년03월16일 | 1과목 : 콘크리트공학 | 11. | 콘크리트 품질관리중 매우 중요한 사항이 양생관리이다. 주의할 사항중 틀린 것은? |  | 1. 양생효과는 장기강도에 영향을 끼치므로 28일 이후의 양생에 주의해야 한다. 2. 수밀성 콘크리트의 습윤양생 기간은 가능한 한 길게 할 필요가 있다. 3. 콘크리트를 타설 후 급격히 온도가 상승할 경우 콘크리트가 건조하지 않도록 주의한다. 4. 콘크리트를 타설 후 경화를 시작하기까지 일광의 직사를 피해야 한다. 해설이 아직 작성되지 않았습니다.해설을 알고 계시다면 오른쪽 해설추가 기능을 이용하여 해설을 작성하여 다른분들과 함께 해설을 나누었으면 합니다.로그인 후 오류 신고 및 해설 작성 하시면 포인트가 제공됩니다.[포인트 모으기 및 사용법] | 1. 양생효과는 장기강도에 영향을 끼치므로 28일 이후의 양생에 주의해야 한다. [포인트 모으기 및 사용법] | 정답률 : 알수없음
산업기사 | 건설재료시험산업기사 | 2003년03월16일 | 1과목 : 콘크리트공학 | 12. | 시멘트모르터의 압축강도시험을 실시하기 위해 공시체 제작시에 필요한 시멘트와 표준사(모래)의 중량배합비율은 한국산업규격에 얼마로 규정되어 있는가? |  | 1. 1:2.35 2. 1:2.45 3. 1:2.50 4. 1:2.55 해설이 아직 작성되지 않았습니다.해설을 알고 계시다면 오른쪽 해설추가 기능을 이용하여 해설을 작성하여 다른분들과 함께 해설을 나누었으면 합니다.로그인 후 오류 신고 및 해설 작성 하시면 포인트가 제공됩니다.[포인트 모으기 및 사용법] | 2. 1:2.45 [포인트 모으기 및 사용법] | 정답률 : 알수없음
산업기사 | 건설재료시험산업기사 | 2003년03월16일 | 1과목 : 콘크리트공학 | 13. | 잔골재의 절대용적 290ℓ , 굵은골재의 절대용적 510ℓ 인 콘크리트의 잔골재율은 얼마인가? |  | 1. 29.0% 2. 30.46% 3. 36.25% 4. 56.86% 해설이 아직 작성되지 않았습니다.해설을 알고 계시다면 오른쪽 해설추가 기능을 이용하여 해설을 작성하여 다른분들과 함께 해설을 나누었으면 합니다.로그인 후 오류 신고 및 해설 작성 하시면 포인트가 제공됩니다.[포인트 모으기 및 사용법] | 3. 36.25% [포인트 모으기 및 사용법] | 정답률 : 42%
산업기사 | 건설재료시험산업기사 | 2003년03월16일 | 1과목 : 콘크리트공학 | 14. | 무근 콘크리트 배합설계시 단면이 큰 경우 슬럼프의 표준 값으로 맞는 것은? |  | 1. 3 ∼ 8 cm 2. 4 ∼ 13 cm 3. 10 ∼ 15 cm 4. 15 ∼ 18 cm 해설이 아직 작성되지 않았습니다.해설을 알고 계시다면 오른쪽 해설추가 기능을 이용하여 해설을 작성하여 다른분들과 함께 해설을 나누었으면 합니다.로그인 후 오류 신고 및 해설 작성 하시면 포인트가 제공됩니다.[포인트 모으기 및 사용법] | 2. 4 ∼ 13 cm [포인트 모으기 및 사용법] | 정답률 : 40%
산업기사 | 건설재료시험산업기사 | 2003년03월16일 | 1과목 : 콘크리트공학 | 15. | 레디믹스트콘크리트에 관한 설명 중 틀린 것은? |  | 1. 레디믹스트콘크리트의 종류는 보통콘크리트, 경량콘크리트로 구분된다. 2. 호칭강도는 강도시험시 재령 28일에서의 배합강도를 의미하는 것이다. 3. 강도시험을 한 경우 1회의 시험결과는 지정된 호칭강도의 85%이상이어야 한다. 4. 염화물함유량의 한도는 염소이온량으로서 0.30kg/m3이하로 해야 한다. 해설이 아직 작성되지 않았습니다.해설을 알고 계시다면 오른쪽 해설추가 기능을 이용하여 해설을 작성하여 다른분들과 함께 해설을 나누었으면 합니다.로그인 후 오류 신고 및 해설 작성 하시면 포인트가 제공됩니다.[포인트 모으기 및 사용법] | 2. 호칭강도는 강도시험시 재령 28일에서의 배합강도를 의미하는 것이다. [포인트 모으기 및 사용법] | 정답률 : 17%
산업기사 | 건설재료시험산업기사 | 2003년03월16일 | 1과목 : 콘크리트공학 | 16. | 굳지않은 콘크리트의 성질을 나타내는 용어중 옳은 것은? |  | 1. 반죽질기(consistency)란 수량의 다소에 따른 반죽의 되고 진 정도를 말한다. 2. 피니셔빌리티(finishability)란 반죽질기에 따른 작업의 난이도 및 재료분리에 저항하는 정도를 나타낸다. 3. 성형성(plasticity)이란 골재의 최대치수, 잔골재율, 잔골재의 입도, 반죽질기에 따르는 마무리하기 쉬운 정도를 나타낸다. 4. 워커빌리티(workability)란 거푸집에 쉽게 다져 넣을 수 있고, 거푸집을 제거하면 천천히 형상이 변하기는 하지만 허물어지거나, 재료가 분리하지 않는 정도를 나타낸다. 해설이 아직 작성되지 않았습니다.해설을 알고 계시다면 오른쪽 해설추가 기능을 이용하여 해설을 작성하여 다른분들과 함께 해설을 나누었으면 합니다.로그인 후 오류 신고 및 해설 작성 하시면 포인트가 제공됩니다.[포인트 모으기 및 사용법] | 1. 반죽질기(consistency)란 수량의 다소에 따른 반죽의 되고 진 정도를 말한다. [포인트 모으기 및 사용법] | 정답률 : 31%
산업기사 | 건설재료시험산업기사 | 2003년03월16일 | 1과목 : 콘크리트공학 | 17. | 콘크리트의 장기거동을 지배하는 주요 현상인 크리프(creep)에 대하여 옳게 설명한 것은? |  | 1. 변형이 일정할 때 응력이 감소하는 현상이다. 2. 하중이 제거되어도 크리프변형률은 회복되지 않는다. 3. 온도가 높을수록 습도가 낮을수록 크리프변형은 커진다. 4. 재하시의 콘크리트 재령이 클수록 크리프가 많이 발생한다. 해설이 아직 작성되지 않았습니다.해설을 알고 계시다면 오른쪽 해설추가 기능을 이용하여 해설을 작성하여 다른분들과 함께 해설을 나누었으면 합니다.로그인 후 오류 신고 및 해설 작성 하시면 포인트가 제공됩니다.[포인트 모으기 및 사용법] | 3. 온도가 높을수록 습도가 낮을수록 크리프변형은 커진다. [포인트 모으기 및 사용법] | 정답률 : 25%
산업기사 | 건설재료시험산업기사 | 2003년03월16일 | 1과목 : 콘크리트공학 | 18. | 그림과 같이 양단이 구속된 철근콘크리트 부재에서 콘크리트의 건조수축이 발생할 경우 철근 및 콘크리트에 일어나는 응력을 바르게 나타낸 것은? | R0lGODlh4wBMAHcAACH5BAAAAAAALAAAAADjAEwAggAAAEBAQICAgMDAwP///wAAAAAAAAAAAAj+AAkIHEiwoMGDCBMqXMiwocOHECNKnEixosWLGDNq3Mixo8ePIEOKHEmypMmTKFOqXMmypcuXMGPKnEmzps2bOHPq3Mmzp8+fQFkOEEC0qFGDRpMOKDjU6FICAgAYbJqU6NOgWDkKcBh1K8OoCsFClVoQgNesaD9GDcBwaACzDcUiFCt3INy0eDe+Zcu06N6tXeOSnUu2rkAAAaoSzcvY4QDEZwl7fbuwKeWCRgPwNUzgbuPPjgN/vRtZINWiAg1zHmvQM+jXCB8DuDpVcdXRmAcT5HxaKWzQohcurpg498HVvwfSNl364YDlK2VDRwhAt8TZxncTtZ58N1PXD4P+s+w6nTr32orfojZtlmjipci7R35cfuHflgLe1pdsu2Nd276ldVZU+yVE13jVdSdgauA5hh1UK5GnIFpbPdacYFddOJJ+E6al2YMRcTiQhhpZlx+IHWL03IhPAejii0VVR9tQDWmWG4w42vZWdTtW5+OPQAYp5JBEFmnkkUgm6WNi7rWX45MwuibbRGs5BdVSWKZ23ZKQpZiXAFc9xleI1ZF4UZBjerkgg2k+pB6EHkUFZJtqYjUZYhOJaGZFQxZYp05bvRmRdCPGSeSfFMo4kaKFdgRkUX4iihOB2sXVZnH+SQpcZIJGVKamoMZFkIhkDhfqqcexh2J4haHqKmb+hzXYEH1avmprAAN06hylh6nZG5TABivssDn6GKlBpHam5LLMNuvss9BGK+20xhJEI0M27kbtttx26+234H6qnKyjhWvuuc36xaR7+a1L7LvE4jrungjtSKdNPS5Jr60RDbiqQ5oBxpNsQvK70Z3HFnQZnDsNea/BVLY7EaG17iTnjw9DLNFaE5sV5r4wEVytxhjlp/B5Uy2HaU8+npgwyXNxinJl4vak2VO6wtzvqBkrJB3IN+2lM5WqUpQgw1nVPDRXsVKkZ17JLi0cATnPyijSaEUtNWH/NnQ11YzJuVhv8MFr9tlov/j1tcK1eTG6Qu6FGI9rBQylvWnnrTe+sVAlhdnKBFhIJZ6fcbz1XFdpXWN7rwl+OFKqvjxQtkD75PjjhebaNbZjVm454ZhDJbREYnqXXLaYGz4oeJ4DhfrhpvYLneRBKR66zrzevjWtPlvJmna20a77TfGFNXNZxw//0+t93VY8QUcrD/XmDPrrUPTS45U7spA1eX3P2f+04lQ2Bvy7cOSGH7a8zJ0IvIvCq29xeuDLDypn6dsPW/cBQt+6/kkDWf4A+JlfQap5iokfARfIwAY6cGkBAQA7 | 1. 철근-인장응력, 콘크리트 - 압축응력 2. 철근-압축응력, 콘크리트 - 인장응력 3. 철근-응력발생 없음, 콘크리트 - 인장응력 4. 철근-압축응력, 콘크리트 - 응력발생 없음 해설이 아직 작성되지 않았습니다.해설을 알고 계시다면 오른쪽 해설추가 기능을 이용하여 해설을 작성하여 다른분들과 함께 해설을 나누었으면 합니다.로그인 후 오류 신고 및 해설 작성 하시면 포인트가 제공됩니다.[포인트 모으기 및 사용법] | 3. 철근-응력발생 없음, 콘크리트 - 인장응력 [포인트 모으기 및 사용법] | 정답률 : 20%
산업기사 | 건설재료시험산업기사 | 2003년03월16일 | 1과목 : 콘크리트공학 | 19. | 소정의 안전도를 확보하기 위하여 프리텐션 방식의 PS 콘크리트에서 프리스트레싱을 할 때의 콘크리트 압축강도는 최소 얼마 이상이어야 하는가? |  | 1. 240 kgf/cm2 2. 270 kgf/cm2 3. 300 kgf/cm2 4. 350 kgf/cm2 해설이 아직 작성되지 않았습니다.해설을 알고 계시다면 오른쪽 해설추가 기능을 이용하여 해설을 작성하여 다른분들과 함께 해설을 나누었으면 합니다.로그인 후 오류 신고 및 해설 작성 하시면 포인트가 제공됩니다.[포인트 모으기 및 사용법] | 3. 300 kgf/cm2 [포인트 모으기 및 사용법] | 정답률 : 40%
산업기사 | 건설재료시험산업기사 | 2003년03월16일 | 1과목 : 콘크리트공학 | 20. | 콘크리트 시방배합 설계 결과, 굵은 골재량이 1000kgf/m3이며, 잔골재량이 700kgf/m3 이었다. 이 배합을 골재의 입도에 대한 보정을 수행한 결과, 굵은골재량이 1100kgf/m3으로 바뀌었다. 이때 보정된 잔골재량은 얼마인가? |  | 1. 600 kgf/m3 2. 640 kgf/m3 3. 660 kgf/m3 4. 700 kgf/m3 해설이 아직 작성되지 않았습니다.해설을 알고 계시다면 오른쪽 해설추가 기능을 이용하여 해설을 작성하여 다른분들과 함께 해설을 나누었으면 합니다.로그인 후 오류 신고 및 해설 작성 하시면 포인트가 제공됩니다.[포인트 모으기 및 사용법] | 1. 600 kgf/m3 [포인트 모으기 및 사용법] | 정답률 : 34%
산업기사 | 건설재료시험산업기사 | 2003년03월16일 | 2과목 : 건설재료 및 시험 | 21. | 잔골재와 굵은골재의 조립율이 각각 2.5, 7.5이고 혼합비율이 1:1.5인 혼합 골재의 조립율(FM)은? |  | 1. 13.8 2. 10.0 3. 5.5 4. 3.0 해설이 아직 작성되지 않았습니다.해설을 알고 계시다면 오른쪽 해설추가 기능을 이용하여 해설을 작성하여 다른분들과 함께 해설을 나누었으면 합니다.로그인 후 오류 신고 및 해설 작성 하시면 포인트가 제공됩니다.[포인트 모으기 및 사용법] | 3. 5.5 [포인트 모으기 및 사용법] | 정답률 : 72%
산업기사 | 건설재료시험산업기사 | 2003년03월16일 | 2과목 : 건설재료 및 시험 | 22. | AE제를 사용한 콘크리트에 나타나는 성질로서 다음중 옳은 것은? |  | 1. 철근과의 부착강도가 크다. 2. 응결경화시 발열량이 크다. 3. 단위수량이 크다. 4. 수밀성이 크다. 해설이 아직 작성되지 않았습니다.해설을 알고 계시다면 오른쪽 해설추가 기능을 이용하여 해설을 작성하여 다른분들과 함께 해설을 나누었으면 합니다.로그인 후 오류 신고 및 해설 작성 하시면 포인트가 제공됩니다.[포인트 모으기 및 사용법] | 4. 수밀성이 크다. [포인트 모으기 및 사용법] | 정답률 : 알수없음
산업기사 | 건설재료시험산업기사 | 2003년03월16일 | 2과목 : 건설재료 및 시험 | 23. | 합판의 제조방법 중에서 넓은 폭의 합판이 얻어지며 낭비가 없고 가장 널리 사용되는 것은? |  | 1. 로타리 베니어(rotary cut veneer) 2. 슬라이스드 베니어(sliced veneer) 3. 소드 베니어(sawed veneer) 4. 플라이우드 베니어(plywood veneer) 해설이 아직 작성되지 않았습니다.해설을 알고 계시다면 오른쪽 해설추가 기능을 이용하여 해설을 작성하여 다른분들과 함께 해설을 나누었으면 합니다.로그인 후 오류 신고 및 해설 작성 하시면 포인트가 제공됩니다.[포인트 모으기 및 사용법] | 1. 로타리 베니어(rotary cut veneer) [포인트 모으기 및 사용법] | 정답률 : 알수없음
산업기사 | 건설재료시험산업기사 | 2003년03월16일 | 2과목 : 건설재료 및 시험 | 24. | 그림과 같은 강(鋼)의 응력-변형 곡선에서 항복점은? | R0lGODlhsgB9AHcAACH5BAAAAAAALAAAAACyAH0AgwAAAB0dHSsrKzk5OUBAQFVVVXJycoCAgI6OjqqqqsDAwMfHx9XV1ePj4////wAAAAj+AB0IHEiwoMGDCBMqXMiwocOHECNKnEixosWLGDNq3Mixo8ePIEOKHEmypMmTKFOqXMmypcuXMGPKnEmzps2bOBsmKJCzp0+BO38KvRl0qFGZRY8qbZl0qVOUTZ9KHRl1qlWPVa+GLNBgYIMCCXJm1foRQFigABCI5UmWpNmBCd7iHNuWIwAGAxnIJcq2bkgAXQUu2GuTrt+MgAkSrmn48EUABRfTbOy4YmLBkmdSrjwx7UAEmWUe6Mt5YwEAB1IDgJyzAOnSGb+uBjAAb+vXsHMTdK2bI+gAZ2/31qh3tk/ewyUuSJAAgesBswEIcE2deYIFMZEnT9iguesAq6f+uzYAerb1ndShr3aNIEFglNq3FzwgYHaBA8ELxg0tkIHq8PmVFN92CxgAXgBg2cZRdwYCYMB7Iw2oW4HrBShSAgY4qOBWuJW2330sMVBfhxxJ6BgDGQ5w3UsNHBBAAAcsdJ57EJlYFwLQPVhTihBGFh1qDxWglmMNpGjhTAwUABwDKyrW12k9JgRWSQIomBpV0ikg1AHREeAkXHc5NKVbBgjUgHQhIVCfjkOpt9p7tFkHXpBHepQhXggEAFICA8AY5XHRYSfQjwCQeNCYbsUoQIwenWaoT/sB4OVA2tVXp0GIjgRdXH9a1MAAKk7FZIAD9BXXkAxlKtJgDi7IJar+fhUK5qUFqSrSaYJmtEAAAnSqVZzN8eprrbR2xOVGCgDJWbLRCVBjsRwdm9FpsFa2HHO5igntRtJ66tqG8jVka0jdViSAs+FGNG5I23InQADDpntouwkZQJ1r8VaUAIzySrTuQ4SiaxCXYUqkF6P9PvtYcHpV6wCrAOgZEQMIJuwvvQgRNmCS0WEc16MWI/SvQ3tRDGuG4M0WALgJxYVwyHQ+RuhuQCZwpQCTLpTsyzBr+1ip1OWqpIWgxXsmyD3Pu7BBDbz755m0NlBx0upifJBkp7E8kKwJnUv1xUsPlKGyCLlY72Vfx2wRALnWt95CbB/EpdVpjyzRjwudhib+mEinjSndCulNNkJSr4ld4fn6TWyJhdKb8k4rK171RoM5nLfg2UouLuAi5xxRfTxrnirnBu2qtbhxi642RgFY7lADp6suMukE0Sf7SXY3VPntJuXOUKm89067A3EFL/xFA7hufEcDJJ4QjssLmDlEFE8ffaOxM0RA39dfVID1OqHdPUjAUVT++CIJHJHt6Isk/kMBgN++RhJ/Xub8IcEbUYbO49/Z3VryH0hY8xDnCPAvEDlT/w4YEQI2ZDQMHOBD9LLACALsIQK4nwU74kCFlGuDG+lgQs4HQrs0BAEaLGEIGUKxCqqQISI0yOBeiJiFFI2GJlRI5HC4woRAkIenPTyIAoEYRIMYIIVEfExCYphEijAxg03USAwN0Kso1rAgZ8qeFS84n9Bt8X8EoeAXMeLApilvjFwUyAfRCEYHSG14bCTgEdlIxq1pkY4wFMgc8bg24umPj5Y50xkBCUOcEXJtBTtkZ2DUnhk58pGQjKQkJ0nJSlrykpikpPwQQ6hOevKToAylKEdJylKa8pTR4R4arzUjVp7HhYqMpSxnScta2pKOAQEAOw== | 1. P 2. Y 3. U 4. B 해설이 아직 작성되지 않았습니다.해설을 알고 계시다면 오른쪽 해설추가 기능을 이용하여 해설을 작성하여 다른분들과 함께 해설을 나누었으면 합니다.로그인 후 오류 신고 및 해설 작성 하시면 포인트가 제공됩니다.[포인트 모으기 및 사용법] | 2. Y [포인트 모으기 및 사용법] | 정답률 : 47%
산업기사 | 건설재료시험산업기사 | 2003년03월16일 | 2과목 : 건설재료 및 시험 | 25. | 시멘트 원료인 점토중의 산화철을 제거하거나 대용원료를 사용하여 제조하며, 또한 소성연료로 석탄대신 중유를 사용하여 제조하는 시멘트는? |  | 1. 고로 시멘트 2. 백색 포틀랜드 시멘트 3. 조강 포틀랜드 시멘트 4. 중용열 포틀랜드 시멘트 해설이 아직 작성되지 않았습니다.해설을 알고 계시다면 오른쪽 해설추가 기능을 이용하여 해설을 작성하여 다른분들과 함께 해설을 나누었으면 합니다.로그인 후 오류 신고 및 해설 작성 하시면 포인트가 제공됩니다.[포인트 모으기 및 사용법] | 2. 백색 포틀랜드 시멘트 [포인트 모으기 및 사용법] | 정답률 : 19%
산업기사 | 건설재료시험산업기사 | 2003년03월16일 | 2과목 : 건설재료 및 시험 | 26. | 건설공사 품질시험기준중 흙댐의 중심점토의 시험방법에 포함되지 않는 것은? |  | 1. 함수량시험 2. 다짐시험 3. 현장밀도시험 4. 평판재하시험 해설이 아직 작성되지 않았습니다.해설을 알고 계시다면 오른쪽 해설추가 기능을 이용하여 해설을 작성하여 다른분들과 함께 해설을 나누었으면 합니다.로그인 후 오류 신고 및 해설 작성 하시면 포인트가 제공됩니다.[포인트 모으기 및 사용법] | 4. 평판재하시험 [포인트 모으기 및 사용법] | 정답률 : 30%
산업기사 | 건설재료시험산업기사 | 2003년03월16일 | 2과목 : 건설재료 및 시험 | 27. | 시멘트 모르터의 압축강도시험에서 시멘트량이 240gf일때 표준사의 중량은? |  | 1. 480gf 2. 524gf 3. 588gf 4. 600gf 해설이 아직 작성되지 않았습니다.해설을 알고 계시다면 오른쪽 해설추가 기능을 이용하여 해설을 작성하여 다른분들과 함께 해설을 나누었으면 합니다.로그인 후 오류 신고 및 해설 작성 하시면 포인트가 제공됩니다.[포인트 모으기 및 사용법] | 3. 588gf [포인트 모으기 및 사용법] | 정답률 : 알수없음
산업기사 | 건설재료시험산업기사 | 2003년03월16일 | 2과목 : 건설재료 및 시험 | 28. | 다음중 천연석유가 지층의 갈라진 틈사이에 삼입(渗入)한 후 지열이나 공기등의 작용으로 오랜 세월 사이에 그내부에 중합, 축합 반응을 일으켜서 생긴 것은 어느것인가? |  | 1. 아스팔타이트 2. 레이크아스팔트 3. 록크아스팔트 4. 샌드아스팔트 해설이 아직 작성되지 않았습니다.해설을 알고 계시다면 오른쪽 해설추가 기능을 이용하여 해설을 작성하여 다른분들과 함께 해설을 나누었으면 합니다.로그인 후 오류 신고 및 해설 작성 하시면 포인트가 제공됩니다.[포인트 모으기 및 사용법] | 1. 아스팔타이트 [포인트 모으기 및 사용법] | 정답률 : 알수없음
산업기사 | 건설재료시험산업기사 | 2003년03월16일 | 2과목 : 건설재료 및 시험 | 29. | 폭약에 관한 다음 설명 중 옳지 않은 것은? |  | 1. 다이너마이트의 주성분은 니트로글리세린이다. 2. T.N.T는 도화선만으로 폭발시킬 수 없다. 3. 도화선의 심약으로 주로 흑색 화약을 사용한다. 4. 흑색 화약의 주성분은 황산염이다. 해설이 아직 작성되지 않았습니다.해설을 알고 계시다면 오른쪽 해설추가 기능을 이용하여 해설을 작성하여 다른분들과 함께 해설을 나누었으면 합니다.로그인 후 오류 신고 및 해설 작성 하시면 포인트가 제공됩니다.[포인트 모으기 및 사용법] | 4. 흑색 화약의 주성분은 황산염이다. [포인트 모으기 및 사용법] | 정답률 : 29%
산업기사 | 건설재료시험산업기사 | 2003년03월16일 | 2과목 : 건설재료 및 시험 | 30. | 다음 중 골재의 단위용적중량 시험방법으로 사용하지 않는 것은? |  | 1. 봉다짐 시험방법 2. 지깅(Jigging) 시험방법 3. 삽(Shovel) 시험방법 4. 길모어(Gillmore) 시험방법 해설이 아직 작성되지 않았습니다.해설을 알고 계시다면 오른쪽 해설추가 기능을 이용하여 해설을 작성하여 다른분들과 함께 해설을 나누었으면 합니다.로그인 후 오류 신고 및 해설 작성 하시면 포인트가 제공됩니다.[포인트 모으기 및 사용법] | 4. 길모어(Gillmore) 시험방법 [포인트 모으기 및 사용법] | 정답률 : 20%
산업기사 | 건설재료시험산업기사 | 2003년03월16일 | 2과목 : 건설재료 및 시험 | 31. | 다음중에서 폭약으로 칼릿(carlit)의 사용이 부적당한 곳은? |  | 1. 채석장에서 큰 석재의 채취용 2. 경질토사의 절취용 3. 터널공사의 발파용 4. 암석의 절취 또는 제거용 해설이 아직 작성되지 않았습니다.해설을 알고 계시다면 오른쪽 해설추가 기능을 이용하여 해설을 작성하여 다른분들과 함께 해설을 나누었으면 합니다.로그인 후 오류 신고 및 해설 작성 하시면 포인트가 제공됩니다.[포인트 모으기 및 사용법] | 3. 터널공사의 발파용 [포인트 모으기 및 사용법] | 정답률 : 알수없음
산업기사 | 건설재료시험산업기사 | 2003년03월16일 | 2과목 : 건설재료 및 시험 | 32. | 다음 중에서 그라우트(grout)용 혼화제로서 필요한 성질에 해당하지 않는 것은? |  | 1. 재료의 분리가 일어나지 않아야 한다. 2. 단위수량이 작고 블리딩이 작아야 한다. 3. 주입이 쉬워야하며 공기를 연행시켜야 한다. 4. 그라우트를 수축시키는 성질이 있어야 한다. 해설이 아직 작성되지 않았습니다.해설을 알고 계시다면 오른쪽 해설추가 기능을 이용하여 해설을 작성하여 다른분들과 함께 해설을 나누었으면 합니다.로그인 후 오류 신고 및 해설 작성 하시면 포인트가 제공됩니다.[포인트 모으기 및 사용법] | 4. 그라우트를 수축시키는 성질이 있어야 한다. [포인트 모으기 및 사용법] | 정답률 : 알수없음
산업기사 | 건설재료시험산업기사 | 2003년03월16일 | 2과목 : 건설재료 및 시험 | 33. | 다음 설명중 플라스틱 재료의 일반적 성질이 아닌 것은? |  | 1. 소성, 가공성이 좋다. 2. 전기 절연성이 크다. 3. 접착력이 작으며 전성이 있다. 4. 내산성과 내알칼리성이 있다. 해설이 아직 작성되지 않았습니다.해설을 알고 계시다면 오른쪽 해설추가 기능을 이용하여 해설을 작성하여 다른분들과 함께 해설을 나누었으면 합니다.로그인 후 오류 신고 및 해설 작성 하시면 포인트가 제공됩니다.[포인트 모으기 및 사용법] | 3. 접착력이 작으며 전성이 있다. [포인트 모으기 및 사용법] | 정답률 : 24%
산업기사 | 건설재료시험산업기사 | 2003년03월16일 | 2과목 : 건설재료 및 시험 | 34. | 어떤 시멘트의 비중을 측정하기 위해 르샤틀리에 비중병에 목부분의 0.5 눈금까지 광유를 넣은 다음 시멘트 64.0g을 넣고 기포를 제거한 다음 눈금을 읽으니 20.8 이었다. 이 시멘트의 비중은? |  | 1. 3.01 2. 3.08 3. 3.15 4. 3.21 해설이 아직 작성되지 않았습니다.해설을 알고 계시다면 오른쪽 해설추가 기능을 이용하여 해설을 작성하여 다른분들과 함께 해설을 나누었으면 합니다.로그인 후 오류 신고 및 해설 작성 하시면 포인트가 제공됩니다.[포인트 모으기 및 사용법] | 3. 3.15 [포인트 모으기 및 사용법] | 정답률 : 28%
산업기사 | 건설재료시험산업기사 | 2003년03월16일 | 2과목 : 건설재료 및 시험 | 35. | 건설공사 품질시험기준중 노체의 현장밀도 시험은 몇 m3마다 성토 다짐시 하여야 하는가? |  | 1. 1000m3 2. 2000m3 3. 3000m3 4. 4000m3 해설이 아직 작성되지 않았습니다.해설을 알고 계시다면 오른쪽 해설추가 기능을 이용하여 해설을 작성하여 다른분들과 함께 해설을 나누었으면 합니다.로그인 후 오류 신고 및 해설 작성 하시면 포인트가 제공됩니다.[포인트 모으기 및 사용법] | 2. 2000m3 [포인트 모으기 및 사용법] | 정답률 : 0%
산업기사 | 건설재료시험산업기사 | 2003년03월16일 | 2과목 : 건설재료 및 시험 | 36. | 컷트백 아스팔트 중 중유로 용해시켜 먼지막기용이나 표면처리 일부에 쓰이고 침투성이나 혼합성은 가장 좋지만 작업효율이 떨어지는 것은? |  | 1. PC 2. RC 3. MC 4. SC 해설이 아직 작성되지 않았습니다.해설을 알고 계시다면 오른쪽 해설추가 기능을 이용하여 해설을 작성하여 다른분들과 함께 해설을 나누었으면 합니다.로그인 후 오류 신고 및 해설 작성 하시면 포인트가 제공됩니다.[포인트 모으기 및 사용법] | 4. SC [포인트 모으기 및 사용법] | 정답률 : 8%
산업기사 | 건설재료시험산업기사 | 2003년03월16일 | 2과목 : 건설재료 및 시험 | 37. | 잔골재의 절대건조상태의 중량이 250gf, 공기중 건조상태의 중량이 260gf, 표면건조포화상태의 중량이 280gf, 습윤상태의 중량이 300gf일 때 흡수율과 표면수율은 각각 얼마인가? |  | 1. 흡수율=12 %, 표면수율=7.1 % 2. 흡수율=7.7 %, 표면수율=15.4 % 3. 흡수율=12 %, 표면수율=15.4 % 4. 흡수율=7.7 %, 표면수율=7.1 % 해설이 아직 작성되지 않았습니다.해설을 알고 계시다면 오른쪽 해설추가 기능을 이용하여 해설을 작성하여 다른분들과 함께 해설을 나누었으면 합니다.로그인 후 오류 신고 및 해설 작성 하시면 포인트가 제공됩니다.[포인트 모으기 및 사용법] | 1. 흡수율=12 %, 표면수율=7.1 % [포인트 모으기 및 사용법] | 정답률 : 20%
산업기사 | 건설재료시험산업기사 | 2003년03월16일 | 2과목 : 건설재료 및 시험 | 38. | 아스팔트 침입도 시험에 관한 다음 설명중 틀린 것은? |  | 1. 시료는 액상이 될때까지 가열한다. 2. 침입도 항온수조의 온도는 25℃가 표준이다. 3. 침의 관입량은 1㎜단위로 나타낸 값을 침입도 1로 한다. 4. 사람과 장치가 같은 경우는 2회의 시험결과와 두평균치의 차가 4%를 넘으면 안된다. 해설이 아직 작성되지 않았습니다.해설을 알고 계시다면 오른쪽 해설추가 기능을 이용하여 해설을 작성하여 다른분들과 함께 해설을 나누었으면 합니다.로그인 후 오류 신고 및 해설 작성 하시면 포인트가 제공됩니다.[포인트 모으기 및 사용법] | 3. 침의 관입량은 1㎜단위로 나타낸 값을 침입도 1로 한다. [포인트 모으기 및 사용법] | 정답률 : 알수없음
산업기사 | 건설재료시험산업기사 | 2003년03월16일 | 2과목 : 건설재료 및 시험 | 39. | 다음 석재 중 압축강도가 가장 큰 것은? |  | 1. 사암 2. 화강암 3. 사문암 4. 응회암 해설이 아직 작성되지 않았습니다.해설을 알고 계시다면 오른쪽 해설추가 기능을 이용하여 해설을 작성하여 다른분들과 함께 해설을 나누었으면 합니다.로그인 후 오류 신고 및 해설 작성 하시면 포인트가 제공됩니다.[포인트 모으기 및 사용법] | 2. 화강암 [포인트 모으기 및 사용법] | 정답률 : 67%
산업기사 | 건설재료시험산업기사 | 2003년03월16일 | 2과목 : 건설재료 및 시험 | 40. | 콘크리트용 화학혼화제에 대한 일반적인 성질 중 틀린 것은? |  | 1. AE제에 의해서 콘크리트의 연행공기량이 증가하면 압축강도, 휨강도 및 탄성계수 모두 저하한다. 2. AE제에 의한 연행공기량은 일반적으로 4∼7% 정도가 표준이며 워커빌리티 개선효과가 있다. 3. 응결촉진제는 시멘트의 분산작용을 도와 단위수량을 감소시켜 압축강도를 증가시키는 효과가 있다. 4. 콘크리트의 응결을 촉진시키기 위해서는 염화칼슘이 많이 사용되지만 철근부식을 촉진시킬 위험이 있다. 해설이 아직 작성되지 않았습니다.해설을 알고 계시다면 오른쪽 해설추가 기능을 이용하여 해설을 작성하여 다른분들과 함께 해설을 나누었으면 합니다.로그인 후 오류 신고 및 해설 작성 하시면 포인트가 제공됩니다.[포인트 모으기 및 사용법] | 3. 응결촉진제는 시멘트의 분산작용을 도와 단위수량을 감소시켜 압축강도를 증가시키는 효과가 있다. [포인트 모으기 및 사용법] | 정답률 : 18%
산업기사 | 건설재료시험산업기사 | 2003년03월16일 | 3과목 : 건설시공학 | 41. | 용수, 배수, 운하등 성질이 다른 수로가 교차하지만 합류 시킬 수 없을 때 또는 수로교로서는 안될 때 일반적으로 사용되는 관거는? |  | 1. 함거 2. 관암거 3. 다공관거 4. 사이펀관거 해설이 아직 작성되지 않았습니다.해설을 알고 계시다면 오른쪽 해설추가 기능을 이용하여 해설을 작성하여 다른분들과 함께 해설을 나누었으면 합니다.로그인 후 오류 신고 및 해설 작성 하시면 포인트가 제공됩니다.[포인트 모으기 및 사용법] | 4. 사이펀관거 [포인트 모으기 및 사용법] | 정답률 : 알수없음
산업기사 | 건설재료시험산업기사 | 2003년03월16일 | 3과목 : 건설시공학 | 42. | 발파에 의한 암석의 굴착방법중 빈구멍을 자유면으로 하여 평행폭파를 하는 것으로 버럭의 비산거리가 짧고 좁은 도갱에서의 긴 구멍의 발파에 편리한 방법은? |  | 1. 번컷 2. 밴치컷 3. 스윙컷 4. 피라미드컷 해설이 아직 작성되지 않았습니다.해설을 알고 계시다면 오른쪽 해설추가 기능을 이용하여 해설을 작성하여 다른분들과 함께 해설을 나누었으면 합니다.로그인 후 오류 신고 및 해설 작성 하시면 포인트가 제공됩니다.[포인트 모으기 및 사용법] | 1. 번컷 [포인트 모으기 및 사용법] | 정답률 : 14%
산업기사 | 건설재료시험산업기사 | 2003년03월16일 | 3과목 : 건설시공학 | 43. | 건설기계 규격의 일반적인 표현 방법으로 옳은 것은? |  | 1. 불도져 - 토공판(blade)의 길이(m) 2. 트랙터 쇼벨 - 버킷용량(m3) 3. 모우터그레이더 - 최대견인력(t) 4. 모우터스크레이퍼 - 중량(t) 해설이 아직 작성되지 않았습니다.해설을 알고 계시다면 오른쪽 해설추가 기능을 이용하여 해설을 작성하여 다른분들과 함께 해설을 나누었으면 합니다.로그인 후 오류 신고 및 해설 작성 하시면 포인트가 제공됩니다.[포인트 모으기 및 사용법] | 2. 트랙터 쇼벨 - 버킷용량(m3) [포인트 모으기 및 사용법] | 정답률 : 42%
산업기사 | 건설재료시험산업기사 | 2003년03월16일 | 3과목 : 건설시공학 | 44. | F.C.M공법의 구조형식에 따른 분류에서 연속보형식의 특징으로 옳지 않은 것은? |  | 1. 상하부가 일체이므로 교좌장치가 필요없다. 2. 주행성이 양호하다. 3. 장기처짐의 우려가 크지 않다. 4. 교각과 상부거더를 분리하고 중앙부가 강결되어 있다. 해설이 아직 작성되지 않았습니다.해설을 알고 계시다면 오른쪽 해설추가 기능을 이용하여 해설을 작성하여 다른분들과 함께 해설을 나누었으면 합니다.로그인 후 오류 신고 및 해설 작성 하시면 포인트가 제공됩니다.[포인트 모으기 및 사용법] | 1. 상하부가 일체이므로 교좌장치가 필요없다. [포인트 모으기 및 사용법] | 정답률 : 알수없음
산업기사 | 건설재료시험산업기사 | 2003년03월16일 | 3과목 : 건설시공학 | 45. | 공사관리의 진행 방법 순서로 옳은 것은? |  | 1. 통제 - 실시 - 계획 2. 실시 - 계획 - 통제 3. 계획 - 실시 - 통제 4. 통제 - 계획 - 실시 해설이 아직 작성되지 않았습니다.해설을 알고 계시다면 오른쪽 해설추가 기능을 이용하여 해설을 작성하여 다른분들과 함께 해설을 나누었으면 합니다.로그인 후 오류 신고 및 해설 작성 하시면 포인트가 제공됩니다.[포인트 모으기 및 사용법] | 3. 계획 - 실시 - 통제 [포인트 모으기 및 사용법] | 정답률 : 59%
산업기사 | 건설재료시험산업기사 | 2003년03월16일 | 3과목 : 건설시공학 | 46. | 포장의 유지보수 공법에서 아스팔트 포장의 부분적 균열, 포트홀(pothole)등의 파손부를 포장재료로 채우는 응급적인 처리방법을 무엇이라 하는가? |  | 1. 표면처리 2. 팻칭(Patching) 3. 덧씌우기(Overlay) 4. 절삭재포장 해설이 아직 작성되지 않았습니다.해설을 알고 계시다면 오른쪽 해설추가 기능을 이용하여 해설을 작성하여 다른분들과 함께 해설을 나누었으면 합니다.로그인 후 오류 신고 및 해설 작성 하시면 포인트가 제공됩니다.[포인트 모으기 및 사용법] | 2. 팻칭(Patching) [포인트 모으기 및 사용법] | 정답률 : 67%
산업기사 | 건설재료시험산업기사 | 2003년03월16일 | 3과목 : 건설시공학 | 47. | 보통 흙을 재료로 하여 850m3의 성토를 할 경우 굴착해야 할 토량은 얼마인가? (단, L = 1.25, C= 0.85) |  | 1. 1,250m3 2. 680m3 3. 1,000m3 4. 578m3 해설이 아직 작성되지 않았습니다.해설을 알고 계시다면 오른쪽 해설추가 기능을 이용하여 해설을 작성하여 다른분들과 함께 해설을 나누었으면 합니다.로그인 후 오류 신고 및 해설 작성 하시면 포인트가 제공됩니다.[포인트 모으기 및 사용법] | 3. 1,000m3 [포인트 모으기 및 사용법] | 정답률 : 알수없음
산업기사 | 건설재료시험산업기사 | 2003년03월16일 | 3과목 : 건설시공학 | 48. | 연약지반 개량공법 중 동결공법의 특징으로 옳지 않은 것은? |  | 1. 모든 토질에 적용할 수 있다. 2. 차수성이 양호한 공법이다. 3. 공사비가 저렴한 공법이다. 4. 화학적 물질이 많을때에는 동결이 잘 되지 않는다. 해설이 아직 작성되지 않았습니다.해설을 알고 계시다면 오른쪽 해설추가 기능을 이용하여 해설을 작성하여 다른분들과 함께 해설을 나누었으면 합니다.로그인 후 오류 신고 및 해설 작성 하시면 포인트가 제공됩니다.[포인트 모으기 및 사용법] | 3. 공사비가 저렴한 공법이다. [포인트 모으기 및 사용법] | 정답률 : 0%
산업기사 | 건설재료시험산업기사 | 2003년03월16일 | 3과목 : 건설시공학 | 49. | 무근 콘크리트나 벽돌 쌓기 형식으로 시공하는 옹벽은? |  | 1. L 형 옹벽 2. 역T 형 옹벽 3. 부벽식 옹벽 4. 중력식 옹벽 해설이 아직 작성되지 않았습니다.해설을 알고 계시다면 오른쪽 해설추가 기능을 이용하여 해설을 작성하여 다른분들과 함께 해설을 나누었으면 합니다.로그인 후 오류 신고 및 해설 작성 하시면 포인트가 제공됩니다.[포인트 모으기 및 사용법] | 4. 중력식 옹벽 [포인트 모으기 및 사용법] | 정답률 : 30%
산업기사 | 건설재료시험산업기사 | 2003년03월16일 | 3과목 : 건설시공학 | 50. | 콘크리트 포장의 미끄럼 저항성을 크게하기 위하여 실시하는 표면 마무리는? |  | 1. 초벌마무리 2. 거친면마무리 3. 평탄마무리 4. 간이마무리 해설이 아직 작성되지 않았습니다.해설을 알고 계시다면 오른쪽 해설추가 기능을 이용하여 해설을 작성하여 다른분들과 함께 해설을 나누었으면 합니다.로그인 후 오류 신고 및 해설 작성 하시면 포인트가 제공됩니다.[포인트 모으기 및 사용법] | 2. 거친면마무리 [포인트 모으기 및 사용법] | 정답률 : 50%
산업기사 | 건설재료시험산업기사 | 2003년03월16일 | 3과목 : 건설시공학 | 51. | 토질이 점성토이거나, 아스팔트 포장의 끝손질등에 다음의 어떤 다짐기계가 가장 유리한가? |  | 1. 타이어 로울러 2. 마캐덤 로울러 3. 진동 로울러 4. 탠덤 로울러 해설이 아직 작성되지 않았습니다.해설을 알고 계시다면 오른쪽 해설추가 기능을 이용하여 해설을 작성하여 다른분들과 함께 해설을 나누었으면 합니다.로그인 후 오류 신고 및 해설 작성 하시면 포인트가 제공됩니다.[포인트 모으기 및 사용법] | 4. 탠덤 로울러 [포인트 모으기 및 사용법] | 정답률 : 알수없음
산업기사 | 건설재료시험산업기사 | 2003년03월16일 | 3과목 : 건설시공학 | 52. | 다음 중 강말뚝의 특징에 해당되지 않는 것은? |  | 1. 이음하기가 쉽다. 2. 수평 저항력이 크다. 3. 타입이 용이하다. 4. 잘 부식되지 않는다. 해설이 아직 작성되지 않았습니다.해설을 알고 계시다면 오른쪽 해설추가 기능을 이용하여 해설을 작성하여 다른분들과 함께 해설을 나누었으면 합니다.로그인 후 오류 신고 및 해설 작성 하시면 포인트가 제공됩니다.[포인트 모으기 및 사용법] | 4. 잘 부식되지 않는다. [포인트 모으기 및 사용법] | 정답률 : 10%
산업기사 | 건설재료시험산업기사 | 2003년03월16일 | 3과목 : 건설시공학 | 53. | 성토공법 중 공사중에 압축이 적어 완성 후 침하가 크지만 공사속도가 빨라 도로 및 철도의 낮은 성토에 많이 사용하는 공법은? |  | 1. 수평층쌓기 2. 전방층쌓기 3. 물다짐공법 4. 비계층쌓기 해설이 아직 작성되지 않았습니다.해설을 알고 계시다면 오른쪽 해설추가 기능을 이용하여 해설을 작성하여 다른분들과 함께 해설을 나누었으면 합니다.로그인 후 오류 신고 및 해설 작성 하시면 포인트가 제공됩니다.[포인트 모으기 및 사용법] | 2. 전방층쌓기 [포인트 모으기 및 사용법] | 정답률 : 50%
산업기사 | 건설재료시험산업기사 | 2003년03월16일 | 3과목 : 건설시공학 | 54. | 댐축조 공사에서 하폭이 넓고 유량이 비교적 많은 경우에 하천의 일부를 막아서 시공하는 유수전환 방식은? |  | 1. 가배수 터널 방식 2. 반하천 체절공 3. 가배수로 개거 방식 4. 셀(cell)형 물막이 해설이 아직 작성되지 않았습니다.해설을 알고 계시다면 오른쪽 해설추가 기능을 이용하여 해설을 작성하여 다른분들과 함께 해설을 나누었으면 합니다.로그인 후 오류 신고 및 해설 작성 하시면 포인트가 제공됩니다.[포인트 모으기 및 사용법] | 2. 반하천 체절공 [포인트 모으기 및 사용법] | 정답률 : 50%
산업기사 | 건설재료시험산업기사 | 2003년03월16일 | 3과목 : 건설시공학 | 55. | 록 볼트(Rock bolt)에 관한 설명중 옳지 않은 것은? |  | 1. 록 볼트는 이완된 암석 상호간을 보강, 일체적 구조체로서의 작용을 한다. 2. 록 볼트는 인장강도가 작고 신장율이 작아야 한다. 3. 록 볼트는 발파 후 가능한 빠른 시기에 시공한다. 4. 록 볼트의 방향은 터널 방향에 직각으로 시공하는 것을 원칙으로 한다. 해설이 아직 작성되지 않았습니다.해설을 알고 계시다면 오른쪽 해설추가 기능을 이용하여 해설을 작성하여 다른분들과 함께 해설을 나누었으면 합니다.로그인 후 오류 신고 및 해설 작성 하시면 포인트가 제공됩니다.[포인트 모으기 및 사용법] | 2. 록 볼트는 인장강도가 작고 신장율이 작아야 한다. [포인트 모으기 및 사용법] | 정답률 : 15%
산업기사 | 건설재료시험산업기사 | 2003년03월16일 | 3과목 : 건설시공학 | 56. | 연약점토 지반 굴착시 배면토의 중량이 굴착저면의 극한 지지력을 초과하여 굴착저면이 팽창하여 부풀어 오르는 현상이 무엇인가? |  | 1. 보일링(Boiling)현상 2. 히빙(Heaving)현상 3. 액화(Liquefaction)현상 4. 파이핑(Piping)현상 해설이 아직 작성되지 않았습니다.해설을 알고 계시다면 오른쪽 해설추가 기능을 이용하여 해설을 작성하여 다른분들과 함께 해설을 나누었으면 합니다.로그인 후 오류 신고 및 해설 작성 하시면 포인트가 제공됩니다.[포인트 모으기 및 사용법] | 2. 히빙(Heaving)현상 [포인트 모으기 및 사용법] | 정답률 : 20%
산업기사 | 건설재료시험산업기사 | 2003년03월16일 | 3과목 : 건설시공학 | 57. | 비용경사의 수식으로 옳은 것은? |  | 1. (특급비용-정상비용)/(정상공기-특급공기) 2. (정상비용-특급비용)/(정상공기-특급공기) 3. (정상공기-특급공기)/(특급비용-정상비용) 4. (특급공기-정상공기)/(정상비용-특급비용) 해설이 아직 작성되지 않았습니다.해설을 알고 계시다면 오른쪽 해설추가 기능을 이용하여 해설을 작성하여 다른분들과 함께 해설을 나누었으면 합니다.로그인 후 오류 신고 및 해설 작성 하시면 포인트가 제공됩니다.[포인트 모으기 및 사용법] | 1. (특급비용-정상비용)/(정상공기-특급공기) [포인트 모으기 및 사용법] | 정답률 : 알수없음
산업기사 | 건설재료시험산업기사 | 2003년03월16일 | 3과목 : 건설시공학 | 58. | Sand drain 공법의 주된 목적은? |  | 1. 압밀침하 촉진 2. 투수계수 감소 3. 공극수압 증대 4. 기초 지지력 증대 해설이 아직 작성되지 않았습니다.해설을 알고 계시다면 오른쪽 해설추가 기능을 이용하여 해설을 작성하여 다른분들과 함께 해설을 나누었으면 합니다.로그인 후 오류 신고 및 해설 작성 하시면 포인트가 제공됩니다.[포인트 모으기 및 사용법] | 1. 압밀침하 촉진 [포인트 모으기 및 사용법] | 정답률 : 34%
산업기사 | 건설재료시험산업기사 | 2003년03월16일 | 3과목 : 건설시공학 | 59. | 지하밑과 같이 지반보다 낮은 곳의 흙을 굴착하여 적재하기 위한 적당한 기계가 아닌 것은? |  | 1. 백호우 2. 크램쉘 3. 드레그라인 4. 트렉터 쇼벨 해설이 아직 작성되지 않았습니다.해설을 알고 계시다면 오른쪽 해설추가 기능을 이용하여 해설을 작성하여 다른분들과 함께 해설을 나누었으면 합니다.로그인 후 오류 신고 및 해설 작성 하시면 포인트가 제공됩니다.[포인트 모으기 및 사용법] | 4. 트렉터 쇼벨 [포인트 모으기 및 사용법] | 정답률 : 알수없음
산업기사 | 건설재료시험산업기사 | 2003년03월16일 | 3과목 : 건설시공학 | 60. | 댐 등의 대규모 매스콘크리트 타설시 유의사항이 아닌 것은? |  | 1. 단위 시멘트량을 증가시킨다. 2. 수화열이 낮은 중용열 시멘트를 사용한다. 3. 1회 타설 높이는 0.75∼2m 정도가 표준이다. 4. 거푸집은 가능한 한 빨리 제거하여 방열시킨다. 해설이 아직 작성되지 않았습니다.해설을 알고 계시다면 오른쪽 해설추가 기능을 이용하여 해설을 작성하여 다른분들과 함께 해설을 나누었으면 합니다.로그인 후 오류 신고 및 해설 작성 하시면 포인트가 제공됩니다.[포인트 모으기 및 사용법] | 1. 단위 시멘트량을 증가시킨다. [포인트 모으기 및 사용법] | 정답률 : 알수없음
산업기사 | 건설재료시험산업기사 | 2003년03월16일 | 4과목 : 토질 및 기초 | 61. | 그림에서 주동토압의 크기를 구한 값은? (단, 흙의 단위중량은 1.8t/m3이고 내부마찰각은 30° 이다.) | R0lGODlhiQBqAHcAACH5BAAAAAAALAAAAACJAGoAhAAAABYWFh0dHSsrKzAwMDk5OUBAQFVVVWtra3JycoCAgI6OjpWVlaqqqrCwsMDAwMfHx9DQ0NXV1ePj4+rq6v///wAAAAAAAAAAAAAAAAAAAAAAAAAAAAAAAAAAAAAAAAj+ACsIHEiwoMGDCBMqXMiwocOHECNKnEixosWLGDNq3Mixo8ePIEOKHEmypMmTKFOqXMmypcuXMGPKnLkRAk2IEBrobGCzwoSdOSE82Em0qNGjRRMkWHCgqdOnUJ8CgAqgKoAEFH8WVdAgQdSvB7AuFGC1rNmzaNOqXWuVbFkDTgsAIEtW7oCmBQ70lMgU6oC5YKOKVTgXqdEDAIpO8Hh1QeLHOhc0QDwBQOXJCJZOXqxRwVSNEBI79EwysdcGj6cCkAugQmsAEBDnPVBgL0YEnzOitq2Q9EgAkgugRv1UrmvXk+E65ZzRQG6MCVqPli7ygE7rj5XTfh168l2nvC3+Oqd+kfZD39WvD0+sM4Hcy4kP3I08GON4jQIOnCcPMoFOy8ABcFcBbrkGgQCTBfBUfRdZFd5Eok0XUwMnEfdgRLvtd1NJ/FWEmkK8obdhSB1SJF9CDACgAEEijvhRiRPlJdAEtk3gln4CtegiRxTAKFGEHw4kW1UD6bjjRj5CdJlACxRAUGwCCDcQAzgeyZhu1E3AXEINOGnlldAJEJGRXzaYUVMYVlmmRkk+dFVED6i5JkZtOhTheXLOaVGdDKHGmZYG6VVQnHqyiVGQFURXo4wEEVoonRiZN2MDWyLk6KN7YsQoRJdiShGfC935UKee/kgnhXDmWaqbFyFKkAT+qFqq6qoNgYpiAAcRMIAECTkwK62hlpfnAQaQVelApAJb60UCMBidBJXNOpmyEdmKkKjEKWCsrNRCZK1BoW2JGAABJHAssr92a9C3BbnqE099pqsuQewShOZE087LUL0DbRoRA17qm9AD/Aok6kI0FimvshAw12NFPcbKUH4K6zvZU83SWxHBSjKnwMKFSrAaVLYV3ICYFH08L8eEVaRyBQcIcC6KAVPbo2Q7WacxRQjgONmFCGk7b49RlVyRARIfdHDF6j5Qs9IVDQC0QFIeRGapEQSgwNZbI70zhAwxwKvVBqw8FcYS89vAABa93C0FDDb8NYZlu1xwqfwegAD+QT9NXdDVAhts4oozujV1rG4HDjWEDwgpQGgoH+Rnjk8rPvdDlTU+wbgOclnk3Z7WGyRqU0l2XuWWC85X5AtdmHjqA9V7775J5wjyvPVm3JDrt5dp7kAXC3q5nRIvsMCYvX8J5NnvDc9QuAR5hdAECxz7+qoCHF9B9kKqya67IC59fakJoHwnU84v5N5DiCEmM9PUCrB3zDadrL3qEM2u/mqd267uBM5hTVXkxC7uNcQtVanP+Gj1AK6JbV0RidhDJEABqyWPWt8C30QWaLlvOaYhIptZBTiouG/dyzO1E0gIE0LCwH2LYhWAlQgXIjTYFeRbS9sg6lJnrQxhpIb+NowdRDTokOgUiXVBtFbMHDI2gujkc0FMH0L0x6W6sRCJNrTWcxTSACsGDXSY0mIKDbKAJgZthx18yHAKIjeJADGKtnKXY3JIQyzCzlZLHAgF8oOYMbIQjI/Co5pwQ72qnIsseQKcC93EAIIQwCoGQEAF2wWAFMlJAbiKIv4WskY1zgWRf0Nj4HBjR4MQMSFVyU/t3phFIjHEiDgBWgv1dR+GSKoCqGlcQaTXEEXScjW1qtIEEkC4J82qNiwCpJ7a9zw6NqQytvHlvDzDIMk5c4PKnBMKGeIYv40pm2va5kIQc5Gf4PI64NyQVogSwKhUii3wXIsfgRWbwEClUl0cOQrODMNPBlRTkwANqEAHStCCGvSgCE2oQkkSEAA7 | 1. 3.6t/m2 2. 10.8t/m 3. 10.8t/m2 4. 3.6t/m 해설이 아직 작성되지 않았습니다.해설을 알고 계시다면 오른쪽 해설추가 기능을 이용하여 해설을 작성하여 다른분들과 함께 해설을 나누었으면 합니다.로그인 후 오류 신고 및 해설 작성 하시면 포인트가 제공됩니다.[포인트 모으기 및 사용법] | 2. 10.8t/m [포인트 모으기 및 사용법] | 정답률 : 알수없음
산업기사 | 건설재료시험산업기사 | 2003년03월16일 | 4과목 : 토질 및 기초 | 62. | 분할법에 의한 사면안정해석시에 제일 먼저 결정되어야 할 사항은? |  | 1. 분할세편의 중량 2. 활동면상의 마찰력 3. 가상활동면 4. 각 세편의 공극수압 해설이 아직 작성되지 않았습니다.해설을 알고 계시다면 오른쪽 해설추가 기능을 이용하여 해설을 작성하여 다른분들과 함께 해설을 나누었으면 합니다.로그인 후 오류 신고 및 해설 작성 하시면 포인트가 제공됩니다.[포인트 모으기 및 사용법] | 3. 가상활동면 [포인트 모으기 및 사용법] | 정답률 : 55%
산업기사 | 건설재료시험산업기사 | 2003년03월16일 | 4과목 : 토질 및 기초 | 63. | 모래치환법에 의한 흙의 현장단위 체적중량 시험에서 모래를 사용하는 목적은 무엇을 알기 위해서인가? |  | 1. 시험구멍에서 파낸 흙의 중량 2. 시험구멍의 체적 3. 시험구멍에서 파낸 흙의 함수상태 4. 시험구멍의 밑면의 지지력 해설이 아직 작성되지 않았습니다.해설을 알고 계시다면 오른쪽 해설추가 기능을 이용하여 해설을 작성하여 다른분들과 함께 해설을 나누었으면 합니다.로그인 후 오류 신고 및 해설 작성 하시면 포인트가 제공됩니다.[포인트 모으기 및 사용법] | 2. 시험구멍의 체적 [포인트 모으기 및 사용법] | 정답률 : 29%
산업기사 | 건설재료시험산업기사 | 2003년03월16일 | 4과목 : 토질 및 기초 | 64. | 모래층에 널 말뚝을 사용하여 물 막이를 한 곳이 있다. 분사 현상이 일어나지 않도록 하기 위하여 취한 조치중 틀린 것은? |  | 1. 널말뚝을 더 깊게 박는다. 2. 모래의 포화단위 중량이 작은 것으로 바꾼다. 3. 모래를 조밀하게 다진다. 4. 상류측과 하류측의 수위차를 줄인다. 해설이 아직 작성되지 않았습니다.해설을 알고 계시다면 오른쪽 해설추가 기능을 이용하여 해설을 작성하여 다른분들과 함께 해설을 나누었으면 합니다.로그인 후 오류 신고 및 해설 작성 하시면 포인트가 제공됩니다.[포인트 모으기 및 사용법] | 2. 모래의 포화단위 중량이 작은 것으로 바꾼다. [포인트 모으기 및 사용법] | 정답률 : 알수없음
산업기사 | 건설재료시험산업기사 | 2003년03월16일 | 4과목 : 토질 및 기초 | 65. | 지표면에 20t의 집중하중이 작용하는 경우, 깊이 4m 하중 작용 위치에서 2m 떨어진 점의 연직응력을 Boussinesq의 식으로 구한 값은? (단, 영향치는 0.2733임) |  | 1. 0.25t/m2 2. 0.40t/m2 3. 0.56t/m2 4. 0.34t/m2 해설이 아직 작성되지 않았습니다.해설을 알고 계시다면 오른쪽 해설추가 기능을 이용하여 해설을 작성하여 다른분들과 함께 해설을 나누었으면 합니다.로그인 후 오류 신고 및 해설 작성 하시면 포인트가 제공됩니다.[포인트 모으기 및 사용법] | 4. 0.34t/m2 [포인트 모으기 및 사용법] | 정답률 : 13%
산업기사 | 건설재료시험산업기사 | 2003년03월16일 | 4과목 : 토질 및 기초 | 66. | 어떤 점토시료를 일축압축 시험한 결과 수평면과 파괴면이 이루는 각이 48°였다. 점토시료의 내부마찰각은? |  | 1. 3° 2. 18° 3. 30° 4. 6° 해설이 아직 작성되지 않았습니다.해설을 알고 계시다면 오른쪽 해설추가 기능을 이용하여 해설을 작성하여 다른분들과 함께 해설을 나누었으면 합니다.로그인 후 오류 신고 및 해설 작성 하시면 포인트가 제공됩니다.[포인트 모으기 및 사용법] | 4. 6° [포인트 모으기 및 사용법] | 정답률 : 34%
산업기사 | 건설재료시험산업기사 | 2003년03월16일 | 4과목 : 토질 및 기초 | 67. | 그림과 같이 2m× 2m되는 기초에 2.5t/m2의 등분포하중이 작용한다. 깊이 5m되는 지점에서 이 하중에 의해 일어나는 연직응력(△P)를 2:1분포법으로 구한값은? | R0lGODlh9gDPAHcAACH5BAAAAAAALAAAAAD2AM8AgwAAAB0dHSsrKzk5OUBAQFVVVXJycoCAgI6OjqqqqsDAwMfHx9XV1ePj4////wAAAAj+AB0IHEiwoMGDCBMqXMiwocOHECNKnEixosWLGDNq3Mixo8ePIEOKHEmypMmTKFOqXMkxAcuXMGPKZLhgAAAAAWbq3Mnz4IICDBssiOiyAYADPZMqhYlgAMMCTicGQLq0qlWSBQAwFOBSIgOtV8OabJAgwdCuDw3cHNAgoQGbNw0gLJBzIYC2AtsuKCuw7FCCDALIFUs4ZAIABaDe/Otgb9kEB9AKFBCgLNSEABA8Zlww8UDJAw8AHRjg5k26AAQAGOzA6OjCsDseDQ1WYFbTiAsSYCDwK2aFDA4cyD28NkEAkm/yVnBT4HDavGNLz7jAuAPjDaIHtX484YLSpgX+FAAtsDpegakHehY4tfXpAVSny5eY4LWDwxQR1D24ugACzq0lNhwCChlg33XxredAAVQZEFkC2s0nYUP40TbRcAASFEAAiWV2UFYHFgRAhAiq9xqDE6ZIEXIWDhSccDAeNFx8C32lQEFfFSBAQgnsKGKCJ9Ko4pAEIUBgZ1MlYIBqRZ6WGGsDNdDeQwP4OJCBUiJ1nnpQogekiUSG2dht3DmAgGodRqSgQzoSJGVfAAwQAIAFZGgAWgawhqKYKRZnGon8QcQcoMOR58BXNO7pnKF8NpoQA6iZdsCWCPnmUHWIJVYAXmuRBp8BGzoqakZ+xkkpj/tR+FgCRy6YW17+BhbQ5ai0SoQAToyORFatvG6kgABW9iqsdGrNOuyxVgVWAKDINpvUjM5Gu1QDAwzArLTYstTAgNl2K1MCHJ7q7bgevQijcASkdq5wquE2G7nwRgmXu/TWa5qm+OabmGDx9qsfhBGBmqtBa/brrQBCMvSVANci9KrB3n4lbkK3TgoRiBCPK95Dh7EVkVEPZyztrRki9NbACWWFQIgiI1sAARxXdFR9LUtrVMMb6XcfyzX3mmdJARBIc8/NsjhShT0SjSy4Jf28s9LHejiSxHBCLeyZJQnAWoVW1yrAjUeP+FmZXYtZU0mJ8XUf2WUT6R9JRi04GtdtN8o2R8LJXXX+3Y0iYKxHAbS1Ht18Exk4VlENfnfh0x0QlUjV/TU04YxPaLRIL3822nBgVz4h1rqK3ddotw2AwMSeixUAzho5PboBVDeF2Ompwzb0SKIzoECPABAQLAPpvlt7WG+PdLZAas1LXgNqIVby8DoFVpLpbTrQbnqopmYA6gvtZcDz0FckQKuG5ZQVnMophGkCNqF8kFodolWflJk1cBvP4RNE+UeznY9eyAdBk0XepSDmHCV4yOFc/hQCH5LcSnC1sQn4HFAc9ylEfva5C/JEV6UFIuRNJJmS/xzwlguahnsXy+DYVuhBg+QtbOqpzXgU0q5gWeQryWHh2lpoEMGs6of+QASiaJ4UK33R5USrOVSqDNI8AFbkMt3Z2w55ODZ6cciIWMxivgaAxJyMz4SLIdXhXFQbru1vgbcTCO2eeBCaMQ9EoPMOcizYmpUZimQFeU5f9nPG/KXxOqCBVBsDZRCaLQwxAOjcXPBXEAWQiVnCc4giefjHy42ukGUq09Dm9bhKAWCC9wFVnNZIsDmahYr0OZAln2aQTJ5qaLcKIw07WZAFiHKGCwHPTZaISoZUEjR/RA9/yDO5m9jQIDiUkTHp2MuL/LIgwbzOMAv5mpuQ733BsmVW4APKZm6EaccBJssySczXLGkhN9tZacaDQm92hHCrZB8hRVRO0rAOfjj+waU7U2KpgcQzk9OE5tyO2cqbMHOfHqkOPaEJ0FYSsy6m6x4vEZoSeAKzoQtlaGMmWpCIUvQl/UTPRecZTkwuKGGNXNxHjWedf/Ylim5ikWQOQzUa/m2lJYlbOO3XAPs9kDJRdAm4DsOqyx1Gawt5IE5fUpsRIUcte8HJaqTGIa2opTFxQk4AgnUYDSakNChdakmIOpnT9E4gCISZc27CHKqUSpGHUStC/HTQlZjrXKohqNLIurZduqg0q4uSLvFCPwDSlIYnVAhhHRPEH2rRiPOy12nEgxrUeKxtfHWVh8hSH8Q4di2rgou+bJLFyEoWN1fEl024aJMrbsigjV3+1V7XRdvanuu0uM2tuyhrWz8hTDi84c399JiuvuxoOLyRTFaS+64ErlJUj01Ma3WbqegqhkNoAuxt7sQqzRhAMx3bZmpW1U6prGZDCdgSXLITrjgJpFrWc0pmX6UjwdUFqLwCYlRV6kwWAXWruaFLW7gIyLVV6ZOyDElphrIyz/a0U1iV4NoWcKuuHKYt4ExndbbHnpvSqqvlfeKOqqOZEWVpQZX55HDaIoABJO86rMtIVljTgJXNi0NwGk2LHbBO9azOoyUkoXgOZ5Sw0qqCIkkkBbWyHkRZrzm5weFXnIq25pQyNUpGGnIQdbl2+bMrSkbYWuuqIiSDBJw4xq7+UDOzYbIW61avRVtWSrYXuChpNOcsIaii0zE11kVna+sKfod1v5DICquIpgyGpVoTH2G5OSPkETufeAADLaQ4Q7mZUf6SFb188r1H2lCDjFaZqJ0mJGITjd6s56O4lgg/w1FrJF0YHkr3sUUH2FHS/Lkj/zFnraqJTnGdZRqOYgTNLplTXrb6YAaA09LXYZET/zqUmjbG2V2p8aY+hBRlM/BIET00tY224+tsD7/KahbIrOyRQzNNj3mhTFMc4GL3nAXL6UzIefSpyzi9NomdQcrKTLjHhcivLfb7C46xamRRddWgH+npfQjEgAx9h0B1as1gLJ0n/h7q07ZpdQD+olIdEqFIpwhBqrkvAsJrLw03DcdKyuLjcd8RRFEKUpRtqCLmuUbnADFuGVmqReaTeFuavrQkzoMU8A02s2A8CalKT3zzL+286e65pgehvpNcHyfmG8P6qk8qdgIwcnjQVkrIZg3NMWrI6vQ+kKKs3cJozsQoyjWysh5zHtgNZAF9B43OPUrJs7/kwjfP1cMhPhGdz5uKdpdJpBc0yY/o/DqVD1/kY9LAmzOrmxcTEoELvxTRqedB9YlUfkzDRf90fiB4rLvhVwLOm0tWi6bVbcIA7sHNHz5EZNotbSHDEMkmzOuyV0rxbP93VukzIsaUlV8u/3HQ8833LDk67D3+bhHqL8jDlcP+SjTJfUq3sfxlE39FaSnFkCAApZvu/exT4jqCLECvHMnOInvPfpkMoOgkcVgLhH4lQYAnwXa1Y4AiIT1LMXnDo4AhoWpLQWID2BMEAIAmMW2eA4Eg8Vw8cWuFw4EeAYIzETT5I4IdkXZVoYIJyBPe1xMh1YI7gYImUWrQQ4MacTxhEUcyOBPqJxPJNDzGphLPdxVQVDsZNxOXJRZfYX1KU4QvMYRKQXieA4UrIYGFsWupY4VEqHVXYRQhRjRcmBIgBxviVoUY+E04WFFr6C1jeBIDJx14t4VpqBFvaBXVUzl3WIDzETlEowDrQjB1KGMSooHwQi3+a2EadDKIzgR+V0GC3QIV98SI3UeJUWiJ0GV4kRETDDMhXAcvn6g/mDgRbcgSJScy1TEe5AVNoxgRP6EiowcxXdUhCXZJL2EkKqJUEJOHkgYTe8iEHjguy9eLUUgk5WYwQXZB8/cRDNB/8kF38PIVBBCIAvUSWKgiv+gsTYQb4vQSXBEmj4dZy9gRYBgm8SeOLKGFbuOIGfODHfGCEqKOEFNxbTSOHPF/dtOKE0KPe2QaXfKK4+co50Qu8KYjNwItOoQS7mg7wegsjvNlV+JVtrESuOgoKuctWGgcmcVjK5GN0wGJwiJP6MEYtyIiATkqVJgt7oIWZwVTKIF/Q7L+kB+GL31HIqXYENfYKCgHNTe5FfrYEyzYMz1pF0E3IQKoNEPJI0nZE1/Ek/QXc0RSe0SzlB9SlLDohN5Cla00LC9ENFJIjvY4Id8BNV/ZEuwYJgOAldkSlpV4LDkpMvDoEUvYKy1XM3HZEWXJJ/jYM3f5TWyZIiXJl1CpEZuILEHYMn1ph2rpNn/pMoOZEVpZFdBoMImZETBZKx4pLZV5EW85LHEIl495Ed8oLaa3i6FZEeWomY0pLJtZESA5KkdJmadJEQ7SLVIDMe9HEnuJLSK5i3KFauNSmvHymhShg9nyXe1IlX4zLmMpi1SZmbWSls45EpeJLF05nFSZl8L+UpfwQpypFC+72Z1LOY3D+Zvk4p3Q95MSco7iGRIK1S9neJ5J+ZnxEpnSgZ4P0ZrHAp35lZTa2SwySStvgRxh+BDcWZ9WySvcOIKrySv6SSsLmoJeSC66GImKKJeLiSy3uZamwT81cwD/+WEd+k4NKizCGS0P5xHLaZdnyREtihIgU6IGEZ7JeRGM1VhFpCkNCROnJhsJCqAwghi0RV1ESi/VyRI9qobPGFurMkSPdT2nJV2tpy/gxaSylSKk1RGdCRHYZqVKsjLWFXy3N6VYxF1e+qMACkSr5aU/BKZhmhiUoVtv6h9sWhYFikqLV6T10lu1lXliFRPM8xho+qcPhFqohnqoiJqoirqo8hEQADs= | 1. 0.816t/m2 2. 0.178t/m2 3. 0.402t/m2 4. 0.204t/m2 해설이 아직 작성되지 않았습니다.해설을 알고 계시다면 오른쪽 해설추가 기능을 이용하여 해설을 작성하여 다른분들과 함께 해설을 나누었으면 합니다.로그인 후 오류 신고 및 해설 작성 하시면 포인트가 제공됩니다.[포인트 모으기 및 사용법] | 4. 0.204t/m2 [포인트 모으기 및 사용법] | 정답률 : 24%
산업기사 | 건설재료시험산업기사 | 2003년03월16일 | 4과목 : 토질 및 기초 | 68. | 흙속의 물이 얼어서 빙층(ice lens)이 형성되기 때문에 지표면이 떠오르는 현상은? |  | 1. 연화현상 2. 다이러턴시(Dilatancy) 3. 동상현상 4. 분사현상 해설이 아직 작성되지 않았습니다.해설을 알고 계시다면 오른쪽 해설추가 기능을 이용하여 해설을 작성하여 다른분들과 함께 해설을 나누었으면 합니다.로그인 후 오류 신고 및 해설 작성 하시면 포인트가 제공됩니다.[포인트 모으기 및 사용법] | 3. 동상현상 [포인트 모으기 및 사용법] | 정답률 : 58%
산업기사 | 건설재료시험산업기사 | 2003년03월16일 | 4과목 : 토질 및 기초 | 69. | 흐트러지지 않은 100% 포화된 시료의 체적이 20.5cm3이고 무게는 33.2g이었다. 이 시료를 노건조 시킨 후 무게는 22.6g이었다. 간극비는? |  | 1. 1.07 2. 1.52 3. 2.14 4. 2.63 해설이 아직 작성되지 않았습니다.해설을 알고 계시다면 오른쪽 해설추가 기능을 이용하여 해설을 작성하여 다른분들과 함께 해설을 나누었으면 합니다.로그인 후 오류 신고 및 해설 작성 하시면 포인트가 제공됩니다.[포인트 모으기 및 사용법] | 1. 1.07 [포인트 모으기 및 사용법] | 정답률 : 20%
산업기사 | 건설재료시험산업기사 | 2003년03월16일 | 4과목 : 토질 및 기초 | 70. | 어느 지반에 30㎝ x 30㎝ 재하판을 이용하여 평판 재하시험을 한 결과 항복하중이 7t, 극한 하중이 15t이었다. 이 지반의 허용 지지력은 다음 중 어느 것인가? |  | 1. 25.9t/m2 2. 38.9t/m2 3. 55.6t/m2 4. 83.4t/m2 해설이 아직 작성되지 않았습니다.해설을 알고 계시다면 오른쪽 해설추가 기능을 이용하여 해설을 작성하여 다른분들과 함께 해설을 나누었으면 합니다.로그인 후 오류 신고 및 해설 작성 하시면 포인트가 제공됩니다.[포인트 모으기 및 사용법] | 2. 38.9t/m2 [포인트 모으기 및 사용법] | 정답률 : 25%
산업기사 | 건설재료시험산업기사 | 2003년03월16일 | 4과목 : 토질 및 기초 | 71. | C.B.R 시험에 있어서 관입량 2.5㎜ 에 해당하는 표준하중 강도는? |  | 1. 70 ㎏/cm2 2. 105 ㎏/cm2 3. 132 ㎏/cm2 4. 162 ㎏/cm2 해설이 아직 작성되지 않았습니다.해설을 알고 계시다면 오른쪽 해설추가 기능을 이용하여 해설을 작성하여 다른분들과 함께 해설을 나누었으면 합니다.로그인 후 오류 신고 및 해설 작성 하시면 포인트가 제공됩니다.[포인트 모으기 및 사용법] | 1. 70 ㎏/cm2 [포인트 모으기 및 사용법] | 정답률 : 24%
산업기사 | 건설재료시험산업기사 | 2003년03월16일 | 4과목 : 토질 및 기초 | 72. | 암석시편을 얻기위하여 시추조사를 실시하여 1.5m를 굴진하였다. 회수된 암석시편의 길이가 0.8m이며 그중 길이 10cm이상되는 시편길이의 합이 0.5m라고 할 때 이 암석시편의 회수율(rock recovery)는? |  | 1. 47% 2. 53% 3. 33% 4. 67% 해설이 아직 작성되지 않았습니다.해설을 알고 계시다면 오른쪽 해설추가 기능을 이용하여 해설을 작성하여 다른분들과 함께 해설을 나누었으면 합니다.로그인 후 오류 신고 및 해설 작성 하시면 포인트가 제공됩니다.[포인트 모으기 및 사용법] | 2. 53% [포인트 모으기 및 사용법] | 정답률 : 알수없음
산업기사 | 건설재료시험산업기사 | 2003년03월16일 | 4과목 : 토질 및 기초 | 73. | 다음 중 흙의 지지력과 직접적인 관계가 없는 시험은? |  | 1. 평판재하시험 2. C.B.R시험 3. 표준관입시험 4. 변수위투수시험 해설이 아직 작성되지 않았습니다.해설을 알고 계시다면 오른쪽 해설추가 기능을 이용하여 해설을 작성하여 다른분들과 함께 해설을 나누었으면 합니다.로그인 후 오류 신고 및 해설 작성 하시면 포인트가 제공됩니다.[포인트 모으기 및 사용법] | 4. 변수위투수시험 [포인트 모으기 및 사용법] | 정답률 : 알수없음
산업기사 | 건설재료시험산업기사 | 2003년03월16일 | 4과목 : 토질 및 기초 | 74. | 포화점토의 일축압축 시험 결과 자연상태 점토의 일축압축 강도와 흐트러진 상태의 일축압축 강도가 각각 1.8㎏/cm2, 0.4㎏/cm2였다. 이 점토의 예민비는? |  | 1. 0.72 2. 0.22 3. 4.5 4. 6.4 해설이 아직 작성되지 않았습니다.해설을 알고 계시다면 오른쪽 해설추가 기능을 이용하여 해설을 작성하여 다른분들과 함께 해설을 나누었으면 합니다.로그인 후 오류 신고 및 해설 작성 하시면 포인트가 제공됩니다.[포인트 모으기 및 사용법] | 3. 4.5 [포인트 모으기 및 사용법] | 정답률 : 47%
산업기사 | 건설재료시험산업기사 | 2003년03월16일 | 4과목 : 토질 및 기초 | 75. | 지표에 하중을 가하면 침하 현상이 일어나고 하중이 제거되면 원상태로 되돌아가는 침하를 무엇이라고 말하는가? |  | 1. 소성침하 2. 압밀침하 3. 압축침하 4. 탄성침하 해설이 아직 작성되지 않았습니다.해설을 알고 계시다면 오른쪽 해설추가 기능을 이용하여 해설을 작성하여 다른분들과 함께 해설을 나누었으면 합니다.로그인 후 오류 신고 및 해설 작성 하시면 포인트가 제공됩니다.[포인트 모으기 및 사용법] | 4. 탄성침하 [포인트 모으기 및 사용법] | 정답률 : 8%
산업기사 | 건설재료시험산업기사 | 2003년03월16일 | 4과목 : 토질 및 기초 | 76. | 어떤 시료에 대하여 일축압축 강도 시험을 실시한 결과 파괴강도가 3t/m2 이었다. 이 흙의 점착력은? (단, ø = 0° 인 점성토이다.) |  | 1. 1.0 t·m2 2. 1.5 t·m2 3. 2.0 t·m2 4. 2.5 t·m2 해설이 아직 작성되지 않았습니다.해설을 알고 계시다면 오른쪽 해설추가 기능을 이용하여 해설을 작성하여 다른분들과 함께 해설을 나누었으면 합니다.로그인 후 오류 신고 및 해설 작성 하시면 포인트가 제공됩니다.[포인트 모으기 및 사용법] | 2. 1.5 t·m2 [포인트 모으기 및 사용법] | 정답률 : 62%
산업기사 | 건설재료시험산업기사 | 2003년03월16일 | 4과목 : 토질 및 기초 | 77. | 표준관입시험(S.P.T) 결과 N치가 25이었고, 그때 채취한 교란시료로 입도시험을 한 결과 입자가 둥글고, 입도분포가 불량할때 Dunham공식에 의해서 구한 내부 마찰각은? |  | 1. 약 40° 2. 약 42° 3. 약 32° 4. 약 37° 해설이 아직 작성되지 않았습니다.해설을 알고 계시다면 오른쪽 해설추가 기능을 이용하여 해설을 작성하여 다른분들과 함께 해설을 나누었으면 합니다.로그인 후 오류 신고 및 해설 작성 하시면 포인트가 제공됩니다.[포인트 모으기 및 사용법] | 3. 약 32° [포인트 모으기 및 사용법] | 정답률 : 30%
산업기사 | 건설재료시험산업기사 | 2003년03월16일 | 4과목 : 토질 및 기초 | 78. | 말뚝의 지지력에 관한 다음 사항 중 틀린 것은? |  | 1. 말뚝 선단부의 지지력과 말뚝 주면 마찰력의 합이 말뚝의 지지력이 된다. 2. 말뚝의 지지력을 추정하는데는 재하시험,동역학적 지지력 공식, 정역학적 지지력 공식 등이 있다. 3. 동역학적 지지력 공식은 정적인 지지력을 동적인 관입저항에서 구하는 공식이다. 4. 무리말뚝은 외말뚝보다 각개의 말뚝이 발휘하는 지지력이 크다. 해설이 아직 작성되지 않았습니다.해설을 알고 계시다면 오른쪽 해설추가 기능을 이용하여 해설을 작성하여 다른분들과 함께 해설을 나누었으면 합니다.로그인 후 오류 신고 및 해설 작성 하시면 포인트가 제공됩니다.[포인트 모으기 및 사용법] | 4. 무리말뚝은 외말뚝보다 각개의 말뚝이 발휘하는 지지력이 크다. [포인트 모으기 및 사용법] | 정답률 : 46%
산업기사 | 건설재료시험산업기사 | 2003년03월16일 | 4과목 : 토질 및 기초 | 79. | 어느 모래층의 공극율이 40%, 비중이 2.65이다. 이 모래의 한계 동수 경사는? |  | 1. 0.62 2. 0.75 3. 0.99 4. 1.62 해설이 아직 작성되지 않았습니다.해설을 알고 계시다면 오른쪽 해설추가 기능을 이용하여 해설을 작성하여 다른분들과 함께 해설을 나누었으면 합니다.로그인 후 오류 신고 및 해설 작성 하시면 포인트가 제공됩니다.[포인트 모으기 및 사용법] | 3. 0.99 [포인트 모으기 및 사용법] | 정답률 : 46%
산업기사 | 건설재료시험산업기사 | 2003년03월16일 | 4과목 : 토질 및 기초 | 80. | 다음중 직접 기초라고 할수없는 기초는? |  | 1. 독립기초 2. 복합기초 3. 전면기초 4. 말뚝기초 해설이 아직 작성되지 않았습니다.해설을 알고 계시다면 오른쪽 해설추가 기능을 이용하여 해설을 작성하여 다른분들과 함께 해설을 나누었으면 합니다.로그인 후 오류 신고 및 해설 작성 하시면 포인트가 제공됩니다.[포인트 모으기 및 사용법] | 4. 말뚝기초 [포인트 모으기 및 사용법] | 정답률 : 50%
산업기사 | 건설재료시험산업기사 | 2002년09월08일 | 1과목 : 콘크리트공학 | 1. | 프리팩트 콘크리트에서 주입모르터의 품질관리와 관계 없는 것은? |  | 1. 압축강도 2. 인장강도 3. 팽창율 4. 블리딩율 해설이 아직 작성되지 않았습니다.해설을 알고 계시다면 오른쪽 해설추가 기능을 이용하여 해설을 작성하여 다른분들과 함께 해설을 나누었으면 합니다.로그인 후 오류 신고 및 해설 작성 하시면 포인트가 제공됩니다.[포인트 모으기 및 사용법] | 2. 인장강도 [포인트 모으기 및 사용법] | 정답률 : 47%
산업기사 | 건설재료시험산업기사 | 2002년09월08일 | 1과목 : 콘크리트공학 | 2. | 프리스트레스트 콘크리트의 그라우팅용 재료의 물성 중 틀린 것은? |  | 1. 28일 압축강도는 200kgf/cm2 이상이어야 한다. 2. 팽창율은 10% 이하라야 한다. 3. 블리딩율은 5% 이하라야 한다. 4. 염화물 이온량은 0.3kgf/m3 이하라야 한다. 해설이 아직 작성되지 않았습니다.해설을 알고 계시다면 오른쪽 해설추가 기능을 이용하여 해설을 작성하여 다른분들과 함께 해설을 나누었으면 합니다.로그인 후 오류 신고 및 해설 작성 하시면 포인트가 제공됩니다.[포인트 모으기 및 사용법] | 3. 블리딩율은 5% 이하라야 한다. [포인트 모으기 및 사용법] | 정답률 : 37%
산업기사 | 건설재료시험산업기사 | 2002년09월08일 | 1과목 : 콘크리트공학 | 3. | 시방배합결과 물 170 kgf/m3, 시멘트 350 kgf/m3, 잔골재 700 kgf/m3, 굵은골재 1000 kgf/m3 을 얻었다. 현장에서 골재의 입도는 시방배합에서 가정한 것과 동일하고 잔골재 및 굵은골재의 표면수가 각각 3%와 1% 일 경우 현장배 합상의 단위수량은? |  | 1. 129 kgf/m3 2. 139 kgf/m3 3. 191 kgf/m3 4. 201 kgf/m3 해설이 아직 작성되지 않았습니다.해설을 알고 계시다면 오른쪽 해설추가 기능을 이용하여 해설을 작성하여 다른분들과 함께 해설을 나누었으면 합니다.로그인 후 오류 신고 및 해설 작성 하시면 포인트가 제공됩니다.[포인트 모으기 및 사용법] | 2. 139 kgf/m3 [포인트 모으기 및 사용법] | 정답률 : 39%
산업기사 | 건설재료시험산업기사 | 2002년09월08일 | 1과목 : 콘크리트공학 | 4. | 콘크리트를 비빈 후에 시간이 경과하여 콘크리트가 굳기 시작하였을 경우에 다시 비비는 것을 무엇이라 하는가? |  | 1. 되비비기 2. 거듭비비기 3. 삽비비기 4. 기계비비기 해설이 아직 작성되지 않았습니다.해설을 알고 계시다면 오른쪽 해설추가 기능을 이용하여 해설을 작성하여 다른분들과 함께 해설을 나누었으면 합니다.로그인 후 오류 신고 및 해설 작성 하시면 포인트가 제공됩니다.[포인트 모으기 및 사용법] | 1. 되비비기 [포인트 모으기 및 사용법] | 정답률 : 60%
산업기사 | 건설재료시험산업기사 | 2002년09월08일 | 1과목 : 콘크리트공학 | 5. | 콘크리트 다지기의 설명으로 옳지 않은 것은? |  | 1. 다지기에는 내부진동기의 사용을 원칙으로 하나, 사용이 곤란한 장소에서는 거푸집 진동기를 사용해도 좋다. 2. 콘크리트는 친 직후에 바로 충분히 다져서 구석구석까지 잘 채워지도록 해야 한다. 3. 내부진동기는 연직으로 일정한 간격으로 찔러 넣고, 그 간격은 50cm 이하가 좋다. 4. 재 진동은 콘크리트에 나쁜 영향이 생기므로 해서는 안된다. 해설이 아직 작성되지 않았습니다.해설을 알고 계시다면 오른쪽 해설추가 기능을 이용하여 해설을 작성하여 다른분들과 함께 해설을 나누었으면 합니다.로그인 후 오류 신고 및 해설 작성 하시면 포인트가 제공됩니다.[포인트 모으기 및 사용법] | 4. 재 진동은 콘크리트에 나쁜 영향이 생기므로 해서는 안된다. [포인트 모으기 및 사용법] | 정답률 : 70%
산업기사 | 건설재료시험산업기사 | 2002년09월08일 | 1과목 : 콘크리트공학 | 6. | 콘크리트의 타설후 표면에 물이 떠오르는 현상은? |  | 1. 풍화 2. 블리딩 3. 레이턴스 4. 소성수축 해설이 아직 작성되지 않았습니다.해설을 알고 계시다면 오른쪽 해설추가 기능을 이용하여 해설을 작성하여 다른분들과 함께 해설을 나누었으면 합니다.로그인 후 오류 신고 및 해설 작성 하시면 포인트가 제공됩니다.[포인트 모으기 및 사용법] | 2. 블리딩 [포인트 모으기 및 사용법] | 정답률 : 37%
산업기사 | 건설재료시험산업기사 | 2002년09월08일 | 1과목 : 콘크리트공학 | 7. | 다음 중 한중콘크리트로 시공할 경우 가장 크게 고려해야 하는 사항은? |  | 1. 시공의 용이 2. 화학적 저항성 증대 3. 초기동해의 방지 4. 수화열 저감 해설이 아직 작성되지 않았습니다.해설을 알고 계시다면 오른쪽 해설추가 기능을 이용하여 해설을 작성하여 다른분들과 함께 해설을 나누었으면 합니다.로그인 후 오류 신고 및 해설 작성 하시면 포인트가 제공됩니다.[포인트 모으기 및 사용법] | 3. 초기동해의 방지 [포인트 모으기 및 사용법] | 정답률 : 71%
산업기사 | 건설재료시험산업기사 | 2002년09월08일 | 1과목 : 콘크리트공학 | 8. | 매스콘크리트의 균열제어방법으로 틀린 것은? |  | 1. 저발열시멘트를 사용한다. 2. 재료의 프리쿨링을 실시한다. 3. 될 수 있는 한 최대치수가 작은 굵은 골재를 사용한다. 4. 콘크리트의 1회 타설 높이를 작게 한다. 해설이 아직 작성되지 않았습니다.해설을 알고 계시다면 오른쪽 해설추가 기능을 이용하여 해설을 작성하여 다른분들과 함께 해설을 나누었으면 합니다.로그인 후 오류 신고 및 해설 작성 하시면 포인트가 제공됩니다.[포인트 모으기 및 사용법] | 3. 될 수 있는 한 최대치수가 작은 굵은 골재를 사용한다. [포인트 모으기 및 사용법] | 정답률 : 53%
산업기사 | 건설재료시험산업기사 | 2002년09월08일 | 1과목 : 콘크리트공학 | 9. | 콘크리트 구조물의 내구성 확보방법에 대한 설명 중 틀린 것은? |  | 1. 모르타르로 만든 간격재를 적절한 간격으로 배치하여 철근의 덮개를 확보한다. 2. 비빌 때 콘크리트 중의 전체 염화물 이온량을 0.30kgf/m3 이하로 한다. 3. 고로슬래그시멘트를 사용하면 콘크리트의 중성화 속도를 늦출 수 있다. 4. 강한 화학작용을 받는 장소에서는 콘크리트에 보호층을 설치한다. 해설이 아직 작성되지 않았습니다.해설을 알고 계시다면 오른쪽 해설추가 기능을 이용하여 해설을 작성하여 다른분들과 함께 해설을 나누었으면 합니다.로그인 후 오류 신고 및 해설 작성 하시면 포인트가 제공됩니다.[포인트 모으기 및 사용법] | 3. 고로슬래그시멘트를 사용하면 콘크리트의 중성화 속도를 늦출 수 있다. [포인트 모으기 및 사용법] | 정답률 : 15%
산업기사 | 건설재료시험산업기사 | 2002년09월08일 | 1과목 : 콘크리트공학 | 10. | 콘크리트의 운반에 관한 설명 중 틀린 것은? |  | 1. 펌프압송을 하는 경우, 일반적으로 하향배관은 상향배관에 비하여 압송이 용이하기 때문에 펌프가 막히는 현상은 거의 없다. 2. 콘크리트의 슬럼프가 매우 큰 경우 오히려 펌프에 의한 압송성이 저하되는 일이 있다. 3. 콘크리트의 재료분리를 방지하기 위해서는 경사슈트 보다 연직슈트를 사용하는 것이 좋다. 4. 대기온도가 25℃를 넘는 경우, 콘크리트를 비벼서 치기가 끝날 때까지의 시간은 90분을 초과하지 않도록 한다. 해설이 아직 작성되지 않았습니다.해설을 알고 계시다면 오른쪽 해설추가 기능을 이용하여 해설을 작성하여 다른분들과 함께 해설을 나누었으면 합니다.로그인 후 오류 신고 및 해설 작성 하시면 포인트가 제공됩니다.[포인트 모으기 및 사용법] | 1. 펌프압송을 하는 경우, 일반적으로 하향배관은 상향배관에 비하여 압송이 용이하기 때문에 펌프가 막히는 현상은 거의 없다. [포인트 모으기 및 사용법] | 정답률 : 25%
산업기사 | 건설재료시험산업기사 | 2002년09월08일 | 1과목 : 콘크리트공학 | 11. | 콘크리트의 수축균열을 방지하기 위한 대책으로 옳지 않은 것은? |  | 1. 단위수량을 적게 사용한다. 2. 분말도가 높은 시멘트를 사용한다. 3. 양생을 충분히 한다. 4. 철근을 많이 사용한다. 해설이 아직 작성되지 않았습니다.해설을 알고 계시다면 오른쪽 해설추가 기능을 이용하여 해설을 작성하여 다른분들과 함께 해설을 나누었으면 합니다.로그인 후 오류 신고 및 해설 작성 하시면 포인트가 제공됩니다.[포인트 모으기 및 사용법] | 2. 분말도가 높은 시멘트를 사용한다. [포인트 모으기 및 사용법] | 정답률 : 62%
산업기사 | 건설재료시험산업기사 | 2002년09월08일 | 1과목 : 콘크리트공학 | 12. | 콘크리트의 시방배합을 현장배합으로 수정할 경우에 반드시 해야 할 실험은? |  | 1. 비중, 입도 2. 표면수율, 입도 3. 안정성, 마모율 4. 표면수율, 유기불순물 해설이 아직 작성되지 않았습니다.해설을 알고 계시다면 오른쪽 해설추가 기능을 이용하여 해설을 작성하여 다른분들과 함께 해설을 나누었으면 합니다.로그인 후 오류 신고 및 해설 작성 하시면 포인트가 제공됩니다.[포인트 모으기 및 사용법] | 2. 표면수율, 입도 [포인트 모으기 및 사용법] | 정답률 : 60%
산업기사 | 건설재료시험산업기사 | 2002년09월08일 | 1과목 : 콘크리트공학 | 13. | 콘크리트의 균열에 영향을 주는 사항 중 가장 큰 것은? |  | 1. 콘크리트의 온도변화 2. 콘크리트의 마모도 3. 콘크리트의 건조수축 4. 콘크리트의 피로도 해설이 아직 작성되지 않았습니다.해설을 알고 계시다면 오른쪽 해설추가 기능을 이용하여 해설을 작성하여 다른분들과 함께 해설을 나누었으면 합니다.로그인 후 오류 신고 및 해설 작성 하시면 포인트가 제공됩니다.[포인트 모으기 및 사용법] | 3. 콘크리트의 건조수축 [포인트 모으기 및 사용법] | 정답률 : 48%
산업기사 | 건설재료시험산업기사 | 2002년09월08일 | 1과목 : 콘크리트공학 | 14. | 다음 중 사용량이 비교적 많아 콘크리트 배합설계에 고려해야 되는 혼화재료는? |  | 1. AE제 2. 지연제 3. 플라이애시 4. 감수제 해설이 아직 작성되지 않았습니다.해설을 알고 계시다면 오른쪽 해설추가 기능을 이용하여 해설을 작성하여 다른분들과 함께 해설을 나누었으면 합니다.로그인 후 오류 신고 및 해설 작성 하시면 포인트가 제공됩니다.[포인트 모으기 및 사용법] | 3. 플라이애시 [포인트 모으기 및 사용법] | 정답률 : 82%
산업기사 | 건설재료시험산업기사 | 2002년09월08일 | 1과목 : 콘크리트공학 | 15. | 프리팩트 콘크리트(Prepacked Concrete)의 특성으로 잘못된 것은? |  | 1. 수중공사에 유리하다. 2. 초기강도는 보통콘크리트보다 크나 장기강도는 작다. 3. 동결융해에 대한 저항성이 크다. 4. 수축률은 보통콘크리트의 1/2 이하이다. 해설이 아직 작성되지 않았습니다.해설을 알고 계시다면 오른쪽 해설추가 기능을 이용하여 해설을 작성하여 다른분들과 함께 해설을 나누었으면 합니다.로그인 후 오류 신고 및 해설 작성 하시면 포인트가 제공됩니다.[포인트 모으기 및 사용법] | 2. 초기강도는 보통콘크리트보다 크나 장기강도는 작다. [포인트 모으기 및 사용법] | 정답률 : 36%
산업기사 | 건설재료시험산업기사 | 2002년09월08일 | 1과목 : 콘크리트공학 | 16. | 콘크리트의 크리프(creep)에 대한 설명 중 틀린 것은? |  | 1. 크리프는 재령이 작을수록 크게 된다. 2. 장기하중이 제거된 경우 탄성회복에 의한 변형 감소가 발생한다. 3. 크리프는 콘크리트의 탄성적인 성질에 의하여 발생한다. 4. 단위시멘트량이 많을수록 크리프는 크다. 해설이 아직 작성되지 않았습니다.해설을 알고 계시다면 오른쪽 해설추가 기능을 이용하여 해설을 작성하여 다른분들과 함께 해설을 나누었으면 합니다.로그인 후 오류 신고 및 해설 작성 하시면 포인트가 제공됩니다.[포인트 모으기 및 사용법] | 3. 크리프는 콘크리트의 탄성적인 성질에 의하여 발생한다. [포인트 모으기 및 사용법] | 정답률 : 9%
산업기사 | 건설재료시험산업기사 | 2002년09월08일 | 1과목 : 콘크리트공학 | 17. | 콘크리트 1m3를 만드는데 필요한 골재의 절대용적이 0.65m3이며, 잔골재율(S/a)이 40%일 때 단위 굵은골재 중량은 얼마인가? (단, 굵은골재의 비중 2.65) |  | 1. 650 kgf/m3 2. 689 kgf/m3 3. 1,034kgf/m3 4. 1,590 kgf/m3 해설이 아직 작성되지 않았습니다.해설을 알고 계시다면 오른쪽 해설추가 기능을 이용하여 해설을 작성하여 다른분들과 함께 해설을 나누었으면 합니다.로그인 후 오류 신고 및 해설 작성 하시면 포인트가 제공됩니다.[포인트 모으기 및 사용법] | 3. 1,034kgf/m3 [포인트 모으기 및 사용법] | 정답률 : 62%
산업기사 | 건설재료시험산업기사 | 2002년09월08일 | 1과목 : 콘크리트공학 | 18. | 다음 중 콘크리트의 콘시스텐시를 측정하기 위한 시험 방법이 아닌 것은? |  | 1. 슬럼프시험 2. 흐름시험 3. 구관입시험 4. 씻기분석시험 해설이 아직 작성되지 않았습니다.해설을 알고 계시다면 오른쪽 해설추가 기능을 이용하여 해설을 작성하여 다른분들과 함께 해설을 나누었으면 합니다.로그인 후 오류 신고 및 해설 작성 하시면 포인트가 제공됩니다.[포인트 모으기 및 사용법] | 4. 씻기분석시험 [포인트 모으기 및 사용법] | 정답률 : 알수없음
산업기사 | 건설재료시험산업기사 | 2002년09월08일 | 1과목 : 콘크리트공학 | 19. | 다음 열거한 시멘트 중 혼합시멘트에 속하지 않는 것은? |  | 1. 고로슬래그 시멘트 2. 플라이애시 시멘트 3. 포졸란 시멘트 4. 알루미나 시멘트 해설이 아직 작성되지 않았습니다.해설을 알고 계시다면 오른쪽 해설추가 기능을 이용하여 해설을 작성하여 다른분들과 함께 해설을 나누었으면 합니다.로그인 후 오류 신고 및 해설 작성 하시면 포인트가 제공됩니다.[포인트 모으기 및 사용법] | 4. 알루미나 시멘트 [포인트 모으기 및 사용법] | 정답률 : 58%
산업기사 | 건설재료시험산업기사 | 2002년09월08일 | 1과목 : 콘크리트공학 | 20. | 일반 콘크리트용 골재가 갖추어야 할 성질으로 맞지 않는 것은? |  | 1. 물리적으로 안정하고 내구성이 클 것 2. 마모에 대한 저항성이 클 것 3. 입자의 크기가 일정할 것 4. 화학적으로 안정할 것 해설이 아직 작성되지 않았습니다.해설을 알고 계시다면 오른쪽 해설추가 기능을 이용하여 해설을 작성하여 다른분들과 함께 해설을 나누었으면 합니다.로그인 후 오류 신고 및 해설 작성 하시면 포인트가 제공됩니다.[포인트 모으기 및 사용법] | 3. 입자의 크기가 일정할 것 [포인트 모으기 및 사용법] | 정답률 : 50%
산업기사 | 건설재료시험산업기사 | 2002년09월08일 | 2과목 : 건설재료 및 시험 | 21. | 아스팔트 혼합재에 투입되는 필러(filler)란 No.200체를 70%이상 통과하는 돌가루로써 이를 혼합하는 목적은? |  | 1. 내구성을 향상시키려고 2. 감온성을 크게 하려고 3. 점도를 높이려고 4. 신도를 낮추려고 해설이 아직 작성되지 않았습니다.해설을 알고 계시다면 오른쪽 해설추가 기능을 이용하여 해설을 작성하여 다른분들과 함께 해설을 나누었으면 합니다.로그인 후 오류 신고 및 해설 작성 하시면 포인트가 제공됩니다.[포인트 모으기 및 사용법] | 3. 점도를 높이려고 [포인트 모으기 및 사용법] | 정답률 : 24%
산업기사 | 건설재료시험산업기사 | 2002년09월08일 | 2과목 : 건설재료 및 시험 | 22. | 르 샤텔리(Le Chatelier)비중병의 0.5cc 눈금까지 광유를 주입하고 시료로 시멘트 64g을 가하여 비중병의 눈금이 21.5cc로 증가되었을때 이 시멘트의 비중은 얼마인가? |  | 1. 2.96 2. 3.05 3. 3.12 4. 3.19 해설이 아직 작성되지 않았습니다.해설을 알고 계시다면 오른쪽 해설추가 기능을 이용하여 해설을 작성하여 다른분들과 함께 해설을 나누었으면 합니다.로그인 후 오류 신고 및 해설 작성 하시면 포인트가 제공됩니다.[포인트 모으기 및 사용법] | 2. 3.05 [포인트 모으기 및 사용법] | 정답률 : 64%
산업기사 | 건설재료시험산업기사 | 2002년09월08일 | 2과목 : 건설재료 및 시험 | 23. | 다음중에서 폭발력이 가장 강하고 수중에서도 폭발 할 수 있는 다이너마이트(dynamite)는 어느 것인가? |  | 1. 교질 다이너마이트 2. 분상 다이너마이트 3. 규조토 다이너마이트 4. 스트레이트(straight)다이너마이트 해설이 아직 작성되지 않았습니다.해설을 알고 계시다면 오른쪽 해설추가 기능을 이용하여 해설을 작성하여 다른분들과 함께 해설을 나누었으면 합니다.로그인 후 오류 신고 및 해설 작성 하시면 포인트가 제공됩니다.[포인트 모으기 및 사용법] | 1. 교질 다이너마이트 [포인트 모으기 및 사용법] | 정답률 : 84%
산업기사 | 건설재료시험산업기사 | 2002년09월08일 | 2과목 : 건설재료 및 시험 | 24. | 다음 석재 중에서 내구년한이 가장 긴 것은? |  | 1. 화강암 2. 대리석 3. 석회석 4. 백운암 해설이 아직 작성되지 않았습니다.해설을 알고 계시다면 오른쪽 해설추가 기능을 이용하여 해설을 작성하여 다른분들과 함께 해설을 나누었으면 합니다.로그인 후 오류 신고 및 해설 작성 하시면 포인트가 제공됩니다.[포인트 모으기 및 사용법] | 1. 화강암 [포인트 모으기 및 사용법] | 정답률 : 65%
산업기사 | 건설재료시험산업기사 | 2002년09월08일 | 2과목 : 건설재료 및 시험 | 25. | 골재의 체가름 시험결과 각체의 누적잔유량(%)이 다음의 표와같을 때 조립율은 얼마인가? | R0lGODlh4QAGAXcAACH5BAAAAAAALAAAAADhAAYBgAAAAP///wj+AAMIHEiwoMGDCBMqXMiwocOHECNKnEixosWLGDNq3MixY0QAIEOKHEmypMmTKFOqXMmypcuXMGPKTEkQgMebDm3i3MmzJ0KdAoH69Cl0qNGjGYUWRepxKdOnUBcqjXrTKdWrVKdi3Wh1q1ejWhuGDBog7M+SA0mSfdg16Mi1bnXaVDoW7sG2asumVVs0b9y6fffezVmT4tzCH3/aZdjWoNyEh+0+hsy44FKzlxWXBQl3st7FmkGfHRv5r0ipmhtbhuj5bWmteCtv5rw6LeLbecNONkvZNlvbqlEP/ky4+GzfeoHCVmjSMu/XtDOLVu4ctGrewpOzRjs8OPLsxDv+hz8t+jfxwJ/7vv2+t3Tt973LKybdnnto3Kyl0mY/l3Nj78OthVl4+rnGXnnX3SYWcPcxFyCABBrGoIOj2QfegYlZ5xZ89wEYmXsKxqcghNdZ+GGEHIpYH3nxoVTTeovtFmKAKM5Hlm4Szkhhhjf2aBqLF4qYIH+O4ScghkUimaR22L3Y3GZLLigRdT3+Zxx4Q8YYpVX71QgfhIXR5VeOV5o3mJVSyvZjl+M5BqOScI74VVJz1olUk3aameeeVenIp5p/BkpnnIKmWOih+RGKqJeLNkojmIFC6miheE7KqKWTijnTppx26umnoIa6qZ+WSoopn5VmeuqqcrKqqKv+kZKqKqynpuqoqbR6ZWtO5L3JE666snmrrBN5dhSwWFFZKrFTyrcTslcpO6uzzVLbJ6bSDvuqcSz6tyG01v6ZbaO7JnpelUwOumy4qDKrJ2KHxXtpmeRum2e59B4pL4hkTgtuVPimeW668mL0L1TjLhowoMehW/BFByMsbL32Chpxrne6i+jFGIOl8aEcd0zUx5SKrC27IJtMMcolq7wxyRa7/PKKotZs88045wwqzLHK3DLLMfscNNA9Cy0uz0cbnTTRSyt9L9JCToxTyMdKPTPTZyFHdZQnbz1yxcwp6zXUuoI958IOiu0xtmZ/hTZlakMpF7/9dl0r2fBq7bD+dgbfjXXZbdcW9758Q+z3vE2Dux6VhNNd7bqItxv4g741HnmQCk+eLN5b7me54qvWxbbmdY7tdEVvN3362ZyXvvrTpLP+uuuxuz077X/Dfjvgudtp+u5X6iz88MQXL3zrsgO/ee28K58V8rY7Hy30zUv/VOqSW48w9KI3PNTvz1qdcuyMM4/51eBf27t4A38NefpNUX/k+vmif/jlaTL+oeOP+3v/wTgiWOEsAr+OJOxq+NsR+z6nLv+Njn7SSY8AQffAAnIEeykqn+X6VsH/JaVbnptgAzMlvp8lsGjaYwoGdZfCjJlveS10If2iF8NjyQ+GNfzeDaeXw7XNsHr+PXzWDp8XRPfNxnhITKISl/ikH27Fgi1coe+KaEQoTo2KPZEi7rCovhOqqHtZDF0Jh+bFuwTQiHZ7YBkf9UIVrcyKDQSgkdCoxpOtcUuV298dh6jC0FEvgAzk4P0gt8dWSXCDhhskIeWoNxFSkJAe1AggRSjIafmReeqhDiIJWCsg2RGO8ePiFdtIRFGG0ok4NCVX+Lg9VRqQlddz5StJCTBZXhCWfbSlJHEpQ10mck1MDKYwhxkqXtrQl5UE5SyRyUlatpKZqDOmD6FZLGnqkJr9upiv6EiuMaJQm6V04CKXGUtXKbOZqITjOUe4skI6x3N6BGcn1xnNF2pQgKv+NGckrxXIXepTjVt7zCYrqcjM2bNylPTn+/bJlRAO9Jel8mbickXP3WkxedjkkTtpmFFzbRSIHQVURQkaUpFStKQeHSlEUYolYrr0pTCFiTW5yVI20kqlr7soR2sqpJPyFEs+/WlPITaxbZ4yojhN6S8jeM2FAnSpXAtjB5+qUGfSKI3jZOcRBTO3QiaVLRLNnju5hNCHahSrloRWcASKz3o6NatuFU4/6/ZGhlazRXvjX/3G99Fy9m5xTmIQ4dCJ1Euisq8eFSoeb6rYocLqq07TKUgb2ybGUnaxj70sZv+p2e9Atn+d1VRMR0ta0s5Uqp2VTFBTK9knptazqw3+LfK6AsZRdlM5nuSrV8l62KgOzVhp1Wr7hFhXxOYSggzrorY+a1KSvsdbcnMuX3Or20ey0ayJReABvylcAs31ru00FBmtO6PvgtaEvh2vcDOD3Xehd7jajeOK8rpH5rpJdLWt7lF7KVurHpe1p/3Va1Vr2de2NpWaPTAPDRxg4jLYv/xNsJNKS+EKC7PBtgUwhI/54N7WcsAKDmd/PfxMDa8vv94T8CLDukVkjWu7+bxV3Nrp4gPBz75mbCSNoSreDL9sxgb9q43xG0/pxgrI8UVnBNk62LiOD8n6VfKSmJwuwj5Zx0Gur43L2la6WqxXGyZnjTWkry6DF6s4/pL+wULYHsFW2clZRrF6yRnhy4b4wx02roglHOammljPeP5zmgU2YkCXuNAWTrSikYhh5fKZxH4VdGwfbehII3rSdm4diuV8y9vCc9CGJNOSaXplSGd4zIwyHagF1+cYa9lZqp5qpU/N43dy9VtGHi+LMYrq2DhypUGGsVh7TSHznjXJs+4isXtj7OxGOdlHXbaRmu3eZ6+6sgRkc1zc/DAvo5fTE6UzhyVdYHJnFsSN3i+lr+3GTLcatebmrKAXTe962yzd4na3qetM2Tsfet2Y7je+O51nXMlZtD4GWZfAPWxR5xjCqy7fvqPtcJuqONjs2zF4ebvviG/5kxXvXHRqiuztpaEH5BvvELfffGxKdY/d2OYRx1dD7fNN165mmnmYEtrymcGcwI+buSZ57uyiARflxYoO1wBD9Gp/GbcMZ+G/zvnzcle9x4r1t6UBXu5Ld53r5y54wBur9f8i2t5oT/tMBsz2tmMkIAA7 | 1. 2.70 2. 2.48 3. 5.40 4. 4.96 해설이 아직 작성되지 않았습니다.해설을 알고 계시다면 오른쪽 해설추가 기능을 이용하여 해설을 작성하여 다른분들과 함께 해설을 나누었으면 합니다.로그인 후 오류 신고 및 해설 작성 하시면 포인트가 제공됩니다.[포인트 모으기 및 사용법] | 3. 5.40 [포인트 모으기 및 사용법] | 정답률 : 30%
산업기사 | 건설재료시험산업기사 | 2002년09월08일 | 2과목 : 건설재료 및 시험 | 26. | 건설공사 품질시험기준 중 수공구조물공사에서 호안용 블럭의 압축강도 시험은 몇매마다 현품으로 시험해야 하는가? |  | 1. 3000매 2. 4000매 3. 5000매 4. 6000매 해설이 아직 작성되지 않았습니다.해설을 알고 계시다면 오른쪽 해설추가 기능을 이용하여 해설을 작성하여 다른분들과 함께 해설을 나누었으면 합니다.로그인 후 오류 신고 및 해설 작성 하시면 포인트가 제공됩니다.[포인트 모으기 및 사용법] | 3. 5000매 [포인트 모으기 및 사용법] | 정답률 : 36%
산업기사 | 건설재료시험산업기사 | 2002년09월08일 | 2과목 : 건설재료 및 시험 | 27. | 아스팔트의 침입도 시험시 사용해야 할 표준침의 중량과 침입 시간으로 적합한 것은? |  | 1. 90gf, 5초 2. 90gf, 10초 3. 100gf, 10초 4. 100gf, 5초 해설이 아직 작성되지 않았습니다.해설을 알고 계시다면 오른쪽 해설추가 기능을 이용하여 해설을 작성하여 다른분들과 함께 해설을 나누었으면 합니다.로그인 후 오류 신고 및 해설 작성 하시면 포인트가 제공됩니다.[포인트 모으기 및 사용법] | 4. 100gf, 5초 [포인트 모으기 및 사용법] | 정답률 : 62%
산업기사 | 건설재료시험산업기사 | 2002년09월08일 | 2과목 : 건설재료 및 시험 | 28. | 건설공사 품질시험기준중 동상방지층 및 보조기층의 현장 밀도시험은 2차선 기준으로 몇 m 마다 시행하여야 하는가? |  | 1. 50m 2. 100m 3. 200m 4. 300m 해설이 아직 작성되지 않았습니다.해설을 알고 계시다면 오른쪽 해설추가 기능을 이용하여 해설을 작성하여 다른분들과 함께 해설을 나누었으면 합니다.로그인 후 오류 신고 및 해설 작성 하시면 포인트가 제공됩니다.[포인트 모으기 및 사용법] | 3. 200m [포인트 모으기 및 사용법] | 정답률 : 18%
산업기사 | 건설재료시험산업기사 | 2002년09월08일 | 2과목 : 건설재료 및 시험 | 29. | 고무화 아스팔트는 스트레이트 아스팔트에 비해서 다음과 같은 이점이 있다. 해당되지 않는 것은? |  | 1. 감온성이 작다. 2. 응집력과 부착력이 크다. 3. 탄성 및 충격저항이 크다. 4. 내후성 및 마찰계수가 작다. 해설이 아직 작성되지 않았습니다.해설을 알고 계시다면 오른쪽 해설추가 기능을 이용하여 해설을 작성하여 다른분들과 함께 해설을 나누었으면 합니다.로그인 후 오류 신고 및 해설 작성 하시면 포인트가 제공됩니다.[포인트 모으기 및 사용법] | 4. 내후성 및 마찰계수가 작다. [포인트 모으기 및 사용법] | 정답률 : 40%
산업기사 | 건설재료시험산업기사 | 2002년09월08일 | 2과목 : 건설재료 및 시험 | 30. | 합성고분자화합물(플라스틱)의 일반적인 성질로 잘못된 것은? |  | 1. 평균비중이 강보다 작아 구조물의 경량화를 이룰 수 있다. 2. 강에 비해 탄성계수가 작고 휘기 쉬운 재료이다. 3. 크리프에서는 변형과 동시에 장기간 재하시 강도가 문제가 된다. 4. 강에 비해 체적변화 및 선팽창계수가 작다. 해설이 아직 작성되지 않았습니다.해설을 알고 계시다면 오른쪽 해설추가 기능을 이용하여 해설을 작성하여 다른분들과 함께 해설을 나누었으면 합니다.로그인 후 오류 신고 및 해설 작성 하시면 포인트가 제공됩니다.[포인트 모으기 및 사용법] | 4. 강에 비해 체적변화 및 선팽창계수가 작다. [포인트 모으기 및 사용법] | 정답률 : 44%
산업기사 | 건설재료시험산업기사 | 2002년09월08일 | 2과목 : 건설재료 및 시험 | 31. | 긴급 또는 한중 콘크리트 공사에 쓰면 가장 유효한 시멘트는? |  | 1. 고로 시멘트 2. 알루미나 시멘트 3. 보통 포틀랜드 시멘트 4. 실리카 시멘트 해설이 아직 작성되지 않았습니다.해설을 알고 계시다면 오른쪽 해설추가 기능을 이용하여 해설을 작성하여 다른분들과 함께 해설을 나누었으면 합니다.로그인 후 오류 신고 및 해설 작성 하시면 포인트가 제공됩니다.[포인트 모으기 및 사용법] | 2. 알루미나 시멘트 [포인트 모으기 및 사용법] | 정답률 : 42%
산업기사 | 건설재료시험산업기사 | 2002년09월08일 | 2과목 : 건설재료 및 시험 | 32. | 목재의 조직중에서 강도가 가장 큰 부분은 어느 것인가? |  | 1. 수심 2. 심재 3. 변재 4. 수피 해설이 아직 작성되지 않았습니다.해설을 알고 계시다면 오른쪽 해설추가 기능을 이용하여 해설을 작성하여 다른분들과 함께 해설을 나누었으면 합니다.로그인 후 오류 신고 및 해설 작성 하시면 포인트가 제공됩니다.[포인트 모으기 및 사용법] | 2. 심재 [포인트 모으기 및 사용법] | 정답률 : 72%
산업기사 | 건설재료시험산업기사 | 2002년09월08일 | 2과목 : 건설재료 및 시험 | 33. | 다음 중 골재가 갖추어야 할 성질 중 적당하지 아니한 것은? |  | 1. 먼지, 흙과 같은 유해물질은 함유하고 있어도 된다. 2. 모양이 입방체 또는 구형에 가까워야 한다. 3. 필요한 중량을 가져야 한다. 4. 물리, 화학적으로 안정하고 내구성이 커야 한다. 해설이 아직 작성되지 않았습니다.해설을 알고 계시다면 오른쪽 해설추가 기능을 이용하여 해설을 작성하여 다른분들과 함께 해설을 나누었으면 합니다.로그인 후 오류 신고 및 해설 작성 하시면 포인트가 제공됩니다.[포인트 모으기 및 사용법] | 1. 먼지, 흙과 같은 유해물질은 함유하고 있어도 된다. [포인트 모으기 및 사용법] | 정답률 : 19%
산업기사 | 건설재료시험산업기사 | 2002년09월08일 | 2과목 : 건설재료 및 시험 | 34. | 고로슬래그 시멘트의 설명으로 맞지 않는 것은? |  | 1. 수화열이 적다. 2. 비중이 3.0정도로 일반 시멘트보다 작다. 3. 응결시간이 늦고, 초기강도가 크다. 4. 일반적으로 내화학성이 좋고 해수, 공장폐수환경에 적합하다. 해설이 아직 작성되지 않았습니다.해설을 알고 계시다면 오른쪽 해설추가 기능을 이용하여 해설을 작성하여 다른분들과 함께 해설을 나누었으면 합니다.로그인 후 오류 신고 및 해설 작성 하시면 포인트가 제공됩니다.[포인트 모으기 및 사용법] | 3. 응결시간이 늦고, 초기강도가 크다. [포인트 모으기 및 사용법] | 정답률 : 40%
산업기사 | 건설재료시험산업기사 | 2002년09월08일 | 2과목 : 건설재료 및 시험 | 35. | 다음 중 어느 골재를 경량골재라 할 수 있는가? |  | 1. 비중이 2.80이상인 골재 2. 비중이 2.65~2.80인 골재 3. 비중이 2.50~2.65인 골재 4. 비중이 2.50이하인 골재 해설이 아직 작성되지 않았습니다.해설을 알고 계시다면 오른쪽 해설추가 기능을 이용하여 해설을 작성하여 다른분들과 함께 해설을 나누었으면 합니다.로그인 후 오류 신고 및 해설 작성 하시면 포인트가 제공됩니다.[포인트 모으기 및 사용법] | 4. 비중이 2.50이하인 골재 [포인트 모으기 및 사용법] | 정답률 : 알수없음
산업기사 | 건설재료시험산업기사 | 2002년09월08일 | 2과목 : 건설재료 및 시험 | 36. | 5% 이상의 감수율을 기대할 수 있는 혼화제(재료)는? |  | 1. AE제 2. 염화칼슘 3. 규산소다 4. 플라이애쉬 해설이 아직 작성되지 않았습니다.해설을 알고 계시다면 오른쪽 해설추가 기능을 이용하여 해설을 작성하여 다른분들과 함께 해설을 나누었으면 합니다.로그인 후 오류 신고 및 해설 작성 하시면 포인트가 제공됩니다.[포인트 모으기 및 사용법] | 1. AE제 [포인트 모으기 및 사용법] | 정답률 : 73%
산업기사 | 건설재료시험산업기사 | 2002년09월08일 | 2과목 : 건설재료 및 시험 | 37. | 플라이 애쉬의 물리적 성질을 시험하기 위한 시료의 양은 일반적인 경우 최소 얼마 이상을 채취하여야 하나? |  | 1. 2 kg 2. 5 kg 3. 10 kg 4. 15 kg 해설이 아직 작성되지 않았습니다.해설을 알고 계시다면 오른쪽 해설추가 기능을 이용하여 해설을 작성하여 다른분들과 함께 해설을 나누었으면 합니다.로그인 후 오류 신고 및 해설 작성 하시면 포인트가 제공됩니다.[포인트 모으기 및 사용법] | 1. 2 kg [포인트 모으기 및 사용법] | 정답률 : 알수없음
산업기사 | 건설재료시험산업기사 | 2002년09월08일 | 2과목 : 건설재료 및 시험 | 38. | 포오틀랜드 시멘트(Portland Cement)제조시 석고를 넣는 이유로 옳은 것은? |  | 1. 강도를 높이기 위해서 2. 속결을 막기 위해서 3. 클링커를 쉽게 만들기 위해서 4. 분말도를 높게 하기 위해서 해설이 아직 작성되지 않았습니다.해설을 알고 계시다면 오른쪽 해설추가 기능을 이용하여 해설을 작성하여 다른분들과 함께 해설을 나누었으면 합니다.로그인 후 오류 신고 및 해설 작성 하시면 포인트가 제공됩니다.[포인트 모으기 및 사용법] | 2. 속결을 막기 위해서 [포인트 모으기 및 사용법] | 정답률 : 25%
산업기사 | 건설재료시험산업기사 | 2002년09월08일 | 2과목 : 건설재료 및 시험 | 39. | 강에서 탄소의 함유량이 증가될 때 변화되는 강의 성질에 대한 설명으로 틀린 것은? |  | 1. 비중과 선팽창 계수가 작아진다. 2. 인장강도와 경도가 증가된다. 3. 전기에 대한 저항성이 커진다. 4. 항복점은 작아진다. 해설이 아직 작성되지 않았습니다.해설을 알고 계시다면 오른쪽 해설추가 기능을 이용하여 해설을 작성하여 다른분들과 함께 해설을 나누었으면 합니다.로그인 후 오류 신고 및 해설 작성 하시면 포인트가 제공됩니다.[포인트 모으기 및 사용법] | 4. 항복점은 작아진다. [포인트 모으기 및 사용법] | 정답률 : 50%
산업기사 | 건설재료시험산업기사 | 2002년09월08일 | 2과목 : 건설재료 및 시험 | 40. | 다음 콘크리트용 골재에 대한 설명 중 틀린 것은? |  | 1. 하천골재는 단단하고 내구적이며 입형이 양호한 것이 많다. 2. 육상골재는 미립분의 함유량이 많고 유기불순물이 혼입되는 경우가 많다. 3. 바다골재 중의 염분은 콘크리트의 경화를 지연시키며 초기강도 증진을 저해한다. 4. 부순골재를 사용하면 강자갈을 사용할 때보다 단위수량 및 잔골재율을 증가시킬 필요가 있다. 해설이 아직 작성되지 않았습니다.해설을 알고 계시다면 오른쪽 해설추가 기능을 이용하여 해설을 작성하여 다른분들과 함께 해설을 나누었으면 합니다.로그인 후 오류 신고 및 해설 작성 하시면 포인트가 제공됩니다.[포인트 모으기 및 사용법] | 3. 바다골재 중의 염분은 콘크리트의 경화를 지연시키며 초기강도 증진을 저해한다. [포인트 모으기 및 사용법] | 정답률 : 62%
산업기사 | 건설재료시험산업기사 | 2002년09월08일 | 3과목 : 건설시공학 | 41. | 다음과 같은 공정표에서 주공정이 옳게 표기된 것은? | R0lGODlh2ACXAHcAACH5BAAAAAAALAAAAADYAJcAggAAAEBAQICAgMDAwP///wAAAAAAAAAAAAj+AAkIHEiwoMGDCBMqXMiwocOHECNKnEixosWLGDNq3Mixo8ePIEOKHEmypMmTKFOqXMmypUuTAmK+nEmzpkSZAGzq3MlT4ACBMlMGGNqzqFEAOVXmFPDTqNOOAiwGVfq06kUBSLNObciUwNaHMbMGaOpwwFiraCMOQNqVwFoAUcsGABBg4tyuZuk+TJq2L1e+A7ECDok1buDBCQUj9st4IFyEekdGLkiUa0yyjTNjHbjW8GaonvkOMNw5s2mJjwXmBJx6I1vVhpESlH26tuWBddsSYBtzaMzfwHsHCE5cLFayc2fDJc68eXO3o5kCx2wbZtzHU5c73+7cOODPAu/+cg8+nHn53nC1aq2OsnVUw7vhZ8wK+7Dy9vLZizwOmy/4jVNV5hVr+YnUmn4jmVUXUE1htSBhADQ1Gm4PmnQggvtdKFiBHdFW0IUkgYghSLx5JRh1IK11lk8ensThiB5FZxxKAsyV1WQorQijhTs6JGKPH/0IpGMoDunRYkY6lqRkS0LWZEhILhnlkxdFSCVBw13ZoZaBvcglakVK+aVrY2Y5JkZCGvnVmRNNaaSVbFrk5pAVxtnmmHPaqVCePfKp50F+wljnn3vh6SWhTn4ZKKKqGcooRItiGCmik+oH56MNVWqbYoNiCiiXih3q6W4UrdXSXJ0+9Faao5Lapqb+GOV2kY03wZUqlZOG9RKsA4pqkK9NTrqaRaOVF2ZCZh3rEKrKHmRjs2KqtSFFqKKnI0O8KrZeWY2yqWmlhX3Ip2IU0QfUa5DGyatEKv56qULRAUsZjl4ll2lv6pIEH3hT/fdRaT5heStB0dm5LrappUbugB6Fy7BqHvrb6m7njWdxUL9pxR8BC/IV8U/yQUuQYGO1VpeZpk488sUso2rjjeYG9qC2MNds8801w7cWWTj37PPPA+u5HmtEd6jevgQ69NV7CMfsKV1NwalbfRw5+JOZHJuoZHsqj5zUjefG6DVuG9t70sFXisjqfP7F5fDZXWP5bl4loVpQjdeWhPb+lTRDDRNvNfqd0t5a3igvgDCzRHjhi/vVOJVmFx73QRI/+fiTlQc7uUEtpr25uHh+LnfoolPN5eXBom6V6kliLXnpD58O+26sP1X7kJ3jOnvulu9++1GzZx5t6a57DrvwSf7e5+EjKr8j8kCGNfXkzOtHM/HO62R46Ws7W2NLVsvJ+0IFe5urVy0tVb3X1S8VZ+SqZn3VRBKuz1n3BYFsP4Ljk/9uRIHTisgIljew3KiAC4He3Ta0P570b0/i89gD7xaYiZBrW2DZi83Ygz8CrukvdQpcWeAyIbUcKC/AOpmv7HaYAdqOfr9hl4gAxpAYmrBAcxGZg/6CIhqaZoL+GOHXvkLTsLFBzG0d/AuSFFgVIFbpNQfCWso4gq7WDMaJC/HbxsKSlCma5mU/C6MYyYI35YiFLrYazlCQcpfylIc3YGwRYujCsuaIBX5WnFjOlAQfmHFxaCYSY+IcI0dBCtKI3RpVVn6iMFvx7EhQpI6ZsJgYrUSuTtnLTAm15pZ6Nahx2XGbrtxCrzYt6G2A8aLK/BWbBv6FkEh05d3cg8i4oWt0CZpMXN7iQh/BiSw+7Npo6Iie/6WImG5hoUfuIregjapvNNojlKQ5u930smq/uaYFGVjNrSXpLd2cTZOmFU5XJY+N5TTnkFZlTO4tSVuyFBrm4vmnTLrkg7D+syf49NknzPFzR/9UCRNtibl0JjJJ9KznPA0a0JQkVJ7jfGi+muTMzTWURgZVp5EqOrmLnoSjBB1nRj3KI4ayK4f31CZIuxYpnKSPkt4sZ0vDo02NnOwmI6UfTA1SrPKcFDU5pcj++sY8YQUVImdZqdewpkyGKDWm4YxUZ2oaTFLmyUH4TAhJLaWvWrLPQEeF0ooulR4WqW6rHKxYHVlWM5n1UTtrZUp0BtDDJE6sb4bMa8wwSDu9GjKjemOL2fTinyhNB310dcvFABuitsDpMR57KmONkp1GSnSyLdmZTxzbTsw2hpmHQatnr7LB0SKIOKZNrWpXy9rWuva1sI0HrWxnO7uAAAA7 | 1. 0-1-3-5-7 2. 0-2-3-5-7 3. 0-2-4-5-7 4. 0-2-4-6-7 해설이 아직 작성되지 않았습니다.해설을 알고 계시다면 오른쪽 해설추가 기능을 이용하여 해설을 작성하여 다른분들과 함께 해설을 나누었으면 합니다.로그인 후 오류 신고 및 해설 작성 하시면 포인트가 제공됩니다.[포인트 모으기 및 사용법] | 2. 0-2-3-5-7 [포인트 모으기 및 사용법] | 정답률 : 53%
산업기사 | 건설재료시험산업기사 | 2002년09월08일 | 3과목 : 건설시공학 | 42. | 웰포인트 공법에서 웰포인트의 스크린 상단을 항상 계획 굴착면보다 1.0m 정도 깊게 설치하며 전체스크린을 동일레벨(level)상에 있도록 설계하는 가장 큰 이유는? |  | 1. 차수누수방지 2. 공기혼입방지 3. 기존기초의 보강 4. 공해방지 해설이 아직 작성되지 않았습니다.해설을 알고 계시다면 오른쪽 해설추가 기능을 이용하여 해설을 작성하여 다른분들과 함께 해설을 나누었으면 합니다.로그인 후 오류 신고 및 해설 작성 하시면 포인트가 제공됩니다.[포인트 모으기 및 사용법] | 2. 공기혼입방지 [포인트 모으기 및 사용법] | 정답률 : 32%
산업기사 | 건설재료시험산업기사 | 2002년09월08일 | 3과목 : 건설시공학 | 43. | 인력 작업에서 1일 실작업시간 480분, 운반거리 100m, 왕복평균속도 3000m/hr,싣고부리는 시간 2분인경우 1일 운반회수는? |  | 1. 60회 2. 80회 3. 100회 4. 120회 해설이 아직 작성되지 않았습니다.해설을 알고 계시다면 오른쪽 해설추가 기능을 이용하여 해설을 작성하여 다른분들과 함께 해설을 나누었으면 합니다.로그인 후 오류 신고 및 해설 작성 하시면 포인트가 제공됩니다.[포인트 모으기 및 사용법] | 2. 80회 [포인트 모으기 및 사용법] | 정답률 : 56%
산업기사 | 건설재료시험산업기사 | 2002년09월08일 | 3과목 : 건설시공학 | 44. | 터널굴착에서 록볼트는 강아치 동바리나 지주식 동바리에 비해 다음과 같은 특징을 갖고 있다. 이중 적당치 않은 것은? |  | 1. 원지반 그 자체가 가진 강도를 이용해서 원지반을 지지한다. 2. 터널내의 공간을 넓게 취한다. 3. 사용재료가 비교적 많다. 4. 터널 단면형상의 변화에 대해서 적응성이 크다. 해설이 아직 작성되지 않았습니다.해설을 알고 계시다면 오른쪽 해설추가 기능을 이용하여 해설을 작성하여 다른분들과 함께 해설을 나누었으면 합니다.로그인 후 오류 신고 및 해설 작성 하시면 포인트가 제공됩니다.[포인트 모으기 및 사용법] | 3. 사용재료가 비교적 많다. [포인트 모으기 및 사용법] | 정답률 : 39%
산업기사 | 건설재료시험산업기사 | 2002년09월08일 | 3과목 : 건설시공학 | 45. | 암반의 분류에서 평점합계에 의한 R.M.R분류법의 매개변수에 포함되지 않는 것은? |  | 1. 현장의 응력상태 2. 암질지수(R.Q.D) 3. 불연속면의 상태 4. 암석의 일축압축 강도 해설이 아직 작성되지 않았습니다.해설을 알고 계시다면 오른쪽 해설추가 기능을 이용하여 해설을 작성하여 다른분들과 함께 해설을 나누었으면 합니다.로그인 후 오류 신고 및 해설 작성 하시면 포인트가 제공됩니다.[포인트 모으기 및 사용법] | 1. 현장의 응력상태 [포인트 모으기 및 사용법] | 정답률 : 16%
산업기사 | 건설재료시험산업기사 | 2002년09월08일 | 3과목 : 건설시공학 | 46. | 다음과 같은 조건일 경우 암거간의 간격은 얼마인가? | R0lGODlhMQGBAHcAACH5BAAAAAAALAAAAAAxAYEAhAAAAAAAOgAAZgA6kDo6kDpmtjqQ22YAAGZmtmaQ25BmkJDb/7ZmALb//9v///+2Zv+2kP/bkP//tv//2////wAAAAAAAAAAAAAAAAAAAAAAAAAAAAAAAAAAAAAAAAAAAAj+ACkIHEiwoMGDCBMqXMiwocOHECNKnEixosWLGDNq3Mixo8ePIEOKlAigpMmTKFOqXMmypcuXMGPKnEmzps2bOHPq3FkQwMifQIMKHUoUpE+CR4sqXcq0qdOOSQVGfUq1qtWrS6dOxcq1q9evJHs2TLoVKUqpPUsOJHuWQtSTa9e2LStXLVqpcxMe9bkX4daUd/XavWjS7+C4GOk61crwsOKybxHT7RvYbWDIepFW1mzZL1rKBhXfLXyQLGHEnDvjDSuWK+PGqUOXTg26tWnJqGO3Hu1ZtWzLteNqzds7N2vfl81OjNz19ULnu82CDp688vTSh3Pvzd758efNqpn+Rx8vGjb428CPjx5MGm/5jdAz6za+uT1bx9ovAxYNF7z7x4XVlp1dkHGH3GT9zXYeanwppNaD1Zl2G3oixVecf27t99yG1mFIH4e7eQdce41peCFyEVEYoYfbjciZc9SNZKGCH8qX4VlvqZQfih+p+GJ3p534noP0TciicL7luB1pQ3I04281npgkiMwNl6BhgEUnYoPhsSQdiVByGdqVIYb532RIiqfZX0Q9qSWR5lmnY4dTjmdnfFsCSeN8/EXpkI8qbtkghRLi5qGTdu7ZJ4h0CsYen3DSxiaWXKIJpZ838ggRk2lNalh6gbLnmIE9JhoppWReuhKjN4I5Zpb+NnJo6auuCtVkRbcy5SZYvPZqVa5ZmerrsMQWO9Suxiar7LIWIcvss9BGS5601FZrrbPWZqttc8Ju6+23VGEL7rjk/iRuueimq5GznDo456X/fbfnhcDCW2ur8KlbFbJGxsrqj7PaWG9atM2b0cD6esSvoajWKmanDyMJJ8JvrgdrYgmH222ZUtKIWXoce0ZxxZr6Z1+AA7pXl3QZK7zxjgYTrBzAM8v16XOpxuZjpmaGx2By/Zbc8nIvH+hoW5vKS/TIOmMKr88rFiz00Li+7GmpAVY99Z9SP+Rp0DwTRzWi8yWK4KqtXlzomUiHTOui1Xnds55iXT32wRvb7e/+01MGTG+QcXPNG9AFB8303Ua7226cUjLm97wjW7nco4SzrPLKiAN+aMwdl11359dmrmvRohd1eOlEe4766umey/rroasO++zauk777crajvvuw+rO++9f+Q788FexSyDjcl6seqqPXj2kfaBjh16W5emopOd/iU19XXApubPs+G5eH5Wboy2+07/15XzqfMutYJNqcu48mJStT2f1p8Zor/v4a/numm+DHpDsd7SscS6AEWMYo5bUH8xAJzj1U9WOqveuKo2FdFBrGH7ihKD0KQ1mC5xNruKnn/eQ8E4ghODgmnY/97HweVbboPQqiDOZhY1y3UsfqSToNiIBCnz+KZRhhmTmPdssSDsCvGDFYAjEnykRYjmjSAQdhz4x5ciG2LHZfYpmRSfyDGcNNOIXu3gqBC6ObmW81ffYtkOSeElPESOjYLQYvaDIcXqag+PnytesHyFPjeiTFNpaIjj1SQ1+2PPa/9LGRLrhkY33Gh8awXZASE7wiXxcoQYfZyq18UY8+uNh+wxGQhMy7JF86x+hTmm+iS0Rk1tLYh3B9zGdrc1oFMQR95T3tFKy6mEk4uSiQLnHvb2PVlXEoPhaScuG+fBfsJyc8ngpOGPyiJmjzGQBI3k+4RHvm4tRJjjHGc4mkvOcTfEmOtdZIXGy853tNCc85xkSddLznlr+CyQ+94k3efLzn1J0575GdT2AbsueB3lASQKwAAowoCQDcMC6Thk4g1ILoQeJAAEkKpAHGMAoUduaRY2FUYNIAAEE8ShIoTYhUT2ojSPdl0AZctKUfnQsUbwcSyXmSH3GVCklLYgEDoCSm7pspx+M2+l+ulKfPqSmA1FpqZAKsq4tlalHdapDoNpRo4IRpiu8zte0ilWgBJUgXKWAVCca1sr19HxlbdNMF6JRjqrVqA8VQAOaRVDLjdGLcZWpPx2iUAAw1KEQdUAEEkCBCBQgsLg7a0Mg0NAJKMCukH2dZBmy2MY+NrOz2yxD8rpX0MJOtKY9J2pTO87Vsvabrn3+7fBiK9vf0ba2u7stbm+n292GlnShhNQu7wUg7jRPlF9lkPYMeJ8zlihU01uuLp+7uO1FM19NpJzi2gbIFH0SubHS33VAZqnuohFymmwU/3qDyKZ2c41F+lLOEmi+KYL3b5oab6WGC1eqWk+MBFzvMa/LVqcB86tXamQHAYyiE/LQVfp9KwYpWSdDBbiQ7P0TNwMKxANvM0EUtCGTcGjAF4E1XhgCsbx2NkLtglCPJFOkS50rMOqaspkVRp4l2WpIAPY3lU7ky8mmy2EWWvi4P85gLclHNkwJCMEb3tQb7etjkSZtRcGVMpGV9hoVwtdjH2qvlV1YPhV7F5IEeqP+eXocUigb95CTzKaiitnlRmWZZEuOlAlzahwx75maUztbML8b5Gr2mWP7He6JjUxVCTf6l2Gu5lUlyUEdWzPS/uMpFaPJljAxV7iGziCX7VxMd3l6y3qGijift0gnOzMz/bPxhssr3yiXUc6xVk8l7ThX366zt75mHbCDjbphE1t0xj424pKt7LExu9lDeza0M+ZayWFu2uNarQzHi+1vVRvOSe42SXvNOMPptHuLFvevyB3Ctpo73Ooe3WDPHFL6AjbeYPl2oZOqZHz7St/1bvC9/c2teV854O8eM8GDZXAyf3GM2v3ywstJ1on/tuEW1yy7M47sjXN82R7/uLMnQy7yaJO85NQ+Ocr1ZaWduPzlMI+5zGdO85rb3CUrz7nOd87zgQQEADs= | 1. 60cm 2. 70cm 3. 80cm 4. 90cm 해설이 아직 작성되지 않았습니다.해설을 알고 계시다면 오른쪽 해설추가 기능을 이용하여 해설을 작성하여 다른분들과 함께 해설을 나누었으면 합니다.로그인 후 오류 신고 및 해설 작성 하시면 포인트가 제공됩니다.[포인트 모으기 및 사용법] | 3. 80cm [포인트 모으기 및 사용법] | 정답률 : 15%
산업기사 | 건설재료시험산업기사 | 2002년09월08일 | 3과목 : 건설시공학 | 47. | 다음 중 Pier 기초의 수직공을 굴착하는 방법중 기계굴착에 속하지 않는 것은? |  | 1. Benoto 공법 2. Earth drill 공법 3. Reverse Circulation 공법 4. Gow 공법 해설이 아직 작성되지 않았습니다.해설을 알고 계시다면 오른쪽 해설추가 기능을 이용하여 해설을 작성하여 다른분들과 함께 해설을 나누었으면 합니다.로그인 후 오류 신고 및 해설 작성 하시면 포인트가 제공됩니다.[포인트 모으기 및 사용법] | 4. Gow 공법 [포인트 모으기 및 사용법] | 정답률 : 34%
산업기사 | 건설재료시험산업기사 | 2002년09월08일 | 3과목 : 건설시공학 | 48. | 댐콘크리트에 관한 설명으로 틀린 것은? |  | 1. 물·시멘트비가 적으면 수밀성이 낮고 내구성의 수명이 짧은 콘크리트가 된다. 2. 댐콘크리트는 온도의 급변으로 균열이 생기므로 시멘트 사용량을 줄이는 배합을 한다. 3. 콘크리트의 품질에 영향을 주는 요소는 시멘트의 품질 변동, 골재의 표면수량 변동, 입도의 변동, 계량 오차등이다. 4. 한번에 타설할 두께를 대략 1.5∼2m를 표준으로 한다. 해설이 아직 작성되지 않았습니다.해설을 알고 계시다면 오른쪽 해설추가 기능을 이용하여 해설을 작성하여 다른분들과 함께 해설을 나누었으면 합니다.로그인 후 오류 신고 및 해설 작성 하시면 포인트가 제공됩니다.[포인트 모으기 및 사용법] | 1. 물·시멘트비가 적으면 수밀성이 낮고 내구성의 수명이 짧은 콘크리트가 된다. [포인트 모으기 및 사용법] | 정답률 : 34%
산업기사 | 건설재료시험산업기사 | 2002년09월08일 | 3과목 : 건설시공학 | 49. | 준설한 토사를 매립에 이용하는 경우 가장 적당한 준설선은? |  | 1. 그랩선(grab dredger) 2. 펌프선(pump dredger) 3. 버킷선(bucket dredger) 4. 디퍼선(dipper dredger) 해설이 아직 작성되지 않았습니다.해설을 알고 계시다면 오른쪽 해설추가 기능을 이용하여 해설을 작성하여 다른분들과 함께 해설을 나누었으면 합니다.로그인 후 오류 신고 및 해설 작성 하시면 포인트가 제공됩니다.[포인트 모으기 및 사용법] | 2. 펌프선(pump dredger) [포인트 모으기 및 사용법] | 정답률 : 50%
산업기사 | 건설재료시험산업기사 | 2002년09월08일 | 3과목 : 건설시공학 | 50. | 공정표 작성과 관계 없는 것은? |  | 1. 계절 및 기상상태 2. 재료, 노무자의 공급예상 3. 공사관리의 조직 4. 기계의 선정 해설이 아직 작성되지 않았습니다.해설을 알고 계시다면 오른쪽 해설추가 기능을 이용하여 해설을 작성하여 다른분들과 함께 해설을 나누었으면 합니다.로그인 후 오류 신고 및 해설 작성 하시면 포인트가 제공됩니다.[포인트 모으기 및 사용법] | 3. 공사관리의 조직 [포인트 모으기 및 사용법] | 정답률 : 20%
산업기사 | 건설재료시험산업기사 | 2002년09월08일 | 3과목 : 건설시공학 | 51. | 배토판을 트랙터의 중심축에 직각으로 부착하여 날판의 위쪽을 앞뒤로 기울게 할 수 있으며 가장 많이 사용되는 도저는? |  | 1. 스트레이트도저 2. 앵글도저 3. 틸트도저 4. 레이크도저 해설이 아직 작성되지 않았습니다.해설을 알고 계시다면 오른쪽 해설추가 기능을 이용하여 해설을 작성하여 다른분들과 함께 해설을 나누었으면 합니다.로그인 후 오류 신고 및 해설 작성 하시면 포인트가 제공됩니다.[포인트 모으기 및 사용법] | 1. 스트레이트도저 [포인트 모으기 및 사용법] | 정답률 : 50%
산업기사 | 건설재료시험산업기사 | 2002년09월08일 | 3과목 : 건설시공학 | 52. | 보조기층 표면을 다져서 방수성을 높이고 보조기층과 그위에 포설하는 아스팔트 혼합물과의 융합을 좋게하여 양자가 일체가 되도록 하는 것은? |  | 1. 택코트(tack coat) 2. 실코트(seal coat) 3. 컬러코트(color coat) 4. 프라임코트(prime coat) 해설이 아직 작성되지 않았습니다.해설을 알고 계시다면 오른쪽 해설추가 기능을 이용하여 해설을 작성하여 다른분들과 함께 해설을 나누었으면 합니다.로그인 후 오류 신고 및 해설 작성 하시면 포인트가 제공됩니다.[포인트 모으기 및 사용법] | 4. 프라임코트(prime coat) [포인트 모으기 및 사용법] | 정답률 : 85%
산업기사 | 건설재료시험산업기사 | 2002년09월08일 | 3과목 : 건설시공학 | 53. | 흙의 성토작업에서 다음 그림의 쌓기 방법은? | R0lGODlh5gBgAHcAACH5BAAAAAAALAAAAADmAGAAhAAAAB0dHSsrKzk5OUBAQFVVVXJycoCAgI6OjqqqqsDAwMfHx9XV1ePj4/Dw8PPz8/b29vj4+Pv7+/39/f///wAAAAAAAAAAAAAAAAAAAAAAAAAAAAAAAAAAAAAAAAAAAAj+ACkIHEiwoMGDCBMqXMiwocOHECNKnEixosWLGDNq3Mixo8ePIEOKHEmypMmTKFOqXMmypcuXMGPKnEmzps2bOHPq3Mmzp8+fQIMKHUq0qNGjSFkmSLAgqdOOCAoUQLDUgFQDCKIWMJAgawKpTCkaOFAwAYCzaNOqVRsAANmncAeaXUu3bgGJCgScLQtg4dIDCg4IPqD3bVyjCQwLDDBxQQAEEefeLYig78QBCQ4bNQBAQMEBYjNDdIvQKsXJmoeaNmhZIlWIBUQfTEwRdGqhBDwfRB3xgOyGuhHSnhj8tk+zCXlDNAARs8LhEhkb97mgtcEFyh8yZ4i9gPWDCBT+w57uU4B4gl9PN/R+9jx69+vJ82z7uyzkidl3p31esb78muzdN1t+8THEHgAECsTVf3FVB4BtCFUmgFQUVnjVUhh29R1C3hXHYQFNSeQfgzEdsNdzBRBQ14pnecghaQux6NYBBQxmo1Qk2uSdgAwFcEADFATgHwMBGDDAhskheZ2GAxTQloVO0iWdTF8t9Z93Dw0ApIIISUCBBACEaGCCB4m54QKQVQbhTHoJOWKOsw0k2EEKMEABA0ruBp9wg7lIgXkC+PmSiXA+lNmBAGAowVILLCAAV21RleGkGQYQgFSSYmiVpFRVlhaFXyHA2VlNxhZVAgaMRZVvf001KVj+NGrFVVeuYjVVhRhWeCSDRsq4VgACNKnXkWddWmEApToJJYVWYVqVVplS2gClGLJKLVVYcWXrVsw2y2yF4S1LoaiSukrhWTwad6FsDYjJ0JsNLRBWoxQ0imG9DGSIJgDRUotho3bKy4C8k24pEJBMMfqvvwwzbOKU5H012IyD1XgAATRmbCNhUiGIqK8ghyzyyCSXfBa8hyVg7JEWtoUWplnpVYAAxm4166T9NrnUpfoKbG9YAk1Q3X1mGWzQUnYmnMC01QpJAQJu+rsoA4suYKdABC8VHpou/0qilRQ0oJylBlxdUFMHbAdRBFZTQGZyWzbwIMoMxf22X3oBoPf+3nzrLehtEptonYlmH33xngoJgHGiEvXN990fqghA4QvVKdiB5g1WuOBwOkizW0A/tzfkBUXAN90HMTAqgoktZbShl7YVNaXefswz5QUxkO7XAu2tdkIAPOAo6Z+FzbhrTTlNUYZ3re746KDGhrpANRYqkJXVCbD7QZbRKFEEk4U50XbEDyS248xVdzPYGMVm/fWZIedQ9+ULxMBbeS40WQG4J7n3YIEJ3/QiMrP3UU80+SsI/US0HfFJZDIBcFdCFnCkR0kQbAlUiATlBDHrISBEa4qRQLwXETT1Tj0U0JJCzoegDcLvhBTZl7uaZEC5DIR0eBph/SiAQRTmKTD+e0NZDx3Sv4KYSAHvE9Nk0tMQJvpGRAisDQzRYwCXgag0AxHQhgYQQuoVUSBQe593IDQZ7DgEAvsbIHqiiB/qmS9Kj0nABBIixxuyET0IcSEH3wcsHrnPbQ4xIwWOB5EhumYxT2MP/xpygAHM0W1bOtNDJnMkPcrnPKgh3XAIaSjR7HCE1Nvb3xDCgKst8ZO5G+VtsJIQtZFuAW954kPk9ccdTgBHbgOAjyyyHUH2J4Oa4SK8lBjIgQhAiOc6XS4teTRi2WYqE8xM2jSINVSGUo1P6cxDEIdHgRDAP0B0nMUYx7c5GbFPoyNA+BTCAM8ogEyiYeJEjginyrzLhkf+o1T13FazjuntUgh4JEHcN5fnOY5nN+SSXAQ6nnp9UnWcJI9V+JYs2qnNoAbFX994xlCDGCBEZUzMVihlEAZM5neNGeT18uPL6w2kOhFkkGP+qSuMWkZl65rUQB7wR35JxJUQcUAWFQqRDdqmK938ExWvB6P/qEiTPGzNAA0DzPpksqE8BCUjMQlD6FCAm3nhJlwoqL2f4vOeU0xdvVC6RJSys5tqW0BHCTIBeEmHfQdZENYexKAdieWFEQFAR5uCsiVu708xTZ0046qQwyoUrwZB1kC0KZ8OWSSevxErBQggp+vlRSFL/M3xAsMf0mLkLZBNknxUprz+AFarcUr+60OIJhsHOMldCegfYclEr+vNFYyvbewAmOkU77g1QgrZTugIskHUAPM1CeVhfRwg1Cxmx0qqm60eQwTdxHXxMJx5mxpDmxA/TnZJLoUtIKUbw68OEKl5DK5BJEQevWl2kuktkEoT8s3dyNchT5QlWkk5wjflpampCS9xH/hfDp03IQz47RItmb4/yglIAs4j6u6j14JwJrGpYS02HVyQyXR3IfepTtC+6NHrbdABTamuPN3oNrp9MCGPPOlvEDCsEQvFO9Y0okEmc9+vMtV+reEmav1jYRrLyU79/W+CwJZG++XNx0Fh7dniy50hO5kyRzsyD4NjmBGZ2D/UpYz+uw7QlGNKZK4ntZUusRwU+oSZI/sjyFhk+zQxZ9XLBnkm3dqmwN75WK4eDmVnjhsXv5ZENIzeXTy5+VsAAMk5SRWIA3CnGzdj5FJ6G65xBPc/k3gSvzwsMkEsE1HNsprOBJEcZYmiNSgNIG/QO1Jrgbu8CX4ZxSttYwqr+9Im9k6CE7gv1x7UlIj6hFh8s+KmlhtKx5bQ1xRgdJmCPVtoQw8skyJ2oeU239iIi0LEimOIgHmT1lFE1plTNQG36Wc6Xsym+NZbjZLmFiALJt/PE807+fwf7OA61KCCdXoxk6sC6BpKoKapuPp2xUHKi18Nl55UugbwUt0raxny737+a1jrmUU7WevDGbrzXbMBAMvhHnvS8y7FqkD/WoOUqoy1UR3k6SwF5gCf0LkGQBUAzIq4+5O3Qr/bkL7Ir301rEhgEhAYwSAR0Os1dqolQkKln/DpFiFh1EMCVIcs0esLFqFXM9LBsWuk7EVVONMD6XXQut0jhqm7sNlNkswM/O54nsjODURw7mRGXhnxntgBzxITZtvrd+zN1k/LnBkz/iJTaruGqed1SjaGLPu8yAEgs/jLWyQ4qpTLW0J/EtqwXurRNf1FrtpE8mGZMZZ3iOv1jhC+yz45sV9Ib6OCn71NhDYn5qXbei570/69kL4niMzm2b2NmEjhv0/AM4lfJ51L1caBkfGps08D/t9TBPc+dYgBgqV5Q1XkAJaKfmNTb37hu5z+q07/Siq4kcHXnyF6wXXjZxKCw3v/xxGrERkvgXgHKBNp14AQGIESOIEUWIEWeIEYmIEauIEPERAAOw== | 1. 수평층 쌓기 2. 유용토 쌓기 3. 전방층 쌓기 4. 비계층 쌓기 해설이 아직 작성되지 않았습니다.해설을 알고 계시다면 오른쪽 해설추가 기능을 이용하여 해설을 작성하여 다른분들과 함께 해설을 나누었으면 합니다.로그인 후 오류 신고 및 해설 작성 하시면 포인트가 제공됩니다.[포인트 모으기 및 사용법] | 4. 비계층 쌓기 [포인트 모으기 및 사용법] | 정답률 : 30%
산업기사 | 건설재료시험산업기사 | 2002년09월08일 | 3과목 : 건설시공학 | 54. | 토공(土工)의 균형이라 함은? |  | 1. 무리가 없이 토공작업을 시행함을 말한다. 2. 단구간 내에서 절토 토량과 성토 토량이 같아지는 것을 말한다. 3. 절토나 성토의 비탈이 균형을 이루는 것을 말한다. 4. 절토할 때 체적의 팽창이 없고 또 이것을 성토 했을 때 체적의 감소가 없는 것을 말한다. 해설이 아직 작성되지 않았습니다.해설을 알고 계시다면 오른쪽 해설추가 기능을 이용하여 해설을 작성하여 다른분들과 함께 해설을 나누었으면 합니다.로그인 후 오류 신고 및 해설 작성 하시면 포인트가 제공됩니다.[포인트 모으기 및 사용법] | 2. 단구간 내에서 절토 토량과 성토 토량이 같아지는 것을 말한다. [포인트 모으기 및 사용법] | 정답률 : 알수없음
산업기사 | 건설재료시험산업기사 | 2002년09월08일 | 3과목 : 건설시공학 | 55. | 토질이 좋고 부지에 여유가 있을 때 또는 흙막이가 필요할 때 나무말뚝이나 H형강이 사용되는데 이 경우에 가장 양호한 공법은? |  | 1. 아일랜드공법 2. 개착공법 3. 트랜치컷공법 4. 웰포인트공법 해설이 아직 작성되지 않았습니다.해설을 알고 계시다면 오른쪽 해설추가 기능을 이용하여 해설을 작성하여 다른분들과 함께 해설을 나누었으면 합니다.로그인 후 오류 신고 및 해설 작성 하시면 포인트가 제공됩니다.[포인트 모으기 및 사용법] | 2. 개착공법 [포인트 모으기 및 사용법] | 정답률 : 12%
산업기사 | 건설재료시험산업기사 | 2002년09월08일 | 3과목 : 건설시공학 | 56. | 그림과 같은 단면의 토공을 백호(back hoe)로 할 경우 순 공사비는? (단, back hoe의 시간당 작업량 Q = 50m3/hr, back hoe의 시간당 손료 40,000원/hr,작업효율 E = 0.8) | R0lGODlh/wBtAHcAACH5BAAAAAAALAAAAAD/AG0AhAAAABAQEBYWFh0dHSsrKzk5OUBAQFVVVWtra3JycoCAgI6OjpWVlaqqqsDAwMfHx9LS0tTU1NXV1ePj4+vr6/b29v7+/v///wAAAAAAAAAAAAAAAAAAAAAAAAAAAAAAAAj+AC8IHEiwoMGDCBMqXMiwocOHECNKnEixosWLGDNq3Mixo8ePIEOKHEmypMmTKFOqXMmypcuXMGPKnEmzps2bOHPq3Mmzp8+fQIMKHUq0qNGjSJMqXcq0qdOnUKNKnUq1qtWrWLNq3cq1q9evYMOKHUu2rNmzaNOqXav2QYO3cOO6fTs3rt27ePMuyMu3L9wFCfoGTjC4AeEDCQ4oXsy4sePHkCNLnnxgwIADBQAoLrBZMYDPoEOLBpDzAGjMADibvmx5cWvFr01rTr2YduXLnlUDMFBbtWnVCwakXoAAQIK9luEWGLD3LQACbxcA+AugeQPNbxN8jj69gfTm37n+X4Zb/e145wfgCi/AHe4BA9yb/35bIDPxAXMrD0wt8PpAxRMYN91ODQwgkGL9DTDBBRMYeEGBA0EoUHAAPADYgQck+F91EzKA4X8JRMhcAQId96CDJxKkmAELXmBigw38l6FAAzSQ3oQLwDhQjTvGiOKFCAqkwIwXIKjggQukSGOMJ0Zw5AOaTUDAQAsQCVuLhF0w5IMA4McTiUUSWR+WCziAooRccmZgARIEeQGYYb7ZogEuWsmkki8ydyaKcToQIoP48YjkQPDRuKOgFyDKXIl/JupmA3Qe6GAEYE5QQHA97thfhtJh5kCJVpJo444LRNopT3+6qeADcA4QqZL+KR4QXAIPCDCjkxtG8OCMDFz2353XNQpmAnuqOACYBTww4YAHNmoalSHquKSMjR75JpGjYliArkUySexA7CUI56UDfPuhpA4eoKyLKAo3I606yQouj4EJVMCnu4roIH7G3YpiepTaq+yWBwKb4bYdZgtrnAi/Ceid8iJpGKmKQvzpANxGwCm2VmaIK40ToFloig1H8Nm/ViaZrKFoZvZZnKXdiay93W4q4gULJFnlsw/CeaOLTNb46s/5XhCwQLzd/F+SRg9LLMRQ28vtddwmGnXT4HIWYccDmYjzcv8poKGhOHc5EMFFMp1oiWDTTOxi8TLZAJzelS03tu3SuBz+Ax8DTdCwPt+pMUH1XvCqw1036iK+iBb+4J1FHqii4GrjXHWjg3ddkNoGU0nQArr6OhACA1lIEMQR/vcggZ4ftO7qrSMkAEtVS4XYRkRuhYDibEGEZka5bwVA7b07VCFHwWv1e/EM3Y48WM4zv9DywIeFsfQL8Yl7WNQXRHxa0T8fVvgGZca7Wd1jzxCiBxmgvVleqh9R+k6Srhb5wL8+lptds6+V1wlJn0UEwKyyIMpJydPKZxK4H/1lpAEMCJdA5pKzt3TlAekqoFem87SDFOB8GpFgkTSTmdV0JTFGGwvojCY6pX2kgP6B0rS44r+/XY8rlana+5AHLNJcwIf+RNOKDBGSme9hhWpaqpxHRBhDIEJOKwuAk1eMmELDjQRR/vlhwb5yqYGYTIlU0Q4I7fVEj8DQhz4UYVcEwCQLBMBDWGGAAOBoELSFJHiRipTYwDJEhPyGikwxWbHkB5IESNEg0hkjUfDlPbPRyIGE5EgXD6IdMB7FABoUSNXwNxIGlsWHBdGaUwwwK4QI8I69i+LnMrmUA+iqgwWJH0o8WZZwFeiQUSlQ7jhJElqWZXZ1w4p+FjZL5u2OK0yTZUp8aUBAUmWSK1lZ8U4pFUyxRDZlBB8zn3K8a34Gkmqp4VQ+6JLrgHKaO4yKKsvJH+zxTyomi4lm5CdOpywKJhz+Ul8WbdKACMTILwC10TYp8s+Azi0wFpSebEbD0IY69KEQjWhEXRYaB72FMhjN6GISI9AKJlR6dcELBZBiyUi6pKStNClNzvmUgaq0JCx1iktfOpKYNmWmNA1JOlOa05fgVCg/7WlHggoUogpVI0b1SVKPepGlBrA/27kmU6XaEQcQgDQU6M7sVuLUqU6kq5ubG83eVDkGNCab1fPqMkGSoSDxrziouc1HwKrWh9C1IG29G0EcICo0zrWuxfxrkBR2AQdkKIs2xchdAbuQxaoOhRPa64z86hHHMtaPbBWID5VpWM16trKXLYlltegozBSks0NMbFND20uQHK9A75v+2NoiB1rWigRbsiWKORVDH9veVjih8Y1Gh4ubLhm3opaxzWKECxmKhsa3d7yoy8D5kwUuQFmjhW52ZWJZ6tZ1uzGxrGp3mrrSoZWS0swKeGHSVWKJimduqcyAbPqAEEHJkfclb0EwuBXvdkWsXWvrAHbnQ7dAiUmvjdDLbkdO0/LSgyiFrktYmq4k7dNq++HMnS5DGgBUoGc/jBEELJqYxZSRmhJWSZaoNNkCGCAzO6qMujBcEP+AssP7KVFqXJYZB6o2xSvp5qAUo6wYIgq7JyYNiip04/3EiEOidDKQZRLTynBOtZa08QRx/FnSDuidrJxykBlC2LkBpm015jJwhJr82S8HT8hibolNd/q7GtoYuwdLEmS9HCP+oTjOJLknQVQrwj6ejjSGlI6ygnOd16Gxz7kjJ6BP+r56Bue6BcqmhDJzp0oOWlk82st/cDlplbzTkK5RYmIivJHzlvrVsI61rGdN61rb+ta4fmlAAAA7 | 1. 880,000원 2. 704,000원 3. 44,000,000원 4. 35,200,000원 해설이 아직 작성되지 않았습니다.해설을 알고 계시다면 오른쪽 해설추가 기능을 이용하여 해설을 작성하여 다른분들과 함께 해설을 나누었으면 합니다.로그인 후 오류 신고 및 해설 작성 하시면 포인트가 제공됩니다.[포인트 모으기 및 사용법] | 1. 880,000원 [포인트 모으기 및 사용법] | 정답률 : 29%
산업기사 | 건설재료시험산업기사 | 2002년09월08일 | 3과목 : 건설시공학 | 57. | 다음 중 제어발파공법(Controlled Blasting)에 속하지 않는 것은? |  | 1. 라인드릴링(Line Drilling)공법 2. 벤치컷(Bench Cut)공법 3. 프리스프리팅(Pre-Splitting)공법 4. 스무스블라스팅(Smooth Blasting)공법 해설이 아직 작성되지 않았습니다.해설을 알고 계시다면 오른쪽 해설추가 기능을 이용하여 해설을 작성하여 다른분들과 함께 해설을 나누었으면 합니다.로그인 후 오류 신고 및 해설 작성 하시면 포인트가 제공됩니다.[포인트 모으기 및 사용법] | 2. 벤치컷(Bench Cut)공법 [포인트 모으기 및 사용법] | 정답률 : 알수없음
산업기사 | 건설재료시험산업기사 | 2002년09월08일 | 3과목 : 건설시공학 | 58. | 보통 흙을 재료로 하여 1,800 m3의 흙쌓기를 축조할 경우 굴착해야할 토량은 얼마인가? (단, 토량의 변화율은 C = 0.90임 ) |  | 1. 1,900 m3 2. 2,000 m3 3. 1,800 m3 4. 2,100 m3 해설이 아직 작성되지 않았습니다.해설을 알고 계시다면 오른쪽 해설추가 기능을 이용하여 해설을 작성하여 다른분들과 함께 해설을 나누었으면 합니다.로그인 후 오류 신고 및 해설 작성 하시면 포인트가 제공됩니다.[포인트 모으기 및 사용법] | 2. 2,000 m3 [포인트 모으기 및 사용법] | 정답률 : 72%
산업기사 | 건설재료시험산업기사 | 2002년09월08일 | 3과목 : 건설시공학 | 59. | 부벽식 댐에 대한 설명 중 틀린 것은? |  | 1. 지반이 비교적 연약한 곳에 유리하다. 2. 댐 재료가 얻기 힘들 때 좋다. 3. 지지력은 중력댐보다 크다. 4. 강성이 약하고 지진에 대한 저항이 적다. 해설이 아직 작성되지 않았습니다.해설을 알고 계시다면 오른쪽 해설추가 기능을 이용하여 해설을 작성하여 다른분들과 함께 해설을 나누었으면 합니다.로그인 후 오류 신고 및 해설 작성 하시면 포인트가 제공됩니다.[포인트 모으기 및 사용법] | 3. 지지력은 중력댐보다 크다. [포인트 모으기 및 사용법] | 정답률 : 25%
산업기사 | 건설재료시험산업기사 | 2002년09월08일 | 3과목 : 건설시공학 | 60. | 교통하중이나 포장 등 상부하중을 최종적으로 지지하는 포장의 기초부분을 무엇이라 하는가? |  | 1. 보조기층 2. 동상방지층 3. 중간층 4. 노상층 해설이 아직 작성되지 않았습니다.해설을 알고 계시다면 오른쪽 해설추가 기능을 이용하여 해설을 작성하여 다른분들과 함께 해설을 나누었으면 합니다.로그인 후 오류 신고 및 해설 작성 하시면 포인트가 제공됩니다.[포인트 모으기 및 사용법] | 4. 노상층 [포인트 모으기 및 사용법] | 정답률 : 알수없음
산업기사 | 건설재료시험산업기사 | 2002년09월08일 | 4과목 : 토질 및 기초 | 61. | 10m × 10m의 정사각형 기초위에 6t/m2의 등분포하중이 작용하는 경우 지표면 아래 10m에서의 수직응력을 2 : 1법으로 구한 값은? |  | 1. 1.2t/m2 2. 1.5t/m2 3. 1.88t/m2 4. 2.11t/m2 해설이 아직 작성되지 않았습니다.해설을 알고 계시다면 오른쪽 해설추가 기능을 이용하여 해설을 작성하여 다른분들과 함께 해설을 나누었으면 합니다.로그인 후 오류 신고 및 해설 작성 하시면 포인트가 제공됩니다.[포인트 모으기 및 사용법] | 2. 1.5t/m2 [포인트 모으기 및 사용법] | 정답률 : 알수없음
산업기사 | 건설재료시험산업기사 | 2002년09월08일 | 4과목 : 토질 및 기초 | 62. | 접지압의 분포가 기초의 중앙부분에 최대응력이 발생하는 기초형식과 지반은 어느 것인가? |  | 1. 연성기초이고 점성지반 2. 연성기초이고 사질지반 3. 강성기초이고 점성지반 4. 강성기초이고 사질지반 해설이 아직 작성되지 않았습니다.해설을 알고 계시다면 오른쪽 해설추가 기능을 이용하여 해설을 작성하여 다른분들과 함께 해설을 나누었으면 합니다.로그인 후 오류 신고 및 해설 작성 하시면 포인트가 제공됩니다.[포인트 모으기 및 사용법] | 4. 강성기초이고 사질지반 [포인트 모으기 및 사용법] | 정답률 : 48%
산업기사 | 건설재료시험산업기사 | 2002년09월08일 | 4과목 : 토질 및 기초 | 63. | 점토지반에 제방을 쌓을 경우 초기 안정해석을 위한 흙의 전단강도를 측정하는 방법은? | R0lGODlhIQAWAHcAACH5BAAAAAAALAAAAAAhABYAhAAAAAAAZgA6kABmtjoAADo6kDqQ22YAAGYAOmYAZmZmtma2/5A6AJA6OpA6ZpCQtpC2/5Db/7ZmALZmZrb//9uQOtuQZtuQkNv///+2Zv/bkP//tv//2////wAAAAAAAAi3ADsIHEiwoMGDCBMqXMiwocOHEDccAECxosWLGCkGoACxo8ePByVQNKABgsAMFQcI1EBg5EIODFR2qABAZocNCCIUnMBxYQUBGAZycNBzaM+BF44i5NBAJ8GSAo0WTLpwQwKlBaUSpKpQQ4GgS4lOxWrQK9iDWpGSLWh1bVSxW90KZbAg64O3WLkqzACUoAWnTJ0O5MkQ5kaBFQwQlKB44AYFD2m6fEqgMU7BIB1PBHA4s+fPBgMCADs= | 1. UU-test 2. CU-test 3. -test 4. CD-test 해설이 아직 작성되지 않았습니다.해설을 알고 계시다면 오른쪽 해설추가 기능을 이용하여 해설을 작성하여 다른분들과 함께 해설을 나누었으면 합니다.로그인 후 오류 신고 및 해설 작성 하시면 포인트가 제공됩니다.[포인트 모으기 및 사용법] | 1. UU-test [포인트 모으기 및 사용법] | 정답률 : 17%
산업기사 | 건설재료시험산업기사 | 2002년09월08일 | 4과목 : 토질 및 기초 | 64. | 점착력이 0.8t/m2, 단위중량이 1.6t/m3, 내부마찰각이 30° 인 흙에 있어서 점착고(粘着高)는? |  | 1. 0.58m 2. 1.73m 3. 2.02m 4. 3.46m 해설이 아직 작성되지 않았습니다.해설을 알고 계시다면 오른쪽 해설추가 기능을 이용하여 해설을 작성하여 다른분들과 함께 해설을 나누었으면 합니다.로그인 후 오류 신고 및 해설 작성 하시면 포인트가 제공됩니다.[포인트 모으기 및 사용법] | 2. 1.73m [포인트 모으기 및 사용법] | 정답률 : 43%
산업기사 | 건설재료시험산업기사 | 2002년09월08일 | 4과목 : 토질 및 기초 | 65. | 점성토의 전단특성에 관한 설명 중 옳지 않은 것은? |  | 1. 일축압축시험시 peak점이 생기지 않을 경우는 변형률 15%일 때를 기준으로 한다. 2. 재 성형한 시료를 함수비의 변화없이 그대로 방치하면 시간이 경과 되면서 강도가 일부 회복하는 현상을 액상화 현상이라 한다. 3. 전단조건(압밀상태, 배수조건 등)에 따라 강도 정수가 달라진다. 4. 포화점토에 있어서 비압밀 비배수 시험의 결과 전단강도는 구속압력의 크기에 관계없이 일정하다. 해설이 아직 작성되지 않았습니다.해설을 알고 계시다면 오른쪽 해설추가 기능을 이용하여 해설을 작성하여 다른분들과 함께 해설을 나누었으면 합니다.로그인 후 오류 신고 및 해설 작성 하시면 포인트가 제공됩니다.[포인트 모으기 및 사용법] | 2. 재 성형한 시료를 함수비의 변화없이 그대로 방치하면 시간이 경과 되면서 강도가 일부 회복하는 현상을 액상화 현상이라 한다. [포인트 모으기 및 사용법] | 정답률 : 19%
산업기사 | 건설재료시험산업기사 | 2002년09월08일 | 4과목 : 토질 및 기초 | 66. | 모래질 지반에 30㎝ × 30㎝ 크기로 재하시험을 한 결과 20t/m2의 극한지지력을 얻었다. 3m×3m의 기초를 설치할 때 기대되는 극한 지지력은? |  | 1. 100 t/m2 2. 150 t/m2 3. 200 t/m2 4. 300 t/m2 해설이 아직 작성되지 않았습니다.해설을 알고 계시다면 오른쪽 해설추가 기능을 이용하여 해설을 작성하여 다른분들과 함께 해설을 나누었으면 합니다.로그인 후 오류 신고 및 해설 작성 하시면 포인트가 제공됩니다.[포인트 모으기 및 사용법] | 3. 200 t/m2 [포인트 모으기 및 사용법] | 정답률 : 56%
산업기사 | 건설재료시험산업기사 | 2002년09월08일 | 4과목 : 토질 및 기초 | 67. | 어떤 유선망도에서 상하류의 수두차가 4m, 투수계수가 2×10-3cm/sec, 등수두면의 수가 9개, 유로의 수가 6개일 때 단위폭 1m당 1시간 침투유량은 얼마인가? |  | 1. 0.144 m3/hr 2. 0.192 m3/hr 3. 0.384 m3/hr 4. 0.248 m3/hr 해설이 아직 작성되지 않았습니다.해설을 알고 계시다면 오른쪽 해설추가 기능을 이용하여 해설을 작성하여 다른분들과 함께 해설을 나누었으면 합니다.로그인 후 오류 신고 및 해설 작성 하시면 포인트가 제공됩니다.[포인트 모으기 및 사용법] | 2. 0.192 m3/hr [포인트 모으기 및 사용법] | 정답률 : 23%
산업기사 | 건설재료시험산업기사 | 2002년09월08일 | 4과목 : 토질 및 기초 | 68. | 투수계수에 영향을 미치는 인자가 아닌 것은? |  | 1. 물의 점성 2. 흙의 비중 3. 흙의 공극비 4. 흙의 입경 해설이 아직 작성되지 않았습니다.해설을 알고 계시다면 오른쪽 해설추가 기능을 이용하여 해설을 작성하여 다른분들과 함께 해설을 나누었으면 합니다.로그인 후 오류 신고 및 해설 작성 하시면 포인트가 제공됩니다.[포인트 모으기 및 사용법] | 2. 흙의 비중 [포인트 모으기 및 사용법] | 정답률 : 알수없음
산업기사 | 건설재료시험산업기사 | 2002년09월08일 | 4과목 : 토질 및 기초 | 69. | CBR 시험에서 피스톤 2.5mm 관입될 때와 5mm관입될 때를 비교한 결과 5mm 값이 더 크게 나타났다. 어떻게 하여 CBR 값을 결정하는가? |  | 1. 그대로 5mm 값을 CBR 값으로 한다. 2. 2.5mm값과 5mm값의 평균값을 CBR값으로 한다. 3. 5mm 값을 무시하고 2.5mm값을 표준으로 하여 CBR 값으로 한다. 4. 되풀이 시험해서 그래서 5mm 값이 크게 나오면 그대로 5mm값을 CBR값으로 한다. 해설이 아직 작성되지 않았습니다.해설을 알고 계시다면 오른쪽 해설추가 기능을 이용하여 해설을 작성하여 다른분들과 함께 해설을 나누었으면 합니다.로그인 후 오류 신고 및 해설 작성 하시면 포인트가 제공됩니다.[포인트 모으기 및 사용법] | 4. 되풀이 시험해서 그래서 5mm 값이 크게 나오면 그대로 5mm값을 CBR값으로 한다. [포인트 모으기 및 사용법] | 정답률 : 46%
산업기사 | 건설재료시험산업기사 | 2002년09월08일 | 4과목 : 토질 및 기초 | 70. | 다음 중 동상을 발생시키는 주요요소가 아닌 것은? |  | 1. 온도 2. 지하수의 유무 3. 흙의 입경 4. 흙의 마찰각 해설이 아직 작성되지 않았습니다.해설을 알고 계시다면 오른쪽 해설추가 기능을 이용하여 해설을 작성하여 다른분들과 함께 해설을 나누었으면 합니다.로그인 후 오류 신고 및 해설 작성 하시면 포인트가 제공됩니다.[포인트 모으기 및 사용법] | 4. 흙의 마찰각 [포인트 모으기 및 사용법] | 정답률 : 43%
산업기사 | 건설재료시험산업기사 | 2002년09월08일 | 4과목 : 토질 및 기초 | 71. | 지하수위가 지표면과 일치되며 내부마찰각이 30°, 포화밀도가 2.0t/m3인 비 점성토로 된 반무한사면이 15° 로 경사져 있다. 이때 이 사면의 안전율은? |  | 1. 1.00 2. 1.08 3. 2.00 4. 2.15 해설이 아직 작성되지 않았습니다.해설을 알고 계시다면 오른쪽 해설추가 기능을 이용하여 해설을 작성하여 다른분들과 함께 해설을 나누었으면 합니다.로그인 후 오류 신고 및 해설 작성 하시면 포인트가 제공됩니다.[포인트 모으기 및 사용법] | 2. 1.08 [포인트 모으기 및 사용법] | 정답률 : 18%
산업기사 | 건설재료시험산업기사 | 2002년09월08일 | 4과목 : 토질 및 기초 | 72. | 다음 토질 시험중 도로의 포장 두께를 정하는데 많이 사용되는 것은? |  | 1. 표준관입시험 2. C.B.R 시험 3. 삼축압축시험 4. 표준다짐시험 해설이 아직 작성되지 않았습니다.해설을 알고 계시다면 오른쪽 해설추가 기능을 이용하여 해설을 작성하여 다른분들과 함께 해설을 나누었으면 합니다.로그인 후 오류 신고 및 해설 작성 하시면 포인트가 제공됩니다.[포인트 모으기 및 사용법] | 2. C.B.R 시험 [포인트 모으기 및 사용법] | 정답률 : 91%
산업기사 | 건설재료시험산업기사 | 2002년09월08일 | 4과목 : 토질 및 기초 | 73. | 예민비가 큰 점토란? |  | 1. 입자모양이 둥근 점토 2. 흙을 다시 이겼을때 강도가 증가하는 점토 3. 입자가 가늘고 긴 형태의 점토 4. 흙을 다시 이겼을때 강도가 감소하는 점토 해설이 아직 작성되지 않았습니다.해설을 알고 계시다면 오른쪽 해설추가 기능을 이용하여 해설을 작성하여 다른분들과 함께 해설을 나누었으면 합니다.로그인 후 오류 신고 및 해설 작성 하시면 포인트가 제공됩니다.[포인트 모으기 및 사용법] | 4. 흙을 다시 이겼을때 강도가 감소하는 점토 [포인트 모으기 및 사용법] | 정답률 : 67%
산업기사 | 건설재료시험산업기사 | 2002년09월08일 | 4과목 : 토질 및 기초 | 74. | 흙의 다짐시험에서 다짐에너지를 증가시킬 때 일어나는 결과는? |  | 1. 최적함수비와 최대건조밀도가 모두 증가한다. 2. 최적함수비와 최대건조밀도가 모두 감소한다. 3. 최적함수비는 증가하고 최대건조밀도는 감소한다. 4. 최적함수비는 감소하고 최대건조밀도는 증가한다. 해설이 아직 작성되지 않았습니다.해설을 알고 계시다면 오른쪽 해설추가 기능을 이용하여 해설을 작성하여 다른분들과 함께 해설을 나누었으면 합니다.로그인 후 오류 신고 및 해설 작성 하시면 포인트가 제공됩니다.[포인트 모으기 및 사용법] | 4. 최적함수비는 감소하고 최대건조밀도는 증가한다. [포인트 모으기 및 사용법] | 정답률 : 59%
산업기사 | 건설재료시험산업기사 | 2002년09월08일 | 4과목 : 토질 및 기초 | 75. | 어느 흙의 지하수면 아래의 흙의 단위중량이 1.94g/cm3 이었다. 이 흙의 공극비가 0.84 일 때 이 흙의 비중을 구하면? |  | 1. 1.65 2. 2.65 3. 2.73 4. 3.73 해설이 아직 작성되지 않았습니다.해설을 알고 계시다면 오른쪽 해설추가 기능을 이용하여 해설을 작성하여 다른분들과 함께 해설을 나누었으면 합니다.로그인 후 오류 신고 및 해설 작성 하시면 포인트가 제공됩니다.[포인트 모으기 및 사용법] | 3. 2.73 [포인트 모으기 및 사용법] | 정답률 : 14%
산업기사 | 건설재료시험산업기사 | 2002년09월08일 | 4과목 : 토질 및 기초 | 76. | 어떤 점토층이 어느 압밀도에 달할 때까지의 소요시간을 양면배수라고 생각하여 계산할 때 5년이라고 하면, 일면 배수라고 생각할 때는 몇년인가? |  | 1. 10 년 2. 20 년 3. 30 년 4. 40 년 해설이 아직 작성되지 않았습니다.해설을 알고 계시다면 오른쪽 해설추가 기능을 이용하여 해설을 작성하여 다른분들과 함께 해설을 나누었으면 합니다.로그인 후 오류 신고 및 해설 작성 하시면 포인트가 제공됩니다.[포인트 모으기 및 사용법] | 2. 20 년 [포인트 모으기 및 사용법] | 정답률 : 36%
산업기사 | 건설재료시험산업기사 | 2002년09월08일 | 4과목 : 토질 및 기초 | 77. | 점토의 자연 시료에 대한 일축압축 강도가 3.6㎏/㎝2이고, 이 흙을 되비볐을 때의 파괴압축 응력이 1.2㎏/㎝2 이었다. 이 흙의 점착력(C)과 예민비(St)는 얼마인가? |  | 1. C = 1.8㎏/㎝2, St = 3 2. C = 1.8㎏/㎝2, St = 2 3. C = 2.4㎏/㎝2, St = 3 4. C = 2.4㎏/㎝2, St = 2 해설이 아직 작성되지 않았습니다.해설을 알고 계시다면 오른쪽 해설추가 기능을 이용하여 해설을 작성하여 다른분들과 함께 해설을 나누었으면 합니다.로그인 후 오류 신고 및 해설 작성 하시면 포인트가 제공됩니다.[포인트 모으기 및 사용법] | 1. C = 1.8㎏/㎝2, St = 3 [포인트 모으기 및 사용법] | 정답률 : 59%
산업기사 | 건설재료시험산업기사 | 2002년09월08일 | 4과목 : 토질 및 기초 | 78. | 말뚝기초의 지지력에 관한 설명으로 틀린 것은? |  | 1. 부의 마찰력은 아래 방향으로 작용한다. 2. 효율을 이용해서 군항의 지지력을 구하는 경우는 마찰말뚝인 경우이다. 3. 점성토 지반에는 동역학적 지지력 공식이 잘 맞는다. 4. 재하시험 결과를 이용하는 것이 신뢰도가 큰 편이다. 해설이 아직 작성되지 않았습니다.해설을 알고 계시다면 오른쪽 해설추가 기능을 이용하여 해설을 작성하여 다른분들과 함께 해설을 나누었으면 합니다.로그인 후 오류 신고 및 해설 작성 하시면 포인트가 제공됩니다.[포인트 모으기 및 사용법] | 3. 점성토 지반에는 동역학적 지지력 공식이 잘 맞는다. [포인트 모으기 및 사용법] | 정답률 : 25%
산업기사 | 건설재료시험산업기사 | 2002년09월08일 | 4과목 : 토질 및 기초 | 79. | 선단에 요동(搖動)장치가 부착된 케이싱 튜브를 압입시켜 관입하고 케이싱(casing)내부의 흙을 해머 그래브(hammer grab)로 굴착하여 소정의 지지 지반까지 구멍을 판후 이수(泥水)를 펌핑하고 철근을 조립하여 콘크리트를 치면서 케이싱 튜브를 빼내 원형의 주상(柱狀)기초를 만드는 공법을 무엇이라 하는가? |  | 1. 베노토(Benoto)공법 2. 역순환(RCD)공법 3. ICOS 공법 4. 시카고(Chicago)공법 해설이 아직 작성되지 않았습니다.해설을 알고 계시다면 오른쪽 해설추가 기능을 이용하여 해설을 작성하여 다른분들과 함께 해설을 나누었으면 합니다.로그인 후 오류 신고 및 해설 작성 하시면 포인트가 제공됩니다.[포인트 모으기 및 사용법] | 1. 베노토(Benoto)공법 [포인트 모으기 및 사용법] | 정답률 : 31%
산업기사 | 건설재료시험산업기사 | 2002년09월08일 | 4과목 : 토질 및 기초 | 80. | 크기가 1.5m×1.5m 인 정방형 직접기초가 있다. 근입깊이가 1.0m 일 때, 기초저면의 허용지지력을 테르자기(Terzaghi)방법에 의하여 구하면? (단, 기초지반의 점착력은 1.5t/m2, 단위중량은 1.8 t/m3, 마찰각은 20° 이고, 이 때의 지지력 계수는 Nc=17.69, Nq=7.44, Nr=3.64 이며, 허용지지력에 대한 안전율은 4.0으로 한다.) |  | 1. 약 13t/m2 2. 약 14t/m2 3. 약 15t/m2 4. 약 16t/m2 해설이 아직 작성되지 않았습니다.해설을 알고 계시다면 오른쪽 해설추가 기능을 이용하여 해설을 작성하여 다른분들과 함께 해설을 나누었으면 합니다.로그인 후 오류 신고 및 해설 작성 하시면 포인트가 제공됩니다.[포인트 모으기 및 사용법] | 1. 약 13t/m2 [포인트 모으기 및 사용법] | 정답률 : 22%
산업기사 | 건설재료시험산업기사 | 2002년05월26일 | 1과목 : 콘크리트공학 | 1. | 콘크리트의 배합설계시 물-시멘트 비를 결정할 때 고려되지 않는 사항은? |  | 1. 강도 2. 내구성 3. 유동성 4. 수밀성 해설이 아직 작성되지 않았습니다.해설을 알고 계시다면 오른쪽 해설추가 기능을 이용하여 해설을 작성하여 다른분들과 함께 해설을 나누었으면 합니다.로그인 후 오류 신고 및 해설 작성 하시면 포인트가 제공됩니다.[포인트 모으기 및 사용법] | 3. 유동성 [포인트 모으기 및 사용법] | 정답률 : 67%
산업기사 | 건설재료시험산업기사 | 2002년05월26일 | 1과목 : 콘크리트공학 | 2. | 포장콘크리트와 같이 평면으로 타설된 콘크리트의 반죽질기를 측정하는데 매우 편리하게 수행할 수 있는 시험방법은? |  | 1. 흐름시험 2. 케리볼(kelly ball)시험 3. 일리발렌(iribarren)시험 4. 비비(vee bee)반죽질기시험 해설이 아직 작성되지 않았습니다.해설을 알고 계시다면 오른쪽 해설추가 기능을 이용하여 해설을 작성하여 다른분들과 함께 해설을 나누었으면 합니다.로그인 후 오류 신고 및 해설 작성 하시면 포인트가 제공됩니다.[포인트 모으기 및 사용법] | 2. 케리볼(kelly ball)시험 [포인트 모으기 및 사용법] | 정답률 : 36%
산업기사 | 건설재료시험산업기사 | 2002년05월26일 | 1과목 : 콘크리트공학 | 3. | 일반적인 철근 콘크리트(RC)와 비교한 프리스트레스트 콘크리트(PSC)의 특징을 틀리게 기술한 것은? |  | 1. 내구성 및 수밀성이 양호하다. 2. 고강도 강재를 사용하므로 내화성에 있어서 불리하다. 3. 전단면을 유효하게 이용할 수 있어 경량의 구조가 가능하다. 4. 강성이 크므로 변형이 작고 진동이 거의 없는 구조가 대부분이다. 해설이 아직 작성되지 않았습니다.해설을 알고 계시다면 오른쪽 해설추가 기능을 이용하여 해설을 작성하여 다른분들과 함께 해설을 나누었으면 합니다.로그인 후 오류 신고 및 해설 작성 하시면 포인트가 제공됩니다.[포인트 모으기 및 사용법] | 4. 강성이 크므로 변형이 작고 진동이 거의 없는 구조가 대부분이다. [포인트 모으기 및 사용법] | 정답률 : 47%
산업기사 | 건설재료시험산업기사 | 2002년05월26일 | 1과목 : 콘크리트공학 | 4. | 다음 중 굳지 않은 콘크리트의 성질을 나타내는 용어가 아닌 것은? |  | 1. 반죽질기(consistency) 2. 워커빌리티(workability) 3. 레이턴스(laitance) 4. 성형성(plasticity) 해설이 아직 작성되지 않았습니다.해설을 알고 계시다면 오른쪽 해설추가 기능을 이용하여 해설을 작성하여 다른분들과 함께 해설을 나누었으면 합니다.로그인 후 오류 신고 및 해설 작성 하시면 포인트가 제공됩니다.[포인트 모으기 및 사용법] | 3. 레이턴스(laitance) [포인트 모으기 및 사용법] | 정답률 : 75%
산업기사 | 건설재료시험산업기사 | 2002년05월26일 | 1과목 : 콘크리트공학 | 5. | 콘크리트의 양생 기간중 양생의 기본요건으로 거리가 먼 것은? |  | 1. 물(수분)을 충분히 공급하여야 한다. 2. 냉각과 가열을 반복하여 강화시킨다. 3. 양생기간중에는 형틀을 존치시킨다. 4. 성형된 콘크리트에 진동이나 충격을 피한다. 해설이 아직 작성되지 않았습니다.해설을 알고 계시다면 오른쪽 해설추가 기능을 이용하여 해설을 작성하여 다른분들과 함께 해설을 나누었으면 합니다.로그인 후 오류 신고 및 해설 작성 하시면 포인트가 제공됩니다.[포인트 모으기 및 사용법] | 2. 냉각과 가열을 반복하여 강화시킨다. [포인트 모으기 및 사용법] | 정답률 : 43%
산업기사 | 건설재료시험산업기사 | 2002년05월26일 | 1과목 : 콘크리트공학 | 6. | 한중 콘크리트 시공시 주의해야 할 사항 중 틀린 것은? |  | 1. 급격한 온도 변화를 방지한다. 2. 조기 강도를 높이도록 한다. 3. 거푸집을 오래 거치하고 보온 양생한다. 4. 물-시멘트 비를 높인다. 해설이 아직 작성되지 않았습니다.해설을 알고 계시다면 오른쪽 해설추가 기능을 이용하여 해설을 작성하여 다른분들과 함께 해설을 나누었으면 합니다.로그인 후 오류 신고 및 해설 작성 하시면 포인트가 제공됩니다.[포인트 모으기 및 사용법] | 4. 물-시멘트 비를 높인다. [포인트 모으기 및 사용법] | 정답률 : 69%
산업기사 | 건설재료시험산업기사 | 2002년05월26일 | 1과목 : 콘크리트공학 | 7. | 보통 구조물에 쓰이는 콘크리트의 강도는 일반적으로 재령 몇 일에서의 시험값을 기준으로 하는가? |  | 1. 14일 2. 21일 3. 28일 4. 180일 해설이 아직 작성되지 않았습니다.해설을 알고 계시다면 오른쪽 해설추가 기능을 이용하여 해설을 작성하여 다른분들과 함께 해설을 나누었으면 합니다.로그인 후 오류 신고 및 해설 작성 하시면 포인트가 제공됩니다.[포인트 모으기 및 사용법] | 3. 28일 [포인트 모으기 및 사용법] | 정답률 : 55%
산업기사 | 건설재료시험산업기사 | 2002년05월26일 | 1과목 : 콘크리트공학 | 8. | 콘크리트내 공기량에 관한 설명 중 맞지 않는 것은? |  | 1. 적당량의 연행공기를 갖고 있는 콘크리트는 동결융해에 대한 저항성이 크다. 2. AE공기는 워커빌리티를 저하시킨다. 3. 공기량이 증가하면 강도는 감소한다. 4. 적당한 공기량은 4∼7% 정도이다. 해설이 아직 작성되지 않았습니다.해설을 알고 계시다면 오른쪽 해설추가 기능을 이용하여 해설을 작성하여 다른분들과 함께 해설을 나누었으면 합니다.로그인 후 오류 신고 및 해설 작성 하시면 포인트가 제공됩니다.[포인트 모으기 및 사용법] | 2. AE공기는 워커빌리티를 저하시킨다. [포인트 모으기 및 사용법] | 정답률 : 62%
산업기사 | 건설재료시험산업기사 | 2002년05월26일 | 1과목 : 콘크리트공학 | 9. | 단위용적중량이 1.68tonf/m3인 굵은골재의 비중이 2.65일 때 이골재의 공극률은 얼마인가? |  | 1. 28.6% 2. 36.6% 3. 37.7% 4. 63.4% 해설이 아직 작성되지 않았습니다.해설을 알고 계시다면 오른쪽 해설추가 기능을 이용하여 해설을 작성하여 다른분들과 함께 해설을 나누었으면 합니다.로그인 후 오류 신고 및 해설 작성 하시면 포인트가 제공됩니다.[포인트 모으기 및 사용법] | 2. 36.6% [포인트 모으기 및 사용법] | 정답률 : 69%
산업기사 | 건설재료시험산업기사 | 2002년05월26일 | 1과목 : 콘크리트공학 | 10. | 콘크리트를 진동다짐할 때 진동기는 아래 층 콘크리트 속에 얼마 정도 찔러 넣어야 하는가? |  | 1. 10cm 2. 20cm 3. 30cm 4. 40cm 해설이 아직 작성되지 않았습니다.해설을 알고 계시다면 오른쪽 해설추가 기능을 이용하여 해설을 작성하여 다른분들과 함께 해설을 나누었으면 합니다.로그인 후 오류 신고 및 해설 작성 하시면 포인트가 제공됩니다.[포인트 모으기 및 사용법] | 1. 10cm [포인트 모으기 및 사용법] | 정답률 : 77%
산업기사 | 건설재료시험산업기사 | 2002년05월26일 | 1과목 : 콘크리트공학 | 11. | 중성화에 대한 설명 중 옳지 않은 것은? |  | 1. 시멘트 속의 알칼리 성분이 골재 속의 실리카 성분과 반응하여 발생하는 화학반응이다. 2. 물-시멘트비를 작게하고 AE제, 감수제를 사용하면 중성화가 억제된다. 3. 중성화시험 방법은 페놀프탈레인 용액을 사용하여 붉은 색으로 변하지 않는 부분은 중성화된 것으로 하여 그 두께를 측정한다. 4. 콘크리트가 중성화가 되면 철근이 부식하기 쉽다. 해설이 아직 작성되지 않았습니다.해설을 알고 계시다면 오른쪽 해설추가 기능을 이용하여 해설을 작성하여 다른분들과 함께 해설을 나누었으면 합니다.로그인 후 오류 신고 및 해설 작성 하시면 포인트가 제공됩니다.[포인트 모으기 및 사용법] | 1. 시멘트 속의 알칼리 성분이 골재 속의 실리카 성분과 반응하여 발생하는 화학반응이다. [포인트 모으기 및 사용법] | 정답률 : 36%
산업기사 | 건설재료시험산업기사 | 2002년05월26일 | 1과목 : 콘크리트공학 | 12. | 워커빌리티(workability)의 측정법으로 틀린 것은? |  | 1. 슬럼프시험 2. 흐름시험 3. 리몰딩시험 4. 르 샤틀리에 시험 해설이 아직 작성되지 않았습니다.해설을 알고 계시다면 오른쪽 해설추가 기능을 이용하여 해설을 작성하여 다른분들과 함께 해설을 나누었으면 합니다.로그인 후 오류 신고 및 해설 작성 하시면 포인트가 제공됩니다.[포인트 모으기 및 사용법] | 4. 르 샤틀리에 시험 [포인트 모으기 및 사용법] | 정답률 : 63%
산업기사 | 건설재료시험산업기사 | 2002년05월26일 | 1과목 : 콘크리트공학 | 13. | 수중콘크리트에 대한 설명중 잘못된 것은? |  | 1. 물-시멘트비는 50% 이하를 표준으로 한다. 2. 단위시멘트량은 370kgf/m3 이상을 표준으로 한다. 3. 완전히 물막이를 할 수 없는 경우에는 유속이 1초당 5cm 이하로 제한하여야 한다. 4. 트래미 1개로 칠 수 있는 수중 콘크리트의 면적은 50m2 정도가 좋다. 해설이 아직 작성되지 않았습니다.해설을 알고 계시다면 오른쪽 해설추가 기능을 이용하여 해설을 작성하여 다른분들과 함께 해설을 나누었으면 합니다.로그인 후 오류 신고 및 해설 작성 하시면 포인트가 제공됩니다.[포인트 모으기 및 사용법] | 4. 트래미 1개로 칠 수 있는 수중 콘크리트의 면적은 50m2 정도가 좋다. [포인트 모으기 및 사용법] | 정답률 : 48%
산업기사 | 건설재료시험산업기사 | 2002년05월26일 | 1과목 : 콘크리트공학 | 14. | 가경식 믹서인 경우 믹서 안에 재료를 투입한 후 비비는 시간의 표준은? |  | 1. 30초 이상 2. 1분 이상 3. 1분 30초 이상 4. 2분 이상 해설이 아직 작성되지 않았습니다.해설을 알고 계시다면 오른쪽 해설추가 기능을 이용하여 해설을 작성하여 다른분들과 함께 해설을 나누었으면 합니다.로그인 후 오류 신고 및 해설 작성 하시면 포인트가 제공됩니다.[포인트 모으기 및 사용법] | 3. 1분 30초 이상 [포인트 모으기 및 사용법] | 정답률 : 93%
산업기사 | 건설재료시험산업기사 | 2002년05월26일 | 1과목 : 콘크리트공학 | 15. | 경량골재콘크리트 시공시 유의사항으로 틀린 것은? |  | 1. 경량골재는 일반적으로 흡수율이 크므로 골재의 함수량은 가능한 일정하도록 관리한다. 2. 경량골재콘크리트는 슬럼프가 일반적으로 작게 나오는 경향이 있다. 3. 경량골재콘크리트는 재료분리가 일어나기 쉬워 다짐시 진동기를 사용하면 안된다. 4. 경량골재콘크리트는 건조균열을 일으키기 쉽고 양생 중 습윤상태를 유지하도록 주의해야 한다. 해설이 아직 작성되지 않았습니다.해설을 알고 계시다면 오른쪽 해설추가 기능을 이용하여 해설을 작성하여 다른분들과 함께 해설을 나누었으면 합니다.로그인 후 오류 신고 및 해설 작성 하시면 포인트가 제공됩니다.[포인트 모으기 및 사용법] | 3. 경량골재콘크리트는 재료분리가 일어나기 쉬워 다짐시 진동기를 사용하면 안된다. [포인트 모으기 및 사용법] | 정답률 : 87%
산업기사 | 건설재료시험산업기사 | 2002년05월26일 | 1과목 : 콘크리트공학 | 16. | 풍화(aeration)된 시멘트에 대하여 옳게 설명된 것은? |  | 1. 비중이 증가한다. 2. 응결이 지연된다. 3. 강열감량이 감소한다. 4. 강도발현이 좋아진다. 해설이 아직 작성되지 않았습니다.해설을 알고 계시다면 오른쪽 해설추가 기능을 이용하여 해설을 작성하여 다른분들과 함께 해설을 나누었으면 합니다.로그인 후 오류 신고 및 해설 작성 하시면 포인트가 제공됩니다.[포인트 모으기 및 사용법] | 2. 응결이 지연된다. [포인트 모으기 및 사용법] | 정답률 : 48%
산업기사 | 건설재료시험산업기사 | 2002년05월26일 | 1과목 : 콘크리트공학 | 17. | 그림은 콘크리트속에 묻힌 철근을 잡아 당겨 빼는 시험(pull-out test)을 나타낸다. 철근의 묻힌 길이가 30 cm, 철근의 지름이 1.27 cm, 최대하중이 2.5 tonf 이었다면 부착강도는 얼마인가? | R0lGODlhhwCbAHcAACH5BAAAAAAALAAAAACHAJsAgwAAACsrK0BAQFVVVYCAgKqqqsDAwNXV1d3d3f///wAAAAAAAAAAAAAAAAAAAAAAAAj+ABMIHEiwoMGDCBMqXMiwocOHECNKnEixosWLGDNq3Mixo8ePIEOKREhAAAABJQGMXMmSIgECBFW2nElT4cuYNXPqFHhzoMydQFn2FPgzqFGQQxMUPcp0Y9KlTaNafCq16kWYOK1qlYjV59avD6mCHWuzq1KyaA+KTcs2wdq2aN/CrVhggN27ePPq3ct3AIAAeAH0HUyYr1QCBlYaSDzQbEgBh+eGjayYMU+hlCUzdGyU88fFBD17FL2TNEfQjVlCDWp6I+rLK1vXlJ3xtVvVmUceILh75YDcIW3Txrga6HDJkKMetygct3KdlkUWL82y+crpOpNrXog95/KK1kf+dp9dveB3iuNpBmB5oLfAAs6bpscYXrpU7dsTzm+5n3n06CH1d11+3N1XXmjxMSVgWwvaVxmCA0bVoEQAAgjShBcSqBCGH3H4UHsEwRdhU/hpWJCHHaHYUIUJHqUiQyyOqOCBA1nYoVQvapVjRjsmZJuNHvV4kZAHxSgejiYiRGRFSxYk4kBPOihfkgc1OZGVNRYEZIpIKqZli0ZhGZSYEJFppJQzeknQlhyR+ZCZ5oE5JpUGuekQmSAO5B6aLtIoEJsb2dkQmY6dd2WXI50ZIKJ0EsVocF/K2KeaWUoapp8JAKqRoAxxSpOnG7JX0J6LSoippjw+CpKiGZpK6Z/+cgIFKn+qfhbpka4meiufH73k66/AvgRAsMQWa+yxyCarLLDDLouYRAUAIO201FZr7bXYYotSsc362i2x2YYr7rjSnhctueimO6x+J26o7rvhltjQufDWWy1pS2Fn777T/hYRvfzWi2+7+gVsr7kGH8xuVkomDO95CBBw0kvbUsytSd86+9KW+ZalrEkVa0wsqhuZdCPDU60LlwHSykscwUNKS3JUGAvZ8VXTGgoUyzlzifJEPE/LYLUzDwozRTWXmxbA0q4X6NHQXosAWtjqXCXUEWVLlsTYPv0zRFxfW7RO4VoNNYbxjmUAxS0jNrZCSUvLo8ptcW32p3SzZXf+WkrDtTfVeaf1N1l9t3VulGDZhXijjDfu+OOQRy45eL++HdTavlr+ZuBZ/3oSW99+fiHnZZ6oeU75ns4d6W+ad/dMSyXVJut3us637R3SbnRMqn9q+uhmh977p54PX3Dwv5rMd/JNFn5oaK/TCj3wFsUefYuyB6p7p7gT3n2K2xc4PdXfzx68eS7riD71FXF2/UqLL75p+JOLR3/9HWHOdcX4V1d2/7HRGgATVbUBriRucjMgAe+lwANWq4EsCcC05AfBjgyuguCplryUh8GpmAUlWnpfA5PCsg6OxjGzipzsUgi5pJTEhBYMGQCMB8PGDKAAOKRgDdsnwh2Oz4cdFuwhEN0iRCBmb4hITKISl8jEJjrxiVCMohSXGBAAOw== | 1. 16 kgf/cm2 2. 21 kgf/cm2 3. 66 kgf/cm2 4. 197 kgf/cm2 해설이 아직 작성되지 않았습니다.해설을 알고 계시다면 오른쪽 해설추가 기능을 이용하여 해설을 작성하여 다른분들과 함께 해설을 나누었으면 합니다.로그인 후 오류 신고 및 해설 작성 하시면 포인트가 제공됩니다.[포인트 모으기 및 사용법] | 2. 21 kgf/cm2 [포인트 모으기 및 사용법] | 정답률 : 20%
산업기사 | 건설재료시험산업기사 | 2002년05월26일 | 1과목 : 콘크리트공학 | 18. | 조강성, 내화성, 화학적 저항성이 높고 발열량이 커 긴급을 요하는 공사, 내화용 콘크리트, 해양콘크리트 또는 한중공사의 시공에 적절히 이용될 수 있는 시멘트는? |  | 1. 팽창 시멘트 2. 고로 시멘트 3. 실리카 시멘트 4. 알루미나 시멘트 해설이 아직 작성되지 않았습니다.해설을 알고 계시다면 오른쪽 해설추가 기능을 이용하여 해설을 작성하여 다른분들과 함께 해설을 나누었으면 합니다.로그인 후 오류 신고 및 해설 작성 하시면 포인트가 제공됩니다.[포인트 모으기 및 사용법] | 4. 알루미나 시멘트 [포인트 모으기 및 사용법] | 정답률 : 50%
산업기사 | 건설재료시험산업기사 | 2002년05월26일 | 1과목 : 콘크리트공학 | 19. | 포장 콘크리트에 요구되는 성질이 아닌 것은? |  | 1. 휨강도가 크고 그 편차가 적을 것 2. 마모에 대한 저항성이 클 것 3. 기상작용에 대한 내구성이 풍부할 것 4. 건조수축에 의한 균열이 생기기 쉬우므로 체적변화가 클 것 해설이 아직 작성되지 않았습니다.해설을 알고 계시다면 오른쪽 해설추가 기능을 이용하여 해설을 작성하여 다른분들과 함께 해설을 나누었으면 합니다.로그인 후 오류 신고 및 해설 작성 하시면 포인트가 제공됩니다.[포인트 모으기 및 사용법] | 4. 건조수축에 의한 균열이 생기기 쉬우므로 체적변화가 클 것 [포인트 모으기 및 사용법] | 정답률 : 50%
산업기사 | 건설재료시험산업기사 | 2002년05월26일 | 1과목 : 콘크리트공학 | 20. | 해수를 혼합수로 사용할 때 콘크리트에 미치는 영향으로 틀린 것은? |  | 1. 철근과 PC강재를 부식시킨다. 2. 응결이 늦어진다. 3. 초기강도가 크다. 4. 장기강도가 작다. 해설이 아직 작성되지 않았습니다.해설을 알고 계시다면 오른쪽 해설추가 기능을 이용하여 해설을 작성하여 다른분들과 함께 해설을 나누었으면 합니다.로그인 후 오류 신고 및 해설 작성 하시면 포인트가 제공됩니다.[포인트 모으기 및 사용법] | 2. 응결이 늦어진다. [포인트 모으기 및 사용법] | 정답률 : 알수없음
산업기사 | 건설재료시험산업기사 | 2002년05월26일 | 2과목 : 건설재료 및 시험 | 21. | 표면건조 포화상태의 잔골재를 기준으로 한 표면수율 P1을 구하는 식은? (단, Vd = Ws/표건상태의 비중, Ws = 시료의 중량(gf), Vs = 시료에 의해서 배제되는 물의 중량(gf)) | R0lGODlheAAxAHcAACH5BAAAAAAALAAAAAB4ADEAhQAAAAAAOgAAZgA6ZgA6kABmkABmtjoAADoAZjo6kDpmtjqQ22YAAGYAOmYAZmY6kGZmZmZmtmaQtmaQ22a2/5A6AJA6OpA6ZpBmkJCQkJCQtpCQ25C2kJC2/5Db/7ZmALZmZraQkLa2kLa227a2/7bb27bb/7b/trb/27b//9uQOtuQkNu2ttv/ttv///+2Zv+2kP/bkP/btv//tv//2////wAAAAAAAAAAAAAAAAAAAAAAAAAAAAAAAAAAAAAAAAj+AGsIHEiwoMGDCBMqXMiwocOHECNKnEixosWLGDNq3Mixo8ePIEOKHEmypMmTKFOqXHlRBYCXCwR+eEnAhcEPAlJQdAlTJk2bLC/GQKBzYIwJB2eMuFB04tCmNY4GzUijAgWCMDwgpMG0YtWrA7NOzajCAMEQQA1yhSqx7Nm0YyvGSAB0xgaDPAt0lUtXoF2CVQEYWME2bkIaFrTWEEvwRc4aKh57TSyQscyYLwCANcxQRcwaLODW+AB2bcvPoQmSFkhDA+eGc13QGFFwhoOipi3Gnl37gejXChF7kGGi9m3WewXGOPCyefMAigsKJ25wuWbgDT8sSE3QNu7kFbX+cz/4wSx2hS8GSCBfGjzF9OsBYwCa+3xSBpsbP34BHeMM/HjVVINjhdk3EAgFDvhSARX0dxGC1UHAnGQGVgjSC+YNNBMAn2nYk4UXvZDfQCqMuGGGkNVUVYcqqFhBhyBSpF1BniHkll8NKPZUDTPkqBxRMVpUo0BDHnRjVEDy6OOOSkYX5ERuzZjQkQT6BWCVPAL4ZEWZjYhXhlj+d1WYWnbHgHNopqnmmmy26eaaFB54QgQLUSmZmAPeWeaWEH01oIA2gqnnmIPyGZFwRvVlZIZM9qhVoz5O2dwCmb1k1oaAkjWpTwBkyhB/TkZ1gJeQZYgnkjqdymRC3rFGmXLkSHW0alSxfsSTpUS6yKKuDCFK5GbUdeRnWKGWtCGMo33YWYflDUSYrSiiZWhj5s2QwXGtAVaBYM/yVddd2nKb4GutylACZTOQoBpm102mmGWXKUgqcIgSViO8q9WQrZCoiZbvvhZ6li2GoME1g28a7UZbb79V+AIBLahrGwquFWTdiNap6aB0iQVrMXPzYmebCFohxkEHCTV7kXgNa4hihR8oAJQKCUBFw3zIjesQfGrhrK979lHpaYo2YVnRqTQKaHSFMaDsF7gExSAhAHFWBGGEE+o87dZcd+3112CHLfbY5wUEADs= | 1. 2. 3. 4. 해설이 아직 작성되지 않았습니다.해설을 알고 계시다면 오른쪽 해설추가 기능을 이용하여 해설을 작성하여 다른분들과 함께 해설을 나누었으면 합니다.로그인 후 오류 신고 및 해설 작성 하시면 포인트가 제공됩니다.[포인트 모으기 및 사용법] | 2. [포인트 모으기 및 사용법] | 정답률 : 46%
산업기사 | 건설재료시험산업기사 | 2002년05월26일 | 2과목 : 건설재료 및 시험 | 22. | 골재의 조립률이 6.8 및 5.4인 2종류의 굵은골재를 중량비로 7 : 3 혼합한 골재의 조립률은? |  | 1. 5.38 2. 5.68 3. 6.38 4. 6.58 해설이 아직 작성되지 않았습니다.해설을 알고 계시다면 오른쪽 해설추가 기능을 이용하여 해설을 작성하여 다른분들과 함께 해설을 나누었으면 합니다.로그인 후 오류 신고 및 해설 작성 하시면 포인트가 제공됩니다.[포인트 모으기 및 사용법] | 3. 6.38 [포인트 모으기 및 사용법] | 정답률 : 91%
산업기사 | 건설재료시험산업기사 | 2002년05월26일 | 2과목 : 건설재료 및 시험 | 23. | 사용량이 비교적 많아 콘크리트의 배합 설계에 고려해야 되는 혼화재료는? |  | 1. 슬래그 2. 감수제 3. 촉진제 4. 발포제 해설이 아직 작성되지 않았습니다.해설을 알고 계시다면 오른쪽 해설추가 기능을 이용하여 해설을 작성하여 다른분들과 함께 해설을 나누었으면 합니다.로그인 후 오류 신고 및 해설 작성 하시면 포인트가 제공됩니다.[포인트 모으기 및 사용법] | 1. 슬래그 [포인트 모으기 및 사용법] | 정답률 : 69%
산업기사 | 건설재료시험산업기사 | 2002년05월26일 | 2과목 : 건설재료 및 시험 | 24. | 특수시멘트에 대한 설명 중 틀린 것은? |  | 1. 알루미나시멘트는 초조강성을 나타내지만 양생온도에 의해 응결 경화가 크게 영향을 받는다. 2. 팽창시멘트는 수축보상용시멘트와 화학적 프리스트레스 도입용으로 구분되어 사용된다. 3. 초속경시멘트는 응결이 매우 빠르며 수화반응 2∼3시간에 100∼200kgf/cm2정도의 조기강도를 발휘한다. 4. 알루미나시멘트 및 초속경시멘트는 온도가 비교적 높은 하절기공사의 긴급보수용으로 적합하다. 해설이 아직 작성되지 않았습니다.해설을 알고 계시다면 오른쪽 해설추가 기능을 이용하여 해설을 작성하여 다른분들과 함께 해설을 나누었으면 합니다.로그인 후 오류 신고 및 해설 작성 하시면 포인트가 제공됩니다.[포인트 모으기 및 사용법] | 4. 알루미나시멘트 및 초속경시멘트는 온도가 비교적 높은 하절기공사의 긴급보수용으로 적합하다. [포인트 모으기 및 사용법] | 정답률 : 44%
산업기사 | 건설재료시험산업기사 | 2002년05월26일 | 2과목 : 건설재료 및 시험 | 25. | 직경 20cm, 길이 3m인 재료에 축방향 인장을 가해서 변형률을 측정한 결과, 길이가 6mm 늘어나고 직경이 0.1mm 줄었다면 이 재료의 poisson(포아송)비는 얼마인가? |  | 1. 0.20 2. 0.25 3. 0.30 4. 0.35 해설이 아직 작성되지 않았습니다.해설을 알고 계시다면 오른쪽 해설추가 기능을 이용하여 해설을 작성하여 다른분들과 함께 해설을 나누었으면 합니다.로그인 후 오류 신고 및 해설 작성 하시면 포인트가 제공됩니다.[포인트 모으기 및 사용법] | 2. 0.25 [포인트 모으기 및 사용법] | 정답률 : 67%
산업기사 | 건설재료시험산업기사 | 2002년05월26일 | 2과목 : 건설재료 및 시험 | 26. | 혼화재인 포졸란을 사용하면 콘크리트에 여러가지 영향이 미친다. 다음 중 틀린 것은? |  | 1. 작업이 용이하고 발열량이 증대된다. 2. 장기에 걸친 강도가 증진된다. 3. 콘크리트의 품질개선에 효과가 있다. 4. 시멘트 사용량을 감하고 경제적으로도 될 수 있다. 해설이 아직 작성되지 않았습니다.해설을 알고 계시다면 오른쪽 해설추가 기능을 이용하여 해설을 작성하여 다른분들과 함께 해설을 나누었으면 합니다.로그인 후 오류 신고 및 해설 작성 하시면 포인트가 제공됩니다.[포인트 모으기 및 사용법] | 1. 작업이 용이하고 발열량이 증대된다. [포인트 모으기 및 사용법] | 정답률 : 48%
산업기사 | 건설재료시험산업기사 | 2002년05월26일 | 2과목 : 건설재료 및 시험 | 27. | 교통하중 등에 의해서 발생하는 아스팔트의 유동성 변형정도를 알아보기 위한 시험은? |  | 1. 아스팔트 신도시험 2. 아스팔트 비중시험 3. 아스팔트 침입도시험 4. 아스팔트 안정도시험 해설이 아직 작성되지 않았습니다.해설을 알고 계시다면 오른쪽 해설추가 기능을 이용하여 해설을 작성하여 다른분들과 함께 해설을 나누었으면 합니다.로그인 후 오류 신고 및 해설 작성 하시면 포인트가 제공됩니다.[포인트 모으기 및 사용법] | 4. 아스팔트 안정도시험 [포인트 모으기 및 사용법] | 정답률 : 28%
산업기사 | 건설재료시험산업기사 | 2002년05월26일 | 2과목 : 건설재료 및 시험 | 28. | 석재에서 견치석에 대한 설명으로 옳은 것은? |  | 1. 앞면이 거의 사각형에 가깝고 길이는 네면을 쪼개어 면에 직각으로 잰 길이가 면의 최소변의 1.5배 이상인 것. 2. 앞면이 거의 직사각형에 가깝고 길이는 2변을 쪼개어 면에 직각으로 잰 길이가 면의 최소변의 1.2배 이상인 것. 3. 두께가 15cm 이하이고 나비가 두께의 3배 이상인 것. 4. 나비가 두께의 3배이하이고 나비보다 길이가 긴 직육면체 모양의 것. 해설이 아직 작성되지 않았습니다.해설을 알고 계시다면 오른쪽 해설추가 기능을 이용하여 해설을 작성하여 다른분들과 함께 해설을 나누었으면 합니다.로그인 후 오류 신고 및 해설 작성 하시면 포인트가 제공됩니다.[포인트 모으기 및 사용법] | 1. 앞면이 거의 사각형에 가깝고 길이는 네면을 쪼개어 면에 직각으로 잰 길이가 면의 최소변의 1.5배 이상인 것. [포인트 모으기 및 사용법] | 정답률 : 38%
산업기사 | 건설재료시험산업기사 | 2002년05월26일 | 2과목 : 건설재료 및 시험 | 29. | 잔골재,필러에 다량의 아스팔트를 가열 혼합하여 제조한 것으로서 공극율이 대단히 작고 유동성이 풍부한 특징을 가져 주로 수리구조물의 유입공법에 이용되는 것은? |  | 1. 스트레이트 아스팔트 2. 구스 아스팔트 3. 아스팔트 콘크리트 4. 매스틱 아스팔트 해설이 아직 작성되지 않았습니다.해설을 알고 계시다면 오른쪽 해설추가 기능을 이용하여 해설을 작성하여 다른분들과 함께 해설을 나누었으면 합니다.로그인 후 오류 신고 및 해설 작성 하시면 포인트가 제공됩니다.[포인트 모으기 및 사용법] | 4. 매스틱 아스팔트 [포인트 모으기 및 사용법] | 정답률 : 20%
산업기사 | 건설재료시험산업기사 | 2002년05월26일 | 2과목 : 건설재료 및 시험 | 30. | 다음 혼화재료 중에서 콘크리트 워커빌리티의 개선효과가 없는 것은? |  | 1. 응결경화 촉진제 2. 플라이애시 3. 유동화제 4. AE감수제 해설이 아직 작성되지 않았습니다.해설을 알고 계시다면 오른쪽 해설추가 기능을 이용하여 해설을 작성하여 다른분들과 함께 해설을 나누었으면 합니다.로그인 후 오류 신고 및 해설 작성 하시면 포인트가 제공됩니다.[포인트 모으기 및 사용법] | 1. 응결경화 촉진제 [포인트 모으기 및 사용법] | 정답률 : 39%
산업기사 | 건설재료시험산업기사 | 2002년05월26일 | 2과목 : 건설재료 및 시험 | 31. | 직경 20mm,표점거리 160mm 인 봉강(棒綱)을 인장시험하여 항복점 하중 9,420kgf, 최대하중 12,560kgf을 얻었을 때 인장강도는 얼마인가? |  | 1. 30kgf/mm2 2. 40kgf/mm2 3. 58.9kgf/mm2 4. 78.5kgf/mm2 해설이 아직 작성되지 않았습니다.해설을 알고 계시다면 오른쪽 해설추가 기능을 이용하여 해설을 작성하여 다른분들과 함께 해설을 나누었으면 합니다.로그인 후 오류 신고 및 해설 작성 하시면 포인트가 제공됩니다.[포인트 모으기 및 사용법] | 2. 40kgf/mm2 [포인트 모으기 및 사용법] | 정답률 : 32%
산업기사 | 건설재료시험산업기사 | 2002년05월26일 | 2과목 : 건설재료 및 시험 | 32. | 시멘트 제조공정 중에서 응결지연제인 석고를 첨가하는 시기는? |  | 1. 소성(Burning) 과정 2. 클링커(Clinker) 분쇄과정 3. 포장과정 4. 원료혼합과정 해설이 아직 작성되지 않았습니다.해설을 알고 계시다면 오른쪽 해설추가 기능을 이용하여 해설을 작성하여 다른분들과 함께 해설을 나누었으면 합니다.로그인 후 오류 신고 및 해설 작성 하시면 포인트가 제공됩니다.[포인트 모으기 및 사용법] | 2. 클링커(Clinker) 분쇄과정 [포인트 모으기 및 사용법] | 정답률 : 35%
산업기사 | 건설재료시험산업기사 | 2002년05월26일 | 2과목 : 건설재료 및 시험 | 33. | 목재의 방부 처리법으로 사용되는 방법이 아닌 것은? |  | 1. 약제 도포법 2. 표면 탄화법 3. 약제 침적법 4. 고주파법 해설이 아직 작성되지 않았습니다.해설을 알고 계시다면 오른쪽 해설추가 기능을 이용하여 해설을 작성하여 다른분들과 함께 해설을 나누었으면 합니다.로그인 후 오류 신고 및 해설 작성 하시면 포인트가 제공됩니다.[포인트 모으기 및 사용법] | 4. 고주파법 [포인트 모으기 및 사용법] | 정답률 : 39%
산업기사 | 건설재료시험산업기사 | 2002년05월26일 | 2과목 : 건설재료 및 시험 | 34. | 다음 중에서 아스팔트의 점도(consistency)에 가장큰 영향을 미치는 것은? |  | 1. 아스팔트의 비중 2. 아스팔트의 온도 3. 아스팔트의 인화점 4. 아스팔트의 종류 해설이 아직 작성되지 않았습니다.해설을 알고 계시다면 오른쪽 해설추가 기능을 이용하여 해설을 작성하여 다른분들과 함께 해설을 나누었으면 합니다.로그인 후 오류 신고 및 해설 작성 하시면 포인트가 제공됩니다.[포인트 모으기 및 사용법] | 2. 아스팔트의 온도 [포인트 모으기 및 사용법] | 정답률 : 50%
산업기사 | 건설재료시험산업기사 | 2002년05월26일 | 2과목 : 건설재료 및 시험 | 35. | 다음중 천연 아스팔트가 아닌 것은? |  | 1. 록 아스팔트(rock asphalt) 2. 샌드 아스팔트(sand asphalt) 3. 아스팔타이트(asphaltite) 4. 블라운 아스팔트(blown asphalt) 해설이 아직 작성되지 않았습니다.해설을 알고 계시다면 오른쪽 해설추가 기능을 이용하여 해설을 작성하여 다른분들과 함께 해설을 나누었으면 합니다.로그인 후 오류 신고 및 해설 작성 하시면 포인트가 제공됩니다.[포인트 모으기 및 사용법] | 4. 블라운 아스팔트(blown asphalt) [포인트 모으기 및 사용법] | 정답률 : 50%
산업기사 | 건설재료시험산업기사 | 2002년05월26일 | 2과목 : 건설재료 및 시험 | 36. | 토목분야의 건설공사 품질시험기준 중 도로공사 노상의 함수량시험은 포설 후 다짐전 몇 m3 마다 실시 하여야 하는가? |  | 1. 4000 m3 2. 3000 m3 3. 2000 m3 4. 1000 m3 해설이 아직 작성되지 않았습니다.해설을 알고 계시다면 오른쪽 해설추가 기능을 이용하여 해설을 작성하여 다른분들과 함께 해설을 나누었으면 합니다.로그인 후 오류 신고 및 해설 작성 하시면 포인트가 제공됩니다.[포인트 모으기 및 사용법] | 4. 1000 m3 [포인트 모으기 및 사용법] | 정답률 : 34%
산업기사 | 건설재료시험산업기사 | 2002년05월26일 | 2과목 : 건설재료 및 시험 | 37. | 다음중에서 폭발력이 가장강하고 수중에서도 폭발할 수 있는 다이너마이트는 어느 것인가? |  | 1. 교질 다이너 마이트 2. 규조토 다이너 마이트 3. 분상 다이너 마이트 4. 스트레이트 다이너 마이트 해설이 아직 작성되지 않았습니다.해설을 알고 계시다면 오른쪽 해설추가 기능을 이용하여 해설을 작성하여 다른분들과 함께 해설을 나누었으면 합니다.로그인 후 오류 신고 및 해설 작성 하시면 포인트가 제공됩니다.[포인트 모으기 및 사용법] | 1. 교질 다이너 마이트 [포인트 모으기 및 사용법] | 정답률 : 75%
산업기사 | 건설재료시험산업기사 | 2002년05월26일 | 2과목 : 건설재료 및 시험 | 38. | 포틀랜드 시멘트의 성질에 대한 설명 중 틀린 것은? |  | 1. 시멘트의 분말도가 높으면 수축이 크고 균열발생의 가능성이 크며, 시멘트 자체가 풍화되기 쉽다. 2. 시멘트가 불안정하면 이상팽창 및 수축을 일으켜 콘크리트에 균열을 발생시킨다. 3. 시멘트의 입자가 작고 온도가 높을수록 수화속도가 빠르게 되어 초기강도가 증가된다. 4. 시멘트의 응결시간은 수량이 많고 온도가 낮으면 빨라지고 분말도가 높거나 C3A의 양이 많으면 느리게 된다. 해설이 아직 작성되지 않았습니다.해설을 알고 계시다면 오른쪽 해설추가 기능을 이용하여 해설을 작성하여 다른분들과 함께 해설을 나누었으면 합니다.로그인 후 오류 신고 및 해설 작성 하시면 포인트가 제공됩니다.[포인트 모으기 및 사용법] | 4. 시멘트의 응결시간은 수량이 많고 온도가 낮으면 빨라지고 분말도가 높거나 C3A의 양이 많으면 느리게 된다. [포인트 모으기 및 사용법] | 정답률 : 44%
산업기사 | 건설재료시험산업기사 | 2002년05월26일 | 2과목 : 건설재료 및 시험 | 39. | 건설공사 품질시험 기준에서 되메우기 및 구조물의 뒷채움의 현장밀도 시험은 독립구조물인 경우 몇층마다 실시 하여야 하는가? |  | 1. 1층 2. 2층 3. 3층 4. 4층 해설이 아직 작성되지 않았습니다.해설을 알고 계시다면 오른쪽 해설추가 기능을 이용하여 해설을 작성하여 다른분들과 함께 해설을 나누었으면 합니다.로그인 후 오류 신고 및 해설 작성 하시면 포인트가 제공됩니다.[포인트 모으기 및 사용법] | 3. 3층 [포인트 모으기 및 사용법] | 정답률 : 63%
산업기사 | 건설재료시험산업기사 | 2002년05월26일 | 2과목 : 건설재료 및 시험 | 40. | 보기와 같은 골재 체가름 성과표에 의하면 굵은 골재 최대치수는? | R0lGODlhPQE1AHcAACH5BAAAAAAALAAAAAA9ATUAgAAAAP///wj+AAMIHEiwoMGDCBMqXMiwocOHECNKnEixosWLGDNq3Mixo8ePIEOKHEmypMmTKFOqXIkQgMuXMGPKnEmzps2bOHPq3Mmzp8+fQIMKHUoUZ0EALDkiRbn0ZFORT6FKZXo06caoJLGO1OqRa9epTqtazegVZNmPZzWmVQvWZNS1YxnCvZpyrkW7d9uWfBsXI16/dfe61ZtVrMSXApE+pTlQZmKKZxe7zNtycmKYFbUibmz5cMK3nSNyjZn54OajmD0T/Gs6QOSWjyeW7dyUdWyDtW9TXt34NuvRi3urxk2WuO7jw5E3JK144WjlyxXSFi4bdmzbhqkvzZ08O3fR1i/+Yv1OHXJ28I9ft3ZtHvZ37Gm3F//su3p49tCd3y9N/3x3+L1J5th6tnnVXH2uHTiZgfpdRpuCB64nIXcLXoaff+VRCOGFvJl2WoUJcoihcqmBCKJx5YGHmHqGFWjde+mx19xz/SE4o4wippihcDfeOCKHFOLoY4coytdjjtDRKOSSmv0oV4ANttiecTAyiaOEKFJppZJE2rhllt7x+KWT140JZn68HRlhl0hGZ6R0WLro4WZBqrmfjh3aySVydVr5Y3Bl2kkmfnreCVehTbL5kIJt1ogmnJBe+OaRWCraJ6VnjiemoIruGKifnUoaI6b+zQYlp2z+dipnjIU46J3+3k2HaqikObjqkKWmlmBuszYKGq+g4mnrqEtWuuuJwxYKJnZpijflYFQVJlhI8Sn1al+RQhuWtNyiFVio2DrErH3bbqWtt9EKG2506Z5Lrbsdjfvfus9OWy5hZuGrl7xx8QuRv4vaa+677TZKb7YCJ5yvwtYWXNTDEEcs8cQUV2zxxT1dezC4C99LcLdfObwxeh6D3PHAJycMcFIrs1syuiY37HHLK9EcJbwwo5yzyiP/++3LIcdMl8jGrlargLUea9mvp50pYtNQV7tsaFE/Oed5oTmKWm1UH4pb15JZvV/VAdMqtm5zyafjnq56WaaomQJKqJhwY/geoOSZHeP+23mnSvfcdYNLNd19Yw2rWLoq3XSeWy/eqdxqAx653URGrvbkj3vKt9bawX05woxv3qapnUt+9ugzodZl2o9yDuTfXOeXqNuSYp452qobrGSEsRvsK4KuMujo3a0/3R55rRLOaupOQw68ukg6Hzias8tNpoFLr336rqVzTPrzxRufnO1JXjedurN7niKLq8N+fWWDOz0isMetJXze7GeJf9l42iRuTaFDWuJuRzu8se11b0Ng1qCHwDwJr0iB2873tIS7tjlJeuY7ndQaN8AnFU5vYUpgkKIXJ/eJ7n3rS+D8oOS2B1JQfSQcXunI57ebIWxANXRQ0ig3QxOmT3O3lqMdAa03QvnRD3BIXJYP/+a9ygmxUhu8maZ0uCKO8ZBVRgMOrH6VxcocbnHYc92wuOch0EVNi0Vb3wItZMMo3nCH90mexthSsJR9bGcgs9nPcKavePGRjjPrGf/+aEc8FnJogRSkywhpyKDpzJE8U+T2Hik0PzIMke7SYx0pyUlI3tGTj9Qk0D5ZSZl1EpCZlOQk+3hIS5YSMA7DmCxnScta2vKWuFyjKnfJy1768pfADKYwkxIQADs= | 1. 40㎜ 2. 25㎜ 3. 20㎜ 4. 10㎜ 해설이 아직 작성되지 않았습니다.해설을 알고 계시다면 오른쪽 해설추가 기능을 이용하여 해설을 작성하여 다른분들과 함께 해설을 나누었으면 합니다.로그인 후 오류 신고 및 해설 작성 하시면 포인트가 제공됩니다.[포인트 모으기 및 사용법] | 3. 20㎜ [포인트 모으기 및 사용법] | 정답률 : 62%
산업기사 | 건설재료시험산업기사 | 2002년05월26일 | 3과목 : 건설시공학 | 41. | 공정표에서 Critical Path의 설명 중 틀린 것은? |  | 1. Critical Path 경로상의 각 소요일수의 합은 각 경로 중 작업일수가 가장 작은 값이 된다. 2. Critical Path 경로중 한 작업구간이 늦어지면 그만큼 공사기간이 지연된다. 3. Critical Path 상의 작업을 중심으로 해서 공사관리를 진행하면 가장 효과적이다. 4. Critical Path는 2개 이상 생길수도 있다. 해설이 아직 작성되지 않았습니다.해설을 알고 계시다면 오른쪽 해설추가 기능을 이용하여 해설을 작성하여 다른분들과 함께 해설을 나누었으면 합니다.로그인 후 오류 신고 및 해설 작성 하시면 포인트가 제공됩니다.[포인트 모으기 및 사용법] | 1. Critical Path 경로상의 각 소요일수의 합은 각 경로 중 작업일수가 가장 작은 값이 된다. [포인트 모으기 및 사용법] | 정답률 : 38%
산업기사 | 건설재료시험산업기사 | 2002년05월26일 | 3과목 : 건설시공학 | 42. | 홍수시 물이 월류할 때 가장 불안전한 댐은? |  | 1. 어스댐 2. 중력댐 3. 아치댐 4. 부벽식댐 해설이 아직 작성되지 않았습니다.해설을 알고 계시다면 오른쪽 해설추가 기능을 이용하여 해설을 작성하여 다른분들과 함께 해설을 나누었으면 합니다.로그인 후 오류 신고 및 해설 작성 하시면 포인트가 제공됩니다.[포인트 모으기 및 사용법] | 1. 어스댐 [포인트 모으기 및 사용법] | 정답률 : 17%
산업기사 | 건설재료시험산업기사 | 2002년05월26일 | 3과목 : 건설시공학 | 43. | 지하철과 같이 지반보다 낮은 곳의 흙을 굴착하여 적재하기 위한 적당한 장비가 아닌 것은? |  | 1. 이넌데이터 2. 백호 3. 드래그라인 4. 클램셀 해설이 아직 작성되지 않았습니다.해설을 알고 계시다면 오른쪽 해설추가 기능을 이용하여 해설을 작성하여 다른분들과 함께 해설을 나누었으면 합니다.로그인 후 오류 신고 및 해설 작성 하시면 포인트가 제공됩니다.[포인트 모으기 및 사용법] | 1. 이넌데이터 [포인트 모으기 및 사용법] | 정답률 : 27%
산업기사 | 건설재료시험산업기사 | 2002년05월26일 | 3과목 : 건설시공학 | 44. | 간선 집수거의 연장을 적게 또는 배수구의 수가 1개 정도로서 습지대에 설치하는 암거 배열 방식은? |  | 1. 집단식 배열 방식 2. 차단식 배열 방식 3. 어골식 배열 방식 4. 빗식 배열 방식 해설이 아직 작성되지 않았습니다.해설을 알고 계시다면 오른쪽 해설추가 기능을 이용하여 해설을 작성하여 다른분들과 함께 해설을 나누었으면 합니다.로그인 후 오류 신고 및 해설 작성 하시면 포인트가 제공됩니다.[포인트 모으기 및 사용법] | 4. 빗식 배열 방식 [포인트 모으기 및 사용법] | 정답률 : 67%
산업기사 | 건설재료시험산업기사 | 2002년05월26일 | 3과목 : 건설시공학 | 45. | 그림과 같은 1개의 자유면을 가진 천공배치에 대하여 효과가 가장 큰 천공 각도는? (단, W는 최소저항선 ) | R0lGODlhzACkAHcAACH5BAAAAAAALAAAAADMAKQAhAAAABYWFh0dHSAgICsrKzk5OUBAQFVVVWBgYGtra3JycoCAgI6OjpWVlaCgoKqqqsDAwMfHx8rKytXV1dbW1uDg4OPj4+jo6Orq6uvr6+7u7vb29v39/f///wAAAAAAAAj+ADsIHEiwoMGDCBMqXMiwocOHECNKnEixosWLGDNq3Mixo8ePIEOKHEmypMmTKFOqXMmypcuXMGPKnEmzps2bOHPq3PnSAcEFPnkKHdowqECgRJMqJUiAwEAAUJdKHQpgwVECEqJO3cpTgNUOWrmKrYlgAISjAAaMXRvzQdWBBAq8ZUsXplurc+vqVblAwNOvewOTdDAAwUAIeQUr9igBcIe+iRdL9kgAr+PJmDEuKPA3s2eLhA0LbBD5s+mGB5geKH269cK7YC+7nn2wb2fauA02Hbhadm7XDQwEJZyA9W/aBwhMiH28OYHUAo03/7wgb4Sw0107qNBhQlmoorP+z15AAKpl8a4ZQAUggEN03+gXrxaw2unt+JIXGAiAwAGHAUY5UB58+K31QH0PIFSeANIVuNUDch1AAULVrdegg0qtBoAC7h3EgYYEPGDBhRjy5AACABhAoAOrDbCABh04EACJJeIEGYEcKACVAjAKtBuNNdKkIwEMJETBfC8OpIFX7wUplATlFZAgheVVVlB1UzLnZE4PlHdAlgZBRkAEuh3Q45JAbokSiykaZVBwaTXQUFmIEaimSjpuqFB1XvW40JJfpXknSFACIGVCHFQIXUNY3jdoSl0C8CWi9dVHJkNN+dnboyhBsEAAKirUwAAuDrTAAAD0p5AGAbooKKf+FTHg5YQIHWjoBQZdwCAAYzKU3HKvwhoReQKAaRCEleFa63rGFqQBkQKNaKewFVU3aUJDFskQeQf0WZtyAk3A4LTUQkSeix0eFNwACZwl0YkqQnCmigs8gGKd5WIUIa0IrXYoRg9sJmlyFq5Hbr5UbpiuQR9K2qxDFzw8UKTsHfClpAgPy6udsmJcUZ56KuiYWwBkXBQBhS1cEAQoHuBuRYj55AAALxNUcwfspmiyQvXx+22xGnXLm30JJYerxzsTVCiHiForMUUeQ1gyQhc85+jOxC6gMkE5SnopRwVj91Nebi1q8pB2khfyR4byNnVBXSr7GINmlzvqAHImdCL+AaqKZIABA/29EASFgRWesIUesPVPAoRokltPPf3Yokhz2qVXiwvU9QFfm7Ta5wlVDRjJJT0gAUOnL9WXlUaWp4DcKS1w7UGyKnuBwG9z5Kl+CVbeAQQNIBVj7jyti0Dmv5cl3E5yn+pTsHtaLPWUUT8GwAMZhCzpwDkVWgDyHTzQ+AKwM291dHVrRIBfT/FqMVj2efzWBqnXFKnWCmWrVHWAyUU8wOXJS+XcooDVpA4qz1FATVZnpyPdailxE0jVNLQReLnrRFYJ1cpqpkFTLQABCfhbAoBys5CwqDBPS9QAljeWDwoEVSJ5gAxfI0PJTexA9DnYRCSAIIXYinz+ayFPlsrjEdkV4AALYADoBGKxJh6AATIUlK1Yl5Efgg9tdGmK3CjIEfqE6X8GASOj2GNDhojvQv4qY1IYAJgJiu0i5DEIisooRoecagD2chND2IQAyemnMiWEmd70aBLngaWOFOnScz6nxupgxEIH019CbDU7jVwHPm8cSaM6cB1ELkVDmSRIGn04rpAQ0SDXSZ9IyKOsCnkSgutR4LHkQgDwVUhbIeGfBKfkFjUGDTC7OaVeAgimjq1ncQ1zXEl45aOp6WgluvqKMPUiIwA4wF5Q2U4AZqaWnxBAReUbCYouMLNUdeCbKqFT+xSTFTLKrgMHUADJUiM1zrEEAOr+2dD1oFcR2EhwV4GhpJ6uNwEARCA5rnydSzSUmvWk5ADN2+crlZLP67klAo5MzogWBMSXkAxX82kJEoE1UaE8wABt0pmLMGDNgv6tMIR0iTlfmICTQMBdCDDAy2AoFrfQx6CO7FIHZDUB/33pQARTZWZItp7n1CufYyHg+95yqF2FzUL0caJWt8rVrnr1q1AB5VXHStawBbCsV12LhiYAuYKqzWJhhauFpFTDutr1rniVYf2osh6LldKRa0EpBPhGmDYRxIKHCeRnbjqQnJqqpEIpmFLhNh1dwgWyPPGpDjugo8l+RqgEAShuxFdJ3CSnMZiVTExP4wAWAjY7SGz+zW4eGx/yQAszWXFMnhykACp6Ji6rKZEv2QKb19Yoj4pxLFrutJnNDsWy4Zvmlmy71wcRbW7STdpSdmNcYXVwKgIKSnepVQDfEmW24QulsPriXI/mZXWp3dJwYbJX7saXU3nTiYDcNV7tDlVS1Z0Jes95X2GVt70j6RKYROvfhCwgwCw50NgCVuCdKVYlBhBNfxtctLWtZJPW43BEZHUACI9kwKQTsURwaZLGMC64Kk6KlTYcYzuC8MIb0Q9ta2wRHnq4I2RTL48hokSPQM5UPx0yTurrFBoreSIQyPBq3+Wy5T65I+T5F0WoGKkrf4SHibxuX2DsZZGY+CBgsm/+mUcSwj4+JLwCQdGaS9JbcqGXi3MmSb0mmZdFVjjP/SxI/Yr7Z0BPJDgGyG+cAWdlQ6dEVk1OTHYdfZLkFITBlIaUj6REAAVU58yZLon/lFjoUMOsVB0gTalNLZEB45nVJWESXJC4alhLhNCgtrVHELCo6uBY1zm+LslyDWyMxBbJ5SF2sXssykjPd9kUgbP1ng3tiAy4PNSudkP8KZDGXU/bRp4wiMHtkQyjJdvkXogQ3YbudCvIbBpqt7sLUkmnfnveHCG0vPFdEOVOm9+aoWI7983vAlzG2wQHuKmcrXCMtFa89274lok2cIlPhNsdQLjFV8wUhm98ItJGacId+Y1ejX/8IVAanQSOfHKHyLLlMI+5zGdO85o3PCAAOw== | 1. θ = 30° 2. θ = 45° 3. θ = 60° 4. θ = 75° 해설이 아직 작성되지 않았습니다.해설을 알고 계시다면 오른쪽 해설추가 기능을 이용하여 해설을 작성하여 다른분들과 함께 해설을 나누었으면 합니다.로그인 후 오류 신고 및 해설 작성 하시면 포인트가 제공됩니다.[포인트 모으기 및 사용법] | 2. θ = 45° [포인트 모으기 및 사용법] | 정답률 : 53%
산업기사 | 건설재료시험산업기사 | 2002년05월26일 | 3과목 : 건설시공학 | 46. | 포장의 유지보수 공법에서 아스팔트 포장의 부분적 균열, 포트홀(pothole)등의 파손부를 포장재료로 채우는 응급적인 처리방법을 무엇이라 하는가? |  | 1. 표면처리 2. 팻칭(Patching) 3. 덧씌우기(Overlay) 4. 절삭재포장 해설이 아직 작성되지 않았습니다.해설을 알고 계시다면 오른쪽 해설추가 기능을 이용하여 해설을 작성하여 다른분들과 함께 해설을 나누었으면 합니다.로그인 후 오류 신고 및 해설 작성 하시면 포인트가 제공됩니다.[포인트 모으기 및 사용법] | 2. 팻칭(Patching) [포인트 모으기 및 사용법] | 정답률 : 87%
산업기사 | 건설재료시험산업기사 | 2002년05월26일 | 3과목 : 건설시공학 | 47. | 유압 재크를 이용해 거푸집을 이동 시키면서 진행 방향으로 슬랩(slab)을 타설하는 교량 가설 공법으로 메인거더(maingirder)의 상하 좌우 조절이 가능한 공법은? |  | 1. Dywidag 공법 2. 압출 공법 3. MSS공법 4. 프리 캐스트 공법 해설이 아직 작성되지 않았습니다.해설을 알고 계시다면 오른쪽 해설추가 기능을 이용하여 해설을 작성하여 다른분들과 함께 해설을 나누었으면 합니다.로그인 후 오류 신고 및 해설 작성 하시면 포인트가 제공됩니다.[포인트 모으기 및 사용법] | 3. MSS공법 [포인트 모으기 및 사용법] | 정답률 : 22%
산업기사 | 건설재료시험산업기사 | 2002년05월26일 | 3과목 : 건설시공학 | 48. | 댐축조 공사에서 계획저수량 이상의 유입되는 홍수량을 안전하게 방류할 수 있도록 설치하는 것을 무엇이라 하는가? |  | 1. 검사랑 2. 여수로 3. 취수로 4. 조절부 해설이 아직 작성되지 않았습니다.해설을 알고 계시다면 오른쪽 해설추가 기능을 이용하여 해설을 작성하여 다른분들과 함께 해설을 나누었으면 합니다.로그인 후 오류 신고 및 해설 작성 하시면 포인트가 제공됩니다.[포인트 모으기 및 사용법] | 2. 여수로 [포인트 모으기 및 사용법] | 정답률 : 알수없음
산업기사 | 건설재료시험산업기사 | 2002년05월26일 | 3과목 : 건설시공학 | 49. | Heaving 방지 대책에 관한 방법으로 틀린 것은? |  | 1. 표토를 제거하여 하중을 적게 한다. 2. 굴착면에 하중을 감한다. 3. 흙 물막이벽의 근입 깊이를 충분히 취한다. 4. 지반을 개량한다. 해설이 아직 작성되지 않았습니다.해설을 알고 계시다면 오른쪽 해설추가 기능을 이용하여 해설을 작성하여 다른분들과 함께 해설을 나누었으면 합니다.로그인 후 오류 신고 및 해설 작성 하시면 포인트가 제공됩니다.[포인트 모으기 및 사용법] | 2. 굴착면에 하중을 감한다. [포인트 모으기 및 사용법] | 정답률 : 27%
산업기사 | 건설재료시험산업기사 | 2002년05월26일 | 3과목 : 건설시공학 | 50. | 터널의 지질이 연암이고 다소 불량할 때 터널 단면형은 어떤 모양이 가장 적당한가? |  | 1. 원형단면(圓形斷面) 2. 구형단면(矩形斷面) 3. 마제형단면(馬蹄形斷面) 4. 직벽식 반원형 단면(直碧式 半圓形) 해설이 아직 작성되지 않았습니다.해설을 알고 계시다면 오른쪽 해설추가 기능을 이용하여 해설을 작성하여 다른분들과 함께 해설을 나누었으면 합니다.로그인 후 오류 신고 및 해설 작성 하시면 포인트가 제공됩니다.[포인트 모으기 및 사용법] | 3. 마제형단면(馬蹄形斷面) [포인트 모으기 및 사용법] | 정답률 : 24%
산업기사 | 건설재료시험산업기사 | 2002년05월26일 | 3과목 : 건설시공학 | 51. | 준설선으로서는 최대의 힘을 가지고 있고 단단한 지반이나 부서진 암석의 굴착에 가장 적당한 준설선은 어느 것인가? |  | 1. 버킷준설선 2. 펌프준설선 3. 딥퍼준설선 4. 그래브준설선 해설이 아직 작성되지 않았습니다.해설을 알고 계시다면 오른쪽 해설추가 기능을 이용하여 해설을 작성하여 다른분들과 함께 해설을 나누었으면 합니다.로그인 후 오류 신고 및 해설 작성 하시면 포인트가 제공됩니다.[포인트 모으기 및 사용법] | 3. 딥퍼준설선 [포인트 모으기 및 사용법] | 정답률 : 24%
산업기사 | 건설재료시험산업기사 | 2002년05월26일 | 3과목 : 건설시공학 | 52. | 다져진토량 37,800m3을 성토하는데 흐트러진토량 27,500m3이 있다. 이때 부족 토량은 자연상태의 토량으로 얼마인가? (단, 사질토이고 토량의 변화율 L=1.25, C=0.9임) |  | 1. 16,000m3 2. 18,000m3 3. 20,000m3 4. 22,000m3 해설이 아직 작성되지 않았습니다.해설을 알고 계시다면 오른쪽 해설추가 기능을 이용하여 해설을 작성하여 다른분들과 함께 해설을 나누었으면 합니다.로그인 후 오류 신고 및 해설 작성 하시면 포인트가 제공됩니다.[포인트 모으기 및 사용법] | 3. 20,000m3 [포인트 모으기 및 사용법] | 정답률 : 19%
산업기사 | 건설재료시험산업기사 | 2002년05월26일 | 3과목 : 건설시공학 | 53. | 다음과 같은 공정표에서 주공정이 옳게 표기된 것은? | R0lGODlhBQG6AHcAACH5BAAAAAAALAAAAAAFAboAgwAAAEBAQICAgMDAwNTU1NjY2Nvb2+Hh4f///wAAAAAAAAAAAAAAAAAAAAAAAAAAAAj+ABEIHEiwoMGDCBMqXMiwocOHECNKnEixosWLGDNq3Mixo8ePIEOKHEmypMmTKFOqXMmypcuXMGPKnEmzps2bOBkKAMBTQM6fQINaBOATAQCbO48KXcqUIVGBSmn2jNq0qlWBOwPkfHq161KeP8F6HcsxKc+eQ6luPJtRLNm3aYkKmMuWIoAAc4taFBDgrFm9EPVyhUv4oV+DSe2eVStxccG6EMHuBFy4ckLIj92yRFvQbGPMlkN3Hnywr0vOBzU/nCu6tUHNmCezlJ2QtuvbigkexqoapG0Ev0kbZYy7uFPdR/kip/zxr0/Nv4cbn+4w6s6BVBdr3869u3fvj5n+fx8PfLvt3tRxWo+afbz7999fi4dPv3739JsHDnh6HbtWkn3xhFdiulE2GXMF+JRXXgku6OCDEEaYF3H4keQWWKQJ5xtsagmHXksUVigSarFp2BxiGVL2YX4iopTVQHnB2FcBLBVwl24EENTXfzKF2CJIoPHmY0lBYjekSkf+2BFqUBWZEpNC2pSkkhuZxR1zSPbm5GlUpmSlXDIlGOBieN00ZZdLonnRmWpqxGabj8F50ptyQlUnkXdGRGeeevJpmJ8h7SmnoIAeV+hChB56maIKJcroa48i5Gik2FEKqaVrYmqkpkNxaqenE01K5YqgNuopqaVKeqqolLL6I6r+qV6qKayx6rZqrX+eimt1t+5q6KyuPhqsiLTuOqyIWPoaJ6fF4nosfjcqa6qmBEqrqqVfPusnq6zlJACNHGnHo7W2tqWtucculqy0olZbk2TDOtYWo6ISde5F35bXkbtp0YvRU/fO61GzjRI8Kr4Al7XdXiauueWfAVfmaIK7XWRjT3RB6ZByZY3p17oL/RdxYa6yqvHDkiqokWcwatyQuoq6CrJhFPL7srwOz7endjHTZOO4r+0588Yulydof4eOjNB8BP0W3ZwN8zY0qEof5C6HVD3dXIYeZkauURKGLfaDwIHbIF9nDTgYf+2V9JfRo2Uddar21W231e3ZrTf+d02DVt9wPDcNnJ1zH6qgUh1i1WR8si6+9+PQ2ZsZ5JQHHquV0vWt4sjZwqYvcmgJVnnduL6InV4ce03Sfmix3jLaqFf98tcXOm1wRVwbidntI35Nm+VFWygc0jZzSftggAVPUlKAgStQXwNI9XWTOr9UMejvTm8029dvtjvKK8lOZcYwxzQA2uZFn732r3t7lPh9si+1rvKXN/W29dtPv/xaC5v/Tuqb1f/gFxoCjs+AJEPgj5AmwPoxEFMKbNEDLRVBZFWQLBP0XeEAxTtPZVBYF8TPB+kVwvSMMGYlpM4Jk5bC6aywUB3kFABl2ELjvJCDNSzODTk4wABiK4f+uOkfCgdItQHeL08xpBYQl1I8cu3wTgtjnxBxiLPpPbFgR0yg8nZ1RUmBDyYbDEz39PRFNM1wL9HropfC+BDWOeou3SqUGr0IlC1+5l+RmiLNllQ+3OnxjgwrY5fm2Jk0iup8AiIfAHzYxvcBrSIeEyRi6JLFlpGpklUhZIE+5zDGSNKSnwzaharYmEqSpzV/RFQoU/OhVdrLUSybnB/FqJomwuWMexEAI0MVLYRAjyJxpEhfkuU6MhpsmHhjYyYR+EDUuCuVQHIKnaa5IuaFRpMYYdnVvmcSDvXNmwNLXt7Yo0ymYBNhobsQb5DTTc6QZoJJXJpbztPHcjJxdPj+ZAzaQLegAfXzn2ODkLgWqaNgQiWgMTIo6tAHx74YQD59uxPSPPScV76Pb7LUXT7rI07VbJRxyyrX5RwTJAbG02qi1E7y9Gekin60ex5aYleyUpRqsY2dREonlpB3LLNoxaHhGc3xNLoeTNoleSulp0eqZbugHU90cjOquUDXtoFpLqJBdaLLMnYarpxPL6w7QE71YgDAGMCOdBveKhWmIVKOqJUnZVTn1srHyMV1NVCKpRTFJdXmRBKt+1KXT/PXPhhajrAHVRQ0addX/AQIsRBloUzTY88WHRaylSVWHzHbWBeqFLKnk+xdT9VZypaWbqedTmZ9tVpipZZqry3+TmudFVvczLZWtzUtaDcZs9piarFdyi1q6eVbCBa3NcItVXKNs1zSEne38+stdBMr3ek217bHbVV2C7hduV73Nt/9YXclNt7qJq28532udUs7WiBNKrwUbOxlpUJX6u4WuE41Ck5Yg9+sQle47QWSfNELw9L2V5VjjIgtq0NgDrJ3YBgFZjzh2yqxVmQnFs7IAZhX0x1hUjADni7Y4hJXJ33yOoBN2XTPOV9e1uZ2btVTg7c146ZlmKVYiaPpVlPaA1D4UQd2U+2+uTYD/lhYNdYojvU74iZtJslQfOnjYscXwDhHLgjNcoSObKzIAi459XSPOJsp5fdAWcRKdpo/fTOHZmhxxTbK2Y/o2owmrFWVzkqCzDbPjOeZFO2xfT5gLWMcaDeDp9BqyhafEc3oRjv60ZCOtKQnTelK/yggADs= | 1. 0-1-4-5-7, 14일 2. 0-2-4-5-7, 15일 3. 0-2-3-5-7, 16일 4. 0-2-3-6-7, 12일 해설이 아직 작성되지 않았습니다.해설을 알고 계시다면 오른쪽 해설추가 기능을 이용하여 해설을 작성하여 다른분들과 함께 해설을 나누었으면 합니다.로그인 후 오류 신고 및 해설 작성 하시면 포인트가 제공됩니다.[포인트 모으기 및 사용법] | 3. 0-2-3-5-7, 16일 [포인트 모으기 및 사용법] | 정답률 : 46%
산업기사 | 건설재료시험산업기사 | 2002년05월26일 | 3과목 : 건설시공학 | 54. | 토공기계의 선정에 대한 다음 설명 중 옳지 않은 것은? |  | 1. 습지 불도저는 cone 지수가 낮은 곳에도 작업이 가능하다. 2. 모터스크레이퍼는 trafficability가 나쁜 현장에 적합하다. 3. 불도저는 단거리용의 굴착 운반 기계이고 보통 70m 이내의 운반거리에 적용된다. 4. 굴착 개소가 지반보다 높을 경우에는 power shovel이 적합하다. 해설이 아직 작성되지 않았습니다.해설을 알고 계시다면 오른쪽 해설추가 기능을 이용하여 해설을 작성하여 다른분들과 함께 해설을 나누었으면 합니다.로그인 후 오류 신고 및 해설 작성 하시면 포인트가 제공됩니다.[포인트 모으기 및 사용법] | 2. 모터스크레이퍼는 trafficability가 나쁜 현장에 적합하다. [포인트 모으기 및 사용법] | 정답률 : 32%
산업기사 | 건설재료시험산업기사 | 2002년05월26일 | 3과목 : 건설시공학 | 55. | 콘크리트의 포장의 설계 기준 강도로 사용하는 것은? |  | 1. 압축강도 2. 인장강도 3. 휨강도 4. 전단강도 해설이 아직 작성되지 않았습니다.해설을 알고 계시다면 오른쪽 해설추가 기능을 이용하여 해설을 작성하여 다른분들과 함께 해설을 나누었으면 합니다.로그인 후 오류 신고 및 해설 작성 하시면 포인트가 제공됩니다.[포인트 모으기 및 사용법] | 3. 휨강도 [포인트 모으기 및 사용법] | 정답률 : 67%
산업기사 | 건설재료시험산업기사 | 2002년05월26일 | 3과목 : 건설시공학 | 56. | 수평층 쌓기에 대한 설명 중 옳지 않은 것은? |  | 1. 수평층 쌓기에는 후층쌓기와 박층쌓기가 있다. 2. 이 공법은 공사 중 압축이 적어 완성후에도 침하가 크다. 3. 저수지의 흙댐, 옹벽, 교대 등의 뒷채움 흙에 많이 사용하는 공법이다. 4. 공사 기간이 길어지고 공사비가 많이 드는 결점이 있다. 해설이 아직 작성되지 않았습니다.해설을 알고 계시다면 오른쪽 해설추가 기능을 이용하여 해설을 작성하여 다른분들과 함께 해설을 나누었으면 합니다.로그인 후 오류 신고 및 해설 작성 하시면 포인트가 제공됩니다.[포인트 모으기 및 사용법] | 2. 이 공법은 공사 중 압축이 적어 완성후에도 침하가 크다. [포인트 모으기 및 사용법] | 정답률 : 24%
산업기사 | 건설재료시험산업기사 | 2002년05월26일 | 3과목 : 건설시공학 | 57. | Franky 말뚝의 시공방법 설명중 옳지 않은 것은? |  | 1. 시공 중 해머는 케이싱 내부 콘크리트를 타격 하므로 소음과 진동이 적어 도심지 시공에 적합하다. 2. 묽게 비빈 콘크리트의 반죽을 내관속에 채워 넣은 후 위를 drop hammer로 때린다. 3. 강관을 약간 끌어 올려서 지상에 고정시킨 다음 콘크리트에 타격을 가하면 구근이 형성된다. 4. 해머의 타격력은 콘크리트와 강관의 마찰저항에 의해 강관이 콘크리트와 같이 땅속에 관입한다. 해설이 아직 작성되지 않았습니다.해설을 알고 계시다면 오른쪽 해설추가 기능을 이용하여 해설을 작성하여 다른분들과 함께 해설을 나누었으면 합니다.로그인 후 오류 신고 및 해설 작성 하시면 포인트가 제공됩니다.[포인트 모으기 및 사용법] | 2. 묽게 비빈 콘크리트의 반죽을 내관속에 채워 넣은 후 위를 drop hammer로 때린다. [포인트 모으기 및 사용법] | 정답률 : 20%
산업기사 | 건설재료시험산업기사 | 2002년05월26일 | 3과목 : 건설시공학 | 58. | 지름 40cm의 나무말뚝 36본을 박아서 기초저판을 지지하고 있다. 말뚝의 배치를 6열로 하고 각 열을 등간격으로 6본씩 박았을 때 군항의 효율은? (단, 말뚝의 중심간격은 1.0m이며, Converse-Labarre식을 사용할 것) |  | 1. 0.596 2. 0.696 3. 0.796 4. 0.896 해설이 아직 작성되지 않았습니다.해설을 알고 계시다면 오른쪽 해설추가 기능을 이용하여 해설을 작성하여 다른분들과 함께 해설을 나누었으면 합니다.로그인 후 오류 신고 및 해설 작성 하시면 포인트가 제공됩니다.[포인트 모으기 및 사용법] | 1. 0.596 [포인트 모으기 및 사용법] | 정답률 : 25%
산업기사 | 건설재료시험산업기사 | 2002년05월26일 | 3과목 : 건설시공학 | 59. | 옹벽 자체의 자중으로 토압에 저항하도록 3∼4m 높이로 만들어진 옹벽은? |  | 1. 중력식옹벽 2. 반중력식옹벽 3. 부벽식옹벽 4. 역T형옹벽 해설이 아직 작성되지 않았습니다.해설을 알고 계시다면 오른쪽 해설추가 기능을 이용하여 해설을 작성하여 다른분들과 함께 해설을 나누었으면 합니다.로그인 후 오류 신고 및 해설 작성 하시면 포인트가 제공됩니다.[포인트 모으기 및 사용법] | 1. 중력식옹벽 [포인트 모으기 및 사용법] | 정답률 : 39%
산업기사 | 건설재료시험산업기사 | 2002년05월26일 | 3과목 : 건설시공학 | 60. | 터널 굴착의 신공법인 TBM (Tunnel Boring Machine)에 의한 장점 중 틀린 것은? |  | 1. 노무비가 절약된다. 2. 안정성이 크다. 3. 버럭 반출이 용이하다. 4. 굴착시 연속적으로 시행되므로 공사기간이 길어진다. 해설이 아직 작성되지 않았습니다.해설을 알고 계시다면 오른쪽 해설추가 기능을 이용하여 해설을 작성하여 다른분들과 함께 해설을 나누었으면 합니다.로그인 후 오류 신고 및 해설 작성 하시면 포인트가 제공됩니다.[포인트 모으기 및 사용법] | 4. 굴착시 연속적으로 시행되므로 공사기간이 길어진다. [포인트 모으기 및 사용법] | 정답률 : 45%
산업기사 | 건설재료시험산업기사 | 2002년05월26일 | 4과목 : 토질 및 기초 | 61. | 어떤 유선망도에서 상하류면의 수두차가 4m, 등수두면의 수가 13개, 유로의 수가 7개일 때 단위폭 1m당 1일 침투유량은 얼마인가? (단, 투수층의 투수계수 K = 2.0×10-4㎝/sec) |  | 1. 8.0 × 10-1m3/day 2. 9.62 × 10-1m3/day 3. 3.72 × 10-1m3/day 4. 4.8 × 10-1m3/day 해설이 아직 작성되지 않았습니다.해설을 알고 계시다면 오른쪽 해설추가 기능을 이용하여 해설을 작성하여 다른분들과 함께 해설을 나누었으면 합니다.로그인 후 오류 신고 및 해설 작성 하시면 포인트가 제공됩니다.[포인트 모으기 및 사용법] | 3. 3.72 × 10-1m3/day [포인트 모으기 및 사용법] | 정답률 : 39%
산업기사 | 건설재료시험산업기사 | 2002년05월26일 | 4과목 : 토질 및 기초 | 62. | 말뚝의 지지력을 결정하기 위한 Engineering News 공식을 사용할 때 안전율은 얼마인가? |  | 1. 3 2. 6 3. 8 4. 10 해설이 아직 작성되지 않았습니다.해설을 알고 계시다면 오른쪽 해설추가 기능을 이용하여 해설을 작성하여 다른분들과 함께 해설을 나누었으면 합니다.로그인 후 오류 신고 및 해설 작성 하시면 포인트가 제공됩니다.[포인트 모으기 및 사용법] | 2. 6 [포인트 모으기 및 사용법] | 정답률 : 50%
산업기사 | 건설재료시험산업기사 | 2002년05월26일 | 4과목 : 토질 및 기초 | 63. | Terzaghi의 지지력 공식에서 고려되지 않는 것은? |  | 1. 흙의 내부 마찰각 2. 기초의 근입깊이 3. 압밀량 4. 기초의 폭 해설이 아직 작성되지 않았습니다.해설을 알고 계시다면 오른쪽 해설추가 기능을 이용하여 해설을 작성하여 다른분들과 함께 해설을 나누었으면 합니다.로그인 후 오류 신고 및 해설 작성 하시면 포인트가 제공됩니다.[포인트 모으기 및 사용법] | 3. 압밀량 [포인트 모으기 및 사용법] | 정답률 : 34%
산업기사 | 건설재료시험산업기사 | 2002년05월26일 | 4과목 : 토질 및 기초 | 64. | 점토지반을 프리-로딩 (Pre-Loading) 공법등으로 미리 압밀시킨 후에 급격히 재하할 때의 안정을 검토하는 경우에 적당한 전단시험은? |  | 1. 비압밀 비배수 전단시험 2. 압밀비배수 전단시험 3. 압밀배수 전단시험 4. 압밀완속 전단시험 해설이 아직 작성되지 않았습니다.해설을 알고 계시다면 오른쪽 해설추가 기능을 이용하여 해설을 작성하여 다른분들과 함께 해설을 나누었으면 합니다.로그인 후 오류 신고 및 해설 작성 하시면 포인트가 제공됩니다.[포인트 모으기 및 사용법] | 2. 압밀비배수 전단시험 [포인트 모으기 및 사용법] | 정답률 : 28%
산업기사 | 건설재료시험산업기사 | 2002년05월26일 | 4과목 : 토질 및 기초 | 65. | 다짐에 관한 다음의 설명 중 타당하지 않은 것은? |  | 1. 사질성분이 많이 내포된 흙은 다짐곡선의 기울기가 급하다. 2. 최적 함수비는 흙의 종류와 다짐방법에 따라 다르다. 3. 입도분포가 양호한 흙의 건조밀도는 낮다. 4. 다짐을 하면 부착성이 양호해지고 투수성과 압축성이 작아진다. 해설이 아직 작성되지 않았습니다.해설을 알고 계시다면 오른쪽 해설추가 기능을 이용하여 해설을 작성하여 다른분들과 함께 해설을 나누었으면 합니다.로그인 후 오류 신고 및 해설 작성 하시면 포인트가 제공됩니다.[포인트 모으기 및 사용법] | 3. 입도분포가 양호한 흙의 건조밀도는 낮다. [포인트 모으기 및 사용법] | 정답률 : 25%
산업기사 | 건설재료시험산업기사 | 2002년05월26일 | 4과목 : 토질 및 기초 | 66. | 사면 안정해석법에 관한 설명중 틀린 것은? |  | 1. 해석법은 크게 마찰원법과 분할법으로 나눌수 있다. 2. Fellenius방법은 주로 단기안정해석에 이용된다. 3. Bishop 방법은 주로 장기안정해석에 이용된다. 4. Bishop 방법은 절편의 양측에 작용하는 수평방향의 합력이 0이라고 가정하여 해석한다. 해설이 아직 작성되지 않았습니다.해설을 알고 계시다면 오른쪽 해설추가 기능을 이용하여 해설을 작성하여 다른분들과 함께 해설을 나누었으면 합니다.로그인 후 오류 신고 및 해설 작성 하시면 포인트가 제공됩니다.[포인트 모으기 및 사용법] | 4. Bishop 방법은 절편의 양측에 작용하는 수평방향의 합력이 0이라고 가정하여 해석한다. [포인트 모으기 및 사용법] | 정답률 : 38%
산업기사 | 건설재료시험산업기사 | 2002년05월26일 | 4과목 : 토질 및 기초 | 67. | 샘플러 튜브(Sampler tube)의 면적비(Ca)를 9%라 하고 외경(Dw)을 6㎝라 하면 끝의 내경(De)은 얼마인가? |  | 1. 3.6㎝ 2. 4.8㎝ 3. 5.7㎝ 4. 6.2㎝ 해설이 아직 작성되지 않았습니다.해설을 알고 계시다면 오른쪽 해설추가 기능을 이용하여 해설을 작성하여 다른분들과 함께 해설을 나누었으면 합니다.로그인 후 오류 신고 및 해설 작성 하시면 포인트가 제공됩니다.[포인트 모으기 및 사용법] | 3. 5.7㎝ [포인트 모으기 및 사용법] | 정답률 : 15%
산업기사 | 건설재료시험산업기사 | 2002년05월26일 | 4과목 : 토질 및 기초 | 68. | 그림과 같은 조건의 옹벽에서 벽면 마찰을 무시할 때 주동 토압계수가 0.4이다. 이때 옹벽에 작용하는 전 주동토압의 합력은? (단, 흙의 포화단위 중량은 1.8t/m3 이다.) | R0lGODlhmwB0AHcAACH5BAAAAAAALAAAAACbAHQAhAAAAB0dHSsrKzk5OUBAQFVVVXJycoCAgI6OjqqqqsDAwMfHx+vr6/T09Pr6+v39/f///wAAAAAAAAAAAAAAAAAAAAAAAAAAAAAAAAAAAAAAAAAAAAAAAAAAAAAAAAAAAAj+ACEIHEiwoMGDCBMqXMiwocOHECNKnEixosWLGDNq3Mixo8ePIEOKHEmypMmTKFN2PMCyJUuVMGNKFAAggc0EAATI3MlTIYEDAg8A6Em0qEAFABpAAADUqNOdPwkQeEoVo4KJSJlWhajApdevYMOKHTsWQAGyYQGoXcu2rdu3OwEguEm3rk0DAuzq3euArtoELG0iUHvgptACNgUIcABBaIKtHYc6BKxRbWMAVwUSwKx5KgSkmQF4LgjYa+bGpyEXPDCaIWWMQiWDHrj5weylnnEiLCD67VrVB19ObnoxK+PPNWmrzT1aQGrgF4U3fB39L0HnAws0z6xAJ/TKEKn+W4z9eKADzhCwf/YOgcBxhb6fQ1fQ2jVxi2vLDwStoADt8kI1FJZ8wElnEAMMkHZfRTQlV5AD5y0gkAD+QZDAYg/R9V1wCxJkoIUdUiQVQqwFJRt6DrlEIHSSIaTAc+KNF2JBLx4144YT1WefRh/iaJJ0Xe2YUY8+kgQkigjFWBGRRYokQIIFMRBAAQU8qaBGAtzYpEcO6NhYUx8qSZFWW5YkZmECIQliZVqWudGZWYpmkJgTteimSAesyBKBdEpk550gVRhRnxH9CahHgobX5kOGHspRohku6lCjjmYUpEQMSNoQpZVGpx9BIyqkKUOcdlqRl5+1OepCpZpa55L+4Lm6UauixiorRjEGoBZ7Ca0K360Z6cgWQ74mRCuwpBrEG5m0GVQsQsci+6uz8un47EHRSnvQpWPaqm1EeY4XUVcuDZTttwRBSiKUBvHKEE0G2HRAhYSiC62ABDJwLrMeXistkw+hSqKXANvL4UXnLrVWiaka/FC4+EG0WZasyeYvsoYixS5DAmPrJbcOK7TAgjiZdZBNEnoIEYUHOXDxrTEiRYC6sfHbsUFueVZwyAIlIB9rGx/FFJLngjXQy7Kqu9BmCyZMItKuKu2npVCbKnWhQ1bd6dUQZUtfW+41zHNCNiVkAKOT5VSeTQUEsObYCBEQdLebejkUyHAT5PT+vXUbhJTYeRe0N7YOIXXfYYAHHlTVXue8uOIerji1RDUerfWhgxNukYQ7O/ynAnNPapHhndv74U90U9Tdl5A/HnGaWbe+FFdzE5d5v7Kfq8CnOI97MOQJcD05Qw7QVMAAerMOOeqzpqgzekOV/u3tB0YrnVBTRX+5m9STZj2KWWkPeZeRBdy0f9JLW+/wFDGWPrK8j3dV98oHfrZGCSRIP79wC/8qRvwbm//YV5EA8myA+9lURugHKLyxalH7k5zp4gfABULOXQUJQJZ6VYC57Q9yfyJOf2YXHKkIy4KBY5i59nMWSknGUB9M4YI2RpMZiSZUyatg4BJWuVTZDYXUeUuYUCQIOx3CLXgQWYB1WAXEsTHPIQzAYUL01USeMXBOMYTbFb1XRYfRp1dE1IyadGNEnjFpM2pyllT+RMUyhoxSVLRZ0F7IRTd6LiE0sVJ22tXCgijxIgvgzfY2lICbOWQzJ7TIsraIo/cRUCLLMuStChDG1y2JMAIcCfVKNsjv7C10B2ljRTjJMwcgb1AI/CPCHOSweYlElAVk5IZqxpafgEU0rKEYWs6yELTE5iuVbKAvhykWIhITmLJLpjKXycxmOvOZ0IymNKdJzWpa85rfCggAOw== | 1. 2.64 t/m 2. 1.44 t/m 3. 0.64 t/m 4. 3.44 t/m 해설이 아직 작성되지 않았습니다.해설을 알고 계시다면 오른쪽 해설추가 기능을 이용하여 해설을 작성하여 다른분들과 함께 해설을 나누었으면 합니다.로그인 후 오류 신고 및 해설 작성 하시면 포인트가 제공됩니다.[포인트 모으기 및 사용법] | 1. 2.64 t/m [포인트 모으기 및 사용법] | 정답률 : 28%
산업기사 | 건설재료시험산업기사 | 2002년05월26일 | 4과목 : 토질 및 기초 | 69. | 어떤 시료에 대한 일축압축 시험의 결과 파괴 압축강도가 3㎏/㎝2일 때 수평면과 45° 를 이루는 파괴면이 생겼다면 내부 마찰각 ø 와 점착력 C는? |  | 1. ø = 0, C = 1.5㎏/㎝2 2. ø = 0, C = 3㎏/㎝2 3. ø = 90°, C = 1.5㎏/㎝2 4. ø = 45°, C = 0 해설이 아직 작성되지 않았습니다.해설을 알고 계시다면 오른쪽 해설추가 기능을 이용하여 해설을 작성하여 다른분들과 함께 해설을 나누었으면 합니다.로그인 후 오류 신고 및 해설 작성 하시면 포인트가 제공됩니다.[포인트 모으기 및 사용법] | 1. ø = 0, C = 1.5㎏/㎝2 [포인트 모으기 및 사용법] | 정답률 : 0%
산업기사 | 건설재료시험산업기사 | 2002년05월26일 | 4과목 : 토질 및 기초 | 70. | 어떤 흙의 액성한계는 40%,소성한계는 20%일때 이흙의 소성지수는? |  | 1. 20% 2. 60% 3. 40% 4. 30% 해설이 아직 작성되지 않았습니다.해설을 알고 계시다면 오른쪽 해설추가 기능을 이용하여 해설을 작성하여 다른분들과 함께 해설을 나누었으면 합니다.로그인 후 오류 신고 및 해설 작성 하시면 포인트가 제공됩니다.[포인트 모으기 및 사용법] | 1. 20% [포인트 모으기 및 사용법] | 정답률 : 28%
산업기사 | 건설재료시험산업기사 | 2002년05월26일 | 4과목 : 토질 및 기초 | 71. | 다음 중 흙속에서의 물의 흐름이 연직유효응력의 증가를 가져오는 것은? |  | 1. 정수압상태 2. 하향흐름 3. 상향흐름 4. 수평흐름 해설이 아직 작성되지 않았습니다.해설을 알고 계시다면 오른쪽 해설추가 기능을 이용하여 해설을 작성하여 다른분들과 함께 해설을 나누었으면 합니다.로그인 후 오류 신고 및 해설 작성 하시면 포인트가 제공됩니다.[포인트 모으기 및 사용법] | 2. 하향흐름 [포인트 모으기 및 사용법] | 정답률 : 42%
산업기사 | 건설재료시험산업기사 | 2002년05월26일 | 4과목 : 토질 및 기초 | 72. | 직경 5cm, 높이 10cm인 연약점토 공시체를 일축압축시험한 결과 파괴시 압축력이 2.2kg, 축방향변위가 9mm였다면 일축압축강도(qu)는? |  | 1. qu = 0.3 kg/cm2 2. qu = 0.2 kg/cm2 3. qu = 0.25 kg/cm2 4. qu = 0.1 kg/cm2 해설이 아직 작성되지 않았습니다.해설을 알고 계시다면 오른쪽 해설추가 기능을 이용하여 해설을 작성하여 다른분들과 함께 해설을 나누었으면 합니다.로그인 후 오류 신고 및 해설 작성 하시면 포인트가 제공됩니다.[포인트 모으기 및 사용법] | 4. qu = 0.1 kg/cm2 [포인트 모으기 및 사용법] | 정답률 : 6%
산업기사 | 건설재료시험산업기사 | 2002년05월26일 | 4과목 : 토질 및 기초 | 73. | 다음 중 정적인 사운딩(Sounding)이 아닌 것은? |  | 1. 표준관입 시험 2. 이스키메타 3. 베인 시험기 4. 화란식 원추관입 시험기 해설이 아직 작성되지 않았습니다.해설을 알고 계시다면 오른쪽 해설추가 기능을 이용하여 해설을 작성하여 다른분들과 함께 해설을 나누었으면 합니다.로그인 후 오류 신고 및 해설 작성 하시면 포인트가 제공됩니다.[포인트 모으기 및 사용법] | 1. 표준관입 시험 [포인트 모으기 및 사용법] | 정답률 : 알수없음
산업기사 | 건설재료시험산업기사 | 2002년05월26일 | 4과목 : 토질 및 기초 | 74. | C.B.R시험에서 지름 5cm의 피스톤이 2.5mm관입될 때 표준하중 강도는? |  | 1. 105kg/cm2 2. 70kg/cm2 3. 125kg/cm2 4. 207kg/cm2 해설이 아직 작성되지 않았습니다.해설을 알고 계시다면 오른쪽 해설추가 기능을 이용하여 해설을 작성하여 다른분들과 함께 해설을 나누었으면 합니다.로그인 후 오류 신고 및 해설 작성 하시면 포인트가 제공됩니다.[포인트 모으기 및 사용법] | 2. 70kg/cm2 [포인트 모으기 및 사용법] | 정답률 : 13%
산업기사 | 건설재료시험산업기사 | 2002년05월26일 | 4과목 : 토질 및 기초 | 75. | 항타공식을 적용하여 지지력을 산출할 때 실제와 가장 잘 부합되는 흙은? |  | 1. 조밀한 모래지반 2. 연약한 점토지반 3. 예민한 점토지반 4. 느슨한 모래지반 해설이 아직 작성되지 않았습니다.해설을 알고 계시다면 오른쪽 해설추가 기능을 이용하여 해설을 작성하여 다른분들과 함께 해설을 나누었으면 합니다.로그인 후 오류 신고 및 해설 작성 하시면 포인트가 제공됩니다.[포인트 모으기 및 사용법] | 1. 조밀한 모래지반 [포인트 모으기 및 사용법] | 정답률 : 30%
산업기사 | 건설재료시험산업기사 | 2002년05월26일 | 4과목 : 토질 및 기초 | 76. | 제체의 침윤선에 대한 설명 중 옳은 것은? |  | 1. 흙댐이나 제체내의 자유수면을 침윤선이라 한다. 2. 물 분자의 이동하는 괴적을 침윤선이라 한다. 3. 흙속의 모든 유선을 침윤선이라 한다. 4. 침윤선을 이용하여 침투 유량을 계산할 수 없다. 해설이 아직 작성되지 않았습니다.해설을 알고 계시다면 오른쪽 해설추가 기능을 이용하여 해설을 작성하여 다른분들과 함께 해설을 나누었으면 합니다.로그인 후 오류 신고 및 해설 작성 하시면 포인트가 제공됩니다.[포인트 모으기 및 사용법] | 1. 흙댐이나 제체내의 자유수면을 침윤선이라 한다. [포인트 모으기 및 사용법] | 정답률 : 19%
산업기사 | 건설재료시험산업기사 | 2002년05월26일 | 4과목 : 토질 및 기초 | 77. | 지표면위에 16t의 집중하중이 작용하는 경우 깊이 4m에서 작용점 직하의 연직응력의 증가분을 Boussinesq의 식으로 구한 값은? |  | 1. 0.5765 t/m2 2. 0.8765 t/m2 3. 0.6765 t/m2 4. 0.4775 t/m2 해설이 아직 작성되지 않았습니다.해설을 알고 계시다면 오른쪽 해설추가 기능을 이용하여 해설을 작성하여 다른분들과 함께 해설을 나누었으면 합니다.로그인 후 오류 신고 및 해설 작성 하시면 포인트가 제공됩니다.[포인트 모으기 및 사용법] | 4. 0.4775 t/m2 [포인트 모으기 및 사용법] | 정답률 : 알수없음
산업기사 | 건설재료시험산업기사 | 2002년05월26일 | 4과목 : 토질 및 기초 | 78. | 통일 분류법에서 실트질 자갈을 표시하는 약호는? |  | 1. GW 2. GP 3. GM 4. GC 해설이 아직 작성되지 않았습니다.해설을 알고 계시다면 오른쪽 해설추가 기능을 이용하여 해설을 작성하여 다른분들과 함께 해설을 나누었으면 합니다.로그인 후 오류 신고 및 해설 작성 하시면 포인트가 제공됩니다.[포인트 모으기 및 사용법] | 3. GM [포인트 모으기 및 사용법] | 정답률 : 40%
산업기사 | 건설재료시험산업기사 | 2002년05월26일 | 4과목 : 토질 및 기초 | 79. | 선행 압밀하중(Po)에 대한 설명 중 옳지 않은 것은? |  | 1. 흙이 현재 지반에서 과거에 최대로 받았을 때의 압밀하중을 말한다. 2. e - log P 곡선상에서 구한다. 3. 정규압밀 점토와 과압밀 점토를 구분할 수 있다. 4. 압밀 소요시간 계산에 이용된다. 해설이 아직 작성되지 않았습니다.해설을 알고 계시다면 오른쪽 해설추가 기능을 이용하여 해설을 작성하여 다른분들과 함께 해설을 나누었으면 합니다.로그인 후 오류 신고 및 해설 작성 하시면 포인트가 제공됩니다.[포인트 모으기 및 사용법] | 4. 압밀 소요시간 계산에 이용된다. [포인트 모으기 및 사용법] | 정답률 : 19%
산업기사 | 건설재료시험산업기사 | 2002년05월26일 | 4과목 : 토질 및 기초 | 80. | Sand drain 공법의 주된 목적은? |  | 1. 압밀침하를 촉진시키는 것이다. 2. 투수계수를 감소시키는 것이다. 3. 간극수압을 증가시키는 것이다. 4. 기초의 지지력을 증가시키는 것이다. 해설이 아직 작성되지 않았습니다.해설을 알고 계시다면 오른쪽 해설추가 기능을 이용하여 해설을 작성하여 다른분들과 함께 해설을 나누었으면 합니다.로그인 후 오류 신고 및 해설 작성 하시면 포인트가 제공됩니다.[포인트 모으기 및 사용법] | 1. 압밀침하를 촉진시키는 것이다. [포인트 모으기 및 사용법] | 정답률 : 46%
산업기사 | 건설재료시험산업기사 | 2002년03월10일 | 1과목 : 콘크리트공학 | 1. | 콘크리트 공시체의 지간 3등분점 휨시험에서 공시체의 파괴가 지간 3등분점 외부에서 발생할 경우, 파괴단면과 3등분점과의 거리가 지간의 얼마 이상 벗어나면 시험결과를 무효로 하는가? |  | 1. 3% 2. 5% 3. 8% 4. 10% 해설이 아직 작성되지 않았습니다.해설을 알고 계시다면 오른쪽 해설추가 기능을 이용하여 해설을 작성하여 다른분들과 함께 해설을 나누었으면 합니다.로그인 후 오류 신고 및 해설 작성 하시면 포인트가 제공됩니다.[포인트 모으기 및 사용법] | 2. 5% [포인트 모으기 및 사용법] | 정답률 : 62%
산업기사 | 건설재료시험산업기사 | 2002년03월10일 | 1과목 : 콘크리트공학 | 2. | 알칼리골재반응을 막기 위한 대책으로 옳지 않은 것은 어느 것인가? |  | 1. 반응성 골재를 사용하지 않는다. 2. 빈배합의 콘크리트로 시공한다. 3. 0.6%이하의 알칼리량을 함유한 시멘트를 사용한다. 4. 적당한 포졸란 또는 고로 슬래그를 사용한다. 해설이 아직 작성되지 않았습니다.해설을 알고 계시다면 오른쪽 해설추가 기능을 이용하여 해설을 작성하여 다른분들과 함께 해설을 나누었으면 합니다.로그인 후 오류 신고 및 해설 작성 하시면 포인트가 제공됩니다.[포인트 모으기 및 사용법] | 2. 빈배합의 콘크리트로 시공한다. [포인트 모으기 및 사용법] | 정답률 : 72%
산업기사 | 건설재료시험산업기사 | 2002년03월10일 | 1과목 : 콘크리트공학 | 3. | 프리스트레스트 콘크리트에서 사용하는 PS강재의 종류가 아닌 것은? |  | 1. 쉬스(sheath) 2. 강선(steel wire) 3. 강연선(steel strand) 4. 강봉(steel bar) 해설이 아직 작성되지 않았습니다.해설을 알고 계시다면 오른쪽 해설추가 기능을 이용하여 해설을 작성하여 다른분들과 함께 해설을 나누었으면 합니다.로그인 후 오류 신고 및 해설 작성 하시면 포인트가 제공됩니다.[포인트 모으기 및 사용법] | 1. 쉬스(sheath) [포인트 모으기 및 사용법] | 정답률 : 86%
산업기사 | 건설재료시험산업기사 | 2002년03월10일 | 1과목 : 콘크리트공학 | 4. | 벽 또는 기둥 등에서 콘크리트를 쳐 올라가는 속도는 30분에 얼마이하로 하는 것이 좋은가? |  | 1. 0.5 ∼ 1 m 2. 1.0 ∼ 1.5 m 3. 1.5 ∼ 2.0 m 4. 2.0 ∼ 2.5 m 해설이 아직 작성되지 않았습니다.해설을 알고 계시다면 오른쪽 해설추가 기능을 이용하여 해설을 작성하여 다른분들과 함께 해설을 나누었으면 합니다.로그인 후 오류 신고 및 해설 작성 하시면 포인트가 제공됩니다.[포인트 모으기 및 사용법] | 2. 1.0 ∼ 1.5 m [포인트 모으기 및 사용법] | 정답률 : 78%
산업기사 | 건설재료시험산업기사 | 2002년03월10일 | 1과목 : 콘크리트공학 | 5. | 한중콘크리트에 대한 설명중 옳지 않은 것은? |  | 1. 하루의 평균기온이 4℃ 이하로 예상될 때에 시공하는 콘크리트이다. 2. 단위수량은 소요의 워커빌리티를 유지할 수 있는 범위내에서 될 수 있는대로 적게해야 한다. 3. 심한 기상작용을 받는 콘크리트는 소요의 압축강도가 얻어질 때까지는 콘크리트의 온도를 5℃ 이상으로 유지해야 한다. 4. 물, 시멘트 및 골재를 가열하여 재료의 온도를 높일 경우에는 균일하게 가열하여 항상 소요온도의 재료가 얻어질 수 있도록 해야 한다. 해설이 아직 작성되지 않았습니다.해설을 알고 계시다면 오른쪽 해설추가 기능을 이용하여 해설을 작성하여 다른분들과 함께 해설을 나누었으면 합니다.로그인 후 오류 신고 및 해설 작성 하시면 포인트가 제공됩니다.[포인트 모으기 및 사용법] | 4. 물, 시멘트 및 골재를 가열하여 재료의 온도를 높일 경우에는 균일하게 가열하여 항상 소요온도의 재료가 얻어질 수 있도록 해야 한다. [포인트 모으기 및 사용법] | 정답률 : 91%
산업기사 | 건설재료시험산업기사 | 2002년03월10일 | 1과목 : 콘크리트공학 | 6. | AE콘크리트에 대한 다음의 설명중 틀린 것은? |  | 1. 공기량이 증가하면 강도는 증가한다. 2. 동결융해에 대한 저항성이 커진다. 3. 굳지않은 콘크리트의 유동성을 증대시킨다. 4. 동일슬럼프에 대한 사용수량을 감소시킨다. 해설이 아직 작성되지 않았습니다.해설을 알고 계시다면 오른쪽 해설추가 기능을 이용하여 해설을 작성하여 다른분들과 함께 해설을 나누었으면 합니다.로그인 후 오류 신고 및 해설 작성 하시면 포인트가 제공됩니다.[포인트 모으기 및 사용법] | 1. 공기량이 증가하면 강도는 증가한다. [포인트 모으기 및 사용법] | 정답률 : 66%
산업기사 | 건설재료시험산업기사 | 2002년03월10일 | 1과목 : 콘크리트공학 | 7. | 매스콘크리트에 관한 설명 중 틀린 것은? |  | 1. 내부구속에 의한 온도균열은 콘크리트의 내부와 표면부의 온도차에 의해 발생되는 것이다. 2. 외부구속에 의한 온도균열은 부재 전체의 온도변화에 의한 신축이 구속됨으로써 발생되는 것이다. 3. 온도균열지수는 시멘트의 수화열에 의한 온도응력을 콘크리트의 인장강도로 나눈 값이다. 4. 콘크리트 온도변화의 계산에는 콘크리트 단열온도 상승량이 사용된다. 해설이 아직 작성되지 않았습니다.해설을 알고 계시다면 오른쪽 해설추가 기능을 이용하여 해설을 작성하여 다른분들과 함께 해설을 나누었으면 합니다.로그인 후 오류 신고 및 해설 작성 하시면 포인트가 제공됩니다.[포인트 모으기 및 사용법] | 3. 온도균열지수는 시멘트의 수화열에 의한 온도응력을 콘크리트의 인장강도로 나눈 값이다. [포인트 모으기 및 사용법] | 정답률 : 67%
산업기사 | 건설재료시험산업기사 | 2002년03월10일 | 1과목 : 콘크리트공학 | 8. | 해수를 철근 콘크리트 혼합수로 사용할 수 없는 가장 큰 이유는 다음중 어느 것인가? |  | 1. 수화열의 발생이 크므로 2. 철근을 부식시키므로 3. 콘크리트의 강도가 저하되므로 4. 콘크리트의 응결을 지연시키므로 해설이 아직 작성되지 않았습니다.해설을 알고 계시다면 오른쪽 해설추가 기능을 이용하여 해설을 작성하여 다른분들과 함께 해설을 나누었으면 합니다.로그인 후 오류 신고 및 해설 작성 하시면 포인트가 제공됩니다.[포인트 모으기 및 사용법] | 2. 철근을 부식시키므로 [포인트 모으기 및 사용법] | 정답률 : 73%
산업기사 | 건설재료시험산업기사 | 2002년03월10일 | 1과목 : 콘크리트공학 | 9. | 배치플랜트에서 콘크리트 재료의 계량에 대한 설명으로 틀린 것은? |  | 1. 시멘트의 계량은 무게로 하고, 계량오차는 1회 계량 무게의 1% 이내이다. 2. 골재의 계량은 무게로 하고, 계량오차는 1회 계량 무게의 3% 이내이다. 3. 혼화재의 계량은 무게로 하고, 계량오차는 1회 계량 무게의 2% 이내이다. 4. 혼화제의 계량은 무게로 하고, 계량오차는 1회 계량 무게의 2% 이내이다. 해설이 아직 작성되지 않았습니다.해설을 알고 계시다면 오른쪽 해설추가 기능을 이용하여 해설을 작성하여 다른분들과 함께 해설을 나누었으면 합니다.로그인 후 오류 신고 및 해설 작성 하시면 포인트가 제공됩니다.[포인트 모으기 및 사용법] | 4. 혼화제의 계량은 무게로 하고, 계량오차는 1회 계량 무게의 2% 이내이다. [포인트 모으기 및 사용법] | 정답률 : 54%
산업기사 | 건설재료시험산업기사 | 2002년03월10일 | 1과목 : 콘크리트공학 | 10. | 다음은 잔골재의 비중시험결과이다. 이때 표면건조포화상태의 비중은 얼마인가? | R0lGODlhFgFXAHcAACH5BAAAAAAALAAAAAAWAVcAgAAAAP///wj+AAMIHEiwoMGDCBMqXMiwocOHECNKnEixosWLGDNq3Mixo8ePIEOKHEmypMmTKCECWMmypcuXMGPKnEmzps2bOHPq3Mmzp8+fPgkCSEm0qNGjSBcOHbg0qdOnUKNmbBqAqtSrWLNipWpVq9evYEtyDUu2rFmNYzHGZLhW4Eu3CLtWhSmUJVOFbeeuhCu3oV2mewH3vXt2Y9qLXQcXXKqYcVyHTdM2NpiY78TIcDNjflzYsNCpdJWGppyZtF/CmvGa/ly1dcK+lRejXt1ZLWuSitmW/py7tGTVsoMPnXww9m3Gf//WRny74szmekO/dX188ejosylfd2u3d3HlLVH+Dxe/fCp07cqB102v9Dty6+o5W3TsfbXj1JZ9l7ednWLe3dxNR915EeVW32t3HVgddfe1ttmA+11GoHkTBgchgAXqFpdM1RFnn34MhohhhCpVqNJ27rnU34XO/RffbOMhWBxhm9UIHonOmfiQgisKFl5kHEYn4IynWZifROklGdiCOCKpI2Qooqfiix7V11uMYvXY5I5Pbunlhjx+2VyYYpZpZoZanqnmmmiOyOabcMZHZpx0inlYnXjieWeefL65Z5+AmvlnjjBeF56bAU4pZIPTcRWlj4rq1d9hP+52KIuQgpccpqJp6qiBJabZJqcg4gecVZ/C5uacGo4JY6n+rnk46ZGhLvggbUUi6qSotzYoI6qsqYrpgb2+BeyDv1mqq3E0kiqsrVryOKh/Y46W7KlG+rqeXFi2pyuA93UX7KvO4hpruURC61t3S+ZK6qjT+ijqudW2S56F3t0aILlHVjrgpY2h6G+BN5rK6Le0GXjpjL3uCqaijSZcl5FSQkzjXtwWaq+5u3bLpcEg1ggvWiImunC6v+bK3rOQpautnN+yqp/M9NZ88LsS81ezst5i26p8FP+8XnZDXgu0df9hJitnIoOMc7YU7vzvtpEyzXGXCAfN74UNM+iijFAvfW/TXgcmLdYvYvkc2BVbTCXVVWd6KF1/AolxzC1T7PH+ju0qmfHTrn5Es8xJPxoSqnE3+zbKj9Hc5pzxBiq5U+zVCvjkmJsVeeaca45256Bv9XnopD+1eemoQ3V66qwftXrrsKP0euy0jzQ7XoZDLbfCAkbMuMl+64s0xJtC3veSiVeudVG3s5311IsL5/PVHyp+NNe0fmyzucLPe1LzD5/MNqi4Dznu7/IZzb1pe09INvrRRgU+tSinejKrLzuo8vnXx9Z+j+9bnnjY5TiSea9ThgLa6ew3Jd8xCXjHQ1754jawWiFnY7CRoKkop6PEce9+JXOW+K4nqbnAx3nU+9j/2LIpcHkrgEiZX9vslbFimQ9xvYOf9khowctZjWf+08ufUWQoNONoq26t+hv9ore2mUXPegsMmfxGFz7l4cuF88qLEtXyNRKORWxSBOIVE/W8LB2wZzvUHwStuCxj7c5sQeLh+njjnwjqbl/sm+IZJzhCoSEpdz6UkLsaJzv1FLAjRKydoDZmOioq8pFRCyQkJzkfR1LykpY7JCY3eUdOelJnkvykKDs5ylLuUJN3KpwG5bgoS+VOi8WrpGCG9kQ2JZKU1dtgCqWnw/P4L5TcGVv8AHXLwIFNfQLMYy9nJT0wAkaYiNLkcoq5NS3yb5nbYpgff+lMNYoIWQQkpiXr18GCVZGRwuse3DAoLgkhK4xS01M52ehN8FlpfBOYG2ezyOSruUGxjILSJx1dab5dToqGrOwhP0d0MxjWiZoBjOIgUYiwJobImRSEpxDjBFHriTGOaDzj2STWzVLdDDvA3FIxj/XGbjYxYF2cY4JkiceaXjNP1MRmSAlW0CUiSJpJxFxOTXkioO5nqESFJFKTqsilMpV2Tn0q7KIqVdYxEChYzapWt8rVrnr1q1itqljHStaIBAQAOw== | 1. 2.54 2. 2.68 3. 2.59 4. 2.51 해설이 아직 작성되지 않았습니다.해설을 알고 계시다면 오른쪽 해설추가 기능을 이용하여 해설을 작성하여 다른분들과 함께 해설을 나누었으면 합니다.로그인 후 오류 신고 및 해설 작성 하시면 포인트가 제공됩니다.[포인트 모으기 및 사용법] | 3. 2.59 [포인트 모으기 및 사용법] | 정답률 : 16%
산업기사 | 건설재료시험산업기사 | 2002년03월10일 | 1과목 : 콘크리트공학 | 11. | 조강포틀랜드 시멘트를 사용한 콘크리트의 양생시 습윤상태의 보호기간은 얼마 이상을 표준으로 하는가? |  | 1. 1일 2. 3일 3. 5일 4. 7일 해설이 아직 작성되지 않았습니다.해설을 알고 계시다면 오른쪽 해설추가 기능을 이용하여 해설을 작성하여 다른분들과 함께 해설을 나누었으면 합니다.로그인 후 오류 신고 및 해설 작성 하시면 포인트가 제공됩니다.[포인트 모으기 및 사용법] | 2. 3일 [포인트 모으기 및 사용법] | 정답률 : 78%
산업기사 | 건설재료시험산업기사 | 2002년03월10일 | 1과목 : 콘크리트공학 | 12. | 압축강도로부터 물-시멘트비를 정할 경우 시험값이 설계 기준강도를 밑도는 확률을 몇 % 이하로 시방서에서는 규정하고 있는가? |  | 1. 2% 2. 3% 3. 5% 4. 10% 해설이 아직 작성되지 않았습니다.해설을 알고 계시다면 오른쪽 해설추가 기능을 이용하여 해설을 작성하여 다른분들과 함께 해설을 나누었으면 합니다.로그인 후 오류 신고 및 해설 작성 하시면 포인트가 제공됩니다.[포인트 모으기 및 사용법] | 3. 5% [포인트 모으기 및 사용법] | 정답률 : 10%
산업기사 | 건설재료시험산업기사 | 2002년03월10일 | 1과목 : 콘크리트공학 | 13. | 콘크리트 시방배합설계에서 단위골재의 절대용적이 0.689m3이고 잔골재율이 41%, 잔골재의 비중이 2.60일 때 단위 잔골재량으로 옳은 것은? |  | 1. 734 kgf 2. 763 kgf 3. 786 kgf 4. 812 kgf 해설이 아직 작성되지 않았습니다.해설을 알고 계시다면 오른쪽 해설추가 기능을 이용하여 해설을 작성하여 다른분들과 함께 해설을 나누었으면 합니다.로그인 후 오류 신고 및 해설 작성 하시면 포인트가 제공됩니다.[포인트 모으기 및 사용법] | 1. 734 kgf [포인트 모으기 및 사용법] | 정답률 : 54%
산업기사 | 건설재료시험산업기사 | 2002년03월10일 | 1과목 : 콘크리트공학 | 14. | 콘크리트를 친 후 습윤양생을 하는 경우 습윤상태의 보호 기간은 보통포틀랜드 시멘트를 사용한 경우 얼마 이상을 표준으로 하나? |  | 1. 1 일 2. 3 일 3. 5 일 4. 7 일 해설이 아직 작성되지 않았습니다.해설을 알고 계시다면 오른쪽 해설추가 기능을 이용하여 해설을 작성하여 다른분들과 함께 해설을 나누었으면 합니다.로그인 후 오류 신고 및 해설 작성 하시면 포인트가 제공됩니다.[포인트 모으기 및 사용법] | 3. 5 일 [포인트 모으기 및 사용법] | 정답률 : 80%
산업기사 | 건설재료시험산업기사 | 2002년03월10일 | 1과목 : 콘크리트공학 | 15. | 다음 중 숏크리트(Shotcrete)의 장점으로 잘못된 것은? |  | 1. 거푸집이 불필요하고 급속시공이 가능하다. 2. 윗쪽, 옆을 포함한 임의 방향으로 시공이 가능하다. 3. 급결제의 첨가로 조기에 강도를 발현시킬 수 있다. 4. 일반콘크리트에 비해 수밀성이 높은 콘크리트를 얻을 수 있다. 해설이 아직 작성되지 않았습니다.해설을 알고 계시다면 오른쪽 해설추가 기능을 이용하여 해설을 작성하여 다른분들과 함께 해설을 나누었으면 합니다.로그인 후 오류 신고 및 해설 작성 하시면 포인트가 제공됩니다.[포인트 모으기 및 사용법] | 4. 일반콘크리트에 비해 수밀성이 높은 콘크리트를 얻을 수 있다. [포인트 모으기 및 사용법] | 정답률 : 54%
산업기사 | 건설재료시험산업기사 | 2002년03월10일 | 1과목 : 콘크리트공학 | 16. | 그림과 같이 원주형의 콘크리트 공시체를 수평으로 재하하여 얻는 최대하중으로 무엇을 구하고자 하는가? | R0lGODlhegCWAHcAACH5BAAAAAAALAAAAAB6AJYAhAAAAB0dHSsrKzk5OUBAQFVVVXJycoCAgI6OjqqqqsDAwMfHx87OztXV1ejo6Pj4+Pn5+fv7+/39/f///wAAAAAAAAAAAAAAAAAAAAAAAAAAAAAAAAAAAAAAAAAAAAAAAAj+ACcIHEiwoMGDCBMqXMiwocOHECNKnEixosWLGDNq3Mixo8ePIDEeAFBAQciTKB0CWMmSQMqXMAmudDmBAACaMXOCbECSoAAACXQK7TjyAMGRAIYqzVh0YISZS6NWtGlUIEuTUrNCXFn1502tYFXetAngANawaBOyLFBgQdq3apPCnYtwJd27Be3i3at3792+fueWDfy3KmG4gA+jTawYrM3Gb0dCTit5clgFci2DPau5s+fPoEOLHh2VM8KgSzMjPGB49ULVdRceQJ2wQFTYBlnLfs0Qd8HZC22nlt36YHGDvvPKbhD8NvGFOGPzVniAuULhSpMP1E19ukLtAoH+X3dO/fhv72pl00aIfSj4CdwTmpfZe3nz4eV3f69P3Xpt8vLNN1B0B703wXvi/YdfgPqlh55x6x3Unk48+UdQAwkkwFaEE2SYwAECeEiQhwkAlaF/EpBoooUkCmDAiQNhmOEBA4gIE1IsfRVjjlfJxKOO4f0Im5CtkcUjQZj9SOBJPPFompFQHfUjcjwWhyNLBSWZY3FQMoYSlAIYpOVKph24ZW5HUsnScVf6VqVOY5pnZJhoYllgj3V6aSZXB405lJEWDqTlfGutthKdB5E14XZ2JsqnUE0uOlABK0lw2kpuIfQTAgk1mamEABjQKQABLFWZWgLWtCSSCL4HQKD+v0n60gFkCUArAbgK0KWQvPbq66/A5kiAWTFRytVsZe4FJlmrekRVZz8RYFJPCthEAKwc2cShYjZhhRmi3+5EkgOaOSCAAJ82adgDBSC6EWbNHgbkBGPi9MC8GeHq2UicGTkSTvxuxFOyig024E0HCBedvhrRmhFmpgLAGbEJ92kwRgIQDFGSqc1XcaLxQpTAABg5UJasKS3w6mqiHnQvthHFV5FkqZ4k828R0jYsRgCQe9HOGqNUgIAJCoTdzRJBzHN4SrmbW4QlCaT0zCE7ZDJ8QZ/kNM4FDT3QyjPX3JADLlUdkgIowwe1YUBZ1HNG54rNUYbkHsBpQgncPSn+ona7nVGJZnfE47YjFvSToGnzd5EDmGWtkQImQUm41BE+OkHiD1pUrbQSOcDa5wn/amyjqwmH1E9sVzT12aCz5pWwuIKugGEfQl7TTKwhaBRVJF289UMOl0hR67n/qOutds1OUbfbqfcvfE1ZNfNKBshIYsJsZX/u6yQlYMDQswUFAQQCkc/RzTV7f/gEYZbI1gOlTjQmj7YSL7dSNbP2GMP0Si//WvebS3Wo8yE80Wd4LQlgZNQDvWRhbj+fs0zRnnYfihjILxPkmnwe6KDOfGw1k7tcCBmyM8+kLYMygZlDkAYZ8KBQahekTgzxkjblGeoimDGfZrymoEQpECH+JdSMw3qInB8eREOeYUDb2HMpjczwLvwziKwudhEeaqZxTLSSxBq2xc5E0Scyw4wRFQIvzzBPUGtilOMkwhMO3mUk6/FKVUqkQhyuRIeTESMay1ItKnrkW2u8i7GIxRXLaQ1h9kuk/sjyr0P5alfBiqSQOHcjWpVFkf/CZOygxxrrzK5Vr6njB4VyqrqE7DHyWSIQwWYcPxaEAL97SZNiyT5MXQoAeitIpPBGvYT8JH5HXMkIQWKkbWlpiqQjiJEIliNDGdJHerJZjiQFpVamUU1eutJx5mfNZ6ZkSr/h0ZLAqcw35SVN5TwTq9D5khKZ82vkDNI7rRJP+PyoOEL+euU9Y+JOdu5JneHpUnRm5y9iCUp/JAnj5xJq0PDor35jXFp+GLSfzCmngu55TkJs2MGOFoghbvyI7hoknYomxGwh9chIKerRj3YHo0JZKUI4WtKWngemOpGpa0xq06OAFECrSVUDamag92AupYLTqHwsetGl4jQnOhUTURVXUyYuKKgkdSlPjVPHy0WlZrYjY1aNsxDHDZM0aE2rWtfK1ra69XENfStRACpXJxYgARAYmQC6WleHCM9HgexrbYbkSsFChFIj8qZhH/JXgXglsIstyF8HFVmKIAAoxsplZSMyyIhu1mhP/Cx7QitaKZK2tARBLGopotrVSqS1rj0q7GldC9vYOqS2tgXpbFeL29xeZ7eo7a1v2RO44Rr3uMhNrnKXy9zmhiQgADs= | 1. 압축강도 2. 인장강도 3. 전단강도 4. 지압강도 해설이 아직 작성되지 않았습니다.해설을 알고 계시다면 오른쪽 해설추가 기능을 이용하여 해설을 작성하여 다른분들과 함께 해설을 나누었으면 합니다.로그인 후 오류 신고 및 해설 작성 하시면 포인트가 제공됩니다.[포인트 모으기 및 사용법] | 2. 인장강도 [포인트 모으기 및 사용법] | 정답률 : 54%
산업기사 | 건설재료시험산업기사 | 2002년03월10일 | 1과목 : 콘크리트공학 | 17. | 단위용적중량이 1500 kgf/m3, 비중이 2.5 인 굵은골재의 실적률은? |  | 1. 30 % 2. 40 % 3. 60 % 4. 70 % 해설이 아직 작성되지 않았습니다.해설을 알고 계시다면 오른쪽 해설추가 기능을 이용하여 해설을 작성하여 다른분들과 함께 해설을 나누었으면 합니다.로그인 후 오류 신고 및 해설 작성 하시면 포인트가 제공됩니다.[포인트 모으기 및 사용법] | 3. 60 % [포인트 모으기 및 사용법] | 정답률 : 62%
산업기사 | 건설재료시험산업기사 | 2002년03월10일 | 1과목 : 콘크리트공학 | 18. | 외기온도가 25℃를 넘을 때 양질의 지연제 등을 사용하지 않는다면 일반적으로 비비기로부터 치기가 끝날 때까지의 시간은 얼마로 제한되는가? |  | 1. 30 분 2. 60 분 3. 90 분 4. 120 분 해설이 아직 작성되지 않았습니다.해설을 알고 계시다면 오른쪽 해설추가 기능을 이용하여 해설을 작성하여 다른분들과 함께 해설을 나누었으면 합니다.로그인 후 오류 신고 및 해설 작성 하시면 포인트가 제공됩니다.[포인트 모으기 및 사용법] | 3. 90 분 [포인트 모으기 및 사용법] | 정답률 : 67%
산업기사 | 건설재료시험산업기사 | 2002년03월10일 | 1과목 : 콘크리트공학 | 19. | 다음 중 철근의 부식 정도를 측정하기 위한 비파괴 시험법은? |  | 1. 반발경도법 2. 모르타르바법 3. 자연전극전위법 4. 페놀프탈레인 용액 분무시험법 해설이 아직 작성되지 않았습니다.해설을 알고 계시다면 오른쪽 해설추가 기능을 이용하여 해설을 작성하여 다른분들과 함께 해설을 나누었으면 합니다.로그인 후 오류 신고 및 해설 작성 하시면 포인트가 제공됩니다.[포인트 모으기 및 사용법] | 3. 자연전극전위법 [포인트 모으기 및 사용법] | 정답률 : 45%
산업기사 | 건설재료시험산업기사 | 2002년03월10일 | 1과목 : 콘크리트공학 | 20. | 크리프계수에 대한 정의로 옳은 것은? |  | 1. 크리프계수 = 크리프변형률 / 소성변형률 2. 크리프계수 = 크리프변형률 / 탄성변형률 3. 크리프계수 = 탄성변형률 / 크리프변형률 4. 크리프계수 = 소성변형률 / 크리프변형률 해설이 아직 작성되지 않았습니다.해설을 알고 계시다면 오른쪽 해설추가 기능을 이용하여 해설을 작성하여 다른분들과 함께 해설을 나누었으면 합니다.로그인 후 오류 신고 및 해설 작성 하시면 포인트가 제공됩니다.[포인트 모으기 및 사용법] | 2. 크리프계수 = 크리프변형률 / 탄성변형률 [포인트 모으기 및 사용법] | 정답률 : 44%
산업기사 | 건설재료시험산업기사 | 2002년03월10일 | 2과목 : 건설재료 및 시험 | 21. | 시멘트 모르타르 흐름 시험은 다음 중 어느 시험을 하기 위한 시험인가? |  | 1. 시멘트 모르타르 응결시간시험 2. 시멘트 모르타르 압축강도시험 3. 시멘트 비중시험 4. 안정성(Soundness)시험 해설이 아직 작성되지 않았습니다.해설을 알고 계시다면 오른쪽 해설추가 기능을 이용하여 해설을 작성하여 다른분들과 함께 해설을 나누었으면 합니다.로그인 후 오류 신고 및 해설 작성 하시면 포인트가 제공됩니다.[포인트 모으기 및 사용법] | 2. 시멘트 모르타르 압축강도시험 [포인트 모으기 및 사용법] | 정답률 : 6%
산업기사 | 건설재료시험산업기사 | 2002년03월10일 | 2과목 : 건설재료 및 시험 | 22. | 다음 중 아스팔트의 침입도(경도)시험 조건으로 옳은 것은? |  | 1. 온도 25℃에서 200gf의 표준침을 5초동안 가하여 관입한 깊이를 나타낸것. 2. 온도 25℃에서 100gf의 표준침을 5초동안 가하여 관입한 깊이를 나타낸것. 3. 온도 25℃에서 100gf의 표준침을 10초동안 가하여 관입한 깊이를 나타낸것. 4. 온도 30℃에서 100gf의 표준침을 5초동안 가하여 관입한 깊이를 나타낸것. 해설이 아직 작성되지 않았습니다.해설을 알고 계시다면 오른쪽 해설추가 기능을 이용하여 해설을 작성하여 다른분들과 함께 해설을 나누었으면 합니다.로그인 후 오류 신고 및 해설 작성 하시면 포인트가 제공됩니다.[포인트 모으기 및 사용법] | 2. 온도 25℃에서 100gf의 표준침을 5초동안 가하여 관입한 깊이를 나타낸것. [포인트 모으기 및 사용법] | 정답률 : 71%
산업기사 | 건설재료시험산업기사 | 2002년03월10일 | 2과목 : 건설재료 및 시험 | 23. | 콘크리트용 혼화재로서 플라이 애시(Fly-Ash)를 사용한 경우 효과로 잘못된 것은? |  | 1. 워커빌리티를 개선시킨다. 2. 재료분리를 감소시킨다. 3. 수화열이 저하된다. 4. 조기강도가 증대된다. 해설이 아직 작성되지 않았습니다.해설을 알고 계시다면 오른쪽 해설추가 기능을 이용하여 해설을 작성하여 다른분들과 함께 해설을 나누었으면 합니다.로그인 후 오류 신고 및 해설 작성 하시면 포인트가 제공됩니다.[포인트 모으기 및 사용법] | 4. 조기강도가 증대된다. [포인트 모으기 및 사용법] | 정답률 : 44%
산업기사 | 건설재료시험산업기사 | 2002년03월10일 | 2과목 : 건설재료 및 시험 | 24. | 아스팔트 혼합물을 배합 설계할 때 필요치 않은 사항은? |  | 1. 침입도와 흐름값의 측정 2. 골재의 비중과 흡수량의 측정 3. 응결시간의 측정 4. 마아샬(marshall)안정도 시험 해설이 아직 작성되지 않았습니다.해설을 알고 계시다면 오른쪽 해설추가 기능을 이용하여 해설을 작성하여 다른분들과 함께 해설을 나누었으면 합니다.로그인 후 오류 신고 및 해설 작성 하시면 포인트가 제공됩니다.[포인트 모으기 및 사용법] | 3. 응결시간의 측정 [포인트 모으기 및 사용법] | 정답률 : 58%
산업기사 | 건설재료시험산업기사 | 2002년03월10일 | 2과목 : 건설재료 및 시험 | 25. | 다음중 강재의 인장시험에서 알아내기 어려운 것은? |  | 1. 인장강도 2. 비례한도 3. 항복강도 4. 인성한도 해설이 아직 작성되지 않았습니다.해설을 알고 계시다면 오른쪽 해설추가 기능을 이용하여 해설을 작성하여 다른분들과 함께 해설을 나누었으면 합니다.로그인 후 오류 신고 및 해설 작성 하시면 포인트가 제공됩니다.[포인트 모으기 및 사용법] | 4. 인성한도 [포인트 모으기 및 사용법] | 정답률 : 48%
산업기사 | 건설재료시험산업기사 | 2002년03월10일 | 2과목 : 건설재료 및 시험 | 26. | 다음 중 폭약으로 카알릿(carlit)를 사용할 수 없는 경우 는 어느 것인가? |  | 1. 암석, 경질토사 절취용 2. 채석장에서 큰돌의 채취용 3. 용수가 있는 터널공사의 발파용 4. 갱외(坑外)의 암석절취용 해설이 아직 작성되지 않았습니다.해설을 알고 계시다면 오른쪽 해설추가 기능을 이용하여 해설을 작성하여 다른분들과 함께 해설을 나누었으면 합니다.로그인 후 오류 신고 및 해설 작성 하시면 포인트가 제공됩니다.[포인트 모으기 및 사용법] | 3. 용수가 있는 터널공사의 발파용 [포인트 모으기 및 사용법] | 정답률 : 80%
산업기사 | 건설재료시험산업기사 | 2002년03월10일 | 2과목 : 건설재료 및 시험 | 27. | 직경이 20cm, 길이 5m인 강봉에 축방향으로 50tonf의 인장력을 주어 지름이 0.1mm가 줄고 길이가 10mm 늘어난 경우의 이 재료의 프와송 수는 얼마인가? |  | 1. 0.25 2. 2 3. 4 4. 8 해설이 아직 작성되지 않았습니다.해설을 알고 계시다면 오른쪽 해설추가 기능을 이용하여 해설을 작성하여 다른분들과 함께 해설을 나누었으면 합니다.로그인 후 오류 신고 및 해설 작성 하시면 포인트가 제공됩니다.[포인트 모으기 및 사용법] | 3. 4 [포인트 모으기 및 사용법] | 정답률 : 48%
산업기사 | 건설재료시험산업기사 | 2002년03월10일 | 2과목 : 건설재료 및 시험 | 28. | 골재의 수량에서 공기중 건조상태에서 골재알이 표면 건조 포화상태로 되기까지 흡수된 물의 양은? |  | 1. 함수량 2. 흡수량 3. 표면수량 4. 유효흡수량 해설이 아직 작성되지 않았습니다.해설을 알고 계시다면 오른쪽 해설추가 기능을 이용하여 해설을 작성하여 다른분들과 함께 해설을 나누었으면 합니다.로그인 후 오류 신고 및 해설 작성 하시면 포인트가 제공됩니다.[포인트 모으기 및 사용법] | 4. 유효흡수량 [포인트 모으기 및 사용법] | 정답률 : 39%
산업기사 | 건설재료시험산업기사 | 2002년03월10일 | 2과목 : 건설재료 및 시험 | 29. | 토목분야의 건설공사 품질시험기준 중 입도조정기층의 체가름 시험은 몇 m3 마다 1회이상 실시하여야 하는가? |  | 1. 1000 m3 2. 2000 m3 3. 3000 m3 4. 4000 m3 해설이 아직 작성되지 않았습니다.해설을 알고 계시다면 오른쪽 해설추가 기능을 이용하여 해설을 작성하여 다른분들과 함께 해설을 나누었으면 합니다.로그인 후 오류 신고 및 해설 작성 하시면 포인트가 제공됩니다.[포인트 모으기 및 사용법] | 1. 1000 m3 [포인트 모으기 및 사용법] | 정답률 : 34%
산업기사 | 건설재료시험산업기사 | 2002년03월10일 | 2과목 : 건설재료 및 시험 | 30. | 석재에 관한 다음 기술 중 틀린 것은? |  | 1. 비중이 클수록 강도가 크다. 2. 흡수율이 높으면 내구성이 크다. 3. 일반적으로 화성암이 수성암보다 강도가 높다. 4. 석재의 종류에 따라 비중이 다르다. 해설이 아직 작성되지 않았습니다.해설을 알고 계시다면 오른쪽 해설추가 기능을 이용하여 해설을 작성하여 다른분들과 함께 해설을 나누었으면 합니다.로그인 후 오류 신고 및 해설 작성 하시면 포인트가 제공됩니다.[포인트 모으기 및 사용법] | 2. 흡수율이 높으면 내구성이 크다. [포인트 모으기 및 사용법] | 정답률 : 55%
산업기사 | 건설재료시험산업기사 | 2002년03월10일 | 2과목 : 건설재료 및 시험 | 31. | 시멘트의 비중에 관한 다음 사항 중 옳지 않은 것은? |  | 1. 비중시험은 르샤틀리에 비중병으로 하며 시멘트의 시험표준량은 64g이다. 2. 일반적으로 풍화된 시멘트는 비중이 증가된다. 3. 비중은 일반적으로 석회나 알루미나 성분이 많으면 작아지고 실리카나 산화철이 많아지면 커진다. 4. 보통 포틀랜드 시멘트의 평균 비중은 3.15정도이다. 해설이 아직 작성되지 않았습니다.해설을 알고 계시다면 오른쪽 해설추가 기능을 이용하여 해설을 작성하여 다른분들과 함께 해설을 나누었으면 합니다.로그인 후 오류 신고 및 해설 작성 하시면 포인트가 제공됩니다.[포인트 모으기 및 사용법] | 2. 일반적으로 풍화된 시멘트는 비중이 증가된다. [포인트 모으기 및 사용법] | 정답률 : 73%
산업기사 | 건설재료시험산업기사 | 2002년03월10일 | 2과목 : 건설재료 및 시험 | 32. | 그라우팅(Grouing)용 혼화제로서의 필요한 성질 중 옳지 않은 것은? |  | 1. 단위수량이 작고, 블리딩이 작아야 한다. 2. 그라우트를 수축시키는 성질이 있어야 한다. 3. 재료의 분리가 생기지 않아야 한다. 4. 주입하기 쉬어야 하며, 공기를 연행 시켜야 한다. 해설이 아직 작성되지 않았습니다.해설을 알고 계시다면 오른쪽 해설추가 기능을 이용하여 해설을 작성하여 다른분들과 함께 해설을 나누었으면 합니다.로그인 후 오류 신고 및 해설 작성 하시면 포인트가 제공됩니다.[포인트 모으기 및 사용법] | 2. 그라우트를 수축시키는 성질이 있어야 한다. [포인트 모으기 및 사용법] | 정답률 : 82%
산업기사 | 건설재료시험산업기사 | 2002년03월10일 | 2과목 : 건설재료 및 시험 | 33. | 수중불분리성 콘크리트용 혼화제를 사용한 콘크리트의 성질에 대한 설명 중 틀린 것은? |  | 1. 수중불분리성 혼화제를 사용한 콘크리트의 점성은 작아진다. 2. 수중불분리성 혼화제를 사용한 콘크리트의 유동성은 커진다. 3. 수중불분리성 혼화제를 사용한 콘크리트의 충전성은 커진다. 4. 수중불분리성 혼화제를 사용한 콘크리트의 블리딩은 작아진다. 해설이 아직 작성되지 않았습니다.해설을 알고 계시다면 오른쪽 해설추가 기능을 이용하여 해설을 작성하여 다른분들과 함께 해설을 나누었으면 합니다.로그인 후 오류 신고 및 해설 작성 하시면 포인트가 제공됩니다.[포인트 모으기 및 사용법] | 1. 수중불분리성 혼화제를 사용한 콘크리트의 점성은 작아진다. [포인트 모으기 및 사용법] | 정답률 : 24%
산업기사 | 건설재료시험산업기사 | 2002년03월10일 | 2과목 : 건설재료 및 시험 | 34. | 콘크리트용 골재가 필요로 하는 성질중 틀린 것은? |  | 1. 물리적으로 안정하고 내구성이 클 것 2. 모양이 입방체 또는 공모양에 가깝고 시멘트풀과의 부착력이 큰 약간 거친 표면을 가질 것 3. 크고 작은 낱알의 크기의 차이없이 균등할 것 4. 소요의 중량을 가질 것 해설이 아직 작성되지 않았습니다.해설을 알고 계시다면 오른쪽 해설추가 기능을 이용하여 해설을 작성하여 다른분들과 함께 해설을 나누었으면 합니다.로그인 후 오류 신고 및 해설 작성 하시면 포인트가 제공됩니다.[포인트 모으기 및 사용법] | 3. 크고 작은 낱알의 크기의 차이없이 균등할 것 [포인트 모으기 및 사용법] | 정답률 : 67%
산업기사 | 건설재료시험산업기사 | 2002년03월10일 | 2과목 : 건설재료 및 시험 | 35. | 토목분야의 건설공사 품질시험기준 중 노체 흙의 시험종목이 아닌 것은? |  | 1. 함수량시험 2. 평판재하시험 3. 비중시험 4. 다짐시험 해설이 아직 작성되지 않았습니다.해설을 알고 계시다면 오른쪽 해설추가 기능을 이용하여 해설을 작성하여 다른분들과 함께 해설을 나누었으면 합니다.로그인 후 오류 신고 및 해설 작성 하시면 포인트가 제공됩니다.[포인트 모으기 및 사용법] | 3. 비중시험 [포인트 모으기 및 사용법] | 정답률 : 13%
산업기사 | 건설재료시험산업기사 | 2002년03월10일 | 2과목 : 건설재료 및 시험 | 36. | 시멘트 모르타르(cement mortar)의 압축강도 시험을 위해 공시체 제작시에 필요한 시멘트와 표준사(모래)의 중량배합 비율은 얼마인가? |  | 1. 1 : 2.45 2. 1 : 2.55 3. 1 : 2.65 4. 1 : 2.70 해설이 아직 작성되지 않았습니다.해설을 알고 계시다면 오른쪽 해설추가 기능을 이용하여 해설을 작성하여 다른분들과 함께 해설을 나누었으면 합니다.로그인 후 오류 신고 및 해설 작성 하시면 포인트가 제공됩니다.[포인트 모으기 및 사용법] | 1. 1 : 2.45 [포인트 모으기 및 사용법] | 정답률 : 34%
산업기사 | 건설재료시험산업기사 | 2002년03월10일 | 2과목 : 건설재료 및 시험 | 37. | 다음과 같은 목재의 강도 중에서 가장 큰 것은? |  | 1. 섬유의 평행방향 압축강도 2. 섬유의 직각방향 압축강도 3. 섬유의 평행방향 인장강도 4. 섬유의 직각방향 인장강도 해설이 아직 작성되지 않았습니다.해설을 알고 계시다면 오른쪽 해설추가 기능을 이용하여 해설을 작성하여 다른분들과 함께 해설을 나누었으면 합니다.로그인 후 오류 신고 및 해설 작성 하시면 포인트가 제공됩니다.[포인트 모으기 및 사용법] | 3. 섬유의 평행방향 인장강도 [포인트 모으기 및 사용법] | 정답률 : 48%
산업기사 | 건설재료시험산업기사 | 2002년03월10일 | 2과목 : 건설재료 및 시험 | 38. | 고무혼입 아스팔트를 스트레이트 아스팔트와 비교 했을 때의 설명 중 옳은 것은? |  | 1. 응집성 및 부착력이 크다. 2. 감온성이 크다. 3. 마찰계수가 작다. 4. 탄성 및 충격저항이 작다. 해설이 아직 작성되지 않았습니다.해설을 알고 계시다면 오른쪽 해설추가 기능을 이용하여 해설을 작성하여 다른분들과 함께 해설을 나누었으면 합니다.로그인 후 오류 신고 및 해설 작성 하시면 포인트가 제공됩니다.[포인트 모으기 및 사용법] | 1. 응집성 및 부착력이 크다. [포인트 모으기 및 사용법] | 정답률 : 36%
산업기사 | 건설재료시험산업기사 | 2002년03월10일 | 2과목 : 건설재료 및 시험 | 39. | 연화점은 시료를 규정 조건에서 가열하였을 때 시료가 연해져서 규정거리 몇 mm 처졌을 때의 온도인가? |  | 1. 20.4 2. 25.4 3. 30.4 4. 35.4 해설이 아직 작성되지 않았습니다.해설을 알고 계시다면 오른쪽 해설추가 기능을 이용하여 해설을 작성하여 다른분들과 함께 해설을 나누었으면 합니다.로그인 후 오류 신고 및 해설 작성 하시면 포인트가 제공됩니다.[포인트 모으기 및 사용법] | 2. 25.4 [포인트 모으기 및 사용법] | 정답률 : 63%
산업기사 | 건설재료시험산업기사 | 2002년03월10일 | 2과목 : 건설재료 및 시험 | 40. | 어떤 굵은골재의 단위용적 중량이 1.75tonf/m3이다. 이 골재의 비중이 2.6이라면 이 골재의 실적율은 약 얼마인가? |  | 1. 73% 2. 64% 3. 70% 4. 67% 해설이 아직 작성되지 않았습니다.해설을 알고 계시다면 오른쪽 해설추가 기능을 이용하여 해설을 작성하여 다른분들과 함께 해설을 나누었으면 합니다.로그인 후 오류 신고 및 해설 작성 하시면 포인트가 제공됩니다.[포인트 모으기 및 사용법] | 4. 67% [포인트 모으기 및 사용법] | 정답률 : 38%
산업기사 | 건설재료시험산업기사 | 2002년03월10일 | 3과목 : 건설시공학 | 41. | 발파시 충전재로서 가장 많이 사용되는 것은? |  | 1. 자갈 2. 모래 3. 큰돌 4. 시멘트 해설이 아직 작성되지 않았습니다.해설을 알고 계시다면 오른쪽 해설추가 기능을 이용하여 해설을 작성하여 다른분들과 함께 해설을 나누었으면 합니다.로그인 후 오류 신고 및 해설 작성 하시면 포인트가 제공됩니다.[포인트 모으기 및 사용법] | 2. 모래 [포인트 모으기 및 사용법] | 정답률 : 30%
산업기사 | 건설재료시험산업기사 | 2002년03월10일 | 3과목 : 건설시공학 | 42. | 발파에 의한 암석의 굴착방법중 빈구멍을 자유면으로 하여 평행폭파를 하는 것으로 버럭의 비산거리가 짧고 좁은 도갱에서의 긴 구멍의 발파에 편리한 방법은? |  | 1. 번컷 2. 밴치컷 3. 스윙컷 4. 피라미드컷 해설이 아직 작성되지 않았습니다.해설을 알고 계시다면 오른쪽 해설추가 기능을 이용하여 해설을 작성하여 다른분들과 함께 해설을 나누었으면 합니다.로그인 후 오류 신고 및 해설 작성 하시면 포인트가 제공됩니다.[포인트 모으기 및 사용법] | 1. 번컷 [포인트 모으기 및 사용법] | 정답률 : 25%
산업기사 | 건설재료시험산업기사 | 2002년03월10일 | 3과목 : 건설시공학 | 43. | 도로포장 두께를 결정하는 시험 방법이 아닌 것은? |  | 1. 평판재하시험 2. CBR시험 3. 벤켈먼빔시험 4. 마아셜시험 해설이 아직 작성되지 않았습니다.해설을 알고 계시다면 오른쪽 해설추가 기능을 이용하여 해설을 작성하여 다른분들과 함께 해설을 나누었으면 합니다.로그인 후 오류 신고 및 해설 작성 하시면 포인트가 제공됩니다.[포인트 모으기 및 사용법] | 3. 벤켈먼빔시험 [포인트 모으기 및 사용법] | 정답률 : 48%
산업기사 | 건설재료시험산업기사 | 2002년03월10일 | 3과목 : 건설시공학 | 44. | 말뚝 끝이 견고한 지반에 도달하였을 때는 이것이 기둥작용을 한다. 이때의 말뚝은 어떤 말뚝인가? |  | 1. 지지말뚝 2. 마찰말뚝 3. 단독말뚝 4. 군말뚝 해설이 아직 작성되지 않았습니다.해설을 알고 계시다면 오른쪽 해설추가 기능을 이용하여 해설을 작성하여 다른분들과 함께 해설을 나누었으면 합니다.로그인 후 오류 신고 및 해설 작성 하시면 포인트가 제공됩니다.[포인트 모으기 및 사용법] | 1. 지지말뚝 [포인트 모으기 및 사용법] | 정답률 : 62%
산업기사 | 건설재료시험산업기사 | 2002년03월10일 | 3과목 : 건설시공학 | 45. | 콘크리트댐의 시공에 관한 설명중 옳지 않은 것은? |  | 1. 1리프트의 높이는 1.5m이상, 2.0m이하를 표준으로 한다. 2. 수평 시공이음 방법에는 경화전 처리법과 경화후 처리법이 있다. 3. 콘크리트 냉각은 Pipe Cooling과 Pre–Cooling을 실시한다. 4. 시멘트는 수화열이 큰 것을 사용한다. 해설이 아직 작성되지 않았습니다.해설을 알고 계시다면 오른쪽 해설추가 기능을 이용하여 해설을 작성하여 다른분들과 함께 해설을 나누었으면 합니다.로그인 후 오류 신고 및 해설 작성 하시면 포인트가 제공됩니다.[포인트 모으기 및 사용법] | 4. 시멘트는 수화열이 큰 것을 사용한다. [포인트 모으기 및 사용법] | 정답률 : 59%
산업기사 | 건설재료시험산업기사 | 2002년03월10일 | 3과목 : 건설시공학 | 46. | 현장 콘크리트 말뚝(cast-in-place concrete pile)이 아닌 것은? |  | 1. Franky 말뚝 2. Benoto 말뚝 3. Pedestal 말뚝 4. P.C 말뚝 해설이 아직 작성되지 않았습니다.해설을 알고 계시다면 오른쪽 해설추가 기능을 이용하여 해설을 작성하여 다른분들과 함께 해설을 나누었으면 합니다.로그인 후 오류 신고 및 해설 작성 하시면 포인트가 제공됩니다.[포인트 모으기 및 사용법] | 4. P.C 말뚝 [포인트 모으기 및 사용법] | 정답률 : 57%
산업기사 | 건설재료시험산업기사 | 2002년03월10일 | 3과목 : 건설시공학 | 47. | 말뚝을 지반에 타설할 때 무진동, 무소음으로 윗쪽에 공간이 없을 때 쓰는 공법은? |  | 1. 타입법 2. 사수법 3. 압입법 4. 진동법 해설이 아직 작성되지 않았습니다.해설을 알고 계시다면 오른쪽 해설추가 기능을 이용하여 해설을 작성하여 다른분들과 함께 해설을 나누었으면 합니다.로그인 후 오류 신고 및 해설 작성 하시면 포인트가 제공됩니다.[포인트 모으기 및 사용법] | 3. 압입법 [포인트 모으기 및 사용법] | 정답률 : 56%
산업기사 | 건설재료시험산업기사 | 2002년03월10일 | 3과목 : 건설시공학 | 48. | 모양은 원형, 나팔형으로 되어 있고 자유낙하부, 연직갱부, 곡관부, 원형터널 등으로 되어 있으며, 유입여수토 터널내에 부압이 생기므로 설계관리상 주의하지 않으면 안되는 여수토는? |  | 1. 슈트식 여수토 2. 사이펀 여수토 3. 측수로 여수토 4. 그롤리 홀 여수토 해설이 아직 작성되지 않았습니다.해설을 알고 계시다면 오른쪽 해설추가 기능을 이용하여 해설을 작성하여 다른분들과 함께 해설을 나누었으면 합니다.로그인 후 오류 신고 및 해설 작성 하시면 포인트가 제공됩니다.[포인트 모으기 및 사용법] | 4. 그롤리 홀 여수토 [포인트 모으기 및 사용법] | 정답률 : 69%
산업기사 | 건설재료시험산업기사 | 2002년03월10일 | 3과목 : 건설시공학 | 49. | 사질토 재료로 하여 30,000m3의 쌓기를 할 경우의 굴착 및 운반토량은 얼마인가? (단, L=1.25, C=0.9) |  | 1. 굴착토량 : 33,333m3, 운반토량 : 41.666m3 2. 굴착토량 : 34,333m3, 운반토량 : 43.666m3 3. 굴착토량 : 36,333m3, 운반토량 : 45.666m3 4. 굴착토량 : 38,333m3, 운반토량 : 47.666m3 해설이 아직 작성되지 않았습니다.해설을 알고 계시다면 오른쪽 해설추가 기능을 이용하여 해설을 작성하여 다른분들과 함께 해설을 나누었으면 합니다.로그인 후 오류 신고 및 해설 작성 하시면 포인트가 제공됩니다.[포인트 모으기 및 사용법] | 1. 굴착토량 : 33,333m3, 운반토량 : 41.666m3 [포인트 모으기 및 사용법] | 정답률 : 56%
산업기사 | 건설재료시험산업기사 | 2002년03월10일 | 3과목 : 건설시공학 | 50. | 콘크리트 포장에서 콘크리트 슬래브의 표면 마무리의 종류가 아닌 것은? |  | 1. 초벌마무리 2. 종벌마무리 3. 평탄마무리 4. 거친면마무리 해설이 아직 작성되지 않았습니다.해설을 알고 계시다면 오른쪽 해설추가 기능을 이용하여 해설을 작성하여 다른분들과 함께 해설을 나누었으면 합니다.로그인 후 오류 신고 및 해설 작성 하시면 포인트가 제공됩니다.[포인트 모으기 및 사용법] | 2. 종벌마무리 [포인트 모으기 및 사용법] | 정답률 : 29%
산업기사 | 건설재료시험산업기사 | 2002년03월10일 | 3과목 : 건설시공학 | 51. | 아스팔트 혼합물을 포설할 때 혼합물의 온도로 적당한 것은? |  | 1. 70℃ 2. 90℃ 3. 110℃ 4. 130℃ 해설이 아직 작성되지 않았습니다.해설을 알고 계시다면 오른쪽 해설추가 기능을 이용하여 해설을 작성하여 다른분들과 함께 해설을 나누었으면 합니다.로그인 후 오류 신고 및 해설 작성 하시면 포인트가 제공됩니다.[포인트 모으기 및 사용법] | 3. 110℃ [포인트 모으기 및 사용법] | 정답률 : 24%
산업기사 | 건설재료시험산업기사 | 2002년03월10일 | 3과목 : 건설시공학 | 52. | 보통 흙을 불도저로 작업할 때 작업거리가 40m이다. 이때 시간당 작업량은 얼마인가? (단, 전진속도 40m/min, 후진속도 100m/min, 기어조작시간 0.3분, 배토판 용량 2.0m3, 작업효율 0.6, 토량환산계수 0.8 이다.) |  | 1. 33.88m3 2. 42.50m3 3. 48.25m3 4. 50.32m3 해설이 아직 작성되지 않았습니다.해설을 알고 계시다면 오른쪽 해설추가 기능을 이용하여 해설을 작성하여 다른분들과 함께 해설을 나누었으면 합니다.로그인 후 오류 신고 및 해설 작성 하시면 포인트가 제공됩니다.[포인트 모으기 및 사용법] | 1. 33.88m3 [포인트 모으기 및 사용법] | 정답률 : 34%
산업기사 | 건설재료시험산업기사 | 2002년03월10일 | 3과목 : 건설시공학 | 53. | 토취장의 선정에 있어서 주의해야 할 사항으로 잘못된 것은? |  | 1. 토질이 양호하고 토량이 풍부할 것. 2. 용수붕괴의 염려가 없고 배수가 좋은지형일 것. 3. 흙쌓기할 구배에 대해서는 반드시 오르막 구배로 해야 한다. 4. 운반로가 양호하고 싣기가 용이한 지형일 것. 해설이 아직 작성되지 않았습니다.해설을 알고 계시다면 오른쪽 해설추가 기능을 이용하여 해설을 작성하여 다른분들과 함께 해설을 나누었으면 합니다.로그인 후 오류 신고 및 해설 작성 하시면 포인트가 제공됩니다.[포인트 모으기 및 사용법] | 3. 흙쌓기할 구배에 대해서는 반드시 오르막 구배로 해야 한다. [포인트 모으기 및 사용법] | 정답률 : 34%
산업기사 | 건설재료시험산업기사 | 2002년03월10일 | 3과목 : 건설시공학 | 54. | 다음 흙쌓기의 방법중 한층의 두께를 90~120cm 정도로 하여 자연침하가 된 뒤 다음 층을 쌓는 방법으로 하천, 도로, 철도 등의 둑쌓기에 가장 적합한 공법은? |  | 1. 두꺼운층 쌓기법 2. 얇은층 쌓기법 3. 전방층 쌓기법 4. 비계층 쌓기법 해설이 아직 작성되지 않았습니다.해설을 알고 계시다면 오른쪽 해설추가 기능을 이용하여 해설을 작성하여 다른분들과 함께 해설을 나누었으면 합니다.로그인 후 오류 신고 및 해설 작성 하시면 포인트가 제공됩니다.[포인트 모으기 및 사용법] | 1. 두꺼운층 쌓기법 [포인트 모으기 및 사용법] | 정답률 : 38%
산업기사 | 건설재료시험산업기사 | 2002년03월10일 | 3과목 : 건설시공학 | 55. | 다음과 같은 조건일 때 암거간 매설 거리는? | R0lGODlhMQFpAHcAACH5BAAAAAAALAAAAAAxAWkAgAAAAP///wj+AAMIHEiwoMGDCBMqXMiwocOHECNKnEixosWLGDNq3Mixo8ePIEOKlAigpMmTKFOqXMmypcuXMGPKnEmzps2bOHPq3FkQwMifQIMKHUoUpE+CR4sqXcq0qdOOSQVGfUq1qtWrS6dOxcq1q9evJHuCHUu2LFmtGE8OTJpSakK1R7dGZYvS7VqTayfOXYj3YF+zgC+itbg3wFa7hxEbtou0sV/GhRPzdYyQrUHLgTPrFUvYceK4b92CRupT7ePFjFFLRn2Z8mnWeVNrns1wcMXIJVvD5lxadm/ZkGMrDv16N3HKpfH+pc3c9u2/n5fzVo0ceGHYoyO2lWpaeHXMxpn+B3but3vt15JBd19tOHf12Owru5aPnjV48ZrJi7w/PXv77Q1Ftpl3xXG2GHjx4eeVfiSppBtw8FGn0FwOpubfgwbaZ9pqliGo4GwMaofhbumJZmGFnmV4YYaucThhXh5+mFmIEMl114ik5eZfgiuuNyCEd/VFYXb8yXgWi3qhSN952Cm50mREJWhkc0hOaeWVZdGI5ZZcUqVll2CGKdSXYpZpJlRVnqnmmmmlyeabcDpEZpx01kminXjmOZ+UE0IXpJA5FtmTn9xtGGCLOAaqXI7zvTiooX8SWB6CbXFYl4aQFiron+7x6KacKZ5234qIhichlBYmiiF7fNoYaar+pjpaqqxAEhnqobHuKdit08HqYoSinjeqkseptp2Uv3lnK7CVVboqk+bdKiCouRLI55LGujoqkL66xyt9cXWqqoqoynrdqdOW6yq3N0o6HHbs9lputQESepm9pzbrbXTeYpvsf5eqy6i7pA16Yr8+MmkdwFDyN9qQm07qaaOP9jtvcK/+V2N9xRK8cYyYUnTsxa05bB+tFz5sMcUcz3vtrgt7LGK8Rp2MMb1h0XrvjWhF/NDDJLes88sSRwsvuX0CqGxtAQOs9IPL2qwvsZ/ifC5mrBKbLKu40nwnzLo2em6BX8ts3GfUoitcq2QranRx15EqNot0UT3ixGZ3vfb+ug5ybeDKfrOMt4lBstw20ZbWZXLgeyseNHfjhk2Y3YbH+6TORZco8uOJXt6x3m27vXLViINOtJ6oYzln6qxvuXrrsBv5euy0izd77bjPWHXuvOe3e+/AZ/l78MQvOPxbl55+er38Fh/m7Q3/yFGRPjuvIPSO/hr5bZJWb73tx+OqfcXTy5ycjqN/P174mXsNtZxvS60byOr7Xjno7v99P6po37x8/U/BHsWUt7fOQChueQNgVwTorvG9h1tNe6C11qZA+yUQc7nq39E2FzMK5q+CVWGgphaVsw2KbF+cktr/QKgUEX7OgBtZIQvH4sIZ2pCDF7yhDjNSwx360GX+PwziR3ooxCL6xohIBNsHk8jECTbxiWlbIhSR6MK+Dcx9ckleoMxmLytOTVwZI6BG+JU+MBFxbNvr3hZ9NbNZRY+NJRSMBt90Rs+MTFhI21asvOjG7C0tg9hS4v7MyL5iMW5JV7tZvvz1LIXp0YEZ416B4FLGD9VRWQjrk8GahDB8MVIs8ZtVujZWq1CaKlPeo9L9ItgYkNUtSZkKZMkmGDHpPPJHMtTg1nJoQSk+xpW8xJ+b9vWvAwWzVGLEGQZB6UHVFfJ9KvRYS5aZt0S+K3MoZFboNsXK/e3Sl2apIdaaiazQjdCUsMJYfFL2rTSlcpkdauaVqsjMwl3wMKX++6KOaAmte2WzjblsERjlZyUiki6KnJJOGg+KvKctdEx5MugUZyjRiYKwohZVIEYzWr+NcvR7Hv2o80IqUuKRtKTAq6Kz7IlFfwIqjA19aR+HwspuBu+SlkMoJ2/JvHUpc4iYqyTtcJqtWIbGOVFbJHF8CkmWSu9u4KwTUQ8ptHSN8jhMhecxzSevlD4TblfMoFZ2tJyEvchoaOwaGckosXaZlHSh/KYKharPnOqLbiH72Aqpt9XU9VCu9OMh5w71Tv216YU3/ep7gKlPU1K1YhYbJ2K5iU5Aqk+czArsCxPn0Ll5sKntiSpfo6onerYyrOV8aOX4Vk8R0ZUv/9RAWEcVS82WuhSdWatsMtFkw5OWFqVDA+5EfSvc2hG3uLE7LnJbp9zl+hWyO4mudKdL3epa97rYzS5LnMvd7hYxIAA7 | 1. 4.18m 2. 6.23m 3. 8.12m 4. 10.18m 해설이 아직 작성되지 않았습니다.해설을 알고 계시다면 오른쪽 해설추가 기능을 이용하여 해설을 작성하여 다른분들과 함께 해설을 나누었으면 합니다.로그인 후 오류 신고 및 해설 작성 하시면 포인트가 제공됩니다.[포인트 모으기 및 사용법] | 2. 6.23m [포인트 모으기 및 사용법] | 정답률 : 9%
산업기사 | 건설재료시험산업기사 | 2002년03월10일 | 3과목 : 건설시공학 | 56. | 점성토 및 아스팔트 포장끝손질에 주로 사용하면 알맞은 기계는? |  | 1. 타이어로울러 2. 머캐덤로울러 3. 탬핑로울러 4. 탠덤로울러 해설이 아직 작성되지 않았습니다.해설을 알고 계시다면 오른쪽 해설추가 기능을 이용하여 해설을 작성하여 다른분들과 함께 해설을 나누었으면 합니다.로그인 후 오류 신고 및 해설 작성 하시면 포인트가 제공됩니다.[포인트 모으기 및 사용법] | 4. 탠덤로울러 [포인트 모으기 및 사용법] | 정답률 : 32%
산업기사 | 건설재료시험산업기사 | 2002년03월10일 | 3과목 : 건설시공학 | 57. | Bar chart와 Net work기법의 설명중 옳지 않은 것은? |  | 1. Bar Chart는 개요파악이 쉽다. 2. Net work는 작업사이의 종속관계가 명확하다. 3. Bar chart는 공기에 영향을 주는 작업의 발견이 어렵다. 4. Net work는 공정의 진행법 및 작업방법의 개선이 어렵다. 해설이 아직 작성되지 않았습니다.해설을 알고 계시다면 오른쪽 해설추가 기능을 이용하여 해설을 작성하여 다른분들과 함께 해설을 나누었으면 합니다.로그인 후 오류 신고 및 해설 작성 하시면 포인트가 제공됩니다.[포인트 모으기 및 사용법] | 4. Net work는 공정의 진행법 및 작업방법의 개선이 어렵다. [포인트 모으기 및 사용법] | 정답률 : 10%
산업기사 | 건설재료시험산업기사 | 2002년03월10일 | 3과목 : 건설시공학 | 58. | 터널계획 및 설계에 대한 다음 설명 중 옳지 않은 것은? |  | 1. 터널의 노선 선정은 지질이 양호하고 단층용수가 적은 곳을 선정해야 한다. 2. 도로, 철도등의 터널 경사도는 가급적이면 수평으로 하는 것이 좋다. 3. 내공단면은 지질이 다소 양호할 정도이면 마제형 단면으로 하는 것이 좋다. 4. 터널의 동바리공 라이닝은 편압(編壓)이 생기지 않도록 좌우 대칭인 토압이 생기도록 설계해야 한다. 해설이 아직 작성되지 않았습니다.해설을 알고 계시다면 오른쪽 해설추가 기능을 이용하여 해설을 작성하여 다른분들과 함께 해설을 나누었으면 합니다.로그인 후 오류 신고 및 해설 작성 하시면 포인트가 제공됩니다.[포인트 모으기 및 사용법] | 2. 도로, 철도등의 터널 경사도는 가급적이면 수평으로 하는 것이 좋다. [포인트 모으기 및 사용법] | 정답률 : 54%
산업기사 | 건설재료시험산업기사 | 2002년03월10일 | 3과목 : 건설시공학 | 59. | 역 T형 교대를 설계할 경우 주철근으로 설계하는 위치를 제시한 것이다. 다음 그림에서 주철근이 아닌 것은? | R0lGODlhuACfAHcAACH5BAAAAAAALAAAAAC4AJ8AhAAAAB0dHSsrKzk5OUBAQFVVVXJycoCAgI6Ojpubm6qqqrW1tbq6ury8vMDAwMfHx9XV1d/f3+Pj4+bm5ufn5/n5+f///wAAAAAAAAAAAAAAAAAAAAAAAAAAAAAAAAAAAAj+AC0IHEiwoMGDCBMqXMiwocOHECNKnEixosWLGDNq3Mixo8ePIEOKHEmypMmTKFOqXMmypcuXMGPKnAlTwYGbOHPq3Mmzp8+fQIPypNlSAYCjSJMqXcq0qdOnUKM2NUB05QEABRZo3cpVq4GjCsKKHUu2rIIKYi1UQGu2rduwbOGarWoVwAKGCwAQoMuX7tW7Bb8CCHA374G+iGf+LZgX6QALhhNLfrmYYGPBkAEcnsxZZeWBBfRaCC1Qc+fTJz8LDH2YtAXTqGOLVD3atGvYsnN3pM26dunNuoNnpG2Bqu/XwIUrpxga8MHbyZdLf3jUuUHo07NTt5sQu3bdBt7+mkVQvTuA399zC5DaVCHpyOlRGxUgdKf16+eRx0dN3jhH7/txFkB+HQEYoGSieWTggX0ZdZ9GCzJIVwEBgBShhEQB4F+B58GHIV0OWtghbh8S5dpH75FY4kxYhRRAhR6uKBNxG7XYm4wzrRcSeQhY8CKOM1UAwGMg/XjVhkC69NWDEAKAgARHJSmTjiAdBcFVBUgZU4sfkffYAAAooOVL5IUEpgIPACDAmC8VsCZEV7250FFu6oUTmytpCBF5SDE5EJ9MZXmRTXg6dFVEAxbwlZwH/eilUgUgICZFA05aqEKDRVTegOb1OECFFlBQQAEUWGAThaOG5ZBRel6akFH+gj60XmsqDhSlfgvZdBR9ESh0QAEHMOpqYNxBFNpjeRFZUH+1lfqQAggUMMAAkVoqEJEEDlsQpxE1JhCV2+Y35KAGhJalUdf2qG1BtTZEwJvEiRaatRYRcN6vAuG77p/ZVsTlQF+V1m9F1JZGZMD7XqusRScabAF59E6EQAAVCOTlqPMmjOtFHl41gQXgVvQuQQXsBVqs2qKrkZq2iotkRBQMEF0AySkA6roUbtTcw3qGLNGoB0Ws7rqtrpwlpxOMK3EAEWuMEI3+2mVbmBMF67SsA1Ok41Xc3goRBQK8fDVCQqJs0a10Fkc1ROWO/RDUEWG5GgAf+8wQAWa7rRD+mE0KOuDHnz47QNN6I/TvRccusJ6eSUd3ENhiF45QmRo1htSPr2VNUNuSP+QmhwdolV/GCAHbOURFf8Tl4QMpIMDQpzN0qEh8gzyworGjrvlG8OFmFOG5H1Q2SUq/eOzCwTO0JEmuAbp78gd5PZKTPjoGPXWOgySAAPYelf31B1FeEp/Upg5+QtOitPrz56N3EpVXAd/+7Cd9NWkAebdv680ncYkwSgoAE1bkNx1YqcRetiKgR7AULPZJZ3kpycuk0oeS+LkvQNxSCf4s5kCPrK1dJFEAxnAXEiF9jyT/C4CwRmIUagVuJeZKgL1WqLMOggQ+pCtJBJTSK5UUIAH+BLHhRAKAvJSwzFTmm14DrkVD5gExgR8REuxUYr9vCTEjAFiiBRqwNpT8MIgKrNoVP5IXQVnQJFkUCBfDWKAnXouNEXmhSzIlECL2T4sqhKEbRwPHZyVRJXkB2BgnIiZIseSLA2GaR+zGkgD454ggqQCRKtamPXaxRoO0kJwatkiafM5WlNwIefK3kkByMHIYIaFMzFUnUloETH5aiSP316UmukQnqstkSD5pgTNyxJY0CWVGDDgTU5YGlczpY1GAGRFObmmTunwaMomiL4wozZPZot4wmVkV013kKidsiYe2pxFu0qWIEmHklpT1P4uERzZCEmZEjMI/mtDvNeb+VIgIdROBfD6HdTTp4nqUWRB/8sUA00zIgGIJEwryLKHdgWhiZCYRIQ1yQIMBFkMvIr7MUYRzyrlkQ4wSzoMsLlAlnQhufAkRg0qmngypHepu5pXQJIVaWsGITF+DzoUUQJ7CCSACUorEniZEbglZQLmUgtONhk+bantIBVQo0dMIkHDQEmCxHpIXwnD1VxjNaFacytMgCuAsMU1bdlgFyXydFClENchJXdrLqyzlJglBYMuScoCm2RUs2tGqpCiUFEU9KKcOEUw0BbKAUYUVK5FyTl6GFq1yvRV/fa1YYbVTAecdxZGHlZZSpoiSmkLqWPp0LFPoipi/JsVkjHn+q5oO0D3FuBYp3jyqTZWC19gowABazSgCGEAeOTU2uIYlSAZpotRAFUBVyzoKAqIVXMhCtyoi3G1GDcAA/EAqdAdprPSIskEJhEW0hQ2PzWBqqmjJNlUE5VB6u1sQBiwVtwbYqGLJypJ2EgRao0oK/t75qmg9FrIIAOr0vPc02cbVVg9uCQgL8qulAIuAtA1UfCVyFPoOxL5JEUBWAjTehUDgt4R1jKKAd17tRpg5APBw9bDy4uBUkSInvu/lLpwQzIwkNB5mQHlKVMaN3GS1BmEV82L84QmTmL0XMa8Iw/q6INb4Z9kS8pWVw9KPSECAj9yysbKMG/5KB6AfcYD+15zcJIJo2Vau/E7OOjLKgpyIzRlp2JtLQxgzB0eCHWFVgAf8QTF7jswHQEB1oaydo0jgPzdNCoSXHOSl0Ae8DMohRlzrAAtAACmT/jGZjyLAFdVZI18h7KSUfMFdjnpi1wwQyhy9kUdDiXqfJhCeUznqPknoX4CVL1LktGvE9Uu7Ox6hspfN7GY7e9lipRbGwEREKqP3cp9lj7a3vRRLFZthA7Pvs8dN7nI/W6zmTveBIZvudue21SKyqkibhFv1GdohQO6MTUHC1gp+uyLIfsq1HeOURLnpRdxOuMIXznCo3LshFXC3xCdO7rBKW+LlUtQIfzXUsPRVUmWRlKSDDhCevmY84+mu6or++nD9efAoKnd5SQwggAGQVuYxYTTOW3LPncckbD6nCcWCLhPXEV0mgzt6zpUOE9oy/SVVtpgAb/70j4CKR9etukmApnUftrzrzdww2AEu9rFP5LlmPwna016SSLF9fAEAuYLfXs5h072EWb+73vfO9777/e9MDwgAOw== | 1. A 2. B 3. C 4. D 해설이 아직 작성되지 않았습니다.해설을 알고 계시다면 오른쪽 해설추가 기능을 이용하여 해설을 작성하여 다른분들과 함께 해설을 나누었으면 합니다.로그인 후 오류 신고 및 해설 작성 하시면 포인트가 제공됩니다.[포인트 모으기 및 사용법] | 4. D [포인트 모으기 및 사용법] | 정답률 : 69%
산업기사 | 건설재료시험산업기사 | 2002년03월10일 | 3과목 : 건설시공학 | 60. | Cable식 교량 가설공법에 대한 다음의 가설장소에 대하여 적당하지 않은 것은? |  | 1. Span이 거더(girder)밑 높이보다 길 경우 2. 수상(水上)으로서 수심이 깊을 때 3. 육상으로서 거더(girder) 밑 높이가 높지 않을 때 4. 수상(水上)으로서 유속이 빠를 때 해설이 아직 작성되지 않았습니다.해설을 알고 계시다면 오른쪽 해설추가 기능을 이용하여 해설을 작성하여 다른분들과 함께 해설을 나누었으면 합니다.로그인 후 오류 신고 및 해설 작성 하시면 포인트가 제공됩니다.[포인트 모으기 및 사용법] | 3. 육상으로서 거더(girder) 밑 높이가 높지 않을 때 [포인트 모으기 및 사용법] | 정답률 : 14%
산업기사 | 건설재료시험산업기사 | 2002년03월10일 | 4과목 : 토질 및 기초 | 61. | 습윤토 1000㎝3의 교란되지 않은 시료가 있다. 이 시료의 시험결과 무게는 1550g, 함수비는 12.5%,비중은 2.60의 값을 얻었다. 교란되지 않은 상태의 포화도는 얼마인가? |  | 1. 32% 2. 37% 3. 44% 4. 56% 해설이 아직 작성되지 않았습니다.해설을 알고 계시다면 오른쪽 해설추가 기능을 이용하여 해설을 작성하여 다른분들과 함께 해설을 나누었으면 합니다.로그인 후 오류 신고 및 해설 작성 하시면 포인트가 제공됩니다.[포인트 모으기 및 사용법] | 2. 37% [포인트 모으기 및 사용법] | 정답률 : 28%
산업기사 | 건설재료시험산업기사 | 2002년03월10일 | 4과목 : 토질 및 기초 | 62. | 연약지반 개량공법중 프리로딩(preloding) 공법은 다음 중 어떤 경우에 채용하는가? |  | 1. 압밀계수가 작고 점성토층의 두께가 큰 경우 2. 압밀계수가 크고 점성토층의 두께가 얇은 경우 3. 구조물 공사기간에 여유가 없는 경우 4. 2차 압밀비가 큰 흙의 경우 해설이 아직 작성되지 않았습니다.해설을 알고 계시다면 오른쪽 해설추가 기능을 이용하여 해설을 작성하여 다른분들과 함께 해설을 나누었으면 합니다.로그인 후 오류 신고 및 해설 작성 하시면 포인트가 제공됩니다.[포인트 모으기 및 사용법] | 2. 압밀계수가 크고 점성토층의 두께가 얇은 경우 [포인트 모으기 및 사용법] | 정답률 : 43%
산업기사 | 건설재료시험산업기사 | 2002년03월10일 | 4과목 : 토질 및 기초 | 63. | 단위 체적중량이 1.6t/m3, 점착력 c=1.5t/m2, 마찰각 ø=0 인 점토지반에 폭 B=2m, 근입깊이 Df=3m의 연속 기초의 극한 지지력은? (단, Terzaghi 식을 이용, 지지력계수 Nc=5.7, Nr=0, Nq=1.0, 형상계수 α =1.0, β =0.5) |  | 1. 10.15 t/m2 2. 13.35 t/m2 3. 15.42 t/m2 4. 18.12 t/m2 해설이 아직 작성되지 않았습니다.해설을 알고 계시다면 오른쪽 해설추가 기능을 이용하여 해설을 작성하여 다른분들과 함께 해설을 나누었으면 합니다.로그인 후 오류 신고 및 해설 작성 하시면 포인트가 제공됩니다.[포인트 모으기 및 사용법] | 2. 13.35 t/m2 [포인트 모으기 및 사용법] | 정답률 : 9%
산업기사 | 건설재료시험산업기사 | 2002년03월10일 | 4과목 : 토질 및 기초 | 64. | 그림은 흙댐의 침윤선을 구하는 방법을 그린 그림이다. 다음 설명 중 옳지 않은 것은? | R0lGODlh6gCmAHcAACH5BAAAAAAALAAAAADqAKYAhAAAAB0dHSsrKzk5OUBAQFVVVXJycoCAgIqKio6OjqGhoaqqqr+/v8DAwMTExMfHx83NzdXV1ePj4+vr6/X19fv7+/39/f7+/v///wAAAAAAAAAAAAAAAAAAAAAAAAAAAAj+ADEIHEiwoMGDCBMqXMiwocOHECNKnEixosWLGDNq3Mixo8ePIEOKHEmypMmTKFOqXMmypcuXMGPKnEmzps2bOAc6AJCzp8+eO38KHRozKNGjSE8aTcq0acelTqNKnQh1qtWrCati3YrSwYGGAQpQBeCAq1mSBw4IAMAWodeBa8d+PUvXYwG2eAkgjCvwrty6gDk6cDCArdiDZAcG4Clx59zAkDECIHCArV6CbNMSwPs3sueJlQXAZSwQb962jQE8/syaoQG2EgYmKHD4LtuyfUlD3Im7te+ElTGktT25NIHNBP2mXv27OYbZhU0X6H1ggMDCA5VjcFAgQe+sqp3+i9+e9nF4zLpzC/SqNu93go7Hjw9emvla5gcuG8x/22B8+c5pd55OAz7kwGIABEAgcwCypl0BlBW3nYQCHVAAg/6Ztl6BDToIgAC2gTjdaB9+SNt7CBGn4H8d+lZeSGsZxmGLNFpUGV4Y1qijRLbluOOPDlXmI5BEgjdkkUjCN2OSTCp5ZFIJNtnVkk7tRKVEplEo5YJb3fikQx8OB8BhGll55VYsWkWcRgAoMBpHH3IHgAGQpTnVXQukVxEAFAz04Ub0YUAAmXXZKZWCGCQmWQEUULBYAhuN2ZqhUTEmqWRZipYRbwqlhVCO5YVa1pclUfoSe2mp5ulClQ2K2kX+fwo0wZkGXnrQjVnmquuur75E60oIZsoQWwIgiCKWFmBG6kKc3jrmAbMZUIABDBzAwLXYZqttWtUWsNaxKf2q0k6xVagnYuYtm5BuyLFJ6EBCetSuS+KqBIB1AgmAb6e6vSaZdRMsRqdGa9FGWrwf3QWuSfXaK5AEiirUq3AXmUmZRzHOtZm6Es270sQzxaUdqx5xDFq+WoLE18fnxpSAhusNJvPMNNds8804O2DAATR75x13tAUtdNAWDk3bAPeZ9O3HmvrK69NQRy311FRHbbJFHp8E8kq0GRBj1arNXGzOZN+cqwALpJ0RXpCiNDLDLbO0GdjpWdhRcbg2Dav+almX1LdIVtJkmGZR6wfvuxitKtzfEq11WcMbrVzS1i2xNTDQQSOdedAF2c2R4gUVW8ACjSOaGwMqLT153CwjXmGooB/eUewDQfD1spKXxnpIjHtE+UpWus7rrbMPyR8ApDO08X6QR747m88rxZlCg7VdEu0HJb8AbXvFHWhKxZL0+7jTr5uZSdgDhyMEBOVukPtKR2/R+Knfa5ED1muUfkILVMcWvvAziP1WEr6Q0M9eC2uI5wB1tQoJYG6uQ4zhUBLAtclPawlkyAL110CB5AlmrEqZ1i4YkQOGK4OsimBF9gcWxrwmQUeqzMBSZzo4kXByKOyUCinCQoVAIGv+apkgQprnPN/dUHw5REkPzbeQAoQFIS/boUgKGKkjjiRiMlmiQWwXPeIwqFUsqeBETIgSLMZEiwUho3DwgjiE2cuKQ4SjAZPolhlyMCIB0Nuw8heWx4SGJQeo4fzkCBIC0PFWUpQIGjEAATUmSk958RMRM/I2ijgShzZKZETQmCc98stWBXnhaDSJMUGOkZAf4VkmZyfEgzSylZ8qnwaJRUBUXhIth9wPKR+Sn4bECkyGeUiWOliRzeQSPTUxo0TylxG1MCSPECEOMxeSgK8FgJigMaUwUVmyY46klwlppCdDeEuBzO2X6FOmL7k5O2+KhIW3HBQ21yhCkfROYuz+/Jw7szO7uEEzIi/jiG26YxJv5bKc7yTmBpvZMnQKM5Vs9NsNERqShfKonwZZwD8jIgA72iWiIlEYL/MJqF0iEqME+aMiSUpOk3asXt/L4kVcOkuCNJKlvOQYjngnv5haZZoXCVRlaGoRb0lHkQUDiUhDuM+7zROi5oLlQgZUyYMQxzQ+8il6JrmQe5qrqXB6asl4MtSEqOgrkgqNUV9FJ6GtRTRXlWV91KOQaiYIdQI9U2XAGqmnEpVfSesUrhL1FVyBUFcXwsBVEyWA1cxLqweJUUeWF0u+skmqvPyr+uoZR8LS01LpCY92DHvU0hyGPyPlLEV6B9nWhcWjme3+yF12GZyA6s40ehQtY5yoq6YFC4RBCiwl1blXmbDxfIrUrLNIqFuCnLOxq1FNA75mmbgyBlePgyNyMfK34sZkMXMBZTQBJVeJaYp7fYmr6UjLvZfhJWOlEc4/q1OR1wQArzPlkHdh8iqukjdVDnlgdsJLrNiFRqWSzJIOL+K4jFD2q8YljX8vu8aGeOw8YExhSs/WvoIMirsUda5u9vsS7MwVkJdqLWbyp5sDUhEDSINthQSp3IIUpsaKVZTqYCIgzCqkxg320xjRU57cpUpDd4EdapwpkhCbE7SWzUgCHrMYiih3LcnzoBX3hYEXGoZM0nlXrhJrWqE5+X0DrO/+mPpDE7BqVrhCvgl1VfURtuB3IueM8kZq/FfG4TSVV0RljPSskRoDlSF3kXGiADRbi6zl0C3B8Usl1qAbrfDMHRmnPcWbxhYhdLAz0eZ4H5LkqdJoLXcOEgCqKeqPzfQhXo3vqQGQ6llWAANwrtyrG4InX+roxQoEwK1zTGhL7rqrF/zzVcTIvGELasJrO3ZCHjysH6m22e1TNkS0nR3IcXsqlWHmtZzlbJSJdcg8xRKQHhvJzgkbzbq2CKQLk+WHAumJa8SfQxnw7gr429+4npOri4qQWA+RSMqhDxDfnaVbb8bHRoT4jw9C7W0XidYVzji83n2fCjwm1+/Eyz7+EVeYDn77Kpe6bt3efZd/p/Sa6WTzRPRocEoTqV2gdfetr1puZm/ETBax42LqjW4gBYc+Dq3MzsdkgHKjTNLDwvQjo02ko0/GfUrPsUIeLj6ZN053Tz25VZBuGWxXNdvnThFbWj2sA0E7zkDiCwMIyjyxmBifaWceMcs7P6TAzlN/D7zgBx8q69Lt8G/nOmjmBl3C/104gS+w411FgAci/vKYz7zmo0bd43H6Ib/d/NSQBrawvPW3AxiorvIoo3t9KAELgH3aZk/72tv+9rivPQZIN/vdpy0CWaZouQYiASnuFCEIwkiU3ajq/oE2S6RDzlVThdYIvXdjQqrMBWb+0j8v6e4gEOucuymEdAbtJAKPde6F1Fm/YIJeABATS/Dei4EIrNr+AJDAAmKkICdGAEE78z/2Zx0DkHeD9GXJgxp9JF/64ieNli8H4C/mgmuL4UljwheFYToJcnYpUVzMt3WioXC58n2MlxvOd2TVBQARUBkRMF2CgyFtsWY88SEfhgHhdxwPoxoCNoEw0zQZ9ki6ASETWDmPcTG+9BWNtUYFMF3nkycNYH8QUhwChhyb0QDYZX96YYQxkSd+lIAzGIVgl2BbtWHfR0+xpGlrxhJawRA7UQASACK6EwBpwxYL8H9fkYERMBvFAnzI8wA4sn8KgjS7J3YQ8UGmgSj+bVEdZGaDBCEBjkh8jEiG45dDIzIhgrgSngM7U6UX9JFkWQIhYtEqbLGC4SFgEGKIyNM+28d9z/IiZYgY51J27hZZj2ElKNKGA1F5LRFIEwJcBzEw1rNeJRIrq5Yvo4OEh0Ea3UF0NpEnzDh1D+OGKBOLsBFwIehClVgQA5VSZVFssNJtm/JIq7iKAuQUnUQ4yahy7ZJhC6SLNog8+RcclWdMGRIxMUIm7kgvquJzwvSMW5ErBJYbIHNgBgExiTiDltcbn6cWDVCDQ0WI1KNgbOKPW0F7yJReVlUdGGIhsRF+MJaEpQFyZoIblXF3LuEV/AgmFBkYB2RpIVRw2yX+fughcQVFUqn4G2yRAI64kzzpiAM1LdBiNEYllGslIkR5NKYBaSkhhBPZHOckertieELSivmhiWdxk75xAed2ARApFVi5JZJIJF8JlnAHJGNJlotWJAewkoChNpGCJGvZHODEJkgyOnLJUl0ZFXH5GypGEAtAjusCl2xZF31pLk+Sl06xly6ChllWmGlZdYM5EkzZgQ3VNJ9XjmoZmSJhkifRWn9iW9WWmS/BgSG3WdeGGYI5mog5hDAJAIBpc5Cpmpi4O1HiQSu5mkyhmCxxF695PazDlbzni6gpmpgYLLOJTwIBTVF0cMQJPmMyN8eJSOHBlbkYQbiZFLppEtTOqTu9iRbnYoiseZnX6Xea+Tmmc2PlqT8tUwBcBk29hhipSZkI8Gx40Z0V1VPHhxjeaBaLxBFzdpn3+RBaOSTs1yLZeRK0kZ4oxSb7yRUWdRblQY7fM6BPMjeuWKAd4jlpIy3opRK9l3sgmnvW9ZNjdpTsySsN2iVQuaJg85RUaX0t6ngoqpa84niERx4GWBFm0orriIKzBF1+kqJYYTcyIzRcgSKOKUxCehUPGhlJipYHMRhQOqVUWqVWeqVYmqVauqVc2qVe+qVgGqYXERAAOw== | 1. 기본 포물선의 초점은 Ｅ이다. 2. 로 되는 위치에 준선이 있게 된다. 3. D점은EF의 중점이 된다. 4. GC와 기본포물선은 직교한다. 해설이 아직 작성되지 않았습니다.해설을 알고 계시다면 오른쪽 해설추가 기능을 이용하여 해설을 작성하여 다른분들과 함께 해설을 나누었으면 합니다.로그인 후 오류 신고 및 해설 작성 하시면 포인트가 제공됩니다.[포인트 모으기 및 사용법] | 4. GC와 기본포물선은 직교한다. [포인트 모으기 및 사용법] | 정답률 : 39%
산업기사 | 건설재료시험산업기사 | 2002년03월10일 | 4과목 : 토질 및 기초 | 65. | 모래치환법에 의한 흙의 현장단위 체적중량 시험에서 모래를 사용하는 목적은 무엇을 알기 위해서인가? |  | 1. 시험구멍에서 파낸 흙의 중량 2. 시험구멍의 체적 3. 시험구멍에서 파낸 흙의 함수상태 4. 시험구멍의 밑면의 지지력 해설이 아직 작성되지 않았습니다.해설을 알고 계시다면 오른쪽 해설추가 기능을 이용하여 해설을 작성하여 다른분들과 함께 해설을 나누었으면 합니다.로그인 후 오류 신고 및 해설 작성 하시면 포인트가 제공됩니다.[포인트 모으기 및 사용법] | 2. 시험구멍의 체적 [포인트 모으기 및 사용법] | 정답률 : 29%
산업기사 | 건설재료시험산업기사 | 2002년03월10일 | 4과목 : 토질 및 기초 | 66. | 안지름이 0.6㎜인 유리관 속을 증류수가 상승할 때 그 높이는? (단, 접촉각 α 는 0° 이고 수온은 15℃, 표면장력은 0.075g/cm이다.) |  | 1. 6 ㎝ 2. 5 ㎝ 3. 4 ㎝ 4. 3 ㎝ 해설이 아직 작성되지 않았습니다.해설을 알고 계시다면 오른쪽 해설추가 기능을 이용하여 해설을 작성하여 다른분들과 함께 해설을 나누었으면 합니다.로그인 후 오류 신고 및 해설 작성 하시면 포인트가 제공됩니다.[포인트 모으기 및 사용법] | 2. 5 ㎝ [포인트 모으기 및 사용법] | 정답률 : 10%
산업기사 | 건설재료시험산업기사 | 2002년03월10일 | 4과목 : 토질 및 기초 | 67. | 다음과 같은 토질시험 중에서 현장에서 이루어지지 않는 시험은? |  | 1. 베인(Vane)전단시험 2. 표준관입시험 3. 수축한계시험 4. 원추관입시험 해설이 아직 작성되지 않았습니다.해설을 알고 계시다면 오른쪽 해설추가 기능을 이용하여 해설을 작성하여 다른분들과 함께 해설을 나누었으면 합니다.로그인 후 오류 신고 및 해설 작성 하시면 포인트가 제공됩니다.[포인트 모으기 및 사용법] | 3. 수축한계시험 [포인트 모으기 및 사용법] | 정답률 : 37%
산업기사 | 건설재료시험산업기사 | 2002년03월10일 | 4과목 : 토질 및 기초 | 68. | 어떤 점토층에 재하순간 과잉 공극수압이 2t/m2이었던 것이 7일 경과후 1.2t/m2로 감소되었다면 이 지층의 압밀도는 얼마인가? |  | 1. 60% 2. 40% 3. 30% 4. 10% 해설이 아직 작성되지 않았습니다.해설을 알고 계시다면 오른쪽 해설추가 기능을 이용하여 해설을 작성하여 다른분들과 함께 해설을 나누었으면 합니다.로그인 후 오류 신고 및 해설 작성 하시면 포인트가 제공됩니다.[포인트 모으기 및 사용법] | 2. 40% [포인트 모으기 및 사용법] | 정답률 : 15%
산업기사 | 건설재료시험산업기사 | 2002년03월10일 | 4과목 : 토질 및 기초 | 69. | 어떤흙의 공시체에 대한 일축압축 시험을 하였더니, 일축압축 강도 qu=3.0 ㎏/㎝2, 파괴면의 각도 θ = 50° 였다. 이 흙의 점착력과 내부 마찰각은 얼마인가? |  | 1. C = 1.5 ㎏/㎝2, ø = 10° 2. C = 1.5 ㎏/㎝2, ø = 5° 3. C = 1.259 ㎏/㎝2, ø = 5° 4. C = 1.259 ㎏/㎝2, ø = 10° 해설이 아직 작성되지 않았습니다.해설을 알고 계시다면 오른쪽 해설추가 기능을 이용하여 해설을 작성하여 다른분들과 함께 해설을 나누었으면 합니다.로그인 후 오류 신고 및 해설 작성 하시면 포인트가 제공됩니다.[포인트 모으기 및 사용법] | 4. C = 1.259 ㎏/㎝2, ø = 10° [포인트 모으기 및 사용법] | 정답률 : 16%
산업기사 | 건설재료시험산업기사 | 2002년03월10일 | 4과목 : 토질 및 기초 | 70. | 표준 관입시험에서 얻은 N치란 보링 롯드 끝에 스프릿스푼(split spoon) 채취기를 붙여서 표준 램머를 낙하고 76㎝ 에서 때렸을 때 몇 ㎝ 관입될 때의 타격회수를 측정하는 시험인가? |  | 1. 20㎝ 2. 25㎝ 3. 30㎝ 4. 35㎝ 해설이 아직 작성되지 않았습니다.해설을 알고 계시다면 오른쪽 해설추가 기능을 이용하여 해설을 작성하여 다른분들과 함께 해설을 나누었으면 합니다.로그인 후 오류 신고 및 해설 작성 하시면 포인트가 제공됩니다.[포인트 모으기 및 사용법] | 3. 30㎝ [포인트 모으기 및 사용법] | 정답률 : 30%
산업기사 | 건설재료시험산업기사 | 2002년03월10일 | 4과목 : 토질 및 기초 | 71. | 그림과 같은 지반에서 깊이 5m 지점에서의 전단 강도는? (단, 내부마찰각은 35°, 점착력은 0 이다.) | R0lGODlhnQCGAHcAACH5BAAAAAAALAAAAACdAIYAhwAAAAAAGQAAIwAALAAAQAAARgAZYgBAdgBAeQBAjgBGnQBeqwBerRYWFhkAABkAIxkZaxlelBleoBlirRl2vR0dHSB2vSN2vSOLwiOLzCsrKzGExjk5OTpAOjyRz0AAAEAAGUBAQEB2nUYZa0ZirUaLq0ad10tirUudv0ud11VVVVk8kl55ul6OxF6d016t4mIZLGgxhmg+kmtra28geXJycnZAGXagyXat13a95na963lAGXlAa3lGfXl5kYCAgITH74sjAIsjI4tAGYtGfYvM74vM845eRo6LqI6OjpHQ85WVlZqLXp1GGZ1GI51GLJ1eLJ1idp3X8aDM5qqqqq1eI61eLK1eM61gV61iLK3Z8a3k+a3m+7C92bNoRrNoULiAlLiLXrp2Xr12M712Or12S73Z8b3x/cDAwMLu/MPe9MfHx8f1/siLXsmOXsnm+cyLQMyLS8yLVcyLXsygdszz6dD5/tedYtmdVdm9wtvMkeGoZePj4+Sta+Stb+T9/+atZ+ata+atb+a9gObMx+b9/+mzb+mzcOrq6uv46vG9efH///L7/vPMjvPZrfPZxPf9//f///3Znf3krf3ksP3muv3mxP3mzP7hqP7ps/7+/v/tuP/zyf/34P/7zP/91//94P/95v/+8v//8f//9///+f///wAAAAAAAAAAAAAAAAAAAAAAAAAAAAAAAAAAAAAAAAAAAAAAAAAAAAAAAAAAAAAAAAAAAAAAAAAAAAAAAAAAAAAAAAAAAAAAAAAAAAAAAAAAAAAAAAAAAAAAAAAAAAAAAAAAAAAAAAAAAAAAAAAAAAAAAAAAAAAAAAAAAAAAAAAAAAAAAAAAAAAAAAAAAAAAAAAAAAAAAAAAAAAAAAAAAAAAAAAAAAAAAAAAAAAAAAAAAAAAAAAAAAAAAAAAAAAAAAAAAAAAAAAAAAAAAAAAAAAAAAAAAAAAAAAAAAAAAAAAAAAAAAAAAAAAAAAAAAAAAAAAAAAAAAAAAAAAAAAAAAAAAAAAAAAAAAAAAAj+AE0JHEiwoMGDCBMqXMiwocOHECNKnEixosWLGDNq3Mixo8ePIEOKHEmypMmTKFOqXMmypcuXMGPKnEmzpk2Ta6jo3MmzJ5WWPoMKHUpUhdGjSJMqRVpjaVIAUKNKnUo1agOjFVRw2GqUpVanRxtkBUs2SRKfPyrs5ADgrM4aAFTo5KBWp4q2VNi67XmzZIMaHJcAFlgBgNqBSeKaqpBkIIfBptj+7JtS8UYVawRSAWAqMeTIUAeiAfB5TVbKJ9dY1qjBMWQOIQhWqDBwyWwVBWu0Rk1yM2eNSWYMbEtwRoXMpn4L1JBZxeGBmxvzDnlXOcYKaATCJQ49rlaCDaD+nya4dTrI6sgvmh6+xjSHgpIHwsU90Hn6zgDum88YdfLFxwIlQZt23HU2oEAA5PWcKf7tF1JU0l2kHGMEmfbDQOkl8R5+nzkoUmGraaSfQIgchBlB9HlIkgYcNJiSiyqaFAKMMdYI0Yk25hjRDzTWCEYaOibEY5ACYbKCHQrd4UABOKg4ZEmAUNAQHR8AcMAUBEWZ0B4eKNQICX9U0sMZHs4wokB5QCLQJV1c1AkUDDAURwRvjHIHBFsMBEicCGGhhEJy6GBKJTxwUeaZpviRgkBlCFpRFVDxmZAkI+RpyidPvKCnpAVlIgOSC1UxgAsqxoYQJ0ScIckJGcHB6UH+eFCwiEClEKKmKZACEIAJBh2ywUBkdODAAUw4YIAUA3UShaX7mYqQHyiIUQRDcFBFgBEEuboQGSWE4QAACGiR5asDfQHEQFVIkEgTCdQxBgZtYGuKIJo66OxBnAwxQUJzyNuQtgmJ0sQALRQSiht4bnpQJjGwgW4GpsABMRwL6MGCKZYc4eh+wiVEiQ9IMIJQvw8BjJAnQcgqEChZSCnQngf5SlAVE08cp5IF3KCimQmVkUMgvBoECAACaFrtVNdmSy5BnghRrymk4CEpzAaZO3PNES/t4IUJDfLBsSP7S63WA13xdNRTk8uwww9HbLOOXFNEskMmIxTrrJc6EbT+KVQTZIgFBdHsdtZwWzT3v682AsLek8BQ8MEJv6xAJAV5sbFAgktMeI4/INrQ4QzFWpDie5viiA26imAGQZXsAADEAm1CA5kEWcGr5qJTtkZTR7kY90R9PPC0SopcEKRqHPBIxVkFdZ7jI2oE+Z1CvxNZY1fUWx/kggdVr72K1UXV4ZPfq6hajwKRX76DNRyIkPrrm1fDhkJ6Hv9NmzUQwv4hlEgQ/PfjjU8MAsAAcg59BnQSAhMokzUwj0E10I/zGEgZuFSALYa5y2cKSEGZ5Gc59NnM/xbYwZYoJzzD8Q8HS/gS7glENf+zHwtZIiCDVGCDMpyhTHxHQh3aZIX+PuwLEIP4wx4SUSZDPOJMkqjEmDCxiS95IhRZQgUVdGiKNJEKFm8SFfdVpIpO2eJEMJgiiziHJ/MDAP3E+JDqREhCBRkPG28EFSMyJDiI8eIcG+IbjuxmMW/cIx9Ds5EZNGZ6gnzIZtaIEURcUI+JVIpZ1mKYniTBKD+oQVMuSZanqLGToAxlA6pCylJKxY4dqWINfjBJnbglCVchiixnScta2rIh/qMCcnL4khkl0oNX/OVKQkQRDJKSl4lcpDBf0sdltqQ6GgmKMxmCHoyoRgWjjAoyhakB60wzJVLEpXcC+U0CopKPOinnQsKpTo2ws50YeSc8LSLPeVIPRFD+SU897WkiDfjnPvvkZ0EA4L/unVOgCKlAQc2JUIxQoQF8GUhAG4ogpLhvog1VgfckelCKEgQA2XlfRz0qEA4sQUgjhUoIEzRPY0LloiMlTE4K1M6c8ASgMWVQHUuik21OJAmeU00+T+LLiqiGnDdaqEKM4k2ErOEoEFnPHcs4kntNxDkI0WVDVBBShzTVIGg4jiZqqB2lwgepBclLMM+TU2IyaCyERAMGIXOXEBiFl19tnn/kIhCuJgQRjEwoSzXSvhC88YF8pchdqLoYPgiED3qc3mZ24hip0OWjDGGlY37iHLviqDiZaU9OXmgQRF6kfTq5YH0mU9SJeKe0HHD+S1qpwAfl5DUht5UNFSzomCWk0yCmSsxWbmOqwZAVIy1yzIYSW0/f0Gi3WBHIDDhgFLYMxyA2pYJZc6uZrESQfoyVj39+8xtTXRAuaJWICt5on+fUE3kG+W2AfvLH5Fy3IEvB7ELqe0nCJMR95BWIs4ySXolIFTFDNcU+n3ucx3IgM39MzH0dAsOC5CQ996qifw+S3PuWVyQjeipHU3lJqMQ2fdS9oWVq4NkGO3W3CWpQVAZSX02W9CBrYGSATWFVcOY0mvJFCO+OUtC70G801aUfi7EyGS9W+MMtwWhfgiwQNMg3CR2q4iEBM8GVSDlHkKzJl0mqVzJ3ZA0s8qlVmRfim8CumSK+WeubJbLTOWOEkHaWEHfz3BCx8PkidiWiTWGSXaGwyJaI9gkny+KTUHrSlKV8iaMnrRTeJVqWQ67BpW/65057+tOgDrWoR03qUpcwIAA7 | 1. 3.2 t/m2 2. 3.8 t/m2 3. 4.5 t/m2 4. 6.3 t/m2 해설이 아직 작성되지 않았습니다.해설을 알고 계시다면 오른쪽 해설추가 기능을 이용하여 해설을 작성하여 다른분들과 함께 해설을 나누었으면 합니다.로그인 후 오류 신고 및 해설 작성 하시면 포인트가 제공됩니다.[포인트 모으기 및 사용법] | 3. 4.5 t/m2 [포인트 모으기 및 사용법] | 정답률 : 20%
산업기사 | 건설재료시험산업기사 | 2002년03월10일 | 4과목 : 토질 및 기초 | 72. | 다음 그림의 파괴 포락선중에서 완전포화된 점성토를 UU(비압밀비배수)시험을 했을때 생기는 파괴포락선은 어느 것인가? | R0lGODlh1ACaAHcAACH5BAAAAAAALAAAAADUAJoAhAAAAB0dHSsrKzk5OVVVVXJycoCAgI6OjqqqqrCwsMfHx8rKytXV1ePj4/b29v39/f7+/v///wAAAAAAAAAAAAAAAAAAAAAAAAAAAAAAAAAAAAAAAAAAAAAAAAAAAAAAAAj+ACMIHEiwoMGDCBMqXMiwocOHECNKnEixosWLGDNq3Mixo8ePIEOKHEmypMmTKFOqXMmypcuXMGPKnEmzps2bOHPq3Mmzp8+fQIMKHUq0qNGjSJMqvVmAgFMCCZZKrTkgAAEEWAkECBB1qleWBQAcOHjA6tezJ8suNIu2bUgAEAoGiEswQAG3eDMSGBBhwF2CB/gWVJu3MMUAYwEYHDDWIGLDkCEqDlwQQgCETSNrXqjWaUHGAhEURKB4s+nFd68StBz6MkHSOxPIhty1ZGnPAwcMwDoAwN/QpW2WBeC092O3CQDUFkk5wgECBAsEAKBbLGDoNgPsHr3VLQEAwUX+ghYY/nV5uzWTNz74fflU8N1HhveLEDvw7KJf5xdI2GtyxbqJ9xt5dCmEHk30DXQAeAC4JhABAy5VQG8CHfhRec45iJB2NpW3XQQWPoBhUoyVlpx7Gk14UFjrAcZhTc2taF9fMyqlWHDSXWggcVghoJV1NhHQ4mcDIqAhT7LJ9h1Zl4VXY0YqLvSUUyjOpJpBYQGwXwSw9bQggw1WCWEEI3JUJlFXFvSAj4Ld19NfQjZ0JpRPGhUnQl22FtScBPF5kZ9BJdCmQSIShJtPMS4EKEUJSlWelg9quOhM4zE0aUT9SRXlg9RNt99ee1Z50KUQcXUWWwNhZR5BCUwpKkz+DTpEqkOHfoUqlsrx1yCEz/UWYUytyupRAkcqtZyvD7jo4FYOGORAfEPNytBxST033QDufQdmpbcapBVR0ioUoFGtTkddAa8KNJuh9k3Y4JagChUuQpkCVe6uQ0rk4IIHILBgQfO6FHBByQkVWIPoalRpBM2St+WmPw1c1685DbewRmU6AEDDA0msksc0vjkdVCAVfFC3ZKZ7k8ff6iQdcSpjFKy3xUZAMlAS54jTwTd/RKG6xeb5Wcw1DUwsTt9RC9JWy2EI6ajyWnRiTS9T3FFyTwaw5bgGGRk1RVNbSV2+H7VHVpukEVcVkV9LFDZMZVlIErQnr9cjAhxzWTP+T9K+7ZJ0F4uEtaVbdp1r2w8tSPRIYQ1aEosNJWd1WIt3GBHlL4VV50gtP+Qr3g4gIN3ePl3aOVi+rYQyreZaVTlOk76I+uYjKX6aQYsKIEBL/7FkAMhLAbq6Sd9ZTdLpt/fJGZAqhWX83I4n37G4pI9EbPQnSS49QmUu+Lx4prKE/PbKL1a9SJC3NDz5ZBb0HdkkEUt7ScR+vz2OxLFU1eseSce/aZORXUq89xKusS8h4MGW/s4XP7kdkHvwIwkB/xa+ByoEeBFZWwGxZ0HcqUR7L1lfB8t3kvGppCz/Yx8GpzU/4nFwhFArie1C2EIYklAkJhzg4Wwop7nV8Hj+DOThDYfFPPX9UIjTA4lWUsiRGSJRWGU7Ig6D+MQhakSEJsFiTl4GH/ulZIXEiqBJ1DMU5y0gVcWbCQb9tpIc8mR9dBPYRnTmEi0irXA0iwnI3DjGIgLlAL/6lQNXwjIqhoSPb3RM/lb1EonFy4jketKEsuZFkQxsAFL8SBiPkiZ2eSuTOqqIHUNCRzvh0WZP8pocDwPKjmDSJkmKpSxn+aBT1spNLVHOLHc5S6bx8pfAlOWUhjmlkRHzmMgkZm/AxMxmOvOZ0GSmzWyZSkOCJIHJPOa1ssnNbh6zKU9p0AGCSc5y/vIjBaDYLVHZyIg0QGkoaYABg1c33DFxI5f+emcrNWKkSgqlUQMpwBmjY81rPkSfYKngV56WEKHl0iEIVUkDHokWMuJph6tcSERTooBBnuV6hUPA/mQivH1iBIWRsdhewONP2zBknSSZ6AvzkqSVScmkFuloS6uIMYWUpQEDVChPTXImIwH1JDIdKiEvelSTdBSnSrXIiBrAUBkKNapENcg7TwmSpGJ1qXKBakSe+lWWlIeitcNoWVESHgYAgAEm+d1aHyqQd4qRI4icqyUHAlOPbFSvH+NPAJoaEiPdFbB7VQAAFEAS/yE2l1sdiTzF+tg/vVIkhq2swAoqkVJqlpCM7eplP0vXj/STtO1EJ2dR65EVRsCrrBX+GGExotPYwqqJV7VtYDMCW91mNKce9e1uLYJS4d62Ir01rmwpUlvl6jG0mMqtcwk5W4ZMdLXTvSZXEdLc7OpxuwZxondhBV2FXHe8NKkqd0eJXqKC1zlqbW8jy1uQ88o3vVwl633xS5b47reRhbPvf/k7EP0OmMDwveeAn4Ou55hJNAI+sL4Q8yPscg8r7DWuuTA5zobQsa8VoY5/95uAgzFoTBDkK2UBtitvuvjFMB4mJqmzzGja+MY4zrGIdaxjqzlpxdEZpzmHTOQiG/nISE4ykU1MHDGGx48SvtrL/EI0tuQ1ylLtmUOIBR8s42RdXg6zmMdM5jKb+cxoTrMEmtccEAA7 | 1. ① 2. ② 3. ③ 4. ④ 해설이 아직 작성되지 않았습니다.해설을 알고 계시다면 오른쪽 해설추가 기능을 이용하여 해설을 작성하여 다른분들과 함께 해설을 나누었으면 합니다.로그인 후 오류 신고 및 해설 작성 하시면 포인트가 제공됩니다.[포인트 모으기 및 사용법] | 1. ① [포인트 모으기 및 사용법] | 정답률 : 82%
산업기사 | 건설재료시험산업기사 | 2002년03월10일 | 4과목 : 토질 및 기초 | 73. | 주동토압 계수를 KA, 수동토압계수를 Kp, 정지토압계수를 Ko 라 할 때 그 크기의 순서가 맞는 것은? |  | 1. KA ＞ Ko ＞ Kp 2. Kp ＞ Ko ＞ KA 3. Ko ＞ KA ＞ Kp 4. Ko ＞ Kp ＞ KA 해설이 아직 작성되지 않았습니다.해설을 알고 계시다면 오른쪽 해설추가 기능을 이용하여 해설을 작성하여 다른분들과 함께 해설을 나누었으면 합니다.로그인 후 오류 신고 및 해설 작성 하시면 포인트가 제공됩니다.[포인트 모으기 및 사용법] | 2. Kp ＞ Ko ＞ KA [포인트 모으기 및 사용법] | 정답률 : 74%
산업기사 | 건설재료시험산업기사 | 2002년03월10일 | 4과목 : 토질 및 기초 | 74. | 다짐 에너지(Ec)에 관한 다음 사항중 옳지 않은 것은? |  | 1. Ec 는 낙하고에 비례한다. 2. Ec 는 램머의 중량에 비례한다. 3. Ec 는 다짐시료 용적에 비례한다. 4. Ec 는 다짐 층수에 비례한다. 해설이 아직 작성되지 않았습니다.해설을 알고 계시다면 오른쪽 해설추가 기능을 이용하여 해설을 작성하여 다른분들과 함께 해설을 나누었으면 합니다.로그인 후 오류 신고 및 해설 작성 하시면 포인트가 제공됩니다.[포인트 모으기 및 사용법] | 3. Ec 는 다짐시료 용적에 비례한다. [포인트 모으기 및 사용법] | 정답률 : 50%
산업기사 | 건설재료시험산업기사 | 2002년03월10일 | 4과목 : 토질 및 기초 | 75. | 채취된 시료의 교란정도는 면적비를 계산하여 통상 면적비가 몇 % 이하이면 잉여토의 혼입이 불가능한 것으로 보고 불교란 시료로 간주하는가? |  | 1. 5% 2. 7% 3. 10% 4. 15% 해설이 아직 작성되지 않았습니다.해설을 알고 계시다면 오른쪽 해설추가 기능을 이용하여 해설을 작성하여 다른분들과 함께 해설을 나누었으면 합니다.로그인 후 오류 신고 및 해설 작성 하시면 포인트가 제공됩니다.[포인트 모으기 및 사용법] | 3. 10% [포인트 모으기 및 사용법] | 정답률 : 50%
산업기사 | 건설재료시험산업기사 | 2002년03월10일 | 4과목 : 토질 및 기초 | 76. | 흙의 입도분석 결과 입경가적 곡선이 입경의 좁은 범위내에 대부분이 몰려있는 입경분포가 나쁜 빈입도(poor grading)일때 다음중 옳지 않은 것은? |  | 1. 균등계수는 작을 것이다. 2. 공극비가 클것이다. 3. 다짐에 적합한 흙이 아닐것이다. 4. 투수계수가 낮을 것이다. 해설이 아직 작성되지 않았습니다.해설을 알고 계시다면 오른쪽 해설추가 기능을 이용하여 해설을 작성하여 다른분들과 함께 해설을 나누었으면 합니다.로그인 후 오류 신고 및 해설 작성 하시면 포인트가 제공됩니다.[포인트 모으기 및 사용법] | 4. 투수계수가 낮을 것이다. [포인트 모으기 및 사용법] | 정답률 : 34%
산업기사 | 건설재료시험산업기사 | 2002년03월10일 | 4과목 : 토질 및 기초 | 77. | 포화단위 중량이 2.1g/㎝3인 사질토 지반에서 분사현상(quick sand)에 대한 한계 동수경사는? |  | 1. 0.9 2. 1.1 3. 1.6 4. 2.1 해설이 아직 작성되지 않았습니다.해설을 알고 계시다면 오른쪽 해설추가 기능을 이용하여 해설을 작성하여 다른분들과 함께 해설을 나누었으면 합니다.로그인 후 오류 신고 및 해설 작성 하시면 포인트가 제공됩니다.[포인트 모으기 및 사용법] | 2. 1.1 [포인트 모으기 및 사용법] | 정답률 : 50%
산업기사 | 건설재료시험산업기사 | 2002년03월10일 | 4과목 : 토질 및 기초 | 78. | 점성토의 단위중량(γ)이 1.8t/m3이고, 점착력(c)이 0.8t/m2 일때 평면활동면으로 본 Coulomb의 한계고(Hc)를 구한 값은? |  | 1. 1.78m 2. 1.85m 3. 1.97m 4. 2.01m 해설이 아직 작성되지 않았습니다.해설을 알고 계시다면 오른쪽 해설추가 기능을 이용하여 해설을 작성하여 다른분들과 함께 해설을 나누었으면 합니다.로그인 후 오류 신고 및 해설 작성 하시면 포인트가 제공됩니다.[포인트 모으기 및 사용법] | 1. 1.78m [포인트 모으기 및 사용법] | 정답률 : 9%
산업기사 | 건설재료시험산업기사 | 2002년03월10일 | 4과목 : 토질 및 기초 | 79. | 말뚝의 지지력을 결정하기 위해 엔지니어링 뉴스(Engineering-News)공식을 사용할 때 안전율을 얼마 정도 적용하는가? |  | 1. 1 2. 2 3. 3 4. 6 해설이 아직 작성되지 않았습니다.해설을 알고 계시다면 오른쪽 해설추가 기능을 이용하여 해설을 작성하여 다른분들과 함께 해설을 나누었으면 합니다.로그인 후 오류 신고 및 해설 작성 하시면 포인트가 제공됩니다.[포인트 모으기 및 사용법] | 4. 6 [포인트 모으기 및 사용법] | 정답률 : 50%
산업기사 | 건설재료시험산업기사 | 2002년03월10일 | 4과목 : 토질 및 기초 | 80. | 기초지반의 지지력이 작은 곳에서 하나의 큰 슬래브로 연결하여 지반에 작용하는 단위압력을 감소시키는 형식의 기초는 어느 것인가? |  | 1. 연속기초 2. 독립기초 3. 복합기초 4. 전면기초 해설이 아직 작성되지 않았습니다.해설을 알고 계시다면 오른쪽 해설추가 기능을 이용하여 해설을 작성하여 다른분들과 함께 해설을 나누었으면 합니다.로그인 후 오류 신고 및 해설 작성 하시면 포인트가 제공됩니다.[포인트 모으기 및 사용법] | 4. 전면기초 [포인트 모으기 및 사용법] | 정답률 : 44%